## Параметры
Id | Name | Alias | Unit | MinValue | MaxValue
1 | Общий перепад давления | OPD | атм | 0.5 | 3
2 | Нижний перепад давления | NPD | атм | 0.3 | 3
3 | Верхний перепад давления | VPD | атм | 0.2 | 2
4 | Температура дутья | TGD | &deg;C | 500 | 1400
5 | Средняя температура колошникового газа | TKG | &deg;C | 100 | 500
6 | Содержание [Si] в чугуне | PI_SI | % | 0.1 | 2
7 | Содержание CO<sub>2</sub> в колошниковом газе | K_CO2 | % | 10 | 40
8 | Степень использования CO | CO_USE | % | 20 | 60
9 | Основность шлака (CaO+MgO)/SiO<sub>2</sub> | OSN2 | ед. | 0.5 | 1.5
10 | Индекс теплового состояния низа печи | INDEX_N | ед. | 0.1 | 2
11 | Индекс теплового состояния верха печи | INDEX_V | ед. | 0.1 | 2
12 | Степень уравновешивания шихты газовым потоком | SUrav | ед. | 0.2 | 0.8
13 | Степень уравновешивания шихты газовым потоком в верхней части печи | SUrav_Verh | ед. | 0.1 | 0.5
14 | Степень уравновешивания шихты газовым потоком в нижней части печи | SUrav_Niz | ед. | 0.3 | 0.8
15 | Вязкость конечного шлака при температуре 1500 &deg;С | VIS_1500 | пуаз | 2 | 15
20 | Градиент вязкости шлака в диапазоне от 25 до 7 пуаз | VISGR_25_7 | пуаз/&deg;C | 0.1 | 1
21 | Градиент вязкости шлака в пределах от 1400 до 1500 &deg;С | VISGR_1400_1500 | пуаз/&deg;C | 3 | 6
22 | Интенсивность проплавки | SHIHTA_INTENSION | м<sup>3</sup>/мин | 2 | 20
23 | Давление дутья | DD | ати | 2 | 5
24 | Средняя температура периферийных газов | TPERG | &deg;C | 100 | 700
25 | Скорость схода шихты на колошнике | SHIHTA_SPEED_KOL | м/мин | 0.05 | 1
26 | Окружная неравномерность температуры газа | T_PER_OTKL | &deg;C | 10 | 800
27 | Показатель динамики температуры колошникового газа | KG_DYN | ед. | 1 | 40
28 | Неравномерность температуры колошникового газа по газоотводам | KG_OTKL | &deg;C | 1 | 350
29 | Число подач | PODACHI | ед. | 1 | 1000
30 | Расход дутья | RGD | м<sup>3</sup>/мин | 100 | 20000
31 | Отношение средней температуры периферийных термопар к средней температуре колошникового газа | T_PER_TO_KOL | ед. | 0.5 | 5
32 | Температура газа по радиусу колошника на периферии | T_RAD_PER | &deg;C | 100 | 500
33 | Температура газа по радиусу колошника на оси | T_RAD_CENTER | &deg;C | 100 | 900
34 | Содержание О2 в дутье | DUT_O2 | % | 0 | 40
35 | Расход ПГ | DUT_PG | м3/мин | 0 | 1000
36 | Основность (CaO)/(SiO2) | OSN1 | ед. | 0 | 2
37 | Основность (CaO+MgO)/(SiO2+Al2O3) | OSN3 | ед. | 0 | 2
38 | Вязкость конечного шлака при температуре 1400 &deg;С | VIS_1400 | пуаз | 1 | 15
39 | Коэффициент распределения серы | LS | ед. | 1 | 15
40 | Основность ЖРМ (CaO)/(SiO2) | ZHRM_OSN1 | ед. | 0 | 3
41 | Основность ЖРМ (CaO+MgO)/(SiO2) | ZHRM_OSN2 | ед. | 0 | 3
42 | Основность ЖРМ (CaO+MgO)/(SiO2+Al2O3) | ZHRM_OSN3 | ед. | 0 | 3
43 | Содержание золы в коксе | KOKS_ZOLA | % | 0 | 15
44 | Содержание серы в коксе | KOKS_SERA | % | 0 | 2
45 | Содержание влаги в коксе | KOKS_VLAGA | % | 0 | 5
46 | Содержание летучих в коксе | KOKS_LETUCH | % | 0 | 3
47 | Показатель кокса М25 | KOKS_M25 | % | 0 | 100
48 | Показатель кокса М10 | KOKS_M10 | % | 0 | 100
49 | Доля окатышей в шихте | OKAT_DOLYA | % | 0 | 100
50 | Содержание Fe в ЖРМ | ZHRM_FE | % | 50 | 80
51 | Теоретическая температура горения | TTG | °С | 1500 | 2500
52 | Рудная нагрузка | RN | ед. | 0 | 20
53 | Производство чугуна (по балансу Fe) | POWER | т/период | 0 | 10000
54 | Проплавка железорудного сырья | ZHRM_MASSA | т/период | 0 | 10000
55 | Удельный расход кокса | KOKS_RASHOD | кг/т | 200 | 600

## Величины
ParameterId | Date | Value
1 | 2021-08-01 | 1.259285
2 | 2021-08-01 | 0.8814992
3 | 2021-08-01 | 0.3777854
4 | 2021-08-01 | 1234.066
5 | 2021-08-01 | 215.9294
6 | 2021-08-01 | 0.31
7 | 2021-08-01 | 22.3
8 | 2021-08-01 | 49.22737
9 | 2021-08-01 | 1.203085
10 | 2021-08-01 | 1.169744
11 | 2021-08-01 | 0.9997323
12 | 2021-08-01 | 0.503745
13 | 2021-08-01 | 0.3243417
14 | 2021-08-01 | 0.6602646
15 | 2021-08-01 | 3.343778
20 | 2021-08-01 | 0.1940297
21 | 2021-08-01 | 4.633873
22 | 2021-08-01 | 4.482094
23 | 2021-08-01 | 2.686577
24 | 2021-08-01 | 599.6981
25 | 2021-08-01 | 0.1310761
26 | 2021-08-01 | 246.2621
28 | 2021-08-01 | 26.56669
29 | 2021-08-01 | 57.5
30 | 2021-08-01 | 3111.329
31 | 2021-08-01 | 2.777288
34 | 2021-08-01 | 25.4864
35 | 2021-08-01 | 318.1564
36 | 2021-08-01 | 0.9794344
37 | 2021-08-01 | 0.9473684
38 | 2021-08-01 | 7.977651
39 | 2021-08-01 | 23.04348
40 | 2021-08-01 | 1.096437
41 | 2021-08-01 | 1.344262
42 | 2021-08-01 | 1.109181
43 | 2021-08-01 | 11.5
44 | 2021-08-01 | 0.46
45 | 2021-08-01 | 0.3
46 | 2021-08-01 | 0.5
47 | 2021-08-01 | 89
48 | 2021-08-01 | 8.2
49 | 2021-08-01 | 36.74332
50 | 2021-08-01 | 58.1445
51 | 2021-08-01 | 1965.154
52 | 2021-08-01 | 3.699276
53 | 2021-08-01 | 1154.443
54 | 2021-08-01 | 1917.094
55 | 2021-08-01 | 448.9046
1 | 2021-08-01 08:00 | 1.271552
2 | 2021-08-01 08:00 | 0.8900864
3 | 2021-08-01 08:00 | 0.3814656
4 | 2021-08-01 08:00 | 1246.946
5 | 2021-08-01 08:00 | 207.7594
6 | 2021-08-01 08:00 | 0.4375
7 | 2021-08-01 08:00 | 20.9
8 | 2021-08-01 08:00 | 47.28507
9 | 2021-08-01 08:00 | 1.215561
10 | 2021-08-01 08:00 | 1.297112
11 | 2021-08-01 08:00 | 0.9996881
12 | 2021-08-01 08:00 | 0.5110034
13 | 2021-08-01 08:00 | 0.3290151
14 | 2021-08-01 08:00 | 0.6697782
15 | 2021-08-01 08:00 | 3.18585
20 | 2021-08-01 08:00 | 0.2045467
21 | 2021-08-01 08:00 | 4.604608
22 | 2021-08-01 08:00 | 5.046883
23 | 2021-08-01 08:00 | 2.708008
24 | 2021-08-01 08:00 | 616.9066
25 | 2021-08-01 08:00 | 0.147593
26 | 2021-08-01 08:00 | 249.5683
28 | 2021-08-01 08:00 | 29.87545
29 | 2021-08-01 08:00 | 64
30 | 2021-08-01 08:00 | 3359.405
31 | 2021-08-01 08:00 | 2.969332
34 | 2021-08-01 08:00 | 29.1739
35 | 2021-08-01 08:00 | 444.8374
36 | 2021-08-01 08:00 | 0.9885204
37 | 2021-08-01 08:00 | 0.9549098
38 | 2021-08-01 08:00 | 7.790457
39 | 2021-08-01 08:00 | 30.51282
40 | 2021-08-01 08:00 | 1.118116
41 | 2021-08-01 08:00 | 1.369852
42 | 2021-08-01 08:00 | 1.126866
43 | 2021-08-01 08:00 | 11.2
44 | 2021-08-01 08:00 | 0.46
45 | 2021-08-01 08:00 | 0.3
46 | 2021-08-01 08:00 | 0.7
47 | 2021-08-01 08:00 | 89.1
48 | 2021-08-01 08:00 | 8.1
49 | 2021-08-01 08:00 | 35.6641
50 | 2021-08-01 08:00 | 58.04765
51 | 2021-08-01 08:00 | 1853.936
52 | 2021-08-01 08:00 | 3.655895
53 | 2021-08-01 08:00 | 1289.205
54 | 2021-08-01 08:00 | 2143.323
55 | 2021-08-01 08:00 | 454.7491
1 | 2021-08-01 16:00 | 1.366457
2 | 2021-08-01 16:00 | 0.9565201
3 | 2021-08-01 16:00 | 0.4099372
4 | 2021-08-01 16:00 | 1251.276
5 | 2021-08-01 16:00 | 225.5978
6 | 2021-08-01 16:00 | 0.575
7 | 2021-08-01 16:00 | 21.4
8 | 2021-08-01 16:00 | 47.13656
9 | 2021-08-01 16:00 | 1.218391
10 | 2021-08-01 16:00 | 1.268084
11 | 2021-08-01 16:00 | 0.9997414
12 | 2021-08-01 16:00 | 0.5436712
13 | 2021-08-01 16:00 | 0.3500487
14 | 2021-08-01 16:00 | 0.7125964
15 | 2021-08-01 16:00 | 3.13351
20 | 2021-08-01 16:00 | 0.2096716
21 | 2021-08-01 16:00 | 4.655833
22 | 2021-08-01 16:00 | 4.766831
23 | 2021-08-01 16:00 | 2.807578
24 | 2021-08-01 16:00 | 621.0547
25 | 2021-08-01 16:00 | 0.139403
26 | 2021-08-01 16:00 | 299.093
28 | 2021-08-01 16:00 | 29.01039
29 | 2021-08-01 16:00 | 61.5
30 | 2021-08-01 16:00 | 3240.821
31 | 2021-08-01 16:00 | 2.752929
34 | 2021-08-01 16:00 | 28.38504
35 | 2021-08-01 16:00 | 439.2434
36 | 2021-08-01 16:00 | 0.9885057
37 | 2021-08-01 16:00 | 0.9578313
38 | 2021-08-01 16:00 | 7.789343
39 | 2021-08-01 16:00 | 42.54546
40 | 2021-08-01 16:00 | 1.091341
41 | 2021-08-01 16:00 | 1.32847
42 | 2021-08-01 16:00 | 1.097068
43 | 2021-08-01 16:00 | 11.3
44 | 2021-08-01 16:00 | 0.46
45 | 2021-08-01 16:00 | 0.3
46 | 2021-08-01 16:00 | 0.6
47 | 2021-08-01 16:00 | 89
48 | 2021-08-01 16:00 | 8.1
49 | 2021-08-01 16:00 | 35.30073
50 | 2021-08-01 16:00 | 57.53828
51 | 2021-08-01 16:00 | 1860.479
52 | 2021-08-01 16:00 | 3.78519
53 | 2021-08-01 16:00 | 1230.186
54 | 2021-08-01 16:00 | 2059.878
55 | 2021-08-01 16:00 | 442.3672
1 | 2021-08-02 | 1.280966
2 | 2021-08-02 | 0.8966762
3 | 2021-08-02 | 0.3842898
4 | 2021-08-02 | 1239.927
5 | 2021-08-02 | 232.9946
6 | 2021-08-02 | 0.6475
7 | 2021-08-02 | 19.3
8 | 2021-08-02 | 44.77958
9 | 2021-08-02 | 1.259355
10 | 2021-08-02 | 1.116407
11 | 2021-08-02 | 0.9997588
12 | 2021-08-02 | 0.5063809
13 | 2021-08-02 | 0.3260389
14 | 2021-08-02 | 0.6637195
15 | 2021-08-02 | 2.688406
20 | 2021-08-02 | 0.247335
21 | 2021-08-02 | 4.516758
22 | 2021-08-02 | 4.425148
23 | 2021-08-02 | 2.604785
24 | 2021-08-02 | 627.4996
25 | 2021-08-02 | 0.1294107
26 | 2021-08-02 | 272.3233
28 | 2021-08-02 | 23.88869
29 | 2021-08-02 | 57
30 | 2021-08-02 | 2962.593
31 | 2021-08-02 | 2.693194
34 | 2021-08-02 | 26.12699
35 | 2021-08-02 | 342.9833
36 | 2021-08-02 | 1.014194
37 | 2021-08-02 | 0.9858586
38 | 2021-08-02 | 7.205163
39 | 2021-08-02 | 46.90909
40 | 2021-08-02 | 1.057243
41 | 2021-08-02 | 1.26322
42 | 2021-08-02 | 1.049833
43 | 2021-08-02 | 11.3
44 | 2021-08-02 | 0.46
45 | 2021-08-02 | 0.3
46 | 2021-08-02 | 0.6
47 | 2021-08-02 | 89.1
48 | 2021-08-02 | 8.3
49 | 2021-08-02 | 34.90842
50 | 2021-08-02 | 56.90734
51 | 2021-08-02 | 1942.522
52 | 2021-08-02 | 3.873773
53 | 2021-08-02 | 1146.861
54 | 2021-08-02 | 1933.84
55 | 2021-08-02 | 435.287
1 | 2021-08-02 08:00 | 1.357296
2 | 2021-08-02 08:00 | 0.9501076
3 | 2021-08-02 08:00 | 0.407189
4 | 2021-08-02 08:00 | 1235.182
5 | 2021-08-02 08:00 | 238.9939
6 | 2021-08-02 08:00 | 0.6933333
7 | 2021-08-02 08:00 | 20
8 | 2021-08-02 08:00 | 44.44444
9 | 2021-08-02 08:00 | 1.176471
10 | 2021-08-02 08:00 | 1.111734
11 | 2021-08-02 08:00 | 0.9997674
12 | 2021-08-02 08:00 | 0.5327123
13 | 2021-08-02 08:00 | 0.3429926
14 | 2021-08-02 08:00 | 0.6982324
15 | 2021-08-02 08:00 | 3.56506
20 | 2021-08-02 08:00 | 0.1860307
21 | 2021-08-02 08:00 | 4.921759
22 | 2021-08-02 08:00 | 4.437222
23 | 2021-08-02 08:00 | 2.787521
24 | 2021-08-02 08:00 | 641.1717
25 | 2021-08-02 08:00 | 0.1297638
26 | 2021-08-02 08:00 | 305.3079
28 | 2021-08-02 08:00 | 59.24113
29 | 2021-08-02 08:00 | 58.5
30 | 2021-08-02 08:00 | 3046.024
31 | 2021-08-02 08:00 | 2.682795
34 | 2021-08-02 08:00 | 25.72569
35 | 2021-08-02 08:00 | 371.5767
36 | 2021-08-02 08:00 | 0.9586984
37 | 2021-08-02 08:00 | 0.9306931
38 | 2021-08-02 08:00 | 8.486818
39 | 2021-08-02 08:00 | 37.57576
40 | 2021-08-02 08:00 | 1.053856
41 | 2021-08-02 08:00 | 1.259382
42 | 2021-08-02 08:00 | 1.047014
43 | 2021-08-02 08:00 | 11.6
44 | 2021-08-02 08:00 | 0.46
45 | 2021-08-02 08:00 | 0.3
46 | 2021-08-02 08:00 | 0.6
47 | 2021-08-02 08:00 | 89
48 | 2021-08-02 08:00 | 8.4
49 | 2021-08-02 08:00 | 35.13812
50 | 2021-08-02 08:00 | 56.92972
51 | 2021-08-02 08:00 | 1867.399
52 | 2021-08-02 08:00 | 3.966499
53 | 2021-08-02 08:00 | 1164.228
54 | 2021-08-02 08:00 | 1962.518
55 | 2021-08-02 08:00 | 424.9798
1 | 2021-08-02 16:00 | 1.330156
2 | 2021-08-02 16:00 | 0.9311092
3 | 2021-08-02 16:00 | 0.3990468
4 | 2021-08-02 16:00 | 1250.416
5 | 2021-08-02 16:00 | 219.4098
6 | 2021-08-02 16:00 | 0.615
7 | 2021-08-02 16:00 | 19.3
8 | 2021-08-02 16:00 | 43.96355
9 | 2021-08-02 16:00 | 1.189937
10 | 2021-08-02 16:00 | 1.143626
11 | 2021-08-02 16:00 | 0.9997219
12 | 2021-08-02 16:00 | 0.5201713
13 | 2021-08-02 16:00 | 0.334918
14 | 2021-08-02 16:00 | 0.6817948
15 | 2021-08-02 16:00 | 3.423429
20 | 2021-08-02 16:00 | 0.1871335
21 | 2021-08-02 16:00 | 4.554751
22 | 2021-08-02 16:00 | 4.748893
23 | 2021-08-02 16:00 | 2.7666
24 | 2021-08-02 16:00 | 633.4554
25 | 2021-08-02 16:00 | 0.1388784
26 | 2021-08-02 16:00 | 354.4119
28 | 2021-08-02 16:00 | 45.81562
29 | 2021-08-02 16:00 | 63
30 | 2021-08-02 16:00 | 3162.724
31 | 2021-08-02 16:00 | 2.887088
34 | 2021-08-02 16:00 | 27.12746
35 | 2021-08-02 16:00 | 423.3886
36 | 2021-08-02 16:00 | 0.9773585
37 | 2021-08-02 16:00 | 0.9478958
38 | 2021-08-02 16:00 | 7.978179
39 | 2021-08-02 16:00 | 35.58823
40 | 2021-08-02 16:00 | 1.054328
41 | 2021-08-02 16:00 | 1.26171
42 | 2021-08-02 16:00 | 1.046169
43 | 2021-08-02 16:00 | 11.4
44 | 2021-08-02 16:00 | 0.46
45 | 2021-08-02 16:00 | 0.3
46 | 2021-08-02 16:00 | 0.6
47 | 2021-08-02 16:00 | 89.5
48 | 2021-08-02 16:00 | 7.9
49 | 2021-08-02 16:00 | 35.40794
50 | 2021-08-02 16:00 | 56.93538
51 | 2021-08-02 16:00 | 1836.558
52 | 2021-08-02 16:00 | 4.01213
53 | 2021-08-02 16:00 | 1253.189
54 | 2021-08-02 16:00 | 2112.831
55 | 2021-08-02 16:00 | 420.2166
1 | 2021-08-03 | 1.353733
2 | 2021-08-03 | 0.9476132
3 | 2021-08-03 | 0.4061199
4 | 2021-08-03 | 1251.583
5 | 2021-08-03 | 207.5838
6 | 2021-08-03 | 0.44
9 | 2021-08-03 | 1.203797
10 | 2021-08-03 | 1.240263
11 | 2021-08-03 | 0.9995599
12 | 2021-08-03 | 0.5347546
13 | 2021-08-03 | 0.3443076
14 | 2021-08-03 | 0.7009093
15 | 2021-08-03 | 3.27862
20 | 2021-08-03 | 0.1948557
21 | 2021-08-03 | 4.469987
22 | 2021-08-03 | 4.914829
23 | 2021-08-03 | 2.794427
24 | 2021-08-03 | 615.1542
25 | 2021-08-03 | 0.1437312
26 | 2021-08-03 | 328.6049
28 | 2021-08-03 | 29.54717
29 | 2021-08-03 | 65
30 | 2021-08-03 | 3291.569
31 | 2021-08-03 | 2.963401
34 | 2021-08-03 | 27.99624
35 | 2021-08-03 | 439.1851
36 | 2021-08-03 | 0.9873418
37 | 2021-08-03 | 0.9548193
38 | 2021-08-03 | 7.748607
39 | 2021-08-03 | 28
40 | 2021-08-03 | 1.07691
41 | 2021-08-03 | 1.277219
42 | 2021-08-03 | 1.051611
43 | 2021-08-03 | 11.4
44 | 2021-08-03 | 0.46
45 | 2021-08-03 | 0.3
46 | 2021-08-03 | 0.6
47 | 2021-08-03 | 89.3
48 | 2021-08-03 | 8.1
49 | 2021-08-03 | 35.29153
50 | 2021-08-03 | 56.8153
51 | 2021-08-03 | 1842.402
52 | 2021-08-03 | 3.878262
53 | 2021-08-03 | 1268.495
54 | 2021-08-03 | 2149.921
55 | 2021-08-03 | 437.0154
1 | 2021-08-03 08:00 | 1.350605
2 | 2021-08-03 08:00 | 0.9454232
3 | 2021-08-03 08:00 | 0.4051813
4 | 2021-08-03 08:00 | 1251.835
5 | 2021-08-03 08:00 | 202.4973
6 | 2021-08-03 08:00 | 0.5875
7 | 2021-08-03 08:00 | 20.1
8 | 2021-08-03 08:00 | 47.74347
9 | 2021-08-03 08:00 | 1.173101
10 | 2021-08-03 08:00 | 1.200258
11 | 2021-08-03 08:00 | 0.9996635
12 | 2021-08-03 08:00 | 0.5316885
13 | 2021-08-03 08:00 | 0.3423335
14 | 2021-08-03 08:00 | 0.6968905
15 | 2021-08-03 08:00 | 3.695894
20 | 2021-08-03 08:00 | 0.1682139
21 | 2021-08-03 08:00 | 4.407428
22 | 2021-08-03 08:00 | 5.043478
23 | 2021-08-03 08:00 | 2.793283
24 | 2021-08-03 08:00 | 598.631
25 | 2021-08-03 08:00 | 0.1474934
26 | 2021-08-03 08:00 | 297.9915
28 | 2021-08-03 08:00 | 34.59527
29 | 2021-08-03 08:00 | 66
30 | 2021-08-03 08:00 | 3284.883
31 | 2021-08-03 08:00 | 2.956242
34 | 2021-08-03 08:00 | 28.35842
35 | 2021-08-03 08:00 | 441.0439
36 | 2021-08-03 08:00 | 0.9713574
37 | 2021-08-03 08:00 | 0.9354519
38 | 2021-08-03 08:00 | 8.103322
39 | 2021-08-03 08:00 | 32.5
40 | 2021-08-03 08:00 | 1.07808
41 | 2021-08-03 08:00 | 1.27868
42 | 2021-08-03 08:00 | 1.052629
43 | 2021-08-03 08:00 | 11.2
44 | 2021-08-03 08:00 | 0.46
45 | 2021-08-03 08:00 | 0.3
46 | 2021-08-03 08:00 | 0.5
47 | 2021-08-03 08:00 | 89.2
48 | 2021-08-03 08:00 | 8
49 | 2021-08-03 08:00 | 35.35203
50 | 2021-08-03 08:00 | 56.83316
51 | 2021-08-03 08:00 | 1864.2
52 | 2021-08-03 08:00 | 3.922958
53 | 2021-08-03 08:00 | 1310.662
54 | 2021-08-03 08:00 | 2218.973
55 | 2021-08-03 08:00 | 431.5663
1 | 2021-08-03 16:00 | 1.362321
2 | 2021-08-03 16:00 | 0.9536248
3 | 2021-08-03 16:00 | 0.4086964
4 | 2021-08-03 16:00 | 1251.61
5 | 2021-08-03 16:00 | 199.6136
6 | 2021-08-03 16:00 | 0.475
7 | 2021-08-03 16:00 | 21.4
8 | 2021-08-03 16:00 | 54.0404
9 | 2021-08-03 16:00 | 1.151365
10 | 2021-08-03 16:00 | 1.237214
11 | 2021-08-03 16:00 | 0.9996749
12 | 2021-08-03 16:00 | 0.5388281
13 | 2021-08-03 16:00 | 0.3469304
14 | 2021-08-03 16:00 | 0.7062484
15 | 2021-08-03 16:00 | 3.888757
20 | 2021-08-03 16:00 | 0.1652836
21 | 2021-08-03 16:00 | 4.747354
22 | 2021-08-03 16:00 | 5.052424
23 | 2021-08-03 16:00 | 2.809512
24 | 2021-08-03 16:00 | 595.3207
25 | 2021-08-03 16:00 | 0.147755
26 | 2021-08-03 16:00 | 326.3089
28 | 2021-08-03 16:00 | 29.25763
29 | 2021-08-03 16:00 | 66
30 | 2021-08-03 16:00 | 3348.533
31 | 2021-08-03 16:00 | 2.982366
34 | 2021-08-03 16:00 | 28.20018
35 | 2021-08-03 16:00 | 445.7744
36 | 2021-08-03 16:00 | 0.9503722
37 | 2021-08-03 16:00 | 0.9188119
38 | 2021-08-03 16:00 | 8.636111
39 | 2021-08-03 16:00 | 33.23529
40 | 2021-08-03 16:00 | 1.077352
41 | 2021-08-03 16:00 | 1.277808
42 | 2021-08-03 16:00 | 1.051982
43 | 2021-08-03 16:00 | 11.5
44 | 2021-08-03 16:00 | 0.46
45 | 2021-08-03 16:00 | 0.3
46 | 2021-08-03 16:00 | 0.6
47 | 2021-08-03 16:00 | 89.3
48 | 2021-08-03 16:00 | 8
49 | 2021-08-03 16:00 | 35.32889
50 | 2021-08-03 16:00 | 56.82401
51 | 2021-08-03 16:00 | 1851.546
52 | 2021-08-03 16:00 | 3.861183
53 | 2021-08-03 16:00 | 1301.194
54 | 2021-08-03 16:00 | 2205.317
55 | 2021-08-03 16:00 | 438.9434
1 | 2021-08-04 | 1.434754
2 | 2021-08-04 | 1.004328
3 | 2021-08-04 | 0.4304264
4 | 2021-08-04 | 1250.836
5 | 2021-08-04 | 196.3264
6 | 2021-08-04 | 0.514
7 | 2021-08-04 | 19.8
8 | 2021-08-04 | 44.59459
9 | 2021-08-04 | 1.207595
10 | 2021-08-04 | 1.201621
11 | 2021-08-04 | 0.9996462
12 | 2021-08-04 | 0.5658453
13 | 2021-08-04 | 0.3643257
14 | 2021-08-04 | 0.7416602
15 | 2021-08-04 | 3.226125
20 | 2021-08-04 | 0.1893492
21 | 2021-08-04 | 4.080798
22 | 2021-08-04 | 5.184854
23 | 2021-08-04 | 2.88125
24 | 2021-08-04 | 582.6465
25 | 2021-08-04 | 0.1516279
26 | 2021-08-04 | 323.1104
28 | 2021-08-04 | 30.41573
29 | 2021-08-04 | 67.5
30 | 2021-08-04 | 3328.44
31 | 2021-08-04 | 2.967743
34 | 2021-08-04 | 28.39468
35 | 2021-08-04 | 435.62
36 | 2021-08-04 | 1.002532
37 | 2021-08-04 | 0.9636363
38 | 2021-08-04 | 7.306922
39 | 2021-08-04 | 34.1954
40 | 2021-08-04 | 1.077943
41 | 2021-08-04 | 1.284905
42 | 2021-08-04 | 1.059168
43 | 2021-08-04 | 11.5
44 | 2021-08-04 | 0.46
45 | 2021-08-04 | 0.3
46 | 2021-08-04 | 0.6
47 | 2021-08-04 | 89.5
48 | 2021-08-04 | 7.9
49 | 2021-08-04 | 35.10234
50 | 2021-08-04 | 56.63517
51 | 2021-08-04 | 1874.13
52 | 2021-08-04 | 3.902138
53 | 2021-08-04 | 1337.814
54 | 2021-08-04 | 2274.558
55 | 2021-08-04 | 435.711
1 | 2021-08-04 08:00 | 1.433779
2 | 2021-08-04 08:00 | 1.003645
3 | 2021-08-04 08:00 | 0.4301336
4 | 2021-08-04 08:00 | 1251.002
5 | 2021-08-04 08:00 | 204.008
6 | 2021-08-04 08:00 | 0.5
7 | 2021-08-04 08:00 | 21
8 | 2021-08-04 08:00 | 47.2973
9 | 2021-08-04 08:00 | 1.191195
10 | 2021-08-04 08:00 | 1.23164
11 | 2021-08-04 08:00 | 0.9996793
12 | 2021-08-04 08:00 | 0.5655603
13 | 2021-08-04 08:00 | 0.3641422
14 | 2021-08-04 08:00 | 0.7412867
15 | 2021-08-04 08:00 | 3.518987
20 | 2021-08-04 08:00 | 0.1752418
21 | 2021-08-04 08:00 | 4.277956
22 | 2021-08-04 08:00 | 4.937892
23 | 2021-08-04 08:00 | 2.876168
24 | 2021-08-04 08:00 | 576.5148
25 | 2021-08-04 08:00 | 0.1444056
26 | 2021-08-04 08:00 | 348.7691
28 | 2021-08-04 08:00 | 35.50742
29 | 2021-08-04 08:00 | 65
30 | 2021-08-04 08:00 | 3252.909
31 | 2021-08-04 08:00 | 2.825942
34 | 2021-08-04 08:00 | 28.24117
35 | 2021-08-04 08:00 | 433.0281
36 | 2021-08-04 08:00 | 0.9849057
37 | 2021-08-04 08:00 | 0.9432271
38 | 2021-08-04 08:00 | 7.796943
39 | 2021-08-04 08:00 | 36.63462
40 | 2021-08-04 08:00 | 1.070105
41 | 2021-08-04 08:00 | 1.276153
42 | 2021-08-04 08:00 | 1.052006
43 | 2021-08-04 08:00 | 11.4
44 | 2021-08-04 08:00 | 0.46
45 | 2021-08-04 08:00 | 0.3
46 | 2021-08-04 08:00 | 0.5
47 | 2021-08-04 08:00 | 89.4
48 | 2021-08-04 08:00 | 8
49 | 2021-08-04 08:00 | 35.18045
50 | 2021-08-04 08:00 | 56.58591
51 | 2021-08-04 08:00 | 1865.546
52 | 2021-08-04 08:00 | 3.898738
53 | 2021-08-04 08:00 | 1272.903
54 | 2021-08-04 08:00 | 2165.45
55 | 2021-08-04 08:00 | 436.3438
1 | 2021-08-04 16:00 | 1.382988
2 | 2021-08-04 16:00 | 0.9680917
3 | 2021-08-04 16:00 | 0.4148965
4 | 2021-08-04 16:00 | 1251.44
5 | 2021-08-04 16:00 | 205.0535
6 | 2021-08-04 16:00 | 0.535
9 | 2021-08-04 16:00 | 1.203027
10 | 2021-08-04 16:00 | 1.250618
11 | 2021-08-04 16:00 | 0.999557
12 | 2021-08-04 16:00 | 0.5461901
13 | 2021-08-04 16:00 | 0.3516705
14 | 2021-08-04 16:00 | 0.715898
15 | 2021-08-04 16:00 | 3.199254
20 | 2021-08-04 16:00 | 0.204261
21 | 2021-08-04 16:00 | 4.636467
22 | 2021-08-04 16:00 | 4.874112
23 | 2021-08-04 16:00 | 2.823361
24 | 2021-08-04 16:00 | 580.5808
25 | 2021-08-04 16:00 | 0.1425404
26 | 2021-08-04 16:00 | 331.5654
28 | 2021-08-04 16:00 | 36.31593
29 | 2021-08-04 16:00 | 64.5
30 | 2021-08-04 16:00 | 3367.123
31 | 2021-08-04 16:00 | 2.831362
34 | 2021-08-04 16:00 | 27.28
35 | 2021-08-04 16:00 | 440.1957
36 | 2021-08-04 16:00 | 0.9836066
37 | 2021-08-04 16:00 | 0.9607251
38 | 2021-08-04 16:00 | 7.835721
39 | 2021-08-04 16:00 | 36.1194
40 | 2021-08-04 16:00 | 1.08539
41 | 2021-08-04 16:00 | 1.294418
42 | 2021-08-04 16:00 | 1.065189
43 | 2021-08-04 16:00 | 11.4
44 | 2021-08-04 16:00 | 0.46
45 | 2021-08-04 16:00 | 0.3
46 | 2021-08-04 16:00 | 0.5
47 | 2021-08-04 16:00 | 89.2
48 | 2021-08-04 16:00 | 7.9
49 | 2021-08-04 16:00 | 35.21981
50 | 2021-08-04 16:00 | 56.68597
51 | 2021-08-04 16:00 | 1822.265
52 | 2021-08-04 16:00 | 3.882137
53 | 2021-08-04 16:00 | 1256.602
54 | 2021-08-04 16:00 | 2133.018
55 | 2021-08-04 16:00 | 437.246
1 | 2021-08-05 | 1.395132
2 | 2021-08-05 | 0.9765922
3 | 2021-08-05 | 0.4185395
4 | 2021-08-05 | 1251.546
5 | 2021-08-05 | 222.9034
6 | 2021-08-05 | 0.476
7 | 2021-08-05 | 20.6
8 | 2021-08-05 | 50.73892
9 | 2021-08-05 | 1.206549
10 | 2021-08-05 | 1.225026
11 | 2021-08-05 | 0.9997324
12 | 2021-08-05 | 0.5461835
13 | 2021-08-05 | 0.3516662
14 | 2021-08-05 | 0.7158893
15 | 2021-08-05 | 3.14435
20 | 2021-08-05 | 0.2074806
21 | 2021-08-05 | 4.595546
22 | 2021-08-05 | 4.718944
23 | 2021-08-05 | 2.836959
24 | 2021-08-05 | 589.4979
25 | 2021-08-05 | 0.1380026
26 | 2021-08-05 | 335.9705
28 | 2021-08-05 | 41.17442
29 | 2021-08-05 | 61.5
30 | 2021-08-05 | 3244.419
31 | 2021-08-05 | 2.644634
34 | 2021-08-05 | 27.12059
35 | 2021-08-05 | 438.5817
36 | 2021-08-05 | 0.9874055
37 | 2021-08-05 | 0.9647533
38 | 2021-08-05 | 7.739897
39 | 2021-08-05 | 32.6087
40 | 2021-08-05 | 1.115248
41 | 2021-08-05 | 1.326823
42 | 2021-08-05 | 1.090473
43 | 2021-08-05 | 11.4
44 | 2021-08-05 | 0.46
45 | 2021-08-05 | 0.3
46 | 2021-08-05 | 0.5
47 | 2021-08-05 | 89.3
48 | 2021-08-05 | 8.1
49 | 2021-08-05 | 35.20635
50 | 2021-08-05 | 56.64025
51 | 2021-08-05 | 1813.944
52 | 2021-08-05 | 3.999854
53 | 2021-08-05 | 1233.772
54 | 2021-08-05 | 2095.906
55 | 2021-08-05 | 424.7103
1 | 2021-08-05 08:00 | 1.404858
2 | 2021-08-05 08:00 | 0.9834009
3 | 2021-08-05 08:00 | 0.4214575
4 | 2021-08-05 08:00 | 1251.774
5 | 2021-08-05 08:00 | 248.7854
6 | 2021-08-05 08:00 | 0.52
7 | 2021-08-05 08:00 | 20.8
8 | 2021-08-05 08:00 | 48.82629
9 | 2021-08-05 08:00 | 1.248391
10 | 2021-08-05 08:00 | 1.300517
11 | 2021-08-05 08:00 | 0.9997808
12 | 2021-08-05 08:00 | 0.5559135
13 | 2021-08-05 08:00 | 0.357931
14 | 2021-08-05 08:00 | 0.7286425
15 | 2021-08-05 08:00 | 2.733009
20 | 2021-08-05 08:00 | 0.2335328
21 | 2021-08-05 08:00 | 4.167888
22 | 2021-08-05 08:00 | 4.466015
23 | 2021-08-05 08:00 | 2.841388
24 | 2021-08-05 08:00 | 601.8132
25 | 2021-08-05 08:00 | 0.1306059
26 | 2021-08-05 08:00 | 343.8603
28 | 2021-08-05 08:00 | 60.21487
29 | 2021-08-05 08:00 | 58
30 | 2021-08-05 08:00 | 3173.659
31 | 2021-08-05 08:00 | 2.419006
34 | 2021-08-05 08:00 | 27.18622
35 | 2021-08-05 08:00 | 424.6386
36 | 2021-08-05 08:00 | 1.023166
37 | 2021-08-05 08:00 | 0.9857724
38 | 2021-08-05 08:00 | 6.900897
39 | 2021-08-05 08:00 | 45.75
40 | 2021-08-05 08:00 | 1.07303
41 | 2021-08-05 08:00 | 1.278684
42 | 2021-08-05 08:00 | 1.055689
43 | 2021-08-05 08:00 | 11.3
44 | 2021-08-05 08:00 | 0.46
45 | 2021-08-05 08:00 | 0.3
46 | 2021-08-05 08:00 | 0.6
47 | 2021-08-05 08:00 | 89.5
48 | 2021-08-05 08:00 | 8
49 | 2021-08-05 08:00 | 35.32
50 | 2021-08-05 08:00 | 56.49371
51 | 2021-08-05 08:00 | 1818.184
52 | 2021-08-05 08:00 | 3.855169
53 | 2021-08-05 08:00 | 1144.899
54 | 2021-08-05 08:00 | 1947.817
55 | 2021-08-05 08:00 | 441.3037
1 | 2021-08-05 16:00 | 1.399643
2 | 2021-08-05 16:00 | 0.9797502
3 | 2021-08-05 16:00 | 0.419893
4 | 2021-08-05 16:00 | 1251.251
5 | 2021-08-05 16:00 | 216.0344
6 | 2021-08-05 16:00 | 0.5225
7 | 2021-08-05 16:00 | 15.7
8 | 2021-08-05 16:00 | 40.3599
9 | 2021-08-05 16:00 | 1.216285
10 | 2021-08-05 16:00 | 1.156167
11 | 2021-08-05 16:00 | 0.999695
12 | 2021-08-05 16:00 | 0.5468384
13 | 2021-08-05 16:00 | 0.3520879
14 | 2021-08-05 16:00 | 0.7167476
15 | 2021-08-05 16:00 | 3.068015
20 | 2021-08-05 16:00 | 0.2092787
21 | 2021-08-05 16:00 | 4.41459
22 | 2021-08-05 16:00 | 4.875651
23 | 2021-08-05 16:00 | 2.838772
24 | 2021-08-05 16:00 | 625.3615
25 | 2021-08-05 16:00 | 0.1425854
26 | 2021-08-05 16:00 | 363.6815
28 | 2021-08-05 16:00 | 56.69925
29 | 2021-08-05 16:00 | 62.5
30 | 2021-08-05 16:00 | 3169.357
31 | 2021-08-05 16:00 | 2.894731
34 | 2021-08-05 16:00 | 27.86268
35 | 2021-08-05 16:00 | 434.0862
36 | 2021-08-05 16:00 | 0.9974555
37 | 2021-08-05 16:00 | 0.969574
38 | 2021-08-05 16:00 | 7.482605
39 | 2021-08-05 16:00 | 45.09091
40 | 2021-08-05 16:00 | 1.070071
41 | 2021-08-05 16:00 | 1.287715
42 | 2021-08-05 16:00 | 1.062191
43 | 2021-08-05 16:00 | 11.4
44 | 2021-08-05 16:00 | 0.46
45 | 2021-08-05 16:00 | 0.3
46 | 2021-08-05 16:00 | 0.6
47 | 2021-08-05 16:00 | 89.3
48 | 2021-08-05 16:00 | 8
49 | 2021-08-05 16:00 | 35.29939
50 | 2021-08-05 16:00 | 56.99221
51 | 2021-08-05 16:00 | 1846.23
52 | 2021-08-05 16:00 | 4.026435
53 | 2021-08-05 16:00 | 1288.744
54 | 2021-08-05 16:00 | 2172.777
55 | 2021-08-05 16:00 | 418.7239
1 | 2021-08-06 | 1.374157
2 | 2021-08-06 | 0.9619098
3 | 2021-08-06 | 0.4122471
4 | 2021-08-06 | 1251.446
5 | 2021-08-06 | 212.9185
6 | 2021-08-06 | 0.438
7 | 2021-08-06 | 20.8
8 | 2021-08-06 | 52.13033
9 | 2021-08-06 | 1.21656
10 | 2021-08-06 | 1.268839
11 | 2021-08-06 | 0.999705
12 | 2021-08-06 | 0.5429797
13 | 2021-08-06 | 0.3496034
14 | 2021-08-06 | 0.71169
15 | 2021-08-06 | 3.049366
20 | 2021-08-06 | 0.2171586
21 | 2021-08-06 | 4.689282
22 | 2021-08-06 | 4.83699
23 | 2021-08-06 | 2.815418
24 | 2021-08-06 | 626.6143
25 | 2021-08-06 | 0.1414548
26 | 2021-08-06 | 304.912
28 | 2021-08-06 | 27.31526
29 | 2021-08-06 | 61.5
30 | 2021-08-06 | 3319.172
31 | 2021-08-06 | 2.942976
34 | 2021-08-06 | 27.28555
35 | 2021-08-06 | 437.118
36 | 2021-08-06 | 0.988535
37 | 2021-08-06 | 0.9675785
38 | 2021-08-06 | 7.738648
39 | 2021-08-06 | 42.36111
40 | 2021-08-06 | 1.071018
41 | 2021-08-06 | 1.299922
42 | 2021-08-06 | 1.073979
43 | 2021-08-06 | 11.4
44 | 2021-08-06 | 0.46
45 | 2021-08-06 | 0.3
46 | 2021-08-06 | 0.6
47 | 2021-08-06 | 89.2
48 | 2021-08-06 | 8.2
49 | 2021-08-06 | 31.58812
50 | 2021-08-06 | 56.68324
51 | 2021-08-06 | 1826.596
52 | 2021-08-06 | 3.924731
53 | 2021-08-06 | 1249.593
54 | 2021-08-06 | 2120.405
55 | 2021-08-06 | 432.3547
1 | 2021-08-06 08:00 | 1.423987
2 | 2021-08-06 08:00 | 0.9967909
3 | 2021-08-06 08:00 | 0.4271961
4 | 2021-08-06 08:00 | 1251.284
5 | 2021-08-06 08:00 | 218.3625
6 | 2021-08-06 08:00 | 0.5533333
7 | 2021-08-06 08:00 | 21
8 | 2021-08-06 08:00 | 50.23923
9 | 2021-08-06 08:00 | 1.209536
10 | 2021-08-06 08:00 | 1.232939
11 | 2021-08-06 08:00 | 0.999715
12 | 2021-08-06 08:00 | 0.5654643
13 | 2021-08-06 08:00 | 0.3640803
14 | 2021-08-06 08:00 | 0.7411608
15 | 2021-08-06 08:00 | 3.040942
20 | 2021-08-06 08:00 | 0.2199076
21 | 2021-08-06 08:00 | 4.780738
22 | 2021-08-06 08:00 | 4.927663
23 | 2021-08-06 08:00 | 2.867585
24 | 2021-08-06 08:00 | 625.4449
25 | 2021-08-06 08:00 | 0.1441065
26 | 2021-08-06 08:00 | 243.13
28 | 2021-08-06 08:00 | 24.13613
29 | 2021-08-06 08:00 | 62.5
30 | 2021-08-06 08:00 | 3252.059
31 | 2021-08-06 08:00 | 2.86425
34 | 2021-08-06 08:00 | 28.3909
35 | 2021-08-06 08:00 | 439.4149
36 | 2021-08-06 08:00 | 0.9849435
37 | 2021-08-06 08:00 | 0.9707956
38 | 2021-08-06 08:00 | 7.82168
39 | 2021-08-06 08:00 | 43.21429
40 | 2021-08-06 08:00 | 1.065993
41 | 2021-08-06 08:00 | 1.291688
42 | 2021-08-06 08:00 | 1.06715
43 | 2021-08-06 08:00 | 11.2
44 | 2021-08-06 08:00 | 0.45
45 | 2021-08-06 08:00 | 0.3
46 | 2021-08-06 08:00 | 0.5
47 | 2021-08-06 08:00 | 89.5
48 | 2021-08-06 08:00 | 7.9
49 | 2021-08-06 08:00 | 31.38979
50 | 2021-08-06 08:00 | 56.48275
51 | 2021-08-06 08:00 | 1864.28
52 | 2021-08-06 08:00 | 3.861521
53 | 2021-08-06 08:00 | 1259.632
54 | 2021-08-06 08:00 | 2142.356
55 | 2021-08-06 08:00 | 440.4427
1 | 2021-08-06 16:00 | 1.466899
2 | 2021-08-06 16:00 | 1.026829
3 | 2021-08-06 16:00 | 0.4400696
4 | 2021-08-06 16:00 | 1251.733
5 | 2021-08-06 16:00 | 230.695
6 | 2021-08-06 16:00 | 0.6
7 | 2021-08-06 16:00 | 20
8 | 2021-08-06 16:00 | 45.45454
9 | 2021-08-06 16:00 | 1.190898
10 | 2021-08-06 16:00 | 1.196429
11 | 2021-08-06 16:00 | 0.9997476
12 | 2021-08-06 16:00 | 0.5731596
13 | 2021-08-06 16:00 | 0.3690351
14 | 2021-08-06 16:00 | 0.7512472
15 | 2021-08-06 16:00 | 3.463137
20 | 2021-08-06 16:00 | 0.1851073
21 | 2021-08-06 16:00 | 4.576053
22 | 2021-08-06 16:00 | 4.679317
23 | 2021-08-06 16:00 | 2.907165
24 | 2021-08-06 16:00 | 623.5986
25 | 2021-08-06 16:00 | 0.1368437
26 | 2021-08-06 16:00 | 297.1281
28 | 2021-08-06 16:00 | 45.42101
29 | 2021-08-06 16:00 | 59.5
30 | 2021-08-06 16:00 | 3169.958
31 | 2021-08-06 16:00 | 2.70313
34 | 2021-08-06 16:00 | 27.36941
35 | 2021-08-06 16:00 | 436.7735
36 | 2021-08-06 16:00 | 0.9759797
37 | 2021-08-06 16:00 | 0.9429429
38 | 2021-08-06 16:00 | 8.03919
39 | 2021-08-06 16:00 | 34.3662
40 | 2021-08-06 16:00 | 1.033202
41 | 2021-08-06 16:00 | 1.243348
42 | 2021-08-06 16:00 | 1.030949
43 | 2021-08-06 16:00 | 11.3
44 | 2021-08-06 16:00 | 0.45
45 | 2021-08-06 16:00 | 0.3
46 | 2021-08-06 16:00 | 0.6
47 | 2021-08-06 16:00 | 89.2
48 | 2021-08-06 16:00 | 8.2
49 | 2021-08-06 16:00 | 34.96816
50 | 2021-08-06 16:00 | 56.38614
51 | 2021-08-06 16:00 | 1815.308
52 | 2021-08-06 16:00 | 4.030122
53 | 2021-08-06 16:00 | 1225.883
54 | 2021-08-06 16:00 | 2085.5
55 | 2021-08-06 16:00 | 422.1268
1 | 2021-08-07 | 1.425791
2 | 2021-08-07 | 0.9980535
3 | 2021-08-07 | 0.4277372
4 | 2021-08-07 | 1251.719
5 | 2021-08-07 | 229.8656
6 | 2021-08-07 | 0.4725
7 | 2021-08-07 | 20.3
8 | 2021-08-07 | 46.34703
9 | 2021-08-07 | 1.201018
10 | 2021-08-07 | 1.24362
11 | 2021-08-07 | 0.9997487
12 | 2021-08-07 | 0.5588156
13 | 2021-08-07 | 0.3597995
14 | 2021-08-07 | 0.7324463
15 | 2021-08-07 | 3.401061
20 | 2021-08-07 | 0.1834431
21 | 2021-08-07 | 4.32379
22 | 2021-08-07 | 4.603252
23 | 2021-08-07 | 2.866816
24 | 2021-08-07 | 638.2495
25 | 2021-08-07 | 0.1346193
26 | 2021-08-07 | 326.1033
28 | 2021-08-07 | 50.37321
29 | 2021-08-07 | 58.5
30 | 2021-08-07 | 3176.085
31 | 2021-08-07 | 2.77662
34 | 2021-08-07 | 27.49501
35 | 2021-08-07 | 441.68
36 | 2021-08-07 | 0.9885496
37 | 2021-08-07 | 0.9477912
38 | 2021-08-07 | 7.724851
39 | 2021-08-07 | 39.03226
40 | 2021-08-07 | 1.003804
41 | 2021-08-07 | 1.21164
42 | 2021-08-07 | 1.003339
43 | 2021-08-07 | 11.3
44 | 2021-08-07 | 0.45
45 | 2021-08-07 | 0.3
46 | 2021-08-07 | 0.6
47 | 2021-08-07 | 89.4
48 | 2021-08-07 | 8.1
49 | 2021-08-07 | 35.37555
50 | 2021-08-07 | 56.89614
51 | 2021-08-07 | 1813.256
52 | 2021-08-07 | 3.982085
53 | 2021-08-07 | 1206.981
54 | 2021-08-07 | 2040.398
55 | 2021-08-07 | 424.5258
1 | 2021-08-07 08:00 | 1.37963
2 | 2021-08-07 08:00 | 0.9657413
3 | 2021-08-07 08:00 | 0.4138891
4 | 2021-08-07 08:00 | 1251.706
5 | 2021-08-07 08:00 | 202.604
6 | 2021-08-07 08:00 | 0.494
7 | 2021-08-07 08:00 | 18.8
8 | 2021-08-07 08:00 | 48.45361
9 | 2021-08-07 08:00 | 1.163317
10 | 2021-08-07 08:00 | 1.11992
11 | 2021-08-07 08:00 | 0.9996622
12 | 2021-08-07 08:00 | 0.5369815
13 | 2021-08-07 08:00 | 0.3457414
14 | 2021-08-07 08:00 | 0.7038281
15 | 2021-08-07 08:00 | 3.774708
20 | 2021-08-07 08:00 | 0.1682553
21 | 2021-08-07 08:00 | 4.609017
22 | 2021-08-07 08:00 | 4.996968
23 | 2021-08-07 08:00 | 2.819565
24 | 2021-08-07 08:00 | 643.1578
25 | 2021-08-07 08:00 | 0.1461333
26 | 2021-08-07 08:00 | 330.2815
28 | 2021-08-07 08:00 | 41.36546
29 | 2021-08-07 08:00 | 64
30 | 2021-08-07 08:00 | 3136.746
31 | 2021-08-07 08:00 | 3.174457
34 | 2021-08-07 08:00 | 28.49671
35 | 2021-08-07 08:00 | 444.8703
36 | 2021-08-07 08:00 | 0.959799
37 | 2021-08-07 08:00 | 0.9297189
38 | 2021-08-07 08:00 | 8.383725
39 | 2021-08-07 08:00 | 28.78788
40 | 2021-08-07 08:00 | 1.0186
41 | 2021-08-07 08:00 | 1.237417
42 | 2021-08-07 08:00 | 1.022937
43 | 2021-08-07 08:00 | 11.6
44 | 2021-08-07 08:00 | 0.45
45 | 2021-08-07 08:00 | 0.3
46 | 2021-08-07 08:00 | 0.5
47 | 2021-08-07 08:00 | 89.2
48 | 2021-08-07 08:00 | 8.1
49 | 2021-08-07 08:00 | 34.96918
50 | 2021-08-07 08:00 | 57.28856
51 | 2021-08-07 08:00 | 1853.482
52 | 2021-08-07 08:00 | 4.084042
53 | 2021-08-07 08:00 | 1335.845
54 | 2021-08-07 08:00 | 2241.582
55 | 2021-08-07 08:00 | 410.8738
1 | 2021-08-07 16:00 | 1.369095
2 | 2021-08-07 16:00 | 0.9583668
3 | 2021-08-07 16:00 | 0.4107286
4 | 2021-08-07 16:00 | 1251.71
5 | 2021-08-07 16:00 | 201.381
6 | 2021-08-07 16:00 | 0.48
7 | 2021-08-07 16:00 | 21
8 | 2021-08-07 16:00 | 46.56319
9 | 2021-08-07 16:00 | 1.161412
10 | 2021-08-07 16:00 | 1.130251
11 | 2021-08-07 16:00 | 0.9996762
12 | 2021-08-07 16:00 | 0.5342158
13 | 2021-08-07 16:00 | 0.3439607
14 | 2021-08-07 16:00 | 0.7002031
15 | 2021-08-07 16:00 | 3.673519
20 | 2021-08-07 16:00 | 0.1829466
21 | 2021-08-07 16:00 | 5.085959
22 | 2021-08-07 16:00 | 4.972672
23 | 2021-08-07 16:00 | 2.811196
24 | 2021-08-07 16:00 | 631.7175
25 | 2021-08-07 16:00 | 0.1454227
26 | 2021-08-07 16:00 | 301.6302
28 | 2021-08-07 16:00 | 32.53024
29 | 2021-08-07 16:00 | 63
30 | 2021-08-07 16:00 | 3103.265
31 | 2021-08-07 16:00 | 3.136926
34 | 2021-08-07 16:00 | 28.88929
35 | 2021-08-07 16:00 | 443.7695
36 | 2021-08-07 16:00 | 0.9457755
37 | 2021-08-07 16:00 | 0.9228457
38 | 2021-08-07 16:00 | 8.759479
39 | 2021-08-07 16:00 | 27.56098
40 | 2021-08-07 16:00 | 1.022943
41 | 2021-08-07 16:00 | 1.242971
42 | 2021-08-07 16:00 | 1.026849
43 | 2021-08-07 16:00 | 11.5
44 | 2021-08-07 16:00 | 0.45
45 | 2021-08-07 16:00 | 0.3
46 | 2021-08-07 16:00 | 0.5
47 | 2021-08-07 16:00 | 89.3
48 | 2021-08-07 16:00 | 8
49 | 2021-08-07 16:00 | 34.85607
50 | 2021-08-07 16:00 | 57.30533
51 | 2021-08-07 16:00 | 1877.291
52 | 2021-08-07 16:00 | 4.050673
53 | 2021-08-07 16:00 | 1324.072
54 | 2021-08-07 16:00 | 2221.51
55 | 2021-08-07 16:00 | 414.1994
1 | 2021-08-08 | 1.386329
2 | 2021-08-08 | 0.9704306
3 | 2021-08-08 | 0.4158988
4 | 2021-08-08 | 1251.608
5 | 2021-08-08 | 235.12
6 | 2021-08-08 | 0.53
7 | 2021-08-08 | 19.5
8 | 2021-08-08 | 44.21769
9 | 2021-08-08 | 1.172327
10 | 2021-08-08 | 1.198534
11 | 2021-08-08 | 0.9997573
12 | 2021-08-08 | 0.545598
13 | 2021-08-08 | 0.3512892
14 | 2021-08-08 | 0.7151218
15 | 2021-08-08 | 3.540408
20 | 2021-08-08 | 0.1925103
21 | 2021-08-08 | 5.180521
22 | 2021-08-08 | 4.704091
23 | 2021-08-08 | 2.828234
24 | 2021-08-08 | 625.02
25 | 2021-08-08 | 0.1375682
26 | 2021-08-08 | 286.6486
28 | 2021-08-08 | 44.14376
29 | 2021-08-08 | 59.5
30 | 2021-08-08 | 3123.246
31 | 2021-08-08 | 2.658302
34 | 2021-08-08 | 28.1407
35 | 2021-08-08 | 438.9729
36 | 2021-08-08 | 0.9484277
37 | 2021-08-08 | 0.9264414
38 | 2021-08-08 | 8.72093
39 | 2021-08-08 | 31.08108
40 | 2021-08-08 | 1.061583
41 | 2021-08-08 | 1.27253
42 | 2021-08-08 | 1.055801
43 | 2021-08-08 | 11.5
44 | 2021-08-08 | 0.45
45 | 2021-08-08 | 0.3
46 | 2021-08-08 | 0.5
47 | 2021-08-08 | 89.5
48 | 2021-08-08 | 8.1
49 | 2021-08-08 | 33.46571
50 | 2021-08-08 | 57.27034
51 | 2021-08-08 | 1845.197
52 | 2021-08-08 | 3.952798
53 | 2021-08-08 | 1235.95
54 | 2021-08-08 | 2073.418
55 | 2021-08-08 | 424.4059
1 | 2021-08-08 08:00 | 1.346837
2 | 2021-08-08 08:00 | 0.9427861
3 | 2021-08-08 08:00 | 0.4040512
4 | 2021-08-08 08:00 | 1250.707
5 | 2021-08-08 08:00 | 206.43
6 | 2021-08-08 08:00 | 0.555
7 | 2021-08-08 08:00 | 18.9
8 | 2021-08-08 08:00 | 42.76018
9 | 2021-08-08 08:00 | 1.15212
10 | 2021-08-08 08:00 | 1.215775
11 | 2021-08-08 08:00 | 0.9996832
12 | 2021-08-08 08:00 | 0.5342599
13 | 2021-08-08 08:00 | 0.3439891
14 | 2021-08-08 08:00 | 0.7002609
15 | 2021-08-08 08:00 | 3.670131
20 | 2021-08-08 08:00 | 0.1893154
21 | 2021-08-08 08:00 | 5.423382
22 | 2021-08-08 08:00 | 4.96897
23 | 2021-08-08 08:00 | 2.787769
24 | 2021-08-08 08:00 | 616.7083
25 | 2021-08-08 08:00 | 0.1453145
26 | 2021-08-08 08:00 | 282.3131
28 | 2021-08-08 08:00 | 34.58243
29 | 2021-08-08 08:00 | 63.5
30 | 2021-08-08 08:00 | 3247.833
31 | 2021-08-08 08:00 | 2.987493
34 | 2021-08-08 08:00 | 28.27105
35 | 2021-08-08 08:00 | 426.3946
36 | 2021-08-08 08:00 | 0.9314215
37 | 2021-08-08 08:00 | 0.9094488
38 | 2021-08-08 08:00 | 9.093513
39 | 2021-08-08 08:00 | 31.16883
40 | 2021-08-08 08:00 | 1.05418
41 | 2021-08-08 08:00 | 1.248989
42 | 2021-08-08 08:00 | 1.039767
43 | 2021-08-08 08:00 | 11.3
44 | 2021-08-08 08:00 | 0.45
45 | 2021-08-08 08:00 | 0.3
46 | 2021-08-08 08:00 | 0.5
47 | 2021-08-08 08:00 | 89.4
48 | 2021-08-08 08:00 | 8.1
49 | 2021-08-08 08:00 | 32.82574
50 | 2021-08-08 08:00 | 56.62906
51 | 2021-08-08 08:00 | 1887.36
52 | 2021-08-08 08:00 | 3.856334
53 | 2021-08-08 08:00 | 1274.315
54 | 2021-08-08 08:00 | 2162.014
55 | 2021-08-08 08:00 | 439.9536
1 | 2021-08-08 16:00 | 1.355806
2 | 2021-08-08 16:00 | 0.9490644
3 | 2021-08-08 16:00 | 0.4067419
4 | 2021-08-08 16:00 | 1251.528
5 | 2021-08-08 16:00 | 222.9549
6 | 2021-08-08 16:00 | 0.5
7 | 2021-08-08 16:00 | 19
8 | 2021-08-08 16:00 | 43.0839
9 | 2021-08-08 16:00 | 1.135236
10 | 2021-08-08 16:00 | 1.196714
11 | 2021-08-08 16:00 | 0.9997234
12 | 2021-08-08 16:00 | 0.5351944
13 | 2021-08-08 16:00 | 0.3445908
14 | 2021-08-08 16:00 | 0.7014857
15 | 2021-08-08 16:00 | 3.7511
20 | 2021-08-08 16:00 | 0.1857775
21 | 2021-08-08 16:00 | 5.479426
22 | 2021-08-08 16:00 | 4.956552
23 | 2021-08-08 16:00 | 2.799925
24 | 2021-08-08 16:00 | 618.8021
25 | 2021-08-08 16:00 | 0.1449513
26 | 2021-08-08 16:00 | 295.9725
28 | 2021-08-08 16:00 | 46.59724
29 | 2021-08-08 16:00 | 62
30 | 2021-08-08 16:00 | 3207.2
31 | 2021-08-08 16:00 | 2.775459
34 | 2021-08-08 16:00 | 28.0467
35 | 2021-08-08 16:00 | 424.8267
36 | 2021-08-08 16:00 | 0.9243176
37 | 2021-08-08 16:00 | 0.9059406
38 | 2021-08-08 16:00 | 9.230526
39 | 2021-08-08 16:00 | 28.53658
40 | 2021-08-08 16:00 | 1.069808
41 | 2021-08-08 16:00 | 1.262076
42 | 2021-08-08 16:00 | 1.052131
43 | 2021-08-08 16:00 | 11.5
44 | 2021-08-08 16:00 | 0.45
45 | 2021-08-08 16:00 | 0.3
46 | 2021-08-08 16:00 | 0.5
47 | 2021-08-08 16:00 | 89.2
48 | 2021-08-08 16:00 | 8.2
49 | 2021-08-08 16:00 | 30.61323
50 | 2021-08-08 16:00 | 56.31779
51 | 2021-08-08 16:00 | 1885.924
52 | 2021-08-08 16:00 | 3.951708
53 | 2021-08-08 16:00 | 1276.362
54 | 2021-08-08 16:00 | 2178.006
55 | 2021-08-08 16:00 | 431.8177
1 | 2021-08-09 | 1.359835
2 | 2021-08-09 | 0.9518846
3 | 2021-08-09 | 0.4079505
4 | 2021-08-09 | 1252.497
5 | 2021-08-09 | 218.6539
6 | 2021-08-09 | 0.434
7 | 2021-08-09 | 19.9
8 | 2021-08-09 | 49.87469
9 | 2021-08-09 | 1.180328
10 | 2021-08-09 | 1.234973
11 | 2021-08-09 | 0.9997255
12 | 2021-08-09 | 0.5390914
13 | 2021-08-09 | 0.3470999
14 | 2021-08-09 | 0.7065936
15 | 2021-08-09 | 3.527783
20 | 2021-08-09 | 0.1854172
21 | 2021-08-09 | 4.780026
22 | 2021-08-09 | 4.844162
23 | 2021-08-09 | 2.799984
24 | 2021-08-09 | 613.495
25 | 2021-08-09 | 0.1416645
26 | 2021-08-09 | 310.471
28 | 2021-08-09 | 41.3919
29 | 2021-08-09 | 61
30 | 2021-08-09 | 3255.995
31 | 2021-08-09 | 2.805781
34 | 2021-08-09 | 27.42575
35 | 2021-08-09 | 422.3492
36 | 2021-08-09 | 0.964691
37 | 2021-08-09 | 0.9378757
38 | 2021-08-09 | 8.307808
39 | 2021-08-09 | 28.15534
40 | 2021-08-09 | 1.106789
41 | 2021-08-09 | 1.320957
42 | 2021-08-09 | 1.104541
43 | 2021-08-09 | 11.5
44 | 2021-08-09 | 0.45
45 | 2021-08-09 | 0.3
46 | 2021-08-09 | 0.5
47 | 2021-08-09 | 89.5
48 | 2021-08-09 | 8
49 | 2021-08-09 | 29.90069
50 | 2021-08-09 | 56.51733
51 | 2021-08-09 | 1862.756
52 | 2021-08-09 | 3.903713
53 | 2021-08-09 | 1241.366
54 | 2021-08-09 | 2114.262
55 | 2021-08-09 | 436.2958
1 | 2021-08-09 08:00 | 1.350851
2 | 2021-08-09 08:00 | 0.9455956
3 | 2021-08-09 08:00 | 0.4052553
4 | 2021-08-09 08:00 | 1251.658
5 | 2021-08-09 08:00 | 210.5272
6 | 2021-08-09 08:00 | 0.4325
7 | 2021-08-09 08:00 | 19.2
8 | 2021-08-09 08:00 | 44.44445
9 | 2021-08-09 08:00 | 1.198734
10 | 2021-08-09 08:00 | 1.214166
11 | 2021-08-09 08:00 | 0.9996912
12 | 2021-08-09 08:00 | 0.534695
13 | 2021-08-09 08:00 | 0.3442692
14 | 2021-08-09 08:00 | 0.7008311
15 | 2021-08-09 08:00 | 3.400196
20 | 2021-08-09 08:00 | 0.1857956
21 | 2021-08-09 08:00 | 4.426243
22 | 2021-08-09 08:00 | 5.007599
23 | 2021-08-09 08:00 | 2.794252
24 | 2021-08-09 08:00 | 603.0848
25 | 2021-08-09 08:00 | 0.1464442
26 | 2021-08-09 08:00 | 245.4051
28 | 2021-08-09 08:00 | 31.74498
29 | 2021-08-09 08:00 | 62.5
30 | 2021-08-09 08:00 | 3265.066
31 | 2021-08-09 08:00 | 2.864641
34 | 2021-08-09 08:00 | 27.87444
35 | 2021-08-09 08:00 | 422.515
36 | 2021-08-09 08:00 | 0.9848101
37 | 2021-08-09 08:00 | 0.947
38 | 2021-08-09 08:00 | 7.826438
39 | 2021-08-09 08:00 | 33.15068
40 | 2021-08-09 08:00 | 1.114475
41 | 2021-08-09 08:00 | 1.329554
42 | 2021-08-09 08:00 | 1.111814
43 | 2021-08-09 08:00 | 11.2
44 | 2021-08-09 08:00 | 0.45
45 | 2021-08-09 08:00 | 0.3
46 | 2021-08-09 08:00 | 0.5
47 | 2021-08-09 08:00 | 89.4
48 | 2021-08-09 08:00 | 8.1
49 | 2021-08-09 08:00 | 29.22654
50 | 2021-08-09 08:00 | 56.47221
51 | 2021-08-09 08:00 | 1884.833
52 | 2021-08-09 08:00 | 3.933969
53 | 2021-08-09 08:00 | 1286.36
54 | 2021-08-09 08:00 | 2192.446
55 | 2021-08-09 08:00 | 433.2469
1 | 2021-08-09 16:00 | 1.347474
2 | 2021-08-09 16:00 | 0.9432319
3 | 2021-08-09 16:00 | 0.4042422
4 | 2021-08-09 16:00 | 1251.74
5 | 2021-08-09 16:00 | 197.3969
6 | 2021-08-09 16:00 | 0.5125
7 | 2021-08-09 16:00 | 18.8
8 | 2021-08-09 16:00 | 44.13145
9 | 2021-08-09 16:00 | 1.121951
10 | 2021-08-09 16:00 | 1.198143
11 | 2021-08-09 16:00 | 0.9996533
12 | 2021-08-09 16:00 | 0.5372588
13 | 2021-08-09 16:00 | 0.34592
14 | 2021-08-09 16:00 | 0.7041916
15 | 2021-08-09 16:00 | 4.059252
20 | 2021-08-09 16:00 | 0.1636326
21 | 2021-08-09 16:00 | 5.091413
22 | 2021-08-09 16:00 | 5.157267
23 | 2021-08-09 16:00 | 2.791294
24 | 2021-08-09 16:00 | 597.717
25 | 2021-08-09 16:00 | 0.1508211
26 | 2021-08-09 16:00 | 229.9015
28 | 2021-08-09 16:00 | 28.3292
29 | 2021-08-09 16:00 | 64.5
30 | 2021-08-09 16:00 | 3354.956
31 | 2021-08-09 16:00 | 3.027996
34 | 2021-08-09 16:00 | 27.92188
35 | 2021-08-09 16:00 | 423.5839
36 | 2021-08-09 16:00 | 0.9292683
37 | 2021-08-09 16:00 | 0.9001957
38 | 2021-08-09 16:00 | 9.150665
39 | 2021-08-09 16:00 | 29
40 | 2021-08-09 16:00 | 1.126132
41 | 2021-08-09 16:00 | 1.358581
42 | 2021-08-09 16:00 | 1.133889
43 | 2021-08-09 16:00 | 11.3
44 | 2021-08-09 16:00 | 0.45
45 | 2021-08-09 16:00 | 0.3
46 | 2021-08-09 16:00 | 0.5
47 | 2021-08-09 16:00 | 89.4
48 | 2021-08-09 16:00 | 8
49 | 2021-08-09 16:00 | 29.3236
50 | 2021-08-09 16:00 | 57.09782
51 | 2021-08-09 16:00 | 1895.639
52 | 2021-08-09 16:00 | 3.835649
53 | 2021-08-09 16:00 | 1324.934
54 | 2021-08-09 16:00 | 2229.996
55 | 2021-08-09 16:00 | 438.8045
1 | 2021-08-10 | 1.364889
2 | 2021-08-10 | 0.9554222
3 | 2021-08-10 | 0.4094667
4 | 2021-08-10 | 1249.758
5 | 2021-08-10 | 209.5634
6 | 2021-08-10 | 0.4175
7 | 2021-08-10 | 20.1
8 | 2021-08-10 | 47.29412
9 | 2021-08-10 | 1.241071
10 | 2021-08-10 | 1.221671
11 | 2021-08-10 | 0.9996923
12 | 2021-08-10 | 0.5433127
13 | 2021-08-10 | 0.3498179
14 | 2021-08-10 | 0.7121266
15 | 2021-08-10 | 2.756187
20 | 2021-08-10 | 0.234278
21 | 2021-08-10 | 4.286147
22 | 2021-08-10 | 5.019732
23 | 2021-08-10 | 2.80769
24 | 2021-08-10 | 603.5736
25 | 2021-08-10 | 0.146799
26 | 2021-08-10 | 236.9262
28 | 2021-08-10 | 19.34792
29 | 2021-08-10 | 62.5
30 | 2021-08-10 | 3272.394
31 | 2021-08-10 | 2.880148
34 | 2021-08-10 | 28.17636
35 | 2021-08-10 | 420.5929
36 | 2021-08-10 | 1.016582
37 | 2021-08-10 | 0.9868154
38 | 2021-08-10 | 7.042335
39 | 2021-08-10 | 42.45614
40 | 2021-08-10 | 1.124746
41 | 2021-08-10 | 1.354708
42 | 2021-08-10 | 1.123861
43 | 2021-08-10 | 11.3
44 | 2021-08-10 | 0.45
45 | 2021-08-10 | 0.3
46 | 2021-08-10 | 0.5
47 | 2021-08-10 | 89
48 | 2021-08-10 | 8.1
49 | 2021-08-10 | 29.55392
50 | 2021-08-10 | 57.11207
51 | 2021-08-10 | 1899.545
52 | 2021-08-10 | 3.854077
53 | 2021-08-10 | 1290.274
54 | 2021-08-10 | 2176.232
55 | 2021-08-10 | 437.6258
1 | 2021-08-10 08:00 | 1.379811
2 | 2021-08-10 08:00 | 0.9658677
3 | 2021-08-10 08:00 | 0.4139433
4 | 2021-08-10 08:00 | 1251.563
5 | 2021-08-10 08:00 | 181.3198
6 | 2021-08-10 08:00 | 0.55
7 | 2021-08-10 08:00 | 21
8 | 2021-08-10 08:00 | 47.51131
9 | 2021-08-10 08:00 | 1.214467
10 | 2021-08-10 08:00 | 1.218896
11 | 2021-08-10 08:00 | 0.9996004
12 | 2021-08-10 08:00 | 0.5526485
13 | 2021-08-10 08:00 | 0.3558288
14 | 2021-08-10 08:00 | 0.724363
15 | 2021-08-10 08:00 | 3.116381
20 | 2021-08-10 08:00 | 0.204377
21 | 2021-08-10 08:00 | 4.368493
22 | 2021-08-10 08:00 | 5.082716
23 | 2021-08-10 08:00 | 2.820468
24 | 2021-08-10 08:00 | 603.2848
25 | 2021-08-10 08:00 | 0.1486409
26 | 2021-08-10 08:00 | 223.2376
28 | 2021-08-10 08:00 | 48.70165
29 | 2021-08-10 08:00 | 63
30 | 2021-08-10 08:00 | 3247.884
31 | 2021-08-10 08:00 | 3.327187
34 | 2021-08-10 08:00 | 28.72266
35 | 2021-08-10 08:00 | 417.3218
36 | 2021-08-10 08:00 | 0.9974619
37 | 2021-08-10 08:00 | 0.9656912
38 | 2021-08-10 08:00 | 7.484874
39 | 2021-08-10 08:00 | 38.73016
40 | 2021-08-10 08:00 | 1.106129
41 | 2021-08-10 08:00 | 1.331971
42 | 2021-08-10 08:00 | 1.107593
43 | 2021-08-10 08:00 | 11.6
44 | 2021-08-10 08:00 | 0.45
45 | 2021-08-10 08:00 | 0.3
46 | 2021-08-10 08:00 | 0.6
47 | 2021-08-10 08:00 | 89.2
48 | 2021-08-10 08:00 | 8
49 | 2021-08-10 08:00 | 29.32309
50 | 2021-08-10 08:00 | 56.97159
51 | 2021-08-10 08:00 | 1923.729
52 | 2021-08-10 08:00 | 3.776952
53 | 2021-08-10 08:00 | 1292.107
54 | 2021-08-10 08:00 | 2180.824
55 | 2021-08-10 08:00 | 446.8696
1 | 2021-08-10 16:00 | 1.341164
2 | 2021-08-10 16:00 | 0.9388151
3 | 2021-08-10 16:00 | 0.4023494
4 | 2021-08-10 16:00 | 1251.665
5 | 2021-08-10 16:00 | 186.9596
6 | 2021-08-10 16:00 | 0.4333333
7 | 2021-08-10 16:00 | 20.85
8 | 2021-08-10 16:00 | 46.90664
9 | 2021-08-10 16:00 | 1.218159
10 | 2021-08-10 16:00 | 1.25067
11 | 2021-08-10 16:00 | 0.9996185
12 | 2021-08-10 16:00 | 0.5360976
13 | 2021-08-10 16:00 | 0.3451723
14 | 2021-08-10 16:00 | 0.7026695
15 | 2021-08-10 16:00 | 2.919525
20 | 2021-08-10 16:00 | 0.2300579
21 | 2021-08-10 16:00 | 4.760213
22 | 2021-08-10 16:00 | 4.988248
23 | 2021-08-10 16:00 | 2.775084
24 | 2021-08-10 16:00 | 609.0742
25 | 2021-08-10 16:00 | 0.1458782
26 | 2021-08-10 16:00 | 225.2134
28 | 2021-08-10 16:00 | 34.04977
29 | 2021-08-10 16:00 | 61.5
30 | 2021-08-10 16:00 | 3304.654
31 | 2021-08-10 16:00 | 3.257784
34 | 2021-08-10 16:00 | 27.76644
35 | 2021-08-10 16:00 | 405.8949
36 | 2021-08-10 16:00 | 0.9911728
37 | 2021-08-10 16:00 | 0.9807107
38 | 2021-08-10 16:00 | 7.679738
39 | 2021-08-10 16:00 | 37.5
40 | 2021-08-10 16:00 | 1.1088
41 | 2021-08-10 16:00 | 1.325551
42 | 2021-08-10 16:00 | 1.101993
43 | 2021-08-10 16:00 | 11.3
44 | 2021-08-10 16:00 | 0.45
45 | 2021-08-10 16:00 | 0.3
46 | 2021-08-10 16:00 | 0.5
47 | 2021-08-10 16:00 | 89.2
48 | 2021-08-10 16:00 | 8
49 | 2021-08-10 16:00 | 29.39622
50 | 2021-08-10 16:00 | 56.63944
51 | 2021-08-10 16:00 | 1887.792
52 | 2021-08-10 16:00 | 3.801759
53 | 2021-08-10 16:00 | 1262.396
54 | 2021-08-10 16:00 | 2147.504
55 | 2021-08-10 16:00 | 447.4597
1 | 2021-08-11 | 1.407998
2 | 2021-08-11 | 0.9855984
3 | 2021-08-11 | 0.4223993
4 | 2021-08-11 | 1251.703
5 | 2021-08-11 | 212.8675
6 | 2021-08-11 | 0.464
7 | 2021-08-11 | 19
8 | 2021-08-11 | 44.70588
9 | 2021-08-11 | 1.235741
10 | 2021-08-11 | 1.290242
11 | 2021-08-11 | 0.9997061
12 | 2021-08-11 | 0.5652412
13 | 2021-08-11 | 0.3639367
14 | 2021-08-11 | 0.7408684
15 | 2021-08-11 | 2.739123
20 | 2021-08-11 | 0.2424496
21 | 2021-08-11 | 4.538611
22 | 2021-08-11 | 4.880239
23 | 2021-08-11 | 2.847661
24 | 2021-08-11 | 614.7001
25 | 2021-08-11 | 0.1427196
26 | 2021-08-11 | 256.9028
28 | 2021-08-11 | 29.11428
29 | 2021-08-11 | 56.5
30 | 2021-08-11 | 3270.428
31 | 2021-08-11 | 2.887712
34 | 2021-08-11 | 27.96101
35 | 2021-08-11 | 403.3301
36 | 2021-08-11 | 1.007605
37 | 2021-08-11 | 0.9918616
38 | 2021-08-11 | 7.277734
39 | 2021-08-11 | 40.70513
40 | 2021-08-11 | 1.108161
41 | 2021-08-11 | 1.316337
42 | 2021-08-11 | 1.093934
43 | 2021-08-11 | 11.3
44 | 2021-08-11 | 0.45
45 | 2021-08-11 | 0.3
46 | 2021-08-11 | 0.5
47 | 2021-08-11 | 89.4
48 | 2021-08-11 | 7.9
49 | 2021-08-11 | 29.57458
50 | 2021-08-11 | 56.14595
51 | 2021-08-11 | 1910.861
52 | 2021-08-11 | 3.744282
53 | 2021-08-11 | 1215.325
54 | 2021-08-11 | 2085.311
55 | 2021-08-11 | 458.2578
1 | 2021-08-11 08:00 | 1.420721
2 | 2021-08-11 08:00 | 0.9945049
3 | 2021-08-11 08:00 | 0.4262164
4 | 2021-08-11 08:00 | 1251.521
5 | 2021-08-11 08:00 | 197.4115
6 | 2021-08-11 08:00 | 0.555
7 | 2021-08-11 08:00 | 18.2
8 | 2021-08-11 08:00 | 44.71745
9 | 2021-08-11 08:00 | 1.214918
10 | 2021-08-11 08:00 | 1.217018
11 | 2021-08-11 08:00 | 0.9996417
12 | 2021-08-11 08:00 | 0.5655046
13 | 2021-08-11 08:00 | 0.3641063
14 | 2021-08-11 08:00 | 0.7412136
15 | 2021-08-11 08:00 | 3.032553
20 | 2021-08-11 08:00 | 0.2085977
21 | 2021-08-11 08:00 | 4.267781
22 | 2021-08-11 08:00 | 5.137473
23 | 2021-08-11 08:00 | 2.861196
24 | 2021-08-11 08:00 | 608.7169
25 | 2021-08-11 08:00 | 0.1502422
26 | 2021-08-11 08:00 | 273.9369
28 | 2021-08-11 08:00 | 38.27843
29 | 2021-08-11 08:00 | 61.5
30 | 2021-08-11 08:00 | 3259.048
31 | 2021-08-11 08:00 | 3.083493
34 | 2021-08-11 08:00 | 28.82288
35 | 2021-08-11 08:00 | 422.5262
36 | 2021-08-11 08:00 | 1.003793
37 | 2021-08-11 08:00 | 0.976626
38 | 2021-08-11 08:00 | 7.300334
39 | 2021-08-11 08:00 | 36.23188
40 | 2021-08-11 08:00 | 1.127779
41 | 2021-08-11 08:00 | 1.340096
42 | 2021-08-11 08:00 | 1.111164
43 | 2021-08-11 08:00 | 11.4
44 | 2021-08-11 08:00 | 0.45
45 | 2021-08-11 08:00 | 0.3
46 | 2021-08-11 08:00 | 0.5
47 | 2021-08-11 08:00 | 89.5
48 | 2021-08-11 08:00 | 7.9
49 | 2021-08-11 08:00 | 29.89578
50 | 2021-08-11 08:00 | 56.31947
51 | 2021-08-11 08:00 | 1903.263
52 | 2021-08-11 08:00 | 3.850294
53 | 2021-08-11 08:00 | 1303.009
54 | 2021-08-11 08:00 | 2226.956
55 | 2021-08-11 08:00 | 443.8847
1 | 2021-08-11 16:00 | 1.416276
2 | 2021-08-11 16:00 | 0.9913929
3 | 2021-08-11 16:00 | 0.4248827
4 | 2021-08-11 16:00 | 1251.066
5 | 2021-08-11 16:00 | 175.7343
6 | 2021-08-11 16:00 | 0.48
7 | 2021-08-11 16:00 | 19
8 | 2021-08-11 16:00 | 49.60836
9 | 2021-08-11 16:00 | 1.205619
10 | 2021-08-11 16:00 | 1.216176
11 | 2021-08-11 16:00 | 0.9995663
12 | 2021-08-11 16:00 | 0.5637332
13 | 2021-08-11 16:00 | 0.3629658
14 | 2021-08-11 16:00 | 0.7388918
15 | 2021-08-11 16:00 | 3.338634
20 | 2021-08-11 16:00 | 0.1865774
21 | 2021-08-11 16:00 | 4.284788
22 | 2021-08-11 16:00 | 5.173379
23 | 2021-08-11 16:00 | 2.852761
24 | 2021-08-11 16:00 | 589.3428
25 | 2021-08-11 16:00 | 0.1512923
26 | 2021-08-11 16:00 | 261.4107
28 | 2021-08-11 16:00 | 23.57528
29 | 2021-08-11 16:00 | 63
30 | 2021-08-11 16:00 | 3316.808
31 | 2021-08-11 16:00 | 3.353602
34 | 2021-08-11 16:00 | 28.20461
35 | 2021-08-11 16:00 | 414.6313
36 | 2021-08-11 16:00 | 0.9923372
37 | 2021-08-11 16:00 | 0.9516129
38 | 2021-08-11 16:00 | 7.623422
39 | 2021-08-11 16:00 | 36.16438
40 | 2021-08-11 16:00 | 1.126537
41 | 2021-08-11 16:00 | 1.338532
42 | 2021-08-11 16:00 | 1.109959
43 | 2021-08-11 16:00 | 11.5
44 | 2021-08-11 16:00 | 0.45
45 | 2021-08-11 16:00 | 0.3
46 | 2021-08-11 16:00 | 0.6
47 | 2021-08-11 16:00 | 89.4
48 | 2021-08-11 16:00 | 8
49 | 2021-08-11 16:00 | 29.75233
50 | 2021-08-11 16:00 | 56.28471
51 | 2021-08-11 16:00 | 1902.782
52 | 2021-08-11 16:00 | 3.852246
53 | 2021-08-11 16:00 | 1310.351
54 | 2021-08-11 16:00 | 2242.762
55 | 2021-08-11 16:00 | 444.3053
1 | 2021-08-12 | 1.383137
2 | 2021-08-12 | 0.9681957
3 | 2021-08-12 | 0.414941
4 | 2021-08-12 | 1251.021
5 | 2021-08-12 | 214.7764
6 | 2021-08-12 | 0.6333333
7 | 2021-08-12 | 19.8
8 | 2021-08-12 | 47.03088
9 | 2021-08-12 | 1.187032
10 | 2021-08-12 | 1.296127
11 | 2021-08-12 | 0.9997125
12 | 2021-08-12 | 0.5542895
13 | 2021-08-12 | 0.3568853
14 | 2021-08-12 | 0.7265138
15 | 2021-08-12 | 3.405077
20 | 2021-08-12 | 0.1857465
21 | 2021-08-12 | 4.438043
22 | 2021-08-12 | 4.872571
23 | 2021-08-12 | 2.823565
24 | 2021-08-12 | 598.4359
25 | 2021-08-12 | 0.1424953
26 | 2021-08-12 | 292.8346
28 | 2021-08-12 | 38.16833
29 | 2021-08-12 | 61
30 | 2021-08-12 | 3268.327
31 | 2021-08-12 | 2.78632
34 | 2021-08-12 | 28.24662
35 | 2021-08-12 | 420.6787
36 | 2021-08-12 | 0.9812968
37 | 2021-08-12 | 0.9548646
38 | 2021-08-12 | 7.84312
39 | 2021-08-12 | 32.26667
40 | 2021-08-12 | 1.072063
41 | 2021-08-12 | 1.267345
42 | 2021-08-12 | 1.0594
43 | 2021-08-12 | 11.5
44 | 2021-08-12 | 0.45
45 | 2021-08-12 | 0.3
46 | 2021-08-12 | 0.6
47 | 2021-08-12 | 89.5
48 | 2021-08-12 | 7.8
49 | 2021-08-12 | 30.05541
50 | 2021-08-12 | 55.74081
51 | 2021-08-12 | 1892.108
52 | 2021-08-12 | 3.760443
53 | 2021-08-12 | 1210.442
54 | 2021-08-12 | 2087.574
55 | 2021-08-12 | 458.6263
1 | 2021-08-12 08:00 | 0.7592423
2 | 2021-08-12 08:00 | 0.5314696
3 | 2021-08-12 08:00 | 0.2277727
4 | 2021-08-12 08:00 | 1210.51
5 | 2021-08-12 08:00 | 201.2845
6 | 2021-08-12 08:00 | 0.435
7 | 2021-08-12 08:00 | 19.1
8 | 2021-08-12 08:00 | 44.94118
9 | 2021-08-12 08:00 | 1.2
10 | 2021-08-12 08:00 | 1.558015
11 | 2021-08-12 08:00 | 0.9997516
12 | 2021-08-12 08:00 | 0.306693
13 | 2021-08-12 08:00 | 0.1974676
14 | 2021-08-12 08:00 | 0.4019862
15 | 2021-08-12 08:00 | 3.321103
20 | 2021-08-12 08:00 | 0.1837241
21 | 2021-08-12 08:00 | 4.114537
22 | 2021-08-12 08:00 | 2.653921
23 | 2021-08-12 08:00 | 1.622976
24 | 2021-08-12 08:00 | 602.5229
25 | 2021-08-12 08:00 | 0.0776123
26 | 2021-08-12 08:00 | 335.1167
28 | 2021-08-12 08:00 | 43.76947
29 | 2021-08-12 08:00 | 32.5
30 | 2021-08-12 08:00 | 2321.501
31 | 2021-08-12 08:00 | 2.99339
34 | 2021-08-12 08:00 | 24.70564
35 | 2021-08-12 08:00 | 194.0013
36 | 2021-08-12 08:00 | 0.9975
37 | 2021-08-12 08:00 | 0.9580838
38 | 2021-08-12 08:00 | 7.43564
39 | 2021-08-12 08:00 | 43.75
40 | 2021-08-12 08:00 | 1.142246
41 | 2021-08-12 08:00 | 1.350804
42 | 2021-08-12 08:00 | 1.120486
43 | 2021-08-12 08:00 | 11.3
44 | 2021-08-12 08:00 | 0.45
45 | 2021-08-12 08:00 | 0.3
46 | 2021-08-12 08:00 | 0.5
47 | 2021-08-12 08:00 | 89.3
48 | 2021-08-12 08:00 | 7.9
49 | 2021-08-12 08:00 | 30.26021
50 | 2021-08-12 08:00 | 56.20576
51 | 2021-08-12 08:00 | 1918.168
52 | 2021-08-12 08:00 | 3.658344
53 | 2021-08-12 08:00 | 653.8627
54 | 2021-08-12 08:00 | 1121.453
55 | 2021-08-12 08:00 | 468.8242
1 | 2021-08-12 16:00 | 1.312795
2 | 2021-08-12 16:00 | 0.9189562
3 | 2021-08-12 16:00 | 0.3938384
4 | 2021-08-12 16:00 | 1247.092
5 | 2021-08-12 16:00 | 193.3397
6 | 2021-08-12 16:00 | 0.415
7 | 2021-08-12 16:00 | 18
8 | 2021-08-12 16:00 | 43.79562
9 | 2021-08-12 16:00 | 1.25974
10 | 2021-08-12 16:00 | 1.255442
11 | 2021-08-12 16:00 | 0.9996253
12 | 2021-08-12 16:00 | 0.5220722
13 | 2021-08-12 16:00 | 0.3361419
14 | 2021-08-12 16:00 | 0.6842863
15 | 2021-08-12 16:00 | 2.503186
20 | 2021-08-12 16:00 | 0.2498869
21 | 2021-08-12 16:00 | 3.827283
22 | 2021-08-12 16:00 | 5.059134
23 | 2021-08-12 16:00 | 2.790715
24 | 2021-08-12 16:00 | 596.3481
25 | 2021-08-12 16:00 | 0.1479512
26 | 2021-08-12 16:00 | 284.0027
28 | 2021-08-12 16:00 | 46.03922
29 | 2021-08-12 16:00 | 61.5
30 | 2021-08-12 16:00 | 3274.706
31 | 2021-08-12 16:00 | 3.084458
34 | 2021-08-12 16:00 | 28.32473
35 | 2021-08-12 16:00 | 413.8929
36 | 2021-08-12 16:00 | 1.049351
37 | 2021-08-12 16:00 | 1.006224
38 | 2021-08-12 16:00 | 6.330469
39 | 2021-08-12 16:00 | 37.61194
40 | 2021-08-12 16:00 | 1.10973
41 | 2021-08-12 16:00 | 1.311544
42 | 2021-08-12 16:00 | 1.092426
43 | 2021-08-12 16:00 | 11.4
44 | 2021-08-12 16:00 | 0.45
45 | 2021-08-12 16:00 | 0.3
46 | 2021-08-12 16:00 | 0.5
47 | 2021-08-12 16:00 | 89.2
48 | 2021-08-12 16:00 | 7.9
49 | 2021-08-12 16:00 | 29.77938
50 | 2021-08-12 16:00 | 55.93449
51 | 2021-08-12 16:00 | 1888.377
52 | 2021-08-12 16:00 | 3.863786
53 | 2021-08-12 16:00 | 1274.149
54 | 2021-08-12 16:00 | 2196.567
55 | 2021-08-12 16:00 | 446.1812
1 | 2021-08-13 | 1.443029
2 | 2021-08-13 | 1.010121
3 | 2021-08-13 | 0.4329088
4 | 2021-08-13 | 1251.887
5 | 2021-08-13 | 210.2387
6 | 2021-08-13 | 0.4325
7 | 2021-08-13 | 18
8 | 2021-08-13 | 44.77612
9 | 2021-08-13 | 1.206068
10 | 2021-08-13 | 1.338057
11 | 2021-08-13 | 0.9996903
12 | 2021-08-13 | 0.5799754
13 | 2021-08-13 | 0.3734235
14 | 2021-08-13 | 0.7601807
15 | 2021-08-13 | 3.256078
20 | 2021-08-13 | 0.1855315
21 | 2021-08-13 | 4.010099
22 | 2021-08-13 | 4.90709
23 | 2021-08-13 | 2.948822
24 | 2021-08-13 | 589.8159
25 | 2021-08-13 | 0.1435048
26 | 2021-08-13 | 262.0108
28 | 2021-08-13 | 64.9859
29 | 2021-08-13 | 60
30 | 2021-08-13 | 3328.372
31 | 2021-08-13 | 2.805458
34 | 2021-08-13 | 27.99774
35 | 2021-08-13 | 417.5283
36 | 2021-08-13 | 1.003793
37 | 2021-08-13 | 0.9626639
38 | 2021-08-13 | 7.266177
39 | 2021-08-13 | 35.38462
40 | 2021-08-13 | 1.172354
41 | 2021-08-13 | 1.378453
42 | 2021-08-13 | 1.148255
43 | 2021-08-13 | 11.4
44 | 2021-08-13 | 0.45
45 | 2021-08-13 | 0.3
46 | 2021-08-13 | 0.5
47 | 2021-08-13 | 89.5
48 | 2021-08-13 | 8
49 | 2021-08-13 | 29.82545
50 | 2021-08-13 | 55.99767
51 | 2021-08-13 | 1880.932
52 | 2021-08-13 | 3.726485
53 | 2021-08-13 | 1218.418
54 | 2021-08-13 | 2092.253
55 | 2021-08-13 | 460.8065
1 | 2021-08-13 08:00 | 1.402832
2 | 2021-08-13 08:00 | 0.9819821
3 | 2021-08-13 08:00 | 0.4208495
4 | 2021-08-13 08:00 | 1251.951
5 | 2021-08-13 08:00 | 202.6739
6 | 2021-08-13 08:00 | 0.576
7 | 2021-08-13 08:00 | 20
8 | 2021-08-13 08:00 | 44.44444
9 | 2021-08-13 08:00 | 1.254172
10 | 2021-08-13 08:00 | 1.230633
11 | 2021-08-13 08:00 | 0.999666
12 | 2021-08-13 08:00 | 0.557635
13 | 2021-08-13 08:00 | 0.3590394
14 | 2021-08-13 08:00 | 0.7308989
15 | 2021-08-13 08:00 | 2.622664
20 | 2021-08-13 08:00 | 0.2361385
21 | 2021-08-13 08:00 | 3.839842
22 | 2021-08-13 08:00 | 4.907664
23 | 2021-08-13 08:00 | 2.902841
24 | 2021-08-13 08:00 | 599.7567
25 | 2021-08-13 08:00 | 0.1435216
26 | 2021-08-13 08:00 | 244.4048
28 | 2021-08-13 08:00 | 27.74866
29 | 2021-08-13 08:00 | 61
30 | 2021-08-13 08:00 | 3106.361
31 | 2021-08-13 08:00 | 2.959221
34 | 2021-08-13 08:00 | 29.04483
35 | 2021-08-13 08:00 | 416.6731
36 | 2021-08-13 08:00 | 1.042362
37 | 2021-08-13 08:00 | 0.9938962
38 | 2021-08-13 08:00 | 6.462506
39 | 2021-08-13 08:00 | 43.83117
40 | 2021-08-13 08:00 | 1.15717
41 | 2021-08-13 08:00 | 1.360026
42 | 2021-08-13 08:00 | 1.135136
43 | 2021-08-13 08:00 | 11.1
44 | 2021-08-13 08:00 | 0.44
45 | 2021-08-13 08:00 | 0.3
46 | 2021-08-13 08:00 | 0.7
47 | 2021-08-13 08:00 | 89.3
48 | 2021-08-13 08:00 | 8.1
49 | 2021-08-13 08:00 | 29.45644
50 | 2021-08-13 08:00 | 55.84868
51 | 2021-08-13 08:00 | 1903.667
52 | 2021-08-13 08:00 | 3.873889
53 | 2021-08-13 08:00 | 1241.079
54 | 2021-08-13 08:00 | 2132.875
55 | 2021-08-13 08:00 | 443.6279
1 | 2021-08-13 16:00 | 1.422751
2 | 2021-08-13 16:00 | 0.995926
3 | 2021-08-13 16:00 | 0.4268254
4 | 2021-08-13 16:00 | 1251.842
5 | 2021-08-13 16:00 | 215.2913
6 | 2021-08-13 16:00 | 0.61
7 | 2021-08-13 16:00 | 19.4
8 | 2021-08-13 16:00 | 45.11628
9 | 2021-08-13 16:00 | 1.204804
10 | 2021-08-13 16:00 | 1.231817
11 | 2021-08-13 16:00 | 0.9997019
12 | 2021-08-13 16:00 | 0.5659444
13 | 2021-08-13 16:00 | 0.3643895
14 | 2021-08-13 16:00 | 0.7417902
15 | 2021-08-13 16:00 | 3.231423
20 | 2021-08-13 16:00 | 0.1884091
21 | 2021-08-13 16:00 | 4.057675
22 | 2021-08-13 16:00 | 4.792715
23 | 2021-08-13 16:00 | 2.922631
24 | 2021-08-13 16:00 | 607.5073
25 | 2021-08-13 16:00 | 0.14016
26 | 2021-08-13 16:00 | 239.9408
28 | 2021-08-13 16:00 | 36.5878
29 | 2021-08-13 16:00 | 60.5
30 | 2021-08-13 16:00 | 3160.616
31 | 2021-08-13 16:00 | 2.821792
34 | 2021-08-13 16:00 | 28.12341
35 | 2021-08-13 16:00 | 418.6517
36 | 2021-08-13 16:00 | 1.002528
37 | 2021-08-13 16:00 | 0.9665315
38 | 2021-08-13 16:00 | 7.289098
39 | 2021-08-13 16:00 | 35.61644
40 | 2021-08-13 16:00 | 1.194296
41 | 2021-08-13 16:00 | 1.404181
42 | 2021-08-13 16:00 | 1.167254
43 | 2021-08-13 16:00 | 11.3
44 | 2021-08-13 16:00 | 0.44
45 | 2021-08-13 16:00 | 0.3
46 | 2021-08-13 16:00 | 0.6
47 | 2021-08-13 16:00 | 89.1
48 | 2021-08-13 16:00 | 8.4
49 | 2021-08-13 16:00 | 29.76118
50 | 2021-08-13 16:00 | 56.10862
51 | 2021-08-13 16:00 | 1868.312
52 | 2021-08-13 16:00 | 3.860655
53 | 2021-08-13 16:00 | 1217.512
54 | 2021-08-13 16:00 | 2080.015
55 | 2021-08-13 16:00 | 442.5192
1 | 2021-08-14 | 1.443071
2 | 2021-08-14 | 1.010149
3 | 2021-08-14 | 0.4329212
4 | 2021-08-14 | 1251.618
5 | 2021-08-14 | 222.2142
6 | 2021-08-14 | 0.49575
7 | 2021-08-14 | 19.7
8 | 2021-08-14 | 45.08009
9 | 2021-08-14 | 1.24647
10 | 2021-08-14 | 1.22945
11 | 2021-08-14 | 0.999714
12 | 2021-08-14 | 0.5736045
13 | 2021-08-14 | 0.3693215
14 | 2021-08-14 | 0.7518302
15 | 2021-08-14 | 2.66004
20 | 2021-08-14 | 0.2296914
21 | 2021-08-14 | 3.760978
22 | 2021-08-14 | 4.832851
23 | 2021-08-14 | 2.938966
24 | 2021-08-14 | 613.2947
25 | 2021-08-14 | 0.1413338
26 | 2021-08-14 | 241.0166
28 | 2021-08-14 | 41.46756
29 | 2021-08-14 | 59.5
30 | 2021-08-14 | 3156.83
31 | 2021-08-14 | 2.759926
34 | 2021-08-14 | 28.39851
35 | 2021-08-14 | 420.9792
36 | 2021-08-14 | 1.043646
37 | 2021-08-14 | 0.994877
38 | 2021-08-14 | 6.421018
39 | 2021-08-14 | 43.66667
40 | 2021-08-14 | 1.161618
41 | 2021-08-14 | 1.387001
42 | 2021-08-14 | 1.153416
43 | 2021-08-14 | 11.3
44 | 2021-08-14 | 0.44
45 | 2021-08-14 | 0.3
46 | 2021-08-14 | 0.6
47 | 2021-08-14 | 89
48 | 2021-08-14 | 8.2
49 | 2021-08-14 | 30.76804
50 | 2021-08-14 | 56.96356
51 | 2021-08-14 | 1860.465
52 | 2021-08-14 | 3.856915
53 | 2021-08-14 | 1244.148
54 | 2021-08-14 | 2098.561
55 | 2021-08-14 | 437.3303
1 | 2021-08-14 08:00 | 1.45754
2 | 2021-08-14 08:00 | 1.020278
3 | 2021-08-14 08:00 | 0.4372619
4 | 2021-08-14 08:00 | 1251.615
5 | 2021-08-14 08:00 | 221.0921
6 | 2021-08-14 08:00 | 0.55625
7 | 2021-08-14 08:00 | 18.8
8 | 2021-08-14 08:00 | 43.11927
9 | 2021-08-14 08:00 | 1.250975
10 | 2021-08-14 08:00 | 1.197817
11 | 2021-08-14 08:00 | 0.999721
12 | 2021-08-14 08:00 | 0.5779583
13 | 2021-08-14 08:00 | 0.3721248
14 | 2021-08-14 08:00 | 0.7575369
15 | 2021-08-14 08:00 | 2.681887
20 | 2021-08-14 08:00 | 0.2311132
21 | 2021-08-14 08:00 | 3.888635
22 | 2021-08-14 08:00 | 4.743554
23 | 2021-08-14 08:00 | 2.952633
24 | 2021-08-14 08:00 | 615.0376
25 | 2021-08-14 08:00 | 0.1387223
26 | 2021-08-14 08:00 | 257.9868
28 | 2021-08-14 08:00 | 39.25795
29 | 2021-08-14 08:00 | 59
30 | 2021-08-14 08:00 | 3044.721
31 | 2021-08-14 08:00 | 2.781817
34 | 2021-08-14 08:00 | 28.78098
35 | 2021-08-14 08:00 | 420.455
36 | 2021-08-14 08:00 | 1.036411
37 | 2021-08-14 08:00 | 0.9907312
38 | 2021-08-14 08:00 | 6.570521
39 | 2021-08-14 08:00 | 41.84615
40 | 2021-08-14 08:00 | 1.154183
41 | 2021-08-14 08:00 | 1.379169
42 | 2021-08-14 08:00 | 1.147833
43 | 2021-08-14 08:00 | 11.5
44 | 2021-08-14 08:00 | 0.44
45 | 2021-08-14 08:00 | 0.3
46 | 2021-08-14 08:00 | 0.6
47 | 2021-08-14 08:00 | 89
48 | 2021-08-14 08:00 | 8.3
49 | 2021-08-14 08:00 | 31.15306
50 | 2021-08-14 08:00 | 57.0228
51 | 2021-08-14 08:00 | 1881.58
52 | 2021-08-14 08:00 | 3.883655
53 | 2021-08-14 08:00 | 1228.021
54 | 2021-08-14 08:00 | 2067.697
55 | 2021-08-14 08:00 | 433.5512
1 | 2021-08-14 16:00 | 1.48554
2 | 2021-08-14 16:00 | 1.039878
3 | 2021-08-14 16:00 | 0.445662
4 | 2021-08-14 16:00 | 1251.599
5 | 2021-08-14 16:00 | 218.6574
6 | 2021-08-14 16:00 | 0.5485
7 | 2021-08-14 16:00 | 19
8 | 2021-08-14 16:00 | 44.18605
9 | 2021-08-14 16:00 | 1.232617
10 | 2021-08-14 16:00 | 1.203962
11 | 2021-08-14 16:00 | 0.9997229
12 | 2021-08-14 16:00 | 0.5863786
13 | 2021-08-14 16:00 | 0.3775463
14 | 2021-08-14 16:00 | 0.7685734
15 | 2021-08-14 16:00 | 2.794064
20 | 2021-08-14 16:00 | 0.2271527
21 | 2021-08-14 16:00 | 4.159091
22 | 2021-08-14 16:00 | 4.618958
23 | 2021-08-14 16:00 | 2.9738
24 | 2021-08-14 16:00 | 620.2882
25 | 2021-08-14 16:00 | 0.1350786
26 | 2021-08-14 16:00 | 236.1992
28 | 2021-08-14 16:00 | 41.24743
29 | 2021-08-14 16:00 | 58
30 | 2021-08-14 16:00 | 3027.083
31 | 2021-08-14 16:00 | 2.836804
34 | 2021-08-14 16:00 | 28.33641
35 | 2021-08-14 16:00 | 419.8539
36 | 2021-08-14 16:00 | 1.018963
37 | 2021-08-14 16:00 | 0.9888438
38 | 2021-08-14 16:00 | 6.953155
39 | 2021-08-14 16:00 | 51.32076
40 | 2021-08-14 16:00 | 1.137658
41 | 2021-08-14 16:00 | 1.358748
42 | 2021-08-14 16:00 | 1.134582
43 | 2021-08-14 16:00 | 11.3
44 | 2021-08-14 16:00 | 0.44
45 | 2021-08-14 16:00 | 0.3
46 | 2021-08-14 16:00 | 0.5
47 | 2021-08-14 16:00 | 89.3
48 | 2021-08-14 16:00 | 8.3
49 | 2021-08-14 16:00 | 31.40354
50 | 2021-08-14 16:00 | 57.00448
51 | 2021-08-14 16:00 | 1839.306
52 | 2021-08-14 16:00 | 3.941356
53 | 2021-08-14 16:00 | 1204.474
54 | 2021-08-14 16:00 | 2028.679
55 | 2021-08-14 16:00 | 427.3366
1 | 2021-08-15 | 1.468588
2 | 2021-08-15 | 1.028011
3 | 2021-08-15 | 0.4405763
4 | 2021-08-15 | 1251.764
5 | 2021-08-15 | 227.866
6 | 2021-08-15 | 0.66275
7 | 2021-08-15 | 19.2
8 | 2021-08-15 | 44.23963
9 | 2021-08-15 | 1.208597
10 | 2021-08-15 | 1.19095
11 | 2021-08-15 | 0.9997433
12 | 2021-08-15 | 0.5806074
13 | 2021-08-15 | 0.3738304
14 | 2021-08-15 | 0.761009
15 | 2021-08-15 | 3.283194
20 | 2021-08-15 | 0.1842002
21 | 2021-08-15 | 4.030455
22 | 2021-08-15 | 4.422072
23 | 2021-08-15 | 2.949634
24 | 2021-08-15 | 642.6591
25 | 2021-08-15 | 0.1293208
26 | 2021-08-15 | 330.2535
28 | 2021-08-15 | 49.55961
29 | 2021-08-15 | 56
30 | 2021-08-15 | 2885.158
31 | 2021-08-15 | 2.820338
34 | 2021-08-15 | 28.41466
35 | 2021-08-15 | 400.1259
36 | 2021-08-15 | 1.003793
37 | 2021-08-15 | 0.956957
38 | 2021-08-15 | 7.313648
39 | 2021-08-15 | 48.30189
40 | 2021-08-15 | 1.09752
41 | 2021-08-15 | 1.30191
42 | 2021-08-15 | 1.099119
43 | 2021-08-15 | 11.3
44 | 2021-08-15 | 0.44
45 | 2021-08-15 | 0.3
46 | 2021-08-15 | 0.5
47 | 2021-08-15 | 89.5
48 | 2021-08-15 | 8.1
49 | 2021-08-15 | 32.15848
50 | 2021-08-15 | 56.94643
51 | 2021-08-15 | 1871.625
52 | 2021-08-15 | 3.909654
53 | 2021-08-15 | 1151.317
54 | 2021-08-15 | 1935.95
55 | 2021-08-15 | 430.0916
1 | 2021-08-15 08:00 | 1.486022
2 | 2021-08-15 08:00 | 1.040215
3 | 2021-08-15 08:00 | 0.4458065
4 | 2021-08-15 08:00 | 1251.813
5 | 2021-08-15 08:00 | 199.1646
6 | 2021-08-15 08:00 | 0.5148
7 | 2021-08-15 08:00 | 17.7
8 | 2021-08-15 08:00 | 40.78341
9 | 2021-08-15 08:00 | 1.222503
10 | 2021-08-15 08:00 | 1.156401
11 | 2021-08-15 08:00 | 0.9996387
12 | 2021-08-15 08:00 | 0.5857931
13 | 2021-08-15 08:00 | 0.3771693
14 | 2021-08-15 08:00 | 0.767806
15 | 2021-08-15 08:00 | 2.90509
20 | 2021-08-15 08:00 | 0.2175214
21 | 2021-08-15 08:00 | 4.188968
22 | 2021-08-15 08:00 | 5.034433
23 | 2021-08-15 08:00 | 2.979093
24 | 2021-08-15 08:00 | 636.556
25 | 2021-08-15 08:00 | 0.1472289
26 | 2021-08-15 08:00 | 305.525
28 | 2021-08-15 08:00 | 36.83327
29 | 2021-08-15 08:00 | 64
30 | 2021-08-15 08:00 | 3169.393
31 | 2021-08-15 08:00 | 3.19613
34 | 2021-08-15 08:00 | 28.38363
35 | 2021-08-15 08:00 | 422.167
36 | 2021-08-15 08:00 | 1.012642
37 | 2021-08-15 08:00 | 0.9857289
38 | 2021-08-15 08:00 | 7.094058
39 | 2021-08-15 08:00 | 41.66667
40 | 2021-08-15 08:00 | 1.059312
41 | 2021-08-15 08:00 | 1.258656
42 | 2021-08-15 08:00 | 1.066361
43 | 2021-08-15 08:00 | 11.7
44 | 2021-08-15 08:00 | 0.44
45 | 2021-08-15 08:00 | 0.3
46 | 2021-08-15 08:00 | 0.5
47 | 2021-08-15 08:00 | 89.3
48 | 2021-08-15 08:00 | 8.1
49 | 2021-08-15 08:00 | 32.94263
50 | 2021-08-15 08:00 | 56.91033
51 | 2021-08-15 08:00 | 1881.674
52 | 2021-08-15 08:00 | 3.937907
53 | 2021-08-15 08:00 | 1313.016
54 | 2021-08-15 08:00 | 2213.694
55 | 2021-08-15 08:00 | 428.1364
1 | 2021-08-15 16:00 | 1.503897
2 | 2021-08-15 16:00 | 1.052728
3 | 2021-08-15 16:00 | 0.451169
4 | 2021-08-15 16:00 | 1251.441
5 | 2021-08-15 16:00 | 236.7336
6 | 2021-08-15 16:00 | 0.687
7 | 2021-08-15 16:00 | 16.5
8 | 2021-08-15 16:00 | 40.3423
9 | 2021-08-15 16:00 | 1.143391
10 | 2021-08-15 16:00 | 1.211122
11 | 2021-08-15 16:00 | 0.9997498
12 | 2021-08-15 16:00 | 0.5961074
13 | 2021-08-15 16:00 | 0.3838103
14 | 2021-08-15 16:00 | 0.7813251
15 | 2021-08-15 16:00 | 4.010004
20 | 2021-08-15 16:00 | 0.1596844
21 | 2021-08-15 16:00 | 4.752175
22 | 2021-08-15 16:00 | 4.602906
23 | 2021-08-15 16:00 | 2.983638
24 | 2021-08-15 16:00 | 635.2305
25 | 2021-08-15 16:00 | 0.1346091
26 | 2021-08-15 16:00 | 342.1942
28 | 2021-08-15 16:00 | 38.36251
29 | 2021-08-15 16:00 | 59
30 | 2021-08-15 16:00 | 3121.593
31 | 2021-08-15 16:00 | 2.683313
34 | 2021-08-15 16:00 | 27.7291
35 | 2021-08-15 16:00 | 418.3926
36 | 2021-08-15 16:00 | 0.9451371
37 | 2021-08-15 16:00 | 0.9115308
38 | 2021-08-15 16:00 | 8.762179
39 | 2021-08-15 16:00 | 33.24324
40 | 2021-08-15 16:00 | 1.050438
41 | 2021-08-15 16:00 | 1.246922
42 | 2021-08-15 16:00 | 1.05796
43 | 2021-08-15 16:00 | 11.5
44 | 2021-08-15 16:00 | 0.44
45 | 2021-08-15 16:00 | 0.3
46 | 2021-08-15 16:00 | 0
47 | 2021-08-15 16:00 | 89.2
48 | 2021-08-15 16:00 | 8.2
49 | 2021-08-15 16:00 | 33.90253
50 | 2021-08-15 16:00 | 56.97818
51 | 2021-08-15 16:00 | 1862.138
52 | 2021-08-15 16:00 | 3.851991
53 | 2021-08-15 16:00 | 1194.106
54 | 2021-08-15 16:00 | 2003.8
55 | 2021-08-15 16:00 | 435.6384
1 | 2021-08-16 | 1.510253
2 | 2021-08-16 | 1.057177
3 | 2021-08-16 | 0.453076
4 | 2021-08-16 | 1251.499
5 | 2021-08-16 | 227.8542
6 | 2021-08-16 | 0.793
7 | 2021-08-16 | 18.7
8 | 2021-08-16 | 42.21219
9 | 2021-08-16 | 1.216285
10 | 2021-08-16 | 1.094852
11 | 2021-08-16 | 0.9997318
12 | 2021-08-16 | 0.5911574
13 | 2021-08-16 | 0.3806232
14 | 2021-08-16 | 0.7748371
15 | 2021-08-16 | 3.132015
20 | 2021-08-16 | 0.1950721
21 | 2021-08-16 | 4.037392
22 | 2021-08-16 | 4.694613
23 | 2021-08-16 | 2.98791
24 | 2021-08-16 | 646.021
25 | 2021-08-16 | 0.1372911
26 | 2021-08-16 | 382.9448
28 | 2021-08-16 | 61.26287
29 | 2021-08-16 | 60.5
30 | 2021-08-16 | 2974.801
31 | 2021-08-16 | 2.835238
34 | 2021-08-16 | 28.38448
35 | 2021-08-16 | 419.424
36 | 2021-08-16 | 1.008906
37 | 2021-08-16 | 0.966633
38 | 2021-08-16 | 7.169406
39 | 2021-08-16 | 41.25
40 | 2021-08-16 | 1.101816
41 | 2021-08-16 | 1.305764
42 | 2021-08-16 | 1.097136
43 | 2021-08-16 | 11.5
44 | 2021-08-16 | 0.44
45 | 2021-08-16 | 0.3
46 | 2021-08-16 | 0
47 | 2021-08-16 | 89.3
48 | 2021-08-16 | 8.2
49 | 2021-08-16 | 33.94821
50 | 2021-08-16 | 57.22888
51 | 2021-08-16 | 1872.882
52 | 2021-08-16 | 4.020017
53 | 2021-08-16 | 1249.896
54 | 2021-08-16 | 2087.53
55 | 2021-08-16 | 415.4616
1 | 2021-08-16 08:00 | 1.408765
2 | 2021-08-16 08:00 | 0.9861357
3 | 2021-08-16 08:00 | 0.4226296
4 | 2021-08-16 08:00 | 1251.344
5 | 2021-08-16 08:00 | 202.7107
6 | 2021-08-16 08:00 | 0.66175
7 | 2021-08-16 08:00 | 16
8 | 2021-08-16 08:00 | 40
9 | 2021-08-16 08:00 | 1.20354
10 | 2021-08-16 08:00 | 1.068652
11 | 2021-08-16 08:00 | 0.9996562
12 | 2021-08-16 08:00 | 0.5512747
13 | 2021-08-16 08:00 | 0.3549443
14 | 2021-08-16 08:00 | 0.7225624
15 | 2021-08-16 08:00 | 3.293082
20 | 2021-08-16 08:00 | 0.1854471
21 | 2021-08-16 08:00 | 4.108859
22 | 2021-08-16 08:00 | 4.844275
23 | 2021-08-16 08:00 | 2.8878
24 | 2021-08-16 08:00 | 639.0927
25 | 2021-08-16 08:00 | 0.1416678
26 | 2021-08-16 08:00 | 374.6935
28 | 2021-08-16 08:00 | 42.9314
29 | 2021-08-16 08:00 | 61.5
30 | 2021-08-16 08:00 | 2969.017
31 | 2021-08-16 08:00 | 3.152733
34 | 2021-08-16 08:00 | 28.23418
35 | 2021-08-16 08:00 | 398.4008
36 | 2021-08-16 08:00 | 0.9987358
37 | 2021-08-16 08:00 | 0.9596774
38 | 2021-08-16 08:00 | 7.401941
39 | 2021-08-16 08:00 | 40.64516
40 | 2021-08-16 08:00 | 1.086461
41 | 2021-08-16 08:00 | 1.288061
42 | 2021-08-16 08:00 | 1.083866
43 | 2021-08-16 08:00 | 11.4
44 | 2021-08-16 08:00 | 0.44
45 | 2021-08-16 08:00 | 0.3
46 | 2021-08-16 08:00 | 0.7
47 | 2021-08-16 08:00 | 89.2
48 | 2021-08-16 08:00 | 8.1
49 | 2021-08-16 08:00 | 33.66937
50 | 2021-08-16 08:00 | 57.11242
51 | 2021-08-16 08:00 | 1921.429
52 | 2021-08-16 08:00 | 4.027967
53 | 2021-08-16 08:00 | 1285.67
54 | 2021-08-16 08:00 | 2155.541
55 | 2021-08-16 08:00 | 416.2373
1 | 2021-08-16 16:00 | 1.392726
2 | 2021-08-16 16:00 | 0.9749085
3 | 2021-08-16 16:00 | 0.4178179
4 | 2021-08-16 16:00 | 1251.543
5 | 2021-08-16 16:00 | 185.7021
6 | 2021-08-16 16:00 | 0.655
7 | 2021-08-16 16:00 | 19
8 | 2021-08-16 16:00 | 44.70588
9 | 2021-08-16 16:00 | 1.172716
10 | 2021-08-16 16:00 | 1.121461
11 | 2021-08-16 16:00 | 0.9996035
12 | 2021-08-16 16:00 | 0.5485396
13 | 2021-08-16 16:00 | 0.3531832
14 | 2021-08-16 16:00 | 0.7189774
15 | 2021-08-16 16:00 | 3.618119
20 | 2021-08-16 16:00 | 0.1751149
21 | 2021-08-16 16:00 | 4.534467
22 | 2021-08-16 16:00 | 5.008455
23 | 2021-08-16 16:00 | 2.876359
24 | 2021-08-16 16:00 | 625.6646
25 | 2021-08-16 16:00 | 0.1464692
26 | 2021-08-16 16:00 | 251.807
28 | 2021-08-16 16:00 | 50.92994
29 | 2021-08-16 16:00 | 64
30 | 2021-08-16 16:00 | 3071.608
31 | 2021-08-16 16:00 | 3.369185
34 | 2021-08-16 16:00 | 28.37979
35 | 2021-08-16 16:00 | 389.509
36 | 2021-08-16 16:00 | 0.9687109
37 | 2021-08-16 16:00 | 0.9417086
38 | 2021-08-16 16:00 | 8.152586
39 | 2021-08-16 16:00 | 47.69231
40 | 2021-08-16 16:00 | 1.020246
41 | 2021-08-16 16:00 | 1.199841
42 | 2021-08-16 16:00 | 1.01193
43 | 2021-08-16 16:00 | 11.5
44 | 2021-08-16 16:00 | 0.44
45 | 2021-08-16 16:00 | 0.3
46 | 2021-08-16 16:00 | 0.5
47 | 2021-08-16 16:00 | 89.3
48 | 2021-08-16 16:00 | 8
49 | 2021-08-16 16:00 | 33.76432
50 | 2021-08-16 16:00 | 56.13588
51 | 2021-08-16 16:00 | 1947.544
52 | 2021-08-16 16:00 | 3.938231
53 | 2021-08-16 16:00 | 1291.323
54 | 2021-08-16 16:00 | 2204.22
55 | 2021-08-16 16:00 | 433.4301
1 | 2021-08-17 | 1.384211
2 | 2021-08-17 | 0.9689476
3 | 2021-08-17 | 0.4152633
4 | 2021-08-17 | 1251.53
5 | 2021-08-17 | 196.0289
6 | 2021-08-17 | 0.472
7 | 2021-08-17 | 18.1
8 | 2021-08-17 | 43.82566
9 | 2021-08-17 | 1.185232
10 | 2021-08-17 | 1.145971
11 | 2021-08-17 | 0.9996415
12 | 2021-08-17 | 0.543878
13 | 2021-08-17 | 0.3501818
14 | 2021-08-17 | 0.7128674
15 | 2021-08-17 | 3.439415
20 | 2021-08-17 | 0.1834356
21 | 2021-08-17 | 4.431141
22 | 2021-08-17 | 5.00184
23 | 2021-08-17 | 2.870963
24 | 2021-08-17 | 620.2733
25 | 2021-08-17 | 0.1462757
26 | 2021-08-17 | 223.5798
28 | 2021-08-17 | 31.7271
29 | 2021-08-17 | 64
30 | 2021-08-17 | 3089.347
31 | 2021-08-17 | 3.164193
34 | 2021-08-17 | 28.51541
35 | 2021-08-17 | 399.9829
36 | 2021-08-17 | 0.979975
37 | 2021-08-17 | 0.9536757
38 | 2021-08-17 | 7.870556
39 | 2021-08-17 | 33.68421
40 | 2021-08-17 | 1.05458
41 | 2021-08-17 | 1.234417
42 | 2021-08-17 | 1.047712
43 | 2021-08-17 | 11.5
44 | 2021-08-17 | 0.44
45 | 2021-08-17 | 0.3
46 | 2021-08-17 | 0.5
47 | 2021-08-17 | 89.7
48 | 2021-08-17 | 7.7
49 | 2021-08-17 | 33.67395
50 | 2021-08-17 | 56.36234
51 | 2021-08-17 | 1942.169
52 | 2021-08-17 | 3.971968
53 | 2021-08-17 | 1295.006
54 | 2021-08-17 | 2210.403
55 | 2021-08-17 | 429.7282
1 | 2021-08-17 08:00 | 1.315012
2 | 2021-08-17 08:00 | 0.9205087
3 | 2021-08-17 08:00 | 0.3945037
4 | 2021-08-17 08:00 | 1251.766
5 | 2021-08-17 08:00 | 185.0446
6 | 2021-08-17 08:00 | 0.4875
7 | 2021-08-17 08:00 | 18.7
8 | 2021-08-17 08:00 | 43.48837
9 | 2021-08-17 08:00 | 1.116279
10 | 2021-08-17 08:00 | 1.126151
11 | 2021-08-17 08:00 | 0.9995857
12 | 2021-08-17 08:00 | 0.5185781
13 | 2021-08-17 08:00 | 0.3338922
14 | 2021-08-17 08:00 | 0.6797065
15 | 2021-08-17 08:00 | 4.352982
20 | 2021-08-17 08:00 | 0.1434371
21 | 2021-08-17 08:00 | 4.641503
22 | 2021-08-17 08:00 | 5.162398
23 | 2021-08-17 08:00 | 2.798184
24 | 2021-08-17 08:00 | 613.6927
25 | 2021-08-17 08:00 | 0.1509711
26 | 2021-08-17 08:00 | 247.3201
28 | 2021-08-17 08:00 | 24.65143
29 | 2021-08-17 08:00 | 65
30 | 2021-08-17 08:00 | 3110.437
31 | 2021-08-17 08:00 | 3.316458
34 | 2021-08-17 08:00 | 28.89355
35 | 2021-08-17 08:00 | 394.157
36 | 2021-08-17 08:00 | 0.9351285
37 | 2021-08-17 08:00 | 0.8967552
38 | 2021-08-17 08:00 | 8.994485
39 | 2021-08-17 08:00 | 26.25
40 | 2021-08-17 08:00 | 1.125669
41 | 2021-08-17 08:00 | 1.317404
42 | 2021-08-17 08:00 | 1.110541
43 | 2021-08-17 08:00 | 11.5
44 | 2021-08-17 08:00 | 0.44
45 | 2021-08-17 08:00 | 0.3
46 | 2021-08-17 08:00 | 0.6
47 | 2021-08-17 08:00 | 89.5
48 | 2021-08-17 08:00 | 7.9
49 | 2021-08-17 08:00 | 33.77912
50 | 2021-08-17 08:00 | 56.78662
51 | 2021-08-17 08:00 | 1961.662
52 | 2021-08-17 08:00 | 3.921288
53 | 2021-08-17 08:00 | 1338.046
54 | 2021-08-17 08:00 | 2267.152
55 | 2021-08-17 08:00 | 432.0967
1 | 2021-08-17 16:00 | 1.289708
2 | 2021-08-17 16:00 | 0.9027959
3 | 2021-08-17 16:00 | 0.3869125
4 | 2021-08-17 16:00 | 1251.659
5 | 2021-08-17 16:00 | 182.8552
6 | 2021-08-17 16:00 | 0.5925
7 | 2021-08-17 16:00 | 17.7
8 | 2021-08-17 16:00 | 43.17073
9 | 2021-08-17 16:00 | 1.175
10 | 2021-08-17 16:00 | 1.168602
11 | 2021-08-17 16:00 | 0.9995862
12 | 2021-08-17 16:00 | 0.5114445
13 | 2021-08-17 16:00 | 0.3292991
14 | 2021-08-17 16:00 | 0.6703564
15 | 2021-08-17 16:00 | 3.792724
20 | 2021-08-17 16:00 | 0.1540601
21 | 2021-08-17 16:00 | 3.981976
22 | 2021-08-17 16:00 | 5.021492
23 | 2021-08-17 16:00 | 2.772032
24 | 2021-08-17 16:00 | 602.6139
25 | 2021-08-17 16:00 | 0.1468504
26 | 2021-08-17 16:00 | 248.8343
28 | 2021-08-17 16:00 | 28.41188
29 | 2021-08-17 16:00 | 63.5
30 | 2021-08-17 16:00 | 3242.102
31 | 2021-08-17 16:00 | 3.29558
34 | 2021-08-17 16:00 | 27.62222
35 | 2021-08-17 16:00 | 400.0068
36 | 2021-08-17 16:00 | 0.9825
37 | 2021-08-17 16:00 | 0.936255
38 | 2021-08-17 16:00 | 7.7747
39 | 2021-08-17 16:00 | 31.21951
40 | 2021-08-17 16:00 | 1.149766
41 | 2021-08-17 16:00 | 1.344709
42 | 2021-08-17 16:00 | 1.13071
43 | 2021-08-17 16:00 | 11.4
44 | 2021-08-17 16:00 | 0.44
45 | 2021-08-17 16:00 | 0.3
46 | 2021-08-17 16:00 | 0.7
47 | 2021-08-17 16:00 | 89.7
48 | 2021-08-17 16:00 | 7.8
49 | 2021-08-17 16:00 | 32.43751
50 | 2021-08-17 16:00 | 56.66567
51 | 2021-08-17 16:00 | 1902.774
52 | 2021-08-17 16:00 | 3.86546
53 | 2021-08-17 16:00 | 1289.158
54 | 2021-08-17 16:00 | 2186.586
55 | 2021-08-17 16:00 | 438.7925
1 | 2021-08-18 | 1.285041
2 | 2021-08-18 | 0.899529
3 | 2021-08-18 | 0.3855124
4 | 2021-08-18 | 1251.457
5 | 2021-08-18 | 185.9318
6 | 2021-08-18 | 0.4475
7 | 2021-08-18 | 17.3
8 | 2021-08-18 | 42.71605
9 | 2021-08-18 | 1.165217
10 | 2021-08-18 | 1.172183
11 | 2021-08-18 | 0.9995986
12 | 2021-08-18 | 0.5095403
13 | 2021-08-18 | 0.3280731
14 | 2021-08-18 | 0.6678606
15 | 2021-08-18 | 3.804688
20 | 2021-08-18 | 0.1548158
21 | 2021-08-18 | 4.041825
22 | 2021-08-18 | 5.132384
23 | 2021-08-18 | 2.772761
24 | 2021-08-18 | 592.0059
25 | 2021-08-18 | 0.1500934
26 | 2021-08-18 | 265.1394
28 | 2021-08-18 | 25.21709
29 | 2021-08-18 | 65.5
30 | 2021-08-18 | 3187.344
31 | 2021-08-18 | 3.183995
34 | 2021-08-18 | 28.66672
35 | 2021-08-18 | 400.0073
36 | 2021-08-18 | 0.9776397
37 | 2021-08-18 | 0.943662
38 | 2021-08-18 | 7.846513
39 | 2021-08-18 | 29.26829
40 | 2021-08-18 | 1.077048
41 | 2021-08-18 | 1.278801
42 | 2021-08-18 | 1.075961
43 | 2021-08-18 | 11.4
44 | 2021-08-18 | 0.44
45 | 2021-08-18 | 0.3
46 | 2021-08-18 | 0.7
47 | 2021-08-18 | 89.5
48 | 2021-08-18 | 7.7
49 | 2021-08-18 | 32.35689
50 | 2021-08-18 | 56.81311
51 | 2021-08-18 | 1950.542
52 | 2021-08-18 | 3.867918
53 | 2021-08-18 | 1317.392
54 | 2021-08-18 | 2235.4
55 | 2021-08-18 | 438.6954
1 | 2021-08-18 08:00 | 1.321895
2 | 2021-08-18 08:00 | 0.9253264
3 | 2021-08-18 08:00 | 0.3965684
4 | 2021-08-18 08:00 | 1251.592
5 | 2021-08-18 08:00 | 172.8257
6 | 2021-08-18 08:00 | 0.4775
7 | 2021-08-18 08:00 | 20
8 | 2021-08-18 08:00 | 44.24779
9 | 2021-08-18 08:00 | 1.166253
10 | 2021-08-18 08:00 | 1.134749
11 | 2021-08-18 08:00 | 0.9995319
12 | 2021-08-18 08:00 | 0.5252771
13 | 2021-08-18 08:00 | 0.3382054
14 | 2021-08-18 08:00 | 0.688487
15 | 2021-08-18 08:00 | 3.690089
20 | 2021-08-18 08:00 | 0.1682672
21 | 2021-08-18 08:00 | 4.395389
22 | 2021-08-18 08:00 | 5.289272
23 | 2021-08-18 08:00 | 2.810004
24 | 2021-08-18 08:00 | 590.1583
25 | 2021-08-18 08:00 | 0.1546815
26 | 2021-08-18 08:00 | 278.7239
28 | 2021-08-18 08:00 | 30.01786
29 | 2021-08-18 08:00 | 66
30 | 2021-08-18 08:00 | 3260.392
31 | 2021-08-18 08:00 | 3.41476
34 | 2021-08-18 08:00 | 28.49541
35 | 2021-08-18 08:00 | 399.9634
36 | 2021-08-18 08:00 | 0.9702233
37 | 2021-08-18 08:00 | 0.9437751
38 | 2021-08-18 08:00 | 8.085478
39 | 2021-08-18 08:00 | 37.87879
40 | 2021-08-18 08:00 | 1.072322
41 | 2021-08-18 08:00 | 1.280921
42 | 2021-08-18 08:00 | 1.084297
43 | 2021-08-18 08:00 | 11.5
44 | 2021-08-18 08:00 | 0.44
45 | 2021-08-18 08:00 | 0.3
46 | 2021-08-18 08:00 | 0.8
47 | 2021-08-18 08:00 | 89.6
48 | 2021-08-18 08:00 | 7.8
49 | 2021-08-18 08:00 | 32.81995
50 | 2021-08-18 08:00 | 57.45063
51 | 2021-08-18 08:00 | 1953.657
52 | 2021-08-18 08:00 | 3.833738
53 | 2021-08-18 08:00 | 1368.233
54 | 2021-08-18 08:00 | 2294.601
55 | 2021-08-18 08:00 | 437.4462
1 | 2021-08-18 16:00 | 1.315977
2 | 2021-08-18 16:00 | 0.9211836
3 | 2021-08-18 16:00 | 0.394793
4 | 2021-08-18 16:00 | 1251.493
5 | 2021-08-18 16:00 | 188.2883
6 | 2021-08-18 16:00 | 0.3825
7 | 2021-08-18 16:00 | 18.2
8 | 2021-08-18 16:00 | 44.17476
9 | 2021-08-18 16:00 | 1.183292
10 | 2021-08-18 16:00 | 1.195073
11 | 2021-08-18 16:00 | 0.9996096
12 | 2021-08-18 16:00 | 0.5232702
13 | 2021-08-18 16:00 | 0.3369132
14 | 2021-08-18 16:00 | 0.6858565
15 | 2021-08-18 16:00 | 3.447036
20 | 2021-08-18 16:00 | 0.1794752
21 | 2021-08-18 16:00 | 4.274892
22 | 2021-08-18 16:00 | 5.128675
23 | 2021-08-18 16:00 | 2.803119
24 | 2021-08-18 16:00 | 578.1481
25 | 2021-08-18 16:00 | 0.1499849
26 | 2021-08-18 16:00 | 308.4925
28 | 2021-08-18 16:00 | 24.99882
29 | 2021-08-18 16:00 | 63.5
30 | 2021-08-18 16:00 | 3359.104
31 | 2021-08-18 16:00 | 3.070547
34 | 2021-08-18 16:00 | 27.32312
35 | 2021-08-18 16:00 | 397.4872
36 | 2021-08-18 16:00 | 0.9850374
37 | 2021-08-18 16:00 | 0.9595551
38 | 2021-08-18 16:00 | 7.721927
39 | 2021-08-18 16:00 | 28.80952
40 | 2021-08-18 16:00 | 1.067071
41 | 2021-08-18 16:00 | 1.261577
42 | 2021-08-18 16:00 | 1.072454
43 | 2021-08-18 16:00 | 11.4
44 | 2021-08-18 16:00 | 0.44
45 | 2021-08-18 16:00 | 0.3
46 | 2021-08-18 16:00 | 0.8
47 | 2021-08-18 16:00 | 89.4
48 | 2021-08-18 16:00 | 7.9
49 | 2021-08-18 16:00 | 33.12965
50 | 2021-08-18 16:00 | 57.14814
51 | 2021-08-18 16:00 | 1910.514
52 | 2021-08-18 16:00 | 3.821116
53 | 2021-08-18 16:00 | 1316.42
54 | 2021-08-18 16:00 | 2221.946
55 | 2021-08-18 16:00 | 441.7219
1 | 2021-08-19 | 1.376062
2 | 2021-08-19 | 0.9632435
3 | 2021-08-19 | 0.4128187
4 | 2021-08-19 | 1251.382
5 | 2021-08-19 | 191.996
6 | 2021-08-19 | 0.435
7 | 2021-08-19 | 17.4
8 | 2021-08-19 | 41.23223
9 | 2021-08-19 | 1.204288
10 | 2021-08-19 | 1.227563
11 | 2021-08-19 | 0.9996221
12 | 2021-08-19 | 0.5513044
13 | 2021-08-19 | 0.3549634
14 | 2021-08-19 | 0.7226012
15 | 2021-08-19 | 3.211387
20 | 2021-08-19 | 0.1894748
21 | 2021-08-19 | 4.043993
22 | 2021-08-19 | 5.141009
23 | 2021-08-19 | 2.865566
24 | 2021-08-19 | 584.1067
25 | 2021-08-19 | 0.1503457
26 | 2021-08-19 | 302.3824
28 | 2021-08-19 | 30.66268
29 | 2021-08-19 | 64
30 | 2021-08-19 | 3297.364
31 | 2021-08-19 | 3.042286
34 | 2021-08-19 | 28.31664
35 | 2021-08-19 | 396.2574
36 | 2021-08-19 | 1.003783
37 | 2021-08-19 | 0.9695432
38 | 2021-08-19 | 7.255379
39 | 2021-08-19 | 33.24675
40 | 2021-08-19 | 1.093594
41 | 2021-08-19 | 1.281582
42 | 2021-08-19 | 1.091052
43 | 2021-08-19 | 11.4
44 | 2021-08-19 | 0.44
45 | 2021-08-19 | 0.3
46 | 2021-08-19 | 0.8
47 | 2021-08-19 | 89.1
48 | 2021-08-19 | 7.7
49 | 2021-08-19 | 32.19993
50 | 2021-08-19 | 56.90603
51 | 2021-08-19 | 1946.274
52 | 2021-08-19 | 3.736723
53 | 2021-08-19 | 1299.016
54 | 2021-08-19 | 2200.247
55 | 2021-08-19 | 453.2795
1 | 2021-08-19 08:00 | 1.456692
2 | 2021-08-19 08:00 | 1.019685
3 | 2021-08-19 08:00 | 0.4370077
4 | 2021-08-19 08:00 | 1251.469
5 | 2021-08-19 08:00 | 188.4152
6 | 2021-08-19 08:00 | 0.512
7 | 2021-08-19 08:00 | 18.2
8 | 2021-08-19 08:00 | 42.72301
9 | 2021-08-19 08:00 | 1.170792
10 | 2021-08-19 08:00 | 1.176682
11 | 2021-08-19 08:00 | 0.9996049
12 | 2021-08-19 08:00 | 0.5802357
13 | 2021-08-19 08:00 | 0.3735911
14 | 2021-08-19 08:00 | 0.7605219
15 | 2021-08-19 08:00 | 3.627145
20 | 2021-08-19 08:00 | 0.1658074
21 | 2021-08-19 08:00 | 4.128269
22 | 2021-08-19 08:00 | 5.188591
23 | 2021-08-19 08:00 | 2.945636
24 | 2021-08-19 08:00 | 588.1808
25 | 2021-08-19 08:00 | 0.1517372
26 | 2021-08-19 08:00 | 283.584
28 | 2021-08-19 08:00 | 30.71842
29 | 2021-08-19 08:00 | 65
30 | 2021-08-19 08:00 | 3207.247
31 | 2021-08-19 08:00 | 3.121727
34 | 2021-08-19 08:00 | 28.99767
35 | 2021-08-19 08:00 | 400.0414
36 | 2021-08-19 08:00 | 0.9826733
37 | 2021-08-19 08:00 | 0.9565217
38 | 2021-08-19 08:00 | 7.755414
39 | 2021-08-19 08:00 | 25
40 | 2021-08-19 08:00 | 1.107878
41 | 2021-08-19 08:00 | 1.29909
42 | 2021-08-19 08:00 | 1.103838
43 | 2021-08-19 08:00 | 11.6
44 | 2021-08-19 08:00 | 0.44
45 | 2021-08-19 08:00 | 0.3
46 | 2021-08-19 08:00 | 0.4
47 | 2021-08-19 08:00 | 89.3
48 | 2021-08-19 08:00 | 7.8
49 | 2021-08-19 08:00 | 32.61851
50 | 2021-08-19 08:00 | 57.05967
51 | 2021-08-19 08:00 | 1964.261
52 | 2021-08-19 08:00 | 3.805216
53 | 2021-08-19 08:00 | 1328.207
54 | 2021-08-19 08:00 | 2242.037
55 | 2021-08-19 08:00 | 443.6063
1 | 2021-08-19 16:00 | 1.46315
2 | 2021-08-19 16:00 | 1.024205
3 | 2021-08-19 16:00 | 0.4389451
4 | 2021-08-19 16:00 | 1251.452
5 | 2021-08-19 16:00 | 205.5483
6 | 2021-08-19 16:00 | 0.642
7 | 2021-08-19 16:00 | 17.3
8 | 2021-08-19 16:00 | 41.68674
9 | 2021-08-19 16:00 | 1.19
10 | 2021-08-19 16:00 | 1.178043
11 | 2021-08-19 16:00 | 0.9996693
12 | 2021-08-19 16:00 | 0.5817307
13 | 2021-08-19 16:00 | 0.3745537
14 | 2021-08-19 16:00 | 0.7624814
15 | 2021-08-19 16:00 | 3.508929
20 | 2021-08-19 16:00 | 0.1663666
21 | 2021-08-19 16:00 | 3.871528
22 | 2021-08-19 16:00 | 4.922441
23 | 2021-08-19 16:00 | 2.950996
24 | 2021-08-19 16:00 | 589.0229
25 | 2021-08-19 16:00 | 0.1439538
26 | 2021-08-19 16:00 | 270.7603
28 | 2021-08-19 16:00 | 31.91399
29 | 2021-08-19 16:00 | 62.5
30 | 2021-08-19 16:00 | 3272.929
31 | 2021-08-19 16:00 | 2.865618
34 | 2021-08-19 16:00 | 27.22575
35 | 2021-08-19 16:00 | 400.0213
36 | 2021-08-19 16:00 | 0.9975
37 | 2021-08-19 16:00 | 0.952953
38 | 2021-08-19 16:00 | 7.380457
39 | 2021-08-19 16:00 | 37.22826
40 | 2021-08-19 16:00 | 1.100788
41 | 2021-08-19 16:00 | 1.291445
42 | 2021-08-19 16:00 | 1.097409
43 | 2021-08-19 16:00 | 11.5
44 | 2021-08-19 16:00 | 0.44
45 | 2021-08-19 16:00 | 0.3
46 | 2021-08-19 16:00 | 0.6
47 | 2021-08-19 16:00 | 89.5
48 | 2021-08-19 16:00 | 7.7
49 | 2021-08-19 16:00 | 33.03315
50 | 2021-08-19 16:00 | 57.08662
51 | 2021-08-19 16:00 | 1890.778
52 | 2021-08-19 16:00 | 3.823715
53 | 2021-08-19 16:00 | 1267.287
54 | 2021-08-19 16:00 | 2133.118
55 | 2021-08-19 16:00 | 440.2045
1 | 2021-08-20 | 1.472093
2 | 2021-08-20 | 1.030465
3 | 2021-08-20 | 0.4416278
4 | 2021-08-20 | 1251.353
5 | 2021-08-20 | 202.136
6 | 2021-08-20 | 0.556
7 | 2021-08-20 | 19.8
8 | 2021-08-20 | 44.19643
9 | 2021-08-20 | 1.211587
10 | 2021-08-20 | 1.190141
11 | 2021-08-20 | 0.9996712
12 | 2021-08-20 | 0.5864184
13 | 2021-08-20 | 0.3775719
14 | 2021-08-20 | 0.7686257
15 | 2021-08-20 | 3.067506
20 | 2021-08-20 | 0.1979565
21 | 2021-08-20 | 3.958197
22 | 2021-08-20 | 4.913077
23 | 2021-08-20 | 2.956572
24 | 2021-08-20 | 594.9802
25 | 2021-08-20 | 0.1436799
26 | 2021-08-20 | 327.8687
28 | 2021-08-20 | 32.5271
29 | 2021-08-20 | 63.5
30 | 2021-08-20 | 3190.718
31 | 2021-08-20 | 2.943465
34 | 2021-08-20 | 27.84805
35 | 2021-08-20 | 400.0175
36 | 2021-08-20 | 1.013854
37 | 2021-08-20 | 0.9796334
38 | 2021-08-20 | 7.025703
39 | 2021-08-20 | 37.7907
40 | 2021-08-20 | 1.153461
41 | 2021-08-20 | 1.353235
42 | 2021-08-20 | 1.145945
43 | 2021-08-20 | 11.5
44 | 2021-08-20 | 0.44
45 | 2021-08-20 | 0.3
46 | 2021-08-20 | 0.6
47 | 2021-08-20 | 89.6
48 | 2021-08-20 | 7.8
49 | 2021-08-20 | 32.40236
50 | 2021-08-20 | 56.89822
51 | 2021-08-20 | 1904.671
52 | 2021-08-20 | 3.806962
53 | 2021-08-20 | 1258.26
54 | 2021-08-20 | 2123.012
55 | 2021-08-20 | 443.2037
1 | 2021-08-20 08:00 | 1.436136
2 | 2021-08-20 08:00 | 1.005295
3 | 2021-08-20 08:00 | 0.4308407
4 | 2021-08-20 08:00 | 1251.123
5 | 2021-08-20 08:00 | 208.9044
6 | 2021-08-20 08:00 | 0.725
7 | 2021-08-20 08:00 | 19
8 | 2021-08-20 08:00 | 43.57798
9 | 2021-08-20 08:00 | 1.217721
10 | 2021-08-20 08:00 | 1.153044
11 | 2021-08-20 08:00 | 0.999688
12 | 2021-08-20 08:00 | 0.5723801
13 | 2021-08-20 08:00 | 0.3685332
14 | 2021-08-20 08:00 | 0.7502254
15 | 2021-08-20 08:00 | 3.007573
20 | 2021-08-20 08:00 | 0.208848
21 | 2021-08-20 08:00 | 4.195297
22 | 2021-08-20 08:00 | 4.797566
23 | 2021-08-20 08:00 | 2.916106
24 | 2021-08-20 08:00 | 591.2233
25 | 2021-08-20 08:00 | 0.1403019
26 | 2021-08-20 08:00 | 282.8056
28 | 2021-08-20 08:00 | 33.28041
29 | 2021-08-20 08:00 | 62
30 | 2021-08-20 08:00 | 3075.261
31 | 2021-08-20 08:00 | 2.830114
34 | 2021-08-20 08:00 | 27.92835
35 | 2021-08-20 08:00 | 384.1541
36 | 2021-08-20 08:00 | 1.007595
37 | 2021-08-20 08:00 | 0.9776423
38 | 2021-08-20 08:00 | 7.20287
39 | 2021-08-20 08:00 | 39.11765
40 | 2021-08-20 08:00 | 1.166028
41 | 2021-08-20 08:00 | 1.371577
42 | 2021-08-20 08:00 | 1.153251
43 | 2021-08-20 08:00 | 11.3
44 | 2021-08-20 08:00 | 0.44
45 | 2021-08-20 08:00 | 0.3
46 | 2021-08-20 08:00 | 0.8
47 | 2021-08-20 08:00 | 89.7
48 | 2021-08-20 08:00 | 7.7
49 | 2021-08-20 08:00 | 32.59364
50 | 2021-08-20 08:00 | 56.91006
51 | 2021-08-20 08:00 | 1930.098
52 | 2021-08-20 08:00 | 3.798056
53 | 2021-08-20 08:00 | 1230.736
54 | 2021-08-20 08:00 | 2071.054
55 | 2021-08-20 08:00 | 443.0624
1 | 2021-08-20 16:00 | 1.42239
2 | 2021-08-20 16:00 | 0.9956731
3 | 2021-08-20 16:00 | 0.426717
4 | 2021-08-20 16:00 | 1250.656
5 | 2021-08-20 16:00 | 196.0338
6 | 2021-08-20 16:00 | 0.6166667
7 | 2021-08-20 16:00 | 18.8
8 | 2021-08-20 16:00 | 43.51852
9 | 2021-08-20 16:00 | 1.23166
10 | 2021-08-20 16:00 | 1.177398
11 | 2021-08-20 16:00 | 0.9996508
12 | 2021-08-20 16:00 | 0.5652183
13 | 2021-08-20 16:00 | 0.363922
14 | 2021-08-20 16:00 | 0.7408384
15 | 2021-08-20 16:00 | 2.962863
20 | 2021-08-20 16:00 | 0.2046772
21 | 2021-08-20 16:00 | 3.892574
22 | 2021-08-20 16:00 | 4.867969
23 | 2021-08-20 16:00 | 2.904064
24 | 2021-08-20 16:00 | 588.4178
25 | 2021-08-20 16:00 | 0.1423608
26 | 2021-08-20 16:00 | 266.0983
28 | 2021-08-20 16:00 | 25.42416
29 | 2021-08-20 16:00 | 63.5
30 | 2021-08-20 16:00 | 3209.737
31 | 2021-08-20 16:00 | 3.001614
34 | 2021-08-20 16:00 | 27.37531
35 | 2021-08-20 16:00 | 400.0096
36 | 2021-08-20 16:00 | 1.023166
37 | 2021-08-20 16:00 | 0.9735504
38 | 2021-08-20 16:00 | 6.855437
39 | 2021-08-20 16:00 | 51.53846
40 | 2021-08-20 16:00 | 1.167279
41 | 2021-08-20 16:00 | 1.373203
42 | 2021-08-20 16:00 | 1.154454
43 | 2021-08-20 16:00 | 11.5
44 | 2021-08-20 16:00 | 0.44
45 | 2021-08-20 16:00 | 0.3
46 | 2021-08-20 16:00 | 0.5
47 | 2021-08-20 16:00 | 89.5
48 | 2021-08-20 16:00 | 7.8
49 | 2021-08-20 16:00 | 32.76829
50 | 2021-08-20 16:00 | 56.94894
51 | 2021-08-20 16:00 | 1883.931
52 | 2021-08-20 16:00 | 3.83424
53 | 2021-08-20 16:00 | 1253.448
54 | 2021-08-20 16:00 | 2111.859
55 | 2021-08-20 16:00 | 439.4192
1 | 2021-08-21 | 1.460224
2 | 2021-08-21 | 1.022157
3 | 2021-08-21 | 0.4380673
4 | 2021-08-21 | 1249.225
5 | 2021-08-21 | 210.9991
6 | 2021-08-21 | 0.538
7 | 2021-08-21 | 15.5
8 | 2021-08-21 | 39.24051
9 | 2021-08-21 | 1.189055
10 | 2021-08-21 | 1.214523
11 | 2021-08-21 | 0.9996868
12 | 2021-08-21 | 0.582866
13 | 2021-08-21 | 0.3752846
14 | 2021-08-21 | 0.7639694
15 | 2021-08-21 | 3.518396
20 | 2021-08-21 | 0.1656713
21 | 2021-08-21 | 3.865013
22 | 2021-08-21 | 4.908864
23 | 2021-08-21 | 2.945163
24 | 2021-08-21 | 593.5814
25 | 2021-08-21 | 0.1435567
26 | 2021-08-21 | 307.183
28 | 2021-08-21 | 59.38063
29 | 2021-08-21 | 64
30 | 2021-08-21 | 3237.203
31 | 2021-08-21 | 2.813194
34 | 2021-08-21 | 27.7177
35 | 2021-08-21 | 399.9715
36 | 2021-08-21 | 0.9975125
37 | 2021-08-21 | 0.9521912
38 | 2021-08-21 | 7.383409
39 | 2021-08-21 | 42.85714
40 | 2021-08-21 | 1.127724
41 | 2021-08-21 | 1.323515
42 | 2021-08-21 | 1.123633
43 | 2021-08-21 | 11.5
44 | 2021-08-21 | 0.44
45 | 2021-08-21 | 0.3
46 | 2021-08-21 | 0.5
47 | 2021-08-21 | 89.6
48 | 2021-08-21 | 7.7
49 | 2021-08-21 | 32.37679
50 | 2021-08-21 | 57.09598
51 | 2021-08-21 | 1894.65
52 | 2021-08-21 | 3.781363
53 | 2021-08-21 | 1255.638
54 | 2021-08-21 | 2113.937
55 | 2021-08-21 | 445.2248
1 | 2021-08-21 08:00 | 1.43025
2 | 2021-08-21 08:00 | 1.001175
3 | 2021-08-21 08:00 | 0.4290749
4 | 2021-08-21 08:00 | 1251.126
5 | 2021-08-21 08:00 | 205.1481
6 | 2021-08-21 08:00 | 0.71
7 | 2021-08-21 08:00 | 17.4
8 | 2021-08-21 08:00 | 40.94118
9 | 2021-08-21 08:00 | 1.159456
10 | 2021-08-21 08:00 | 1.136181
11 | 2021-08-21 08:00 | 0.9996638
12 | 2021-08-21 08:00 | 0.5686972
13 | 2021-08-21 08:00 | 0.3661619
14 | 2021-08-21 08:00 | 0.7453982
15 | 2021-08-21 08:00 | 3.800362
20 | 2021-08-21 08:00 | 0.1619775
21 | 2021-08-21 08:00 | 4.365387
22 | 2021-08-21 08:00 | 4.891687
23 | 2021-08-21 08:00 | 2.91246
24 | 2021-08-21 08:00 | 601.7767
25 | 2021-08-21 08:00 | 0.1430544
26 | 2021-08-21 08:00 | 331.5719
28 | 2021-08-21 08:00 | 30.38241
29 | 2021-08-21 08:00 | 64
30 | 2021-08-21 08:00 | 2991.078
31 | 2021-08-21 08:00 | 2.933377
34 | 2021-08-21 08:00 | 29.13041
35 | 2021-08-21 08:00 | 392.9103
36 | 2021-08-21 08:00 | 0.9666255
37 | 2021-08-21 08:00 | 0.938
38 | 2021-08-21 08:00 | 8.16575
39 | 2021-08-21 08:00 | 35.06849
40 | 2021-08-21 08:00 | 1.11779
41 | 2021-08-21 08:00 | 1.311971
42 | 2021-08-21 08:00 | 1.11467
43 | 2021-08-21 08:00 | 11.7
44 | 2021-08-21 08:00 | 0.45
45 | 2021-08-21 08:00 | 0.3
46 | 2021-08-21 08:00 | 0.7
47 | 2021-08-21 08:00 | 89.5
48 | 2021-08-21 08:00 | 7.6
49 | 2021-08-21 08:00 | 32.46802
50 | 2021-08-21 08:00 | 57.05318
51 | 2021-08-21 08:00 | 1959.274
52 | 2021-08-21 08:00 | 3.830055
53 | 2021-08-21 08:00 | 1261.438
54 | 2021-08-21 08:00 | 2120.342
55 | 2021-08-21 08:00 | 438.8691
1 | 2021-08-21 16:00 | 1.390839
2 | 2021-08-21 16:00 | 0.9735875
3 | 2021-08-21 16:00 | 0.4172518
4 | 2021-08-21 16:00 | 1251.692
5 | 2021-08-21 16:00 | 187.9447
6 | 2021-08-21 16:00 | 0.66
7 | 2021-08-21 16:00 | 17.6
8 | 2021-08-21 16:00 | 42.92683
9 | 2021-08-21 16:00 | 1.207858
10 | 2021-08-21 16:00 | 1.119807
11 | 2021-08-21 16:00 | 0.9996058
12 | 2021-08-21 16:00 | 0.5512045
13 | 2021-08-21 16:00 | 0.354899
14 | 2021-08-21 16:00 | 0.7224703
15 | 2021-08-21 16:00 | 3.196329
20 | 2021-08-21 16:00 | 0.1876074
21 | 2021-08-21 16:00 | 3.927751
22 | 2021-08-21 16:00 | 4.992476
23 | 2021-08-21 16:00 | 2.872898
24 | 2021-08-21 16:00 | 601.4721
25 | 2021-08-21 16:00 | 0.1460019
26 | 2021-08-21 16:00 | 274.7174
28 | 2021-08-21 16:00 | 27.78169
29 | 2021-08-21 16:00 | 65
30 | 2021-08-21 16:00 | 3091.466
31 | 2021-08-21 16:00 | 3.200261
34 | 2021-08-21 16:00 | 28.49989
35 | 2021-08-21 16:00 | 397.4556
36 | 2021-08-21 16:00 | 1.008872
37 | 2021-08-21 16:00 | 0.9694812
38 | 2021-08-21 16:00 | 7.12408
39 | 2021-08-21 16:00 | 39.39394
40 | 2021-08-21 16:00 | 1.106202
41 | 2021-08-21 16:00 | 1.304343
42 | 2021-08-21 16:00 | 1.109135
43 | 2021-08-21 16:00 | 11.4
44 | 2021-08-21 16:00 | 0.45
45 | 2021-08-21 16:00 | 0.3
46 | 2021-08-21 16:00 | 0.8
47 | 2021-08-21 16:00 | 89.6
48 | 2021-08-21 16:00 | 7.8
49 | 2021-08-21 16:00 | 32.60582
50 | 2021-08-21 16:00 | 57.23792
51 | 2021-08-21 16:00 | 1932.244
52 | 2021-08-21 16:00 | 3.871427
53 | 2021-08-21 16:00 | 1297.833
54 | 2021-08-21 16:00 | 2175.998
55 | 2021-08-21 16:00 | 433.0807
1 | 2021-08-22 | 1.330711
2 | 2021-08-22 | 0.9314975
3 | 2021-08-22 | 0.3992132
4 | 2021-08-22 | 1251.284
5 | 2021-08-22 | 208.9396
6 | 2021-08-22 | 0.492
7 | 2021-08-22 | 20.4
8 | 2021-08-22 | 45.73991
9 | 2021-08-22 | 1.177722
10 | 2021-08-22 | 1.165485
11 | 2021-08-22 | 0.9996787
12 | 2021-08-22 | 0.5294854
13 | 2021-08-22 | 0.340915
14 | 2021-08-22 | 0.6940029
15 | 2021-08-22 | 3.566909
20 | 2021-08-22 | 0.1731033
21 | 2021-08-22 | 4.306063
22 | 2021-08-22 | 4.948766
23 | 2021-08-22 | 2.816825
24 | 2021-08-22 | 608.1096
25 | 2021-08-22 | 0.1447236
26 | 2021-08-22 | 316.9978
28 | 2021-08-22 | 16.86159
29 | 2021-08-22 | 64.5
30 | 2021-08-22 | 3172.296
31 | 2021-08-22 | 2.910456
34 | 2021-08-22 | 28.07312
35 | 2021-08-22 | 397.6769
36 | 2021-08-22 | 0.9787234
37 | 2021-08-22 | 0.9505051
38 | 2021-08-22 | 7.872972
39 | 2021-08-22 | 46.26866
40 | 2021-08-22 | 1.084776
41 | 2021-08-22 | 1.292727
42 | 2021-08-22 | 1.099069
43 | 2021-08-22 | 11.4
44 | 2021-08-22 | 0.45
45 | 2021-08-22 | 0.3
46 | 2021-08-22 | 0.8
47 | 2021-08-22 | 89.3
48 | 2021-08-22 | 7.9
49 | 2021-08-22 | 32.70541
50 | 2021-08-22 | 57.97023
51 | 2021-08-22 | 1930.108
52 | 2021-08-22 | 3.817948
53 | 2021-08-22 | 1289.823
54 | 2021-08-22 | 2142.19
55 | 2021-08-22 | 435.0086
1 | 2021-08-22 08:00 | 1.363994
2 | 2021-08-22 08:00 | 0.9547955
3 | 2021-08-22 08:00 | 0.4091981
4 | 2021-08-22 08:00 | 1249.007
5 | 2021-08-22 08:00 | 242.8259
6 | 2021-08-22 08:00 | 0.9175
7 | 2021-08-22 08:00 | 19.3
8 | 2021-08-22 08:00 | 44.36781
9 | 2021-08-22 08:00 | 1.107186
10 | 2021-08-22 08:00 | 1.106898
11 | 2021-08-22 08:00 | 0.9997651
12 | 2021-08-22 08:00 | 0.5411376
13 | 2021-08-22 08:00 | 0.3484174
14 | 2021-08-22 08:00 | 0.7092755
15 | 2021-08-22 08:00 | 3.934824
20 | 2021-08-22 08:00 | 0.1771747
21 | 2021-08-22 08:00 | 5.535542
22 | 2021-08-22 08:00 | 4.619994
23 | 2021-08-22 08:00 | 2.849525
24 | 2021-08-22 08:00 | 615.5547
25 | 2021-08-22 08:00 | 0.1351089
26 | 2021-08-22 08:00 | 332.4523
28 | 2021-08-22 08:00 | 43.394
29 | 2021-08-22 08:00 | 60
30 | 2021-08-22 08:00 | 3078.628
31 | 2021-08-22 08:00 | 2.534964
34 | 2021-08-22 08:00 | 27.08075
35 | 2021-08-22 08:00 | 392.0242
36 | 2021-08-22 08:00 | 0.9159561
37 | 2021-08-22 08:00 | 0.9
38 | 2021-08-22 08:00 | 9.470366
39 | 2021-08-22 08:00 | 31.16883
40 | 2021-08-22 08:00 | 1.034103
41 | 2021-08-22 08:00 | 1.235022
42 | 2021-08-22 08:00 | 1.052886
43 | 2021-08-22 08:00 | 11.5
44 | 2021-08-22 08:00 | 0.45
45 | 2021-08-22 08:00 | 0.3
46 | 2021-08-22 08:00 | 0.6
47 | 2021-08-22 08:00 | 89.2
48 | 2021-08-22 08:00 | 7.8
49 | 2021-08-22 08:00 | 33.75319
50 | 2021-08-22 08:00 | 57.83753
51 | 2021-08-22 08:00 | 1901.01
52 | 2021-08-22 08:00 | 3.842289
53 | 2021-08-22 08:00 | 1213.837
54 | 2021-08-22 08:00 | 2008.394
55 | 2021-08-22 08:00 | 430.6242
1 | 2021-08-22 16:00 | 1.382546
2 | 2021-08-22 16:00 | 0.9677823
3 | 2021-08-22 16:00 | 0.4147638
4 | 2021-08-22 16:00 | 1251.619
5 | 2021-08-22 16:00 | 210.2761
6 | 2021-08-22 16:00 | 0.8523333
7 | 2021-08-22 16:00 | 18.7
8 | 2021-08-22 16:00 | 42.69407
9 | 2021-08-22 16:00 | 1.130967
10 | 2021-08-22 16:00 | 1.059788
11 | 2021-08-22 16:00 | 0.999679
12 | 2021-08-22 16:00 | 0.5470198
13 | 2021-08-22 16:00 | 0.3522047
14 | 2021-08-22 16:00 | 0.7169855
15 | 2021-08-22 16:00 | 3.866077
20 | 2021-08-22 16:00 | 0.1735194
21 | 2021-08-22 16:00 | 5.128969
22 | 2021-08-22 16:00 | 4.949529
23 | 2021-08-22 16:00 | 2.8679
24 | 2021-08-22 16:00 | 617.8297
25 | 2021-08-22 16:00 | 0.1447459
26 | 2021-08-22 16:00 | 396.0952
28 | 2021-08-22 16:00 | 37.69451
29 | 2021-08-22 16:00 | 64
30 | 2021-08-22 16:00 | 3115.637
31 | 2021-08-22 16:00 | 2.938183
34 | 2021-08-22 16:00 | 27.6916
35 | 2021-08-22 16:00 | 396.1302
36 | 2021-08-22 16:00 | 0.9351285
37 | 2021-08-22 16:00 | 0.918489
38 | 2021-08-22 16:00 | 8.995047
39 | 2021-08-22 16:00 | 34.01786
40 | 2021-08-22 16:00 | 1.084591
41 | 2021-08-22 16:00 | 1.294181
42 | 2021-08-22 16:00 | 1.097583
43 | 2021-08-22 16:00 | 11.6
44 | 2021-08-22 16:00 | 0.45
45 | 2021-08-22 16:00 | 0.3
46 | 2021-08-22 16:00 | 0.7
47 | 2021-08-22 16:00 | 89.5
48 | 2021-08-22 16:00 | 7.8
49 | 2021-08-22 16:00 | 32.64788
50 | 2021-08-22 16:00 | 57.92317
51 | 2021-08-22 16:00 | 1915.368
52 | 2021-08-22 16:00 | 3.892553
53 | 2021-08-22 16:00 | 1307.211
54 | 2021-08-22 16:00 | 2163.231
55 | 2021-08-22 16:00 | 425.131
1 | 2021-08-23 | 1.398908
2 | 2021-08-23 | 0.9792356
3 | 2021-08-23 | 0.4196724
4 | 2021-08-23 | 1251.299
5 | 2021-08-23 | 215.0943
6 | 2021-08-23 | 0.984
7 | 2021-08-23 | 17
8 | 2021-08-23 | 41.26213
9 | 2021-08-23 | 1.101096
10 | 2021-08-23 | 1.014874
11 | 2021-08-23 | 0.9996964
12 | 2021-08-23 | 0.5547608
13 | 2021-08-23 | 0.3571888
14 | 2021-08-23 | 0.7271315
15 | 2021-08-23 | 3.965344
20 | 2021-08-23 | 0.1771107
21 | 2021-08-23 | 5.621998
22 | 2021-08-23 | 4.761603
23 | 2021-08-23 | 2.876234
24 | 2021-08-23 | 617.313
25 | 2021-08-23 | 0.1392501
26 | 2021-08-23 | 395.5335
28 | 2021-08-23 | 47.6971
29 | 2021-08-23 | 62
30 | 2021-08-23 | 2914.535
31 | 2021-08-23 | 2.869965
34 | 2021-08-23 | 27.57668
35 | 2021-08-23 | 351.5516
36 | 2021-08-23 | 0.9110841
37 | 2021-08-23 | 0.8923988
38 | 2021-08-23 | 9.587341
39 | 2021-08-23 | 29.1954
40 | 2021-08-23 | 1.081964
41 | 2021-08-23 | 1.282017
42 | 2021-08-23 | 1.089037
43 | 2021-08-23 | 11.6
44 | 2021-08-23 | 0.45
45 | 2021-08-23 | 0.3
46 | 2021-08-23 | 0.7
47 | 2021-08-23 | 89.4
48 | 2021-08-23 | 7.7
49 | 2021-08-23 | 32.30694
50 | 2021-08-23 | 57.71645
51 | 2021-08-23 | 1980.819
52 | 2021-08-23 | 3.866916
53 | 2021-08-23 | 1252.132
54 | 2021-08-23 | 2073.533
55 | 2021-08-23 | 428.2487
1 | 2021-08-23 08:00 | 1.456588
2 | 2021-08-23 08:00 | 1.019611
3 | 2021-08-23 08:00 | 0.4369763
4 | 2021-08-23 08:00 | 1251.593
5 | 2021-08-23 08:00 | 192.8864
6 | 2021-08-23 08:00 | 0.58675
7 | 2021-08-23 08:00 | 17.6
8 | 2021-08-23 08:00 | 42.71845
9 | 2021-08-23 08:00 | 1.202532
10 | 2021-08-23 08:00 | 1.15024
11 | 2021-08-23 08:00 | 0.9996237
12 | 2021-08-23 08:00 | 0.5799329
13 | 2021-08-23 08:00 | 0.3733961
14 | 2021-08-23 08:00 | 0.7601249
15 | 2021-08-23 08:00 | 3.14232
20 | 2021-08-23 08:00 | 0.1966666
21 | 2021-08-23 08:00 | 4.131762
22 | 2021-08-23 08:00 | 5.186753
23 | 2021-08-23 08:00 | 2.943851
24 | 2021-08-23 08:00 | 601.9479
25 | 2021-08-23 08:00 | 0.1516834
26 | 2021-08-23 08:00 | 389.2855
28 | 2021-08-23 08:00 | 52.5294
29 | 2021-08-23 08:00 | 67
30 | 2021-08-23 08:00 | 3187.339
31 | 2021-08-23 08:00 | 3.120739
34 | 2021-08-23 08:00 | 28.86945
35 | 2021-08-23 08:00 | 400.0257
36 | 2021-08-23 08:00 | 1.006329
37 | 2021-08-23 08:00 | 0.9844559
38 | 2021-08-23 08:00 | 7.274082
39 | 2021-08-23 08:00 | 40.92308
40 | 2021-08-23 08:00 | 1.102391
41 | 2021-08-23 08:00 | 1.288738
42 | 2021-08-23 08:00 | 1.092706
43 | 2021-08-23 08:00 | 11.4
44 | 2021-08-23 08:00 | 0.45
45 | 2021-08-23 08:00 | 0.3
46 | 2021-08-23 08:00 | 0.5
47 | 2021-08-23 08:00 | 89.5
48 | 2021-08-23 08:00 | 7.8
49 | 2021-08-23 08:00 | 31.48566
50 | 2021-08-23 08:00 | 57.10339
51 | 2021-08-23 08:00 | 1950.153
52 | 2021-08-23 08:00 | 3.825848
53 | 2021-08-23 08:00 | 1333.921
54 | 2021-08-23 08:00 | 2244.771
55 | 2021-08-23 08:00 | 439.86
1 | 2021-08-23 16:00 | 1.390497
2 | 2021-08-23 16:00 | 0.9733477
3 | 2021-08-23 16:00 | 0.417149
4 | 2021-08-23 16:00 | 1251.333
5 | 2021-08-23 16:00 | 195.4308
6 | 2021-08-23 16:00 | 0.655
7 | 2021-08-23 16:00 | 17.8
8 | 2021-08-23 16:00 | 43.20388
9 | 2021-08-23 16:00 | 1.128109
10 | 2021-08-23 16:00 | 1.111786
11 | 2021-08-23 16:00 | 0.9996328
12 | 2021-08-23 16:00 | 0.5521446
13 | 2021-08-23 16:00 | 0.3555043
14 | 2021-08-23 16:00 | 0.7237025
15 | 2021-08-23 16:00 | 4.161477
20 | 2021-08-23 16:00 | 0.1525288
21 | 2021-08-23 16:00 | 4.722491
22 | 2021-08-23 16:00 | 5.096789
23 | 2021-08-23 16:00 | 2.879148
24 | 2021-08-23 16:00 | 592.7992
25 | 2021-08-23 16:00 | 0.1490525
26 | 2021-08-23 16:00 | 367.2287
28 | 2021-08-23 16:00 | 25.14602
29 | 2021-08-23 16:00 | 65.5
30 | 2021-08-23 16:00 | 3195.239
31 | 2021-08-23 16:00 | 3.033294
34 | 2021-08-23 16:00 | 28.00595
35 | 2021-08-23 16:00 | 400.0243
36 | 2021-08-23 16:00 | 0.9390547
37 | 2021-08-23 16:00 | 0.9079079
38 | 2021-08-23 16:00 | 8.883968
39 | 2021-08-23 16:00 | 28.73563
40 | 2021-08-23 16:00 | 1.107422
41 | 2021-08-23 16:00 | 1.307827
42 | 2021-08-23 16:00 | 1.107545
43 | 2021-08-23 16:00 | 11.5
44 | 2021-08-23 16:00 | 0.45
45 | 2021-08-23 16:00 | 0.3
46 | 2021-08-23 16:00 | 0.6
47 | 2021-08-23 16:00 | 89.6
48 | 2021-08-23 16:00 | 7.4
49 | 2021-08-23 16:00 | 31.04582
50 | 2021-08-23 16:00 | 57.49583
51 | 2021-08-23 16:00 | 1927.077
52 | 2021-08-23 16:00 | 3.866616
53 | 2021-08-23 16:00 | 1327.186
54 | 2021-08-23 16:00 | 2216.569
55 | 2021-08-23 16:00 | 431.9352
1 | 2021-08-24 | 1.398146
2 | 2021-08-24 | 0.9787024
3 | 2021-08-24 | 0.4194439
4 | 2021-08-24 | 1250.91
5 | 2021-08-24 | 181.5299
6 | 2021-08-24 | 0.5575
7 | 2021-08-24 | 20
8 | 2021-08-24 | 45.24887
9 | 2021-08-24 | 1.181001
10 | 2021-08-24 | 1.107699
11 | 2021-08-24 | 0.9995922
12 | 2021-08-24 | 0.555166
13 | 2021-08-24 | 0.3574497
14 | 2021-08-24 | 0.7276627
15 | 2021-08-24 | 3.776403
20 | 2021-08-24 | 0.1567429
21 | 2021-08-24 | 4.066687
22 | 2021-08-24 | 5.117898
23 | 2021-08-24 | 2.885556
24 | 2021-08-24 | 588.0179
25 | 2021-08-24 | 0.1496698
26 | 2021-08-24 | 355.7784
28 | 2021-08-24 | 33.15578
29 | 2021-08-24 | 66.5
30 | 2021-08-24 | 3142.208
31 | 2021-08-24 | 3.239234
32 | 2021-08-24 | 99999
33 | 2021-08-24 | 99999
34 | 2021-08-24 | 28.63023
35 | 2021-08-24 | 400.037
36 | 2021-08-24 | 0.9807445
37 | 2021-08-24 | 0.9340101
38 | 2021-08-24 | 7.84309
39 | 2021-08-24 | 37.71429
40 | 2021-08-24 | 1.095158
41 | 2021-08-24 | 1.308457
42 | 2021-08-24 | 1.101249
43 | 2021-08-24 | 11.5
44 | 2021-08-24 | 0.45
45 | 2021-08-24 | 0.3
46 | 2021-08-24 | 0.6
47 | 2021-08-24 | 89.7
48 | 2021-08-24 | 7.6
49 | 2021-08-24 | 31.05238
50 | 2021-08-24 | 57.82402
51 | 2021-08-24 | 1949.774
52 | 2021-08-24 | 3.86691
53 | 2021-08-24 | 1337.611
54 | 2021-08-24 | 2225.849
55 | 2021-08-24 | 430.33
1 | 2021-08-24 08:00 | 1.388119
2 | 2021-08-24 08:00 | 0.971683
3 | 2021-08-24 08:00 | 0.4164356
4 | 2021-08-24 08:00 | 1247.773
5 | 2021-08-24 08:00 | 184.6939
6 | 2021-08-24 08:00 | 0.5625
7 | 2021-08-24 08:00 | 19.7
8 | 2021-08-24 08:00 | 44.36937
9 | 2021-08-24 08:00 | 1.153558
10 | 2021-08-24 08:00 | 1.088734
11 | 2021-08-24 08:00 | 0.9996035
12 | 2021-08-24 08:00 | 0.5496632
13 | 2021-08-24 08:00 | 0.3539067
14 | 2021-08-24 08:00 | 0.7204502
15 | 2021-08-24 08:00 | 3.926786
20 | 2021-08-24 08:00 | 0.1584156
21 | 2021-08-24 08:00 | 4.488921
22 | 2021-08-24 08:00 | 5.075759
23 | 2021-08-24 08:00 | 2.870995
24 | 2021-08-24 08:00 | 591.1101
25 | 2021-08-24 08:00 | 0.1484375
26 | 2021-08-24 08:00 | 384.5034
28 | 2021-08-24 08:00 | 30.73342
29 | 2021-08-24 08:00 | 66
30 | 2021-08-24 08:00 | 3051.916
31 | 2021-08-24 08:00 | 3.200486
34 | 2021-08-24 08:00 | 29.01006
35 | 2021-08-24 08:00 | 399.1896
36 | 2021-08-24 08:00 | 0.957553
37 | 2021-08-24 08:00 | 0.9249249
38 | 2021-08-24 08:00 | 8.415707
39 | 2021-08-24 08:00 | 37.42857
40 | 2021-08-24 08:00 | 1.103532
41 | 2021-08-24 08:00 | 1.318048
42 | 2021-08-24 08:00 | 1.108496
43 | 2021-08-24 08:00 | 11.6
44 | 2021-08-24 08:00 | 0.45
45 | 2021-08-24 08:00 | 0.3
46 | 2021-08-24 08:00 | 0.8
47 | 2021-08-24 08:00 | 89.6
48 | 2021-08-24 08:00 | 7.5
49 | 2021-08-24 08:00 | 31.20413
50 | 2021-08-24 08:00 | 57.88562
51 | 2021-08-24 08:00 | 1956.144
52 | 2021-08-24 08:00 | 3.901529
53 | 2021-08-24 08:00 | 1334.837
54 | 2021-08-24 08:00 | 2217.674
55 | 2021-08-24 08:00 | 425.8284
1 | 2021-08-24 16:00 | 1.351188
2 | 2021-08-24 16:00 | 0.9458315
3 | 2021-08-24 16:00 | 0.4053563
4 | 2021-08-24 16:00 | 1251.537
5 | 2021-08-24 16:00 | 172.2451
6 | 2021-08-24 16:00 | 0.47
7 | 2021-08-24 16:00 | 19.9
8 | 2021-08-24 16:00 | 45.43379
9 | 2021-08-24 16:00 | 1.178481
10 | 2021-08-24 16:00 | 1.128069
11 | 2021-08-24 16:00 | 0.9995325
12 | 2021-08-24 16:00 | 0.5368996
13 | 2021-08-24 16:00 | 0.3456887
14 | 2021-08-24 16:00 | 0.7037207
15 | 2021-08-24 16:00 | 3.553171
20 | 2021-08-24 16:00 | 0.1744067
21 | 2021-08-24 16:00 | 4.329647
22 | 2021-08-24 16:00 | 5.236979
23 | 2021-08-24 16:00 | 2.838781
24 | 2021-08-24 16:00 | 580.7283
25 | 2021-08-24 16:00 | 0.1531522
26 | 2021-08-24 16:00 | 376.5734
28 | 2021-08-24 16:00 | 30.34237
29 | 2021-08-24 16:00 | 68
30 | 2021-08-24 16:00 | 3280.844
31 | 2021-08-24 16:00 | 3.371522
34 | 2021-08-24 16:00 | 28.05975
35 | 2021-08-24 16:00 | 400.055
36 | 2021-08-24 16:00 | 0.978481
37 | 2021-08-24 16:00 | 0.9538934
38 | 2021-08-24 16:00 | 7.882817
39 | 2021-08-24 16:00 | 31.3924
40 | 2021-08-24 16:00 | 1.112
41 | 2021-08-24 16:00 | 1.325488
42 | 2021-08-24 16:00 | 1.113518
43 | 2021-08-24 16:00 | 11.3
44 | 2021-08-24 16:00 | 0.45
45 | 2021-08-24 16:00 | 0.4
46 | 2021-08-24 16:00 | 0.5
47 | 2021-08-24 16:00 | 89.5
48 | 2021-08-24 16:00 | 7.4
49 | 2021-08-24 16:00 | 30.89989
50 | 2021-08-24 16:00 | 57.78616
51 | 2021-08-24 16:00 | 1934.316
52 | 2021-08-24 16:00 | 3.859628
53 | 2021-08-24 16:00 | 1365.164
54 | 2021-08-24 16:00 | 2275.147
55 | 2021-08-24 16:00 | 431.7964
1 | 2021-08-25 | 1.287261
2 | 2021-08-25 | 0.9010829
3 | 2021-08-25 | 0.3861784
4 | 2021-08-25 | 1253.266
5 | 2021-08-25 | 208.8369
6 | 2021-08-25 | 0.49
7 | 2021-08-25 | 16.7
8 | 2021-08-25 | 40.8313
9 | 2021-08-25 | 1.162907
10 | 2021-08-25 | 1.2605
11 | 2021-08-25 | 0.9996904
12 | 2021-08-25 | 0.5210176
13 | 2021-08-25 | 0.3354629
14 | 2021-08-25 | 0.682904
15 | 2021-08-25 | 3.577529
20 | 2021-08-25 | 0.1840077
21 | 2021-08-25 | 4.856651
22 | 2021-08-25 | 4.961976
23 | 2021-08-25 | 2.776765
24 | 2021-08-25 | 567.5019
25 | 2021-08-25 | 0.1451099
26 | 2021-08-25 | 345.4266
28 | 2021-08-25 | 36.4903
29 | 2021-08-25 | 59.5
30 | 2021-08-25 | 3310
31 | 2021-08-25 | 2.717441
34 | 2021-08-25 | 28.13639
35 | 2021-08-25 | 400.0216
36 | 2021-08-25 | 0.9586466
37 | 2021-08-25 | 0.947906
38 | 2021-08-25 | 8.43418
39 | 2021-08-25 | 24
40 | 2021-08-25 | 1.104868
41 | 2021-08-25 | 1.316083
42 | 2021-08-25 | 1.106835
43 | 2021-08-25 | 11.3
44 | 2021-08-25 | 0.45
45 | 2021-08-25 | 0.4
46 | 2021-08-25 | 0.5
47 | 2021-08-25 | 89.6
48 | 2021-08-25 | 7.5
49 | 2021-08-25 | 31.16649
50 | 2021-08-25 | 57.81934
51 | 2021-08-25 | 1936.998
52 | 2021-08-25 | 3.623183
53 | 2021-08-25 | 1254.149
54 | 2021-08-25 | 2088.246
55 | 2021-08-25 | 459.5598
1 | 2021-08-25 08:00 | 1.326523
2 | 2021-08-25 08:00 | 0.9285662
3 | 2021-08-25 08:00 | 0.3979569
4 | 2021-08-25 08:00 | 1251.732
5 | 2021-08-25 08:00 | 197.4079
6 | 2021-08-25 08:00 | 0.7575
7 | 2021-08-25 08:00 | 15.4
8 | 2021-08-25 08:00 | 39.58869
9 | 2021-08-25 08:00 | 1.169136
10 | 2021-08-25 08:00 | 1.116799
11 | 2021-08-25 08:00 | 0.9996535
12 | 2021-08-25 08:00 | 0.5272821
13 | 2021-08-25 08:00 | 0.3394963
14 | 2021-08-25 08:00 | 0.691115
15 | 2021-08-25 08:00 | 3.451648
20 | 2021-08-25 08:00 | 0.1927704
21 | 2021-08-25 08:00 | 4.910995
22 | 2021-08-25 08:00 | 4.94947
23 | 2021-08-25 08:00 | 2.810144
24 | 2021-08-25 08:00 | 522.5966
25 | 2021-08-25 08:00 | 0.1447442
26 | 2021-08-25 08:00 | 380.2324
28 | 2021-08-25 08:00 | 36.97301
29 | 2021-08-25 08:00 | 63.5
30 | 2021-08-25 08:00 | 3076.859
31 | 2021-08-25 08:00 | 2.647293
34 | 2021-08-25 08:00 | 28.42249
35 | 2021-08-25 08:00 | 391.7627
36 | 2021-08-25 08:00 | 0.9617284
37 | 2021-08-25 08:00 | 0.9517588
38 | 2021-08-25 08:00 | 8.362643
39 | 2021-08-25 08:00 | 33.42105
40 | 2021-08-25 08:00 | 1.102695
41 | 2021-08-25 08:00 | 1.294508
42 | 2021-08-25 08:00 | 1.089388
43 | 2021-08-25 08:00 | 11.6
44 | 2021-08-25 08:00 | 0.45
45 | 2021-08-25 08:00 | 0.3
46 | 2021-08-25 08:00 | 0.6
47 | 2021-08-25 08:00 | 89.7
48 | 2021-08-25 08:00 | 7.4
49 | 2021-08-25 08:00 | 31.05413
50 | 2021-08-25 08:00 | 57.15231
51 | 2021-08-25 08:00 | 1949.573
52 | 2021-08-25 08:00 | 3.853006
53 | 2021-08-25 08:00 | 1280.447
54 | 2021-08-25 08:00 | 2148.735
55 | 2021-08-25 08:00 | 435.5336
1 | 2021-08-25 16:00 | 1.390497
2 | 2021-08-25 16:00 | 0.9733481
3 | 2021-08-25 16:00 | 0.4171492
4 | 2021-08-25 16:00 | 1251.427
5 | 2021-08-25 16:00 | 186.7635
6 | 2021-08-25 16:00 | 0.55
7 | 2021-08-25 16:00 | 18
8 | 2021-08-25 16:00 | 43.68932
9 | 2021-08-25 16:00 | 1.224516
10 | 2021-08-25 16:00 | 1.163633
11 | 2021-08-25 16:00 | 0.999611
12 | 2021-08-25 16:00 | 0.5545391
13 | 2021-08-25 16:00 | 0.3570461
14 | 2021-08-25 16:00 | 0.7268412
15 | 2021-08-25 16:00 | 3.062253
20 | 2021-08-25 16:00 | 0.1982685
21 | 2021-08-25 16:00 | 3.954449
22 | 2021-08-25 16:00 | 5.096016
23 | 2021-08-25 16:00 | 2.875046
24 | 2021-08-25 16:00 | 559.3633
25 | 2021-08-25 16:00 | 0.1490299
26 | 2021-08-25 16:00 | 495.1191
28 | 2021-08-25 16:00 | 36.27555
29 | 2021-08-25 16:00 | 66
30 | 2021-08-25 16:00 | 3176.696
31 | 2021-08-25 16:00 | 2.995035
34 | 2021-08-25 16:00 | 28.60956
35 | 2021-08-25 16:00 | 398.6189
36 | 2021-08-25 16:00 | 1.015484
37 | 2021-08-25 16:00 | 0.9693565
38 | 2021-08-25 16:00 | 7.016702
39 | 2021-08-25 16:00 | 36.66667
40 | 2021-08-25 16:00 | 1.098201
41 | 2021-08-25 16:00 | 1.288987
42 | 2021-08-25 16:00 | 1.084979
43 | 2021-08-25 16:00 | 11.5
44 | 2021-08-25 16:00 | 0.45
45 | 2021-08-25 16:00 | 0.3
46 | 2021-08-25 16:00 | 0.8
47 | 2021-08-25 16:00 | 89.7
48 | 2021-08-25 16:00 | 7.5
49 | 2021-08-25 16:00 | 31.11545
50 | 2021-08-25 16:00 | 57.11871
51 | 2021-08-25 16:00 | 1940.931
52 | 2021-08-25 16:00 | 3.80916
53 | 2021-08-25 16:00 | 1307.097
54 | 2021-08-25 16:00 | 2199.846
55 | 2021-08-25 16:00 | 441.8299
1 | 2021-08-26 | 1.369201
2 | 2021-08-26 | 0.9584406
3 | 2021-08-26 | 0.4107603
4 | 2021-08-26 | 1243.993
5 | 2021-08-26 | 182.8837
6 | 2021-08-26 | 0.6325
7 | 2021-08-26 | 20.3
8 | 2021-08-26 | 44.13043
9 | 2021-08-26 | 1.224093
10 | 2021-08-26 | 1.127409
11 | 2021-08-26 | 0.9995964
12 | 2021-08-26 | 0.5470151
13 | 2021-08-26 | 0.3522016
14 | 2021-08-26 | 0.7169792
15 | 2021-08-26 | 3.037537
20 | 2021-08-26 | 0.1959626
21 | 2021-08-26 | 3.7954
22 | 2021-08-26 | 5.180623
23 | 2021-08-26 | 2.856649
24 | 2021-08-26 | 574.6739
25 | 2021-08-26 | 0.1515041
26 | 2021-08-26 | 524.4489
28 | 2021-08-26 | 27.84356
29 | 2021-08-26 | 66
30 | 2021-08-26 | 3184.472
31 | 2021-08-26 | 3.142291
34 | 2021-08-26 | 28.3253
35 | 2021-08-26 | 376.2285
36 | 2021-08-26 | 1.022021
37 | 2021-08-26 | 0.9742268
38 | 2021-08-26 | 6.832938
39 | 2021-08-26 | 43.50877
40 | 2021-08-26 | 1.153757
41 | 2021-08-26 | 1.352387
42 | 2021-08-26 | 1.1419
43 | 2021-08-26 | 11.5
44 | 2021-08-26 | 0.45
45 | 2021-08-26 | 0.3
46 | 2021-08-26 | 0.8
47 | 2021-08-26 | 90
48 | 2021-08-26 | 7.6
49 | 2021-08-26 | 31.17697
50 | 2021-08-26 | 56.79705
51 | 2021-08-26 | 1979.119
52 | 2021-08-26 | 3.785513
53 | 2021-08-26 | 1317.595
54 | 2021-08-26 | 2229.511
55 | 2021-08-26 | 446.9954
1 | 2021-08-26 08:00 | 1.410896
2 | 2021-08-26 08:00 | 0.9876269
3 | 2021-08-26 08:00 | 0.4232687
4 | 2021-08-26 08:00 | 1251.387
5 | 2021-08-26 08:00 | 178.4924
6 | 2021-08-26 08:00 | 0.465
7 | 2021-08-26 08:00 | 18.2
8 | 2021-08-26 08:00 | 42.82353
9 | 2021-08-26 08:00 | 1.258355
10 | 2021-08-26 08:00 | 1.202663
11 | 2021-08-26 08:00 | 0.9995748
12 | 2021-08-26 08:00 | 0.5633238
13 | 2021-08-26 08:00 | 0.3627022
14 | 2021-08-26 08:00 | 0.7383552
15 | 2021-08-26 08:00 | 2.428279
20 | 2021-08-26 08:00 | 0.2603909
21 | 2021-08-26 08:00 | 3.85225
22 | 2021-08-26 08:00 | 5.171449
23 | 2021-08-26 08:00 | 2.900896
24 | 2021-08-26 08:00 | 557.4381
25 | 2021-08-26 08:00 | 0.1512358
26 | 2021-08-26 08:00 | 520.9218
28 | 2021-08-26 08:00 | 25.71726
29 | 2021-08-26 08:00 | 67
30 | 2021-08-26 08:00 | 3224.137
31 | 2021-08-26 08:00 | 3.123035
34 | 2021-08-26 08:00 | 28.83321
35 | 2021-08-26 08:00 | 400.0012
36 | 2021-08-26 08:00 | 1.056555
37 | 2021-08-26 08:00 | 1.017671
38 | 2021-08-26 08:00 | 6.280529
39 | 2021-08-26 08:00 | 47.01754
40 | 2021-08-26 08:00 | 1.15438
41 | 2021-08-26 08:00 | 1.353035
42 | 2021-08-26 08:00 | 1.142457
43 | 2021-08-26 08:00 | 11.5
44 | 2021-08-26 08:00 | 0.45
45 | 2021-08-26 08:00 | 0.3
46 | 2021-08-26 08:00 | 0.6
47 | 2021-08-26 08:00 | 89.9
48 | 2021-08-26 08:00 | 7.5
49 | 2021-08-26 08:00 | 31.12031
50 | 2021-08-26 08:00 | 56.79101
51 | 2021-08-26 08:00 | 1956.276
52 | 2021-08-26 08:00 | 3.794204
53 | 2021-08-26 08:00 | 1313.804
54 | 2021-08-26 08:00 | 2228.008
55 | 2021-08-26 08:00 | 446.9566
1 | 2021-08-26 16:00 | 1.394402
2 | 2021-08-26 16:00 | 0.9760815
3 | 2021-08-26 16:00 | 0.4183207
4 | 2021-08-26 16:00 | 1251.634
5 | 2021-08-26 16:00 | 190.3066
6 | 2021-08-26 16:00 | 0.4125
7 | 2021-08-26 16:00 | 20
8 | 2021-08-26 16:00 | 44.24779
9 | 2021-08-26 16:00 | 1.205808
10 | 2021-08-26 16:00 | 1.218493
11 | 2021-08-26 16:00 | 0.9996183
12 | 2021-08-26 16:00 | 0.5569156
13 | 2021-08-26 16:00 | 0.3585762
14 | 2021-08-26 16:00 | 0.7299559
15 | 2021-08-26 16:00 | 3.172303
20 | 2021-08-26 16:00 | 0.1884908
21 | 2021-08-26 16:00 | 3.895542
22 | 2021-08-26 16:00 | 5.106289
23 | 2021-08-26 16:00 | 2.883375
24 | 2021-08-26 16:00 | 556.0262
25 | 2021-08-26 16:00 | 0.1493303
26 | 2021-08-26 16:00 | 472.6866
28 | 2021-08-26 16:00 | 21.7819
29 | 2021-08-26 16:00 | 65
30 | 2021-08-26 16:00 | 3317.051
31 | 2021-08-26 16:00 | 2.921738
34 | 2021-08-26 16:00 | 27.69893
35 | 2021-08-26 16:00 | 397.5737
36 | 2021-08-26 16:00 | 1.011364
37 | 2021-08-26 16:00 | 0.9754852
38 | 2021-08-26 16:00 | 7.067845
39 | 2021-08-26 16:00 | 36.05634
40 | 2021-08-26 16:00 | 1.144753
41 | 2021-08-26 16:00 | 1.34158
42 | 2021-08-26 16:00 | 1.133726
43 | 2021-08-26 16:00 | 11.6
44 | 2021-08-26 16:00 | 0.45
45 | 2021-08-26 16:00 | 0.3
46 | 2021-08-26 16:00 | 0.7
47 | 2021-08-26 16:00 | 89.9
48 | 2021-08-26 16:00 | 7.4
49 | 2021-08-26 16:00 | 30.88175
50 | 2021-08-26 16:00 | 56.69009
51 | 2021-08-26 16:00 | 1917.126
52 | 2021-08-26 16:00 | 3.793199
53 | 2021-08-26 16:00 | 1293.916
54 | 2021-08-26 16:00 | 2199.114
55 | 2021-08-26 16:00 | 448.06
1 | 2021-08-27 | 1.418791
2 | 2021-08-27 | 0.9931536
3 | 2021-08-27 | 0.4256372
4 | 2021-08-27 | 1251.371
5 | 2021-08-27 | 197.0968
6 | 2021-08-27 | 0.6075
7 | 2021-08-27 | 16
8 | 2021-08-27 | 38.92944
9 | 2021-08-27 | 1.199749
10 | 2021-08-27 | 1.225252
11 | 2021-08-27 | 0.9996584
12 | 2021-08-27 | 0.5700752
13 | 2021-08-27 | 0.3670491
14 | 2021-08-27 | 0.7472043
15 | 2021-08-27 | 3.33919
20 | 2021-08-27 | 0.1746382
21 | 2021-08-27 | 3.794342
22 | 2021-08-27 | 4.982772
23 | 2021-08-27 | 2.906292
24 | 2021-08-27 | 561.1895
25 | 2021-08-27 | 0.1457181
26 | 2021-08-27 | 488.3381
28 | 2021-08-27 | 24.58532
29 | 2021-08-27 | 63.5
30 | 2021-08-27 | 3174.922
31 | 2021-08-27 | 2.847278
34 | 2021-08-27 | 28.6252
35 | 2021-08-27 | 393.1787
36 | 2021-08-27 | 1.007538
37 | 2021-08-27 | 0.9627016
38 | 2021-08-27 | 7.133532
39 | 2021-08-27 | 33.76624
40 | 2021-08-27 | 1.117195
41 | 2021-08-27 | 1.303854
42 | 2021-08-27 | 1.106262
43 | 2021-08-27 | 11.6
44 | 2021-08-27 | 0.45
45 | 2021-08-27 | 0.3
46 | 2021-08-27 | 0.7
47 | 2021-08-27 | 89.8
48 | 2021-08-27 | 7.3
49 | 2021-08-27 | 30.92258
50 | 2021-08-27 | 56.43409
51 | 2021-08-27 | 1954.075
52 | 2021-08-27 | 3.716252
53 | 2021-08-27 | 1247.693
54 | 2021-08-27 | 2123.875
55 | 2021-08-27 | 458.0531
1 | 2021-08-27 08:00 | 1.452599
2 | 2021-08-27 08:00 | 1.016819
3 | 2021-08-27 08:00 | 0.4357796
4 | 2021-08-27 08:00 | 1251.649
5 | 2021-08-27 08:00 | 186.0621
6 | 2021-08-27 08:00 | 0.67
7 | 2021-08-27 08:00 | 17.5
8 | 2021-08-27 08:00 | 40.69767
9 | 2021-08-27 08:00 | 1.230672
10 | 2021-08-27 08:00 | 1.152669
11 | 2021-08-27 08:00 | 0.9996115
12 | 2021-08-27 08:00 | 0.5790496
13 | 2021-08-27 08:00 | 0.3728274
14 | 2021-08-27 08:00 | 0.7589672
15 | 2021-08-27 08:00 | 2.814209
20 | 2021-08-27 08:00 | 0.217755
21 | 2021-08-27 08:00 | 3.885804
22 | 2021-08-27 08:00 | 5.07219
23 | 2021-08-27 08:00 | 2.941868
24 | 2021-08-27 08:00 | 566.2275
25 | 2021-08-27 08:00 | 0.1483331
26 | 2021-08-27 08:00 | 499.3155
28 | 2021-08-27 08:00 | 36.27937
29 | 2021-08-27 08:00 | 65.5
30 | 2021-08-27 08:00 | 3177.04
31 | 2021-08-27 08:00 | 3.043218
34 | 2021-08-27 08:00 | 28.66157
35 | 2021-08-27 08:00 | 400.0083
36 | 2021-08-27 08:00 | 1.029151
37 | 2021-08-27 08:00 | 0.9898063
38 | 2021-08-27 08:00 | 6.700013
39 | 2021-08-27 08:00 | 43.72881
40 | 2021-08-27 08:00 | 1.108737
41 | 2021-08-27 08:00 | 1.295935
42 | 2021-08-27 08:00 | 1.102402
43 | 2021-08-27 08:00 | 11.8
44 | 2021-08-27 08:00 | 0.44
45 | 2021-08-27 08:00 | 0.4
46 | 2021-08-27 08:00 | 0.5
47 | 2021-08-27 08:00 | 89.9
48 | 2021-08-27 08:00 | 7.4
49 | 2021-08-27 08:00 | 34.9878
50 | 2021-08-27 08:00 | 57.19222
51 | 2021-08-27 08:00 | 1947.04
52 | 2021-08-27 08:00 | 3.764924
53 | 2021-08-27 08:00 | 1301.563
54 | 2021-08-27 08:00 | 2185.19
55 | 2021-08-27 08:00 | 445.9312
1 | 2021-08-27 16:00 | 1.4844
2 | 2021-08-27 16:00 | 1.03908
3 | 2021-08-27 16:00 | 0.44532
4 | 2021-08-27 16:00 | 1251.573
5 | 2021-08-27 16:00 | 194.4824
6 | 2021-08-27 16:00 | 0.625
7 | 2021-08-27 16:00 | 17.8
8 | 2021-08-27 16:00 | 42.28028
9 | 2021-08-27 16:00 | 1.228498
10 | 2021-08-27 16:00 | 1.157907
11 | 2021-08-27 16:00 | 0.9996354
12 | 2021-08-27 16:00 | 0.5920584
13 | 2021-08-27 16:00 | 0.3812033
14 | 2021-08-27 16:00 | 0.776018
15 | 2021-08-27 16:00 | 2.86626
20 | 2021-08-27 16:00 | 0.2119939
21 | 2021-08-27 16:00 | 3.852252
22 | 2021-08-27 16:00 | 5.074959
23 | 2021-08-27 16:00 | 2.974972
24 | 2021-08-27 16:00 | 560.7046
25 | 2021-08-27 16:00 | 0.1484141
26 | 2021-08-27 16:00 | 491.2324
28 | 2021-08-27 16:00 | 28.82721
29 | 2021-08-27 16:00 | 66
30 | 2021-08-27 16:00 | 3183.83
31 | 2021-08-27 16:00 | 2.883061
34 | 2021-08-27 16:00 | 28.72258
35 | 2021-08-27 16:00 | 399.995
36 | 2021-08-27 16:00 | 1.028241
37 | 2021-08-27 16:00 | 0.9886364
38 | 2021-08-27 16:00 | 6.718513
39 | 2021-08-27 16:00 | 36.90141
40 | 2021-08-27 16:00 | 1.10194
41 | 2021-08-27 16:00 | 1.299773
42 | 2021-08-27 16:00 | 1.106058
43 | 2021-08-27 16:00 | 11.6
44 | 2021-08-27 16:00 | 0.44
45 | 2021-08-27 16:00 | 0.3
46 | 2021-08-27 16:00 | 0.6
47 | 2021-08-27 16:00 | 89.9
48 | 2021-08-27 16:00 | 7.3
49 | 2021-08-27 16:00 | 35.55595
50 | 2021-08-27 16:00 | 57.67488
51 | 2021-08-27 16:00 | 1949.221
52 | 2021-08-27 16:00 | 3.750638
53 | 2021-08-27 16:00 | 1310.136
54 | 2021-08-27 16:00 | 2183.412
55 | 2021-08-27 16:00 | 444.3388
1 | 2021-08-28 | 1.409989
2 | 2021-08-28 | 0.9869919
3 | 2021-08-28 | 0.4229966
4 | 2021-08-28 | 1251.2
5 | 2021-08-28 | 206.1023
6 | 2021-08-28 | 0.71
7 | 2021-08-28 | 18.2
8 | 2021-08-28 | 42.82353
9 | 2021-08-28 | 1.225641
10 | 2021-08-28 | 1.139308
11 | 2021-08-28 | 0.9996871
12 | 2021-08-28 | 0.560766
13 | 2021-08-28 | 0.3610553
14 | 2021-08-28 | 0.7350027
15 | 2021-08-28 | 3.005448
20 | 2021-08-28 | 0.1967388
21 | 2021-08-28 | 3.730917
22 | 2021-08-28 | 4.827168
23 | 2021-08-28 | 2.89662
24 | 2021-08-28 | 564.2758
25 | 2021-08-28 | 0.1411676
26 | 2021-08-28 | 503.5418
28 | 2021-08-28 | 25.92975
29 | 2021-08-28 | 63
30 | 2021-08-28 | 3069.833
31 | 2021-08-28 | 2.737843
34 | 2021-08-28 | 28.33442
35 | 2021-08-28 | 393.1801
36 | 2021-08-28 | 1.026923
37 | 2021-08-28 | 0.9745158
38 | 2021-08-28 | 6.736365
39 | 2021-08-28 | 38.30986
40 | 2021-08-28 | 1.076061
41 | 2021-08-28 | 1.281953
42 | 2021-08-28 | 1.088161
43 | 2021-08-28 | 11.6
44 | 2021-08-28 | 0.44
45 | 2021-08-28 | 0.3
46 | 2021-08-28 | 0.6
47 | 2021-08-28 | 90
48 | 2021-08-28 | 7.3
49 | 2021-08-28 | 35.67962
50 | 2021-08-28 | 58.26239
51 | 2021-08-28 | 1937.766
52 | 2021-08-28 | 3.785431
53 | 2021-08-28 | 1267.416
54 | 2021-08-28 | 2086.816
55 | 2021-08-28 | 434.9604
1 | 2021-08-28 08:00 | 1.403855
2 | 2021-08-28 08:00 | 0.9826987
3 | 2021-08-28 08:00 | 0.4211566
4 | 2021-08-28 08:00 | 1251.545
5 | 2021-08-28 08:00 | 191.8722
6 | 2021-08-28 08:00 | 0.525
7 | 2021-08-28 08:00 | 18.5
8 | 2021-08-28 08:00 | 43.02325
9 | 2021-08-28 08:00 | 1.209068
10 | 2021-08-28 08:00 | 1.150435
11 | 2021-08-28 08:00 | 0.999627
12 | 2021-08-28 08:00 | 0.5578383
13 | 2021-08-28 08:00 | 0.3591703
14 | 2021-08-28 08:00 | 0.7311653
15 | 2021-08-28 08:00 | 3.141817
20 | 2021-08-28 08:00 | 0.1994337
21 | 2021-08-28 08:00 | 4.243182
22 | 2021-08-28 08:00 | 4.946679
23 | 2021-08-28 08:00 | 2.901689
24 | 2021-08-28 08:00 | 570.6396
25 | 2021-08-28 08:00 | 0.1446626
26 | 2021-08-28 08:00 | 502.2781
28 | 2021-08-28 08:00 | 22.73601
29 | 2021-08-28 08:00 | 64
30 | 2021-08-28 08:00 | 3111.095
31 | 2021-08-28 08:00 | 2.974061
34 | 2021-08-28 08:00 | 28.55241
35 | 2021-08-28 08:00 | 399.9816
36 | 2021-08-28 08:00 | 1
37 | 2021-08-28 08:00 | 0.9687185
38 | 2021-08-28 08:00 | 7.384999
39 | 2021-08-28 08:00 | 48
40 | 2021-08-28 08:00 | 1.08183
41 | 2021-08-28 08:00 | 1.276992
42 | 2021-08-28 08:00 | 1.083465
43 | 2021-08-28 08:00 | 11.6
44 | 2021-08-28 08:00 | 0.44
45 | 2021-08-28 08:00 | 0.3
46 | 2021-08-28 08:00 | 0.8
47 | 2021-08-28 08:00 | 89.8
48 | 2021-08-28 08:00 | 7.2
49 | 2021-08-28 08:00 | 35.69429
50 | 2021-08-28 08:00 | 57.89496
51 | 2021-08-28 08:00 | 1927.529
52 | 2021-08-28 08:00 | 3.796409
53 | 2021-08-28 08:00 | 1290.048
54 | 2021-08-28 08:00 | 2141.648
55 | 2021-08-28 08:00 | 437.2897
1 | 2021-08-28 16:00 | 1.414479
2 | 2021-08-28 16:00 | 0.9901356
3 | 2021-08-28 16:00 | 0.4243438
4 | 2021-08-28 16:00 | 1251.484
5 | 2021-08-28 16:00 | 200.6487
6 | 2021-08-28 16:00 | 0.575
7 | 2021-08-28 16:00 | 19.4
8 | 2021-08-28 16:00 | 44.09091
9 | 2021-08-28 16:00 | 1.21942
10 | 2021-08-28 16:00 | 1.151592
11 | 2021-08-28 16:00 | 0.9996563
12 | 2021-08-28 16:00 | 0.5607219
13 | 2021-08-28 16:00 | 0.3610269
14 | 2021-08-28 16:00 | 0.7349449
15 | 2021-08-28 16:00 | 2.942989
20 | 2021-08-28 16:00 | 0.208805
21 | 2021-08-28 16:00 | 3.983286
22 | 2021-08-28 16:00 | 4.811776
23 | 2021-08-28 16:00 | 2.920087
24 | 2021-08-28 16:00 | 564.2095
25 | 2021-08-28 16:00 | 0.1407174
26 | 2021-08-28 16:00 | 481.3746
28 | 2021-08-28 16:00 | 20.62367
29 | 2021-08-28 16:00 | 62.5
30 | 2021-08-28 16:00 | 3071.684
31 | 2021-08-28 16:00 | 2.811928
34 | 2021-08-28 16:00 | 28.23128
35 | 2021-08-28 16:00 | 395.1763
36 | 2021-08-28 16:00 | 1.018916
37 | 2021-08-28 16:00 | 0.9857289
38 | 2021-08-28 16:00 | 6.926275
39 | 2021-08-28 16:00 | 47.14286
40 | 2021-08-28 16:00 | 1.080082
41 | 2021-08-28 16:00 | 1.269956
42 | 2021-08-28 16:00 | 1.077983
43 | 2021-08-28 16:00 | 11.7
44 | 2021-08-28 16:00 | 0.44
45 | 2021-08-28 16:00 | 0.3
46 | 2021-08-28 16:00 | 0.5
47 | 2021-08-28 16:00 | 89.8
48 | 2021-08-28 16:00 | 7.3
49 | 2021-08-28 16:00 | 35.89889
50 | 2021-08-28 16:00 | 57.75524
51 | 2021-08-28 16:00 | 1907.269
52 | 2021-08-28 16:00 | 3.824351
53 | 2021-08-28 16:00 | 1257.249
54 | 2021-08-28 16:00 | 2091.399
55 | 2021-08-28 16:00 | 434.9684
1 | 2021-08-29 | 1.479981
2 | 2021-08-29 | 1.035987
3 | 2021-08-29 | 0.4439943
4 | 2021-08-29 | 1251.447
5 | 2021-08-29 | 212.6319
6 | 2021-08-29 | 0.596
7 | 2021-08-29 | 15.7
8 | 2021-08-29 | 39.64647
9 | 2021-08-29 | 1.181818
10 | 2021-08-29 | 1.154211
11 | 2021-08-29 | 0.9996911
12 | 2021-08-29 | 0.5886888
13 | 2021-08-29 | 0.3790337
14 | 2021-08-29 | 0.7716014
15 | 2021-08-29 | 3.506769
20 | 2021-08-29 | 0.1709611
21 | 2021-08-29 | 4.059402
22 | 2021-08-29 | 4.859815
23 | 2021-08-29 | 2.997584
24 | 2021-08-29 | 570.4137
25 | 2021-08-29 | 0.1421223
26 | 2021-08-29 | 496.8873
28 | 2021-08-29 | 27.07988
29 | 2021-08-29 | 63
30 | 2021-08-29 | 3105.38
31 | 2021-08-29 | 2.682635
34 | 2021-08-29 | 28.47913
35 | 2021-08-29 | 400.0106
36 | 2021-08-29 | 0.9900374
37 | 2021-08-29 | 0.9595551
38 | 2021-08-29 | 7.566171
39 | 2021-08-29 | 38.55422
40 | 2021-08-29 | 1.070762
41 | 2021-08-29 | 1.273436
42 | 2021-08-29 | 1.082774
43 | 2021-08-29 | 11.7
44 | 2021-08-29 | 0.44
45 | 2021-08-29 | 0.3
46 | 2021-08-29 | 0.5
47 | 2021-08-29 | 90
48 | 2021-08-29 | 7.2
49 | 2021-08-29 | 37.16655
50 | 2021-08-29 | 58.11667
51 | 2021-08-29 | 1936.33
52 | 2021-08-29 | 3.764575
53 | 2021-08-29 | 1268.548
54 | 2021-08-29 | 2098.193
55 | 2021-08-29 | 439.362
1 | 2021-08-29 08:00 | 1.451953
2 | 2021-08-29 08:00 | 1.016367
3 | 2021-08-29 08:00 | 0.435586
4 | 2021-08-29 08:00 | 1251.655
5 | 2021-08-29 08:00 | 228.1714
6 | 2021-08-29 08:00 | 0.8775
7 | 2021-08-29 08:00 | 17
8 | 2021-08-29 08:00 | 43.14721
9 | 2021-08-29 08:00 | 1.181477
10 | 2021-08-29 08:00 | 1.104699
11 | 2021-08-29 08:00 | 0.9997283
12 | 2021-08-29 08:00 | 0.5742869
13 | 2021-08-29 08:00 | 0.3697609
14 | 2021-08-29 08:00 | 0.7527248
15 | 2021-08-29 08:00 | 3.580716
20 | 2021-08-29 08:00 | 0.1708953
21 | 2021-08-29 08:00 | 4.241485
22 | 2021-08-29 08:00 | 4.706001
23 | 2021-08-29 08:00 | 2.959593
24 | 2021-08-29 08:00 | 585.0031
25 | 2021-08-29 08:00 | 0.1376241
26 | 2021-08-29 08:00 | 477.8406
28 | 2021-08-29 08:00 | 28.52663
29 | 2021-08-29 08:00 | 61.5
30 | 2021-08-29 08:00 | 2921.35
31 | 2021-08-29 08:00 | 2.563876
34 | 2021-08-29 08:00 | 28.99434
35 | 2021-08-29 08:00 | 393.4717
36 | 2021-08-29 08:00 | 0.9812265
37 | 2021-08-29 08:00 | 0.9458918
38 | 2021-08-29 08:00 | 7.822201
39 | 2021-08-29 08:00 | 34.93333
40 | 2021-08-29 08:00 | 1.074561
41 | 2021-08-29 08:00 | 1.26913
42 | 2021-08-29 08:00 | 1.079128
43 | 2021-08-29 08:00 | 11.5
44 | 2021-08-29 08:00 | 0.44
45 | 2021-08-29 08:00 | 0.3
46 | 2021-08-29 08:00 | 0.6
47 | 2021-08-29 08:00 | 89.9
48 | 2021-08-29 08:00 | 7.3
49 | 2021-08-29 08:00 | 37.20098
50 | 2021-08-29 08:00 | 57.83775
51 | 2021-08-29 08:00 | 1958.56
52 | 2021-08-29 08:00 | 3.836242
53 | 2021-08-29 08:00 | 1238.731
54 | 2021-08-29 08:00 | 2051.338
55 | 2021-08-29 08:00 | 431.6725
1 | 2021-08-29 16:00 | 1.450428
2 | 2021-08-29 16:00 | 1.015299
3 | 2021-08-29 16:00 | 0.4351283
4 | 2021-08-29 16:00 | 1251.593
5 | 2021-08-29 16:00 | 198.7103
6 | 2021-08-29 16:00 | 0.8475
7 | 2021-08-29 16:00 | 16
8 | 2021-08-29 16:00 | 40.60914
9 | 2021-08-29 16:00 | 1.225765
10 | 2021-08-29 16:00 | 1.078721
11 | 2021-08-29 16:00 | 0.9996407
12 | 2021-08-29 16:00 | 0.572504
13 | 2021-08-29 16:00 | 0.368613
14 | 2021-08-29 16:00 | 0.750388
15 | 2021-08-29 16:00 | 2.945945
20 | 2021-08-29 16:00 | 0.2117697
21 | 2021-08-29 16:00 | 4.105604
22 | 2021-08-29 16:00 | 4.990321
23 | 2021-08-29 16:00 | 2.961258
24 | 2021-08-29 16:00 | 597.6888
25 | 2021-08-29 16:00 | 0.1459389
26 | 2021-08-29 16:00 | 467.511
28 | 2021-08-29 16:00 | 23.72124
29 | 2021-08-29 16:00 | 65.5
30 | 2021-08-29 16:00 | 3076.821
31 | 2021-08-29 16:00 | 3.007841
34 | 2021-08-29 16:00 | 28.5136
35 | 2021-08-29 16:00 | 399.4377
36 | 2021-08-29 16:00 | 1.014031
37 | 2021-08-29 16:00 | 0.978615
38 | 2021-08-29 16:00 | 7.051549
39 | 2021-08-29 16:00 | 48.51852
40 | 2021-08-29 16:00 | 1.081711
41 | 2021-08-29 16:00 | 1.273042
42 | 2021-08-29 16:00 | 1.081836
43 | 2021-08-29 16:00 | 11.6
44 | 2021-08-29 16:00 | 0.44
45 | 2021-08-29 16:00 | 0.3
46 | 2021-08-29 16:00 | 0.6
47 | 2021-08-29 16:00 | 90
48 | 2021-08-29 16:00 | 7.3
49 | 2021-08-29 16:00 | 36.91573
50 | 2021-08-29 16:00 | 57.67265
51 | 2021-08-29 16:00 | 1933.04
52 | 2021-08-29 16:00 | 3.866755
53 | 2021-08-29 16:00 | 1314.243
54 | 2021-08-29 16:00 | 2183.316
55 | 2021-08-29 16:00 | 429.6298
1 | 2021-08-30 | 1.408779
2 | 2021-08-30 | 0.986145
3 | 2021-08-30 | 0.4226336
4 | 2021-08-30 | 1251.446
5 | 2021-08-30 | 206.7641
6 | 2021-08-30 | 0.63
7 | 2021-08-30 | 18.2
8 | 2021-08-30 | 42.82353
9 | 2021-08-30 | 1.191195
10 | 2021-08-30 | 1.088226
11 | 2021-08-30 | 0.9996759
12 | 2021-08-30 | 0.5533594
13 | 2021-08-30 | 0.3562866
14 | 2021-08-30 | 0.7252949
15 | 2021-08-30 | 3.351791
20 | 2021-08-30 | 0.1850447
21 | 2021-08-30 | 4.255731
22 | 2021-08-30 | 4.912727
23 | 2021-08-30 | 2.920115
24 | 2021-08-30 | 603.904
25 | 2021-08-30 | 0.1436697
26 | 2021-08-30 | 458.0397
28 | 2021-08-30 | 16.68555
29 | 2021-08-30 | 64.5
30 | 2021-08-30 | 3004.685
31 | 2021-08-30 | 2.920739
34 | 2021-08-30 | 28.74154
35 | 2021-08-30 | 400.0155
36 | 2021-08-30 | 0.9899371
37 | 2021-08-30 | 0.9643584
38 | 2021-08-30 | 7.607522
39 | 2021-08-30 | 42.90322
40 | 2021-08-30 | 1.067991
41 | 2021-08-30 | 1.262542
42 | 2021-08-30 | 1.066075
43 | 2021-08-30 | 11.6
44 | 2021-08-30 | 0.44
45 | 2021-08-30 | 0.3
46 | 2021-08-30 | 0.6
47 | 2021-08-30 | 89.9
48 | 2021-08-30 | 7.3
49 | 2021-08-30 | 36.94843
50 | 2021-08-30 | 57.75595
51 | 2021-08-30 | 1944.773
52 | 2021-08-30 | 3.930684
53 | 2021-08-30 | 1302.476
54 | 2021-08-30 | 2167.118
55 | 2021-08-30 | 423.2967
1 | 2021-08-30 08:00 | 1.392431
2 | 2021-08-30 08:00 | 0.9747016
3 | 2021-08-30 08:00 | 0.4177293
4 | 2021-08-30 08:00 | 1251.559
5 | 2021-08-30 08:00 | 182.3916
6 | 2021-08-30 08:00 | 0.6125
7 | 2021-08-30 08:00 | 18.5
8 | 2021-08-30 08:00 | 43.02325
9 | 2021-08-30 08:00 | 1.186717
10 | 2021-08-30 08:00 | 1.096307
11 | 2021-08-30 08:00 | 0.9995764
12 | 2021-08-30 08:00 | 0.5511325
13 | 2021-08-30 08:00 | 0.3548527
14 | 2021-08-30 08:00 | 0.7223759
15 | 2021-08-30 08:00 | 3.336953
20 | 2021-08-30 08:00 | 0.1900877
21 | 2021-08-30 08:00 | 4.434083
22 | 2021-08-30 08:00 | 5.219355
23 | 2021-08-30 08:00 | 2.905372
24 | 2021-08-30 08:00 | 602.7514
25 | 2021-08-30 08:00 | 0.1526368
26 | 2021-08-30 08:00 | 446.3978
28 | 2021-08-30 08:00 | 14.1818
29 | 2021-08-30 08:00 | 69.5
30 | 2021-08-30 08:00 | 3126.885
31 | 2021-08-30 08:00 | 3.30471
34 | 2021-08-30 08:00 | 29.2509
35 | 2021-08-30 08:00 | 399.9934
36 | 2021-08-30 08:00 | 0.9849624
37 | 2021-08-30 08:00 | 0.9683027
38 | 2021-08-30 08:00 | 7.771037
39 | 2021-08-30 08:00 | 41.23077
40 | 2021-08-30 08:00 | 1.064815
41 | 2021-08-30 08:00 | 1.262725
42 | 2021-08-30 08:00 | 1.06321
43 | 2021-08-30 08:00 | 11.6
44 | 2021-08-30 08:00 | 0.44
45 | 2021-08-30 08:00 | 0.3
46 | 2021-08-30 08:00 | 0.6
47 | 2021-08-30 08:00 | 90
48 | 2021-08-30 08:00 | 7.2
49 | 2021-08-30 08:00 | 37.30518
50 | 2021-08-30 08:00 | 57.88361
51 | 2021-08-30 08:00 | 1979.482
52 | 2021-08-30 08:00 | 3.825787
53 | 2021-08-30 08:00 | 1368.589
54 | 2021-08-30 08:00 | 2272.221
55 | 2021-08-30 08:00 | 433.967
1 | 2021-08-30 16:00 | 1.340735
2 | 2021-08-30 16:00 | 0.9385146
3 | 2021-08-30 16:00 | 0.4022205
4 | 2021-08-30 16:00 | 1251.663
5 | 2021-08-30 16:00 | 188.6814
6 | 2021-08-30 16:00 | 0.4775
7 | 2021-08-30 16:00 | 19.8
8 | 2021-08-30 16:00 | 45.51724
9 | 2021-08-30 16:00 | 1.189461
10 | 2021-08-30 16:00 | 1.133865
11 | 2021-08-30 16:00 | 0.9996123
12 | 2021-08-30 16:00 | 0.5299574
13 | 2021-08-30 16:00 | 0.3412189
14 | 2021-08-30 16:00 | 0.6946216
15 | 2021-08-30 16:00 | 3.264005
20 | 2021-08-30 16:00 | 0.1975037
21 | 2021-08-30 16:00 | 4.542584
22 | 2021-08-30 16:00 | 5.030047
23 | 2021-08-30 16:00 | 2.855648
24 | 2021-08-30 16:00 | 598.5132
25 | 2021-08-30 16:00 | 0.1471006
26 | 2021-08-30 16:00 | 438.1421
28 | 2021-08-30 16:00 | 17.90818
29 | 2021-08-30 16:00 | 66.5
30 | 2021-08-30 16:00 | 3135.675
31 | 2021-08-30 16:00 | 3.172084
34 | 2021-08-30 16:00 | 28.51328
35 | 2021-08-30 16:00 | 397.5512
36 | 2021-08-30 16:00 | 0.9849435
37 | 2021-08-30 16:00 | 0.9733059
38 | 2021-08-30 16:00 | 7.806589
39 | 2021-08-30 16:00 | 35.94203
40 | 2021-08-30 16:00 | 1.063433
41 | 2021-08-30 16:00 | 1.261641
42 | 2021-08-30 16:00 | 1.061657
43 | 2021-08-30 16:00 | 11.5
44 | 2021-08-30 16:00 | 0.44
45 | 2021-08-30 16:00 | 0.3
46 | 2021-08-30 16:00 | 0.6
47 | 2021-08-30 16:00 | 89.4
48 | 2021-08-30 16:00 | 7.9
49 | 2021-08-30 16:00 | 37.53648
50 | 2021-08-30 16:00 | 57.89404
51 | 2021-08-30 16:00 | 1962.513
52 | 2021-08-30 16:00 | 3.840112
53 | 2021-08-30 16:00 | 1320.264
54 | 2021-08-30 16:00 | 2194.452
55 | 2021-08-30 16:00 | 432.834
1 | 2021-08-31 | 1.33927
2 | 2021-08-31 | 0.937489
3 | 2021-08-31 | 0.401781
4 | 2021-08-31 | 1251.582
5 | 2021-08-31 | 194.3578
6 | 2021-08-31 | 0.4725
7 | 2021-08-31 | 17.4
8 | 2021-08-31 | 42.02898
9 | 2021-08-31 | 1.224072
10 | 2021-08-31 | 1.121903
11 | 2021-08-31 | 0.9996206
12 | 2021-08-31 | 0.5264496
13 | 2021-08-31 | 0.3389603
14 | 2021-08-31 | 0.6900237
15 | 2021-08-31 | 2.911236
20 | 2021-08-31 | 0.2158874
21 | 2021-08-31 | 4.146974
22 | 2021-08-31 | 5.080227
23 | 2021-08-31 | 2.850328
24 | 2021-08-31 | 600.8113
25 | 2021-08-31 | 0.1485681
26 | 2021-08-31 | 454.8234
28 | 2021-08-31 | 15.28768
29 | 2021-08-31 | 66.5
30 | 2021-08-31 | 3071.954
31 | 2021-08-31 | 3.091264
34 | 2021-08-31 | 28.96432
35 | 2021-08-31 | 395.5301
36 | 2021-08-31 | 1.014084
37 | 2021-08-31 | 0.9865841
38 | 2021-08-31 | 7.05821
39 | 2021-08-31 | 36.47059
40 | 2021-08-31 | 1.049604
41 | 2021-08-31 | 1.227732
42 | 2021-08-31 | 1.044637
43 | 2021-08-31 | 11.5
44 | 2021-08-31 | 0.44
45 | 2021-08-31 | 0.3
46 | 2021-08-31 | 0.6
47 | 2021-08-31 | 89.7
48 | 2021-08-31 | 7.8
49 | 2021-08-31 | 36.80668
50 | 2021-08-31 | 57.32489
51 | 2021-08-31 | 1966.334
52 | 2021-08-31 | 3.922687
53 | 2021-08-31 | 1332.878
54 | 2021-08-31 | 2238.409
55 | 2021-08-31 | 428.1199
1 | 2021-08-31 08:00 | 1.337344
2 | 2021-08-31 08:00 | 0.9361409
3 | 2021-08-31 08:00 | 0.4012032
4 | 2021-08-31 08:00 | 1251.772
5 | 2021-08-31 08:00 | 179.5004
6 | 2021-08-31 08:00 | 0.4475
7 | 2021-08-31 08:00 | 18.6
8 | 2021-08-31 08:00 | 43.15545
9 | 2021-08-31 08:00 | 1.161049
10 | 2021-08-31 08:00 | 1.139397
11 | 2021-08-31 08:00 | 0.9995398
12 | 2021-08-31 08:00 | 0.5285559
13 | 2021-08-31 08:00 | 0.3403165
14 | 2021-08-31 08:00 | 0.6927845
15 | 2021-08-31 08:00 | 3.783945
20 | 2021-08-31 08:00 | 0.1604736
21 | 2021-08-31 08:00 | 4.255464
22 | 2021-08-31 08:00 | 5.332061
23 | 2021-08-31 08:00 | 2.851204
24 | 2021-08-31 08:00 | 592.7727
25 | 2021-08-31 08:00 | 0.1559328
26 | 2021-08-31 08:00 | 439.8634
28 | 2021-08-31 08:00 | 20.6559
29 | 2021-08-31 08:00 | 70
30 | 2021-08-31 08:00 | 3156.968
31 | 2021-08-31 08:00 | 3.302347
34 | 2021-08-31 08:00 | 29.68607
35 | 2021-08-31 08:00 | 399.9917
36 | 2021-08-31 08:00 | 0.9712859
37 | 2021-08-31 08:00 | 0.9460834
38 | 2021-08-31 08:00 | 8.039409
39 | 2021-08-31 08:00 | 27.25275
40 | 2021-08-31 08:00 | 1.047859
41 | 2021-08-31 08:00 | 1.224645
42 | 2021-08-31 08:00 | 1.042046
43 | 2021-08-31 08:00 | 11.3
44 | 2021-08-31 08:00 | 0.44
45 | 2021-08-31 08:00 | 0.3
46 | 2021-08-31 08:00 | 0.5
47 | 2021-08-31 08:00 | 89.5
48 | 2021-08-31 08:00 | 7.9
49 | 2021-08-31 08:00 | 36.15964
50 | 2021-08-31 08:00 | 57.13919
51 | 2021-08-31 08:00 | 1997.231
52 | 2021-08-31 08:00 | 3.859837
53 | 2021-08-31 08:00 | 1381.725
54 | 2021-08-31 08:00 | 2328.939
55 | 2021-08-31 08:00 | 436.6841
1 | 2021-08-31 16:00 | 1.397647
2 | 2021-08-31 16:00 | 0.9783527
3 | 2021-08-31 16:00 | 0.419294
4 | 2021-08-31 16:00 | 1251.668
5 | 2021-08-31 16:00 | 192.1403
6 | 2021-08-31 16:00 | 0.4575
7 | 2021-08-31 16:00 | 17.6
8 | 2021-08-31 16:00 | 41.80523
9 | 2021-08-31 16:00 | 1.133742
10 | 2021-08-31 16:00 | 1.157411
11 | 2021-08-31 16:00 | 0.9996073
12 | 2021-08-31 16:00 | 0.552442
13 | 2021-08-31 16:00 | 0.3556958
14 | 2021-08-31 16:00 | 0.7240923
15 | 2021-08-31 16:00 | 3.932693
20 | 2021-08-31 16:00 | 0.1656495
21 | 2021-08-31 16:00 | 4.878412
22 | 2021-08-31 16:00 | 5.192699
23 | 2021-08-31 16:00 | 2.913187
24 | 2021-08-31 16:00 | 567.72
25 | 2021-08-31 16:00 | 0.1518573
26 | 2021-08-31 16:00 | 399.9192
28 | 2021-08-31 16:00 | 31.47803
29 | 2021-08-31 16:00 | 66.5
30 | 2021-08-31 16:00 | 3195.88
31 | 2021-08-31 16:00 | 2.954716
34 | 2021-08-31 16:00 | 28.88444
35 | 2021-08-31 16:00 | 406.0624
36 | 2021-08-31 16:00 | 0.9423313
37 | 2021-08-31 16:00 | 0.9230769
38 | 2021-08-31 16:00 | 8.811106
39 | 2021-08-31 16:00 | 22.69231
40 | 2021-08-31 16:00 | 1.048012
41 | 2021-08-31 16:00 | 1.224626
42 | 2021-08-31 16:00 | 1.041683
43 | 2021-08-31 16:00 | 11.4
44 | 2021-08-31 16:00 | 0.44
45 | 2021-08-31 16:00 | 0.3
46 | 2021-08-31 16:00 | 0.6
47 | 2021-08-31 16:00 | 89.4
48 | 2021-08-31 16:00 | 7.9
49 | 2021-08-31 16:00 | 35.70393
50 | 2021-08-31 16:00 | 57.04647
51 | 2021-08-31 16:00 | 1955.211
52 | 2021-08-31 16:00 | 3.864659
53 | 2021-08-31 16:00 | 1344.208
54 | 2021-08-31 16:00 | 2268.434
55 | 2021-08-31 16:00 | 436.6652
1 | 2021-09-01 | 1.377378
2 | 2021-09-01 | 0.9641648
3 | 2021-09-01 | 0.4132135
4 | 2021-09-01 | 1251.534
5 | 2021-09-01 | 218.7546
6 | 2021-09-01 | 0.6625
7 | 2021-09-01 | 20
8 | 2021-09-01 | 45.45454
9 | 2021-09-01 | 1.150498
10 | 2021-09-01 | 1.227229
11 | 2021-09-01 | 0.9997067
12 | 2021-09-01 | 0.5517111
13 | 2021-09-01 | 0.3552253
14 | 2021-09-01 | 0.7231344
15 | 2021-09-01 | 3.916487
20 | 2021-09-01 | 0.1594377
21 | 2021-09-01 | 4.516028
22 | 2021-09-01 | 4.964267
23 | 2021-09-01 | 2.891807
24 | 2021-09-01 | 546.1362
25 | 2021-09-01 | 0.1451769
26 | 2021-09-01 | 297.4874
28 | 2021-09-01 | 34.27718
29 | 2021-09-01 | 63
30 | 2021-09-01 | 3217.724
31 | 2021-09-01 | 2.49657
34 | 2021-09-01 | 28.57903
35 | 2021-09-01 | 405.6833
36 | 2021-09-01 | 0.9564677
37 | 2021-09-01 | 0.9277834
38 | 2021-09-01 | 8.432516
39 | 2021-09-01 | 30.12658
40 | 2021-09-01 | 1.090226
41 | 2021-09-01 | 1.280905
42 | 2021-09-01 | 1.07767
43 | 2021-09-01 | 11.4
44 | 2021-09-01 | 0.44
45 | 2021-09-01 | 0.3
46 | 2021-09-01 | 0.6
47 | 2021-09-01 | 89.5
48 | 2021-09-01 | 7.7
49 | 2021-09-01 | 34.01531
50 | 2021-09-01 | 56.67206
51 | 2021-09-01 | 1932.645
52 | 2021-09-01 | 3.716733
53 | 2021-09-01 | 1253.267
54 | 2021-09-01 | 2122.659
55 | 2021-09-01 | 455.6961
1 | 2021-09-01 08:00 | 1.333786
2 | 2021-09-01 08:00 | 0.9336503
3 | 2021-09-01 08:00 | 0.4001358
4 | 2021-09-01 08:00 | 1251.607
5 | 2021-09-01 08:00 | 238.9338
6 | 2021-09-01 08:00 | 0.565
7 | 2021-09-01 08:00 | 18.4
8 | 2021-09-01 08:00 | 42.7907
9 | 2021-09-01 08:00 | 1.150311
10 | 2021-09-01 08:00 | 1.238142
11 | 2021-09-01 08:00 | 0.9997472
12 | 2021-09-01 08:00 | 0.5306757
13 | 2021-09-01 08:00 | 0.3416814
14 | 2021-09-01 08:00 | 0.695563
15 | 2021-09-01 08:00 | 3.954311
20 | 2021-09-01 08:00 | 0.1586571
21 | 2021-09-01 08:00 | 4.565755
22 | 2021-09-01 08:00 | 4.768692
23 | 2021-09-01 08:00 | 2.847916
24 | 2021-09-01 08:00 | 568.8957
25 | 2021-09-01 08:00 | 0.1394575
26 | 2021-09-01 08:00 | 196.0578
28 | 2021-09-01 08:00 | 19.70861
29 | 2021-09-01 08:00 | 60.5
30 | 2021-09-01 08:00 | 3161.537
31 | 2021-09-01 08:00 | 2.380976
34 | 2021-09-01 08:00 | 27.91996
35 | 2021-09-01 08:00 | 408.3472
36 | 2021-09-01 08:00 | 0.9540372
37 | 2021-09-01 08:00 | 0.9204772
38 | 2021-09-01 08:00 | 8.520067
39 | 2021-09-01 08:00 | 28.60465
40 | 2021-09-01 08:00 | 1.09854
41 | 2021-09-01 08:00 | 1.288973
42 | 2021-09-01 08:00 | 1.085122
43 | 2021-09-01 08:00 | 11.5
44 | 2021-09-01 08:00 | 0.44
45 | 2021-09-01 08:00 | 0.3
46 | 2021-09-01 08:00 | 0.8
47 | 2021-09-01 08:00 | 89.6
48 | 2021-09-01 08:00 | 7.8
49 | 2021-09-01 08:00 | 32.68087
50 | 2021-09-01 08:00 | 56.48999
51 | 2021-09-01 08:00 | 1908.205
52 | 2021-09-01 08:00 | 3.819083
53 | 2021-09-01 08:00 | 1214.184
54 | 2021-09-01 08:00 | 2064.498
55 | 2021-09-01 08:00 | 445.216
1 | 2021-09-01 16:00 | 1.418484
2 | 2021-09-01 16:00 | 0.9929386
3 | 2021-09-01 16:00 | 0.4255451
4 | 2021-09-01 16:00 | 1251.164
5 | 2021-09-01 16:00 | 234.4095
6 | 2021-09-01 16:00 | 0.735
7 | 2021-09-01 16:00 | 17.8
8 | 2021-09-01 16:00 | 42.58373
9 | 2021-09-01 16:00 | 1.211538
10 | 2021-09-01 16:00 | 1.181862
11 | 2021-09-01 16:00 | 0.9997421
12 | 2021-09-01 16:00 | 0.561794
13 | 2021-09-01 16:00 | 0.3617172
14 | 2021-09-01 16:00 | 0.7363501
15 | 2021-09-01 16:00 | 3.166518
20 | 2021-09-01 16:00 | 0.1871237
21 | 2021-09-01 16:00 | 3.827219
22 | 2021-09-01 16:00 | 4.703971
23 | 2021-09-01 16:00 | 2.926599
24 | 2021-09-01 16:00 | 616.6474
25 | 2021-09-01 16:00 | 0.1375647
26 | 2021-09-01 16:00 | 256.3138
28 | 2021-09-01 16:00 | 46.66441
29 | 2021-09-01 16:00 | 60.5
30 | 2021-09-01 16:00 | 3156.614
31 | 2021-09-01 16:00 | 2.630642
34 | 2021-09-01 16:00 | 27.01215
35 | 2021-09-01 16:00 | 402.5233
36 | 2021-09-01 16:00 | 1.014103
37 | 2021-09-01 16:00 | 0.9722222
38 | 2021-09-01 16:00 | 6.993737
39 | 2021-09-01 16:00 | 38
40 | 2021-09-01 16:00 | 1.115227
41 | 2021-09-01 16:00 | 1.307449
42 | 2021-09-01 16:00 | 1.102142
43 | 2021-09-01 16:00 | 11.4
44 | 2021-09-01 16:00 | 0.44
45 | 2021-09-01 16:00 | 0.3
46 | 2021-09-01 16:00 | 0.5
47 | 2021-09-01 16:00 | 89.4
48 | 2021-09-01 16:00 | 7.9
49 | 2021-09-01 16:00 | 29.45922
50 | 2021-09-01 16:00 | 56.25441
51 | 2021-09-01 16:00 | 1876.223
52 | 2021-09-01 16:00 | 3.922858
53 | 2021-09-01 16:00 | 1207.136
54 | 2021-09-01 16:00 | 2057.125
55 | 2021-09-01 16:00 | 434.4121
1 | 2021-09-02 | 1.4672
2 | 2021-09-02 | 1.02704
3 | 2021-09-02 | 0.44016
4 | 2021-09-02 | 1251.707
5 | 2021-09-02 | 209.2048
6 | 2021-09-02 | 0.804
7 | 2021-09-02 | 14.7
8 | 2021-09-02 | 37.9845
9 | 2021-09-02 | 1.154229
10 | 2021-09-02 | 1.102223
11 | 2021-09-02 | 0.999667
12 | 2021-09-02 | 0.5795741
13 | 2021-09-02 | 0.3731651
14 | 2021-09-02 | 0.7596548
15 | 2021-09-02 | 3.874152
20 | 2021-09-02 | 0.1603207
21 | 2021-09-02 | 4.459901
22 | 2021-09-02 | 5.042993
23 | 2021-09-02 | 2.984465
24 | 2021-09-02 | 633.9566
25 | 2021-09-02 | 0.1474792
26 | 2021-09-02 | 301.6725
28 | 2021-09-02 | 30.86174
29 | 2021-09-02 | 66
30 | 2021-09-02 | 3138.473
31 | 2021-09-02 | 3.030316
34 | 2021-09-02 | 28.40708
35 | 2021-09-02 | 408.289
36 | 2021-09-02 | 0.960199
37 | 2021-09-02 | 0.9317269
38 | 2021-09-02 | 8.334053
39 | 2021-09-02 | 35.29412
40 | 2021-09-02 | 1.076673
41 | 2021-09-02 | 1.276174
42 | 2021-09-02 | 1.072563
43 | 2021-09-02 | 11.4
44 | 2021-09-02 | 0.44
45 | 2021-09-02 | 0.3
46 | 2021-09-02 | 0.5
47 | 2021-09-02 | 89.7
48 | 2021-09-02 | 7.7
49 | 2021-09-02 | 33.91428
50 | 2021-09-02 | 57.06435
51 | 2021-09-02 | 1930.015
52 | 2021-09-02 | 3.896896
53 | 2021-09-02 | 1315.611
54 | 2021-09-02 | 2208.158
55 | 2021-09-02 | 430.709
1 | 2021-09-02 08:00 | 1.40547
2 | 2021-09-02 08:00 | 0.9838291
3 | 2021-09-02 08:00 | 0.4216411
4 | 2021-09-02 08:00 | 1251.495
5 | 2021-09-02 08:00 | 204.9978
6 | 2021-09-02 08:00 | 0.8475
7 | 2021-09-02 08:00 | 17.6
8 | 2021-09-02 08:00 | 41.90476
9 | 2021-09-02 08:00 | 1.206329
10 | 2021-09-02 08:00 | 1.079289
11 | 2021-09-02 08:00 | 0.9996584
12 | 2021-09-02 08:00 | 0.5539642
13 | 2021-09-02 08:00 | 0.3566759
14 | 2021-09-02 08:00 | 0.7260875
15 | 2021-09-02 08:00 | 3.071019
20 | 2021-09-02 08:00 | 0.2129981
21 | 2021-09-02 08:00 | 4.584265
22 | 2021-09-02 08:00 | 4.811658
23 | 2021-09-02 08:00 | 2.907402
24 | 2021-09-02 08:00 | 605.8719
25 | 2021-09-02 08:00 | 0.140714
26 | 2021-09-02 08:00 | 253.1974
28 | 2021-09-02 08:00 | 37.65472
29 | 2021-09-02 08:00 | 63.5
30 | 2021-09-02 08:00 | 2912.099
31 | 2021-09-02 08:00 | 2.955503
34 | 2021-09-02 08:00 | 28.72311
35 | 2021-09-02 08:00 | 378.1769
36 | 2021-09-02 08:00 | 0.9911392
37 | 2021-09-02 08:00 | 0.9784395
38 | 2021-09-02 08:00 | 7.655283
39 | 2021-09-02 08:00 | 44.91228
40 | 2021-09-02 08:00 | 1.10338
41 | 2021-09-02 08:00 | 1.301842
42 | 2021-09-02 08:00 | 1.093284
43 | 2021-09-02 08:00 | 11.5
44 | 2021-09-02 08:00 | 0.44
45 | 2021-09-02 08:00 | 0.3
46 | 2021-09-02 08:00 | 0.6
47 | 2021-09-02 08:00 | 89.8
48 | 2021-09-02 08:00 | 7.6
49 | 2021-09-02 08:00 | 34.2821
50 | 2021-09-02 08:00 | 56.87872
51 | 2021-09-02 08:00 | 1971.958
52 | 2021-09-02 08:00 | 3.921295
53 | 2021-09-02 08:00 | 1256.109
54 | 2021-09-02 08:00 | 2114.211
55 | 2021-09-02 08:00 | 429.2312
1 | 2021-09-02 16:00 | 1.441291
2 | 2021-09-02 16:00 | 1.008904
3 | 2021-09-02 16:00 | 0.4323873
4 | 2021-09-02 16:00 | 1251.604
5 | 2021-09-02 16:00 | 215.204
6 | 2021-09-02 16:00 | 0.6475
7 | 2021-09-02 16:00 | 17
8 | 2021-09-02 16:00 | 41.46341
9 | 2021-09-02 16:00 | 1.208386
10 | 2021-09-02 16:00 | 1.138356
11 | 2021-09-02 16:00 | 0.9996933
12 | 2021-09-02 16:00 | 0.5670984
13 | 2021-09-02 16:00 | 0.3651325
14 | 2021-09-02 16:00 | 0.7433027
15 | 2021-09-02 16:00 | 3.06028
20 | 2021-09-02 16:00 | 0.2178599
21 | 2021-09-02 16:00 | 4.760725
22 | 2021-09-02 16:00 | 4.790287
23 | 2021-09-02 16:00 | 2.947811
24 | 2021-09-02 16:00 | 647.0508
25 | 2021-09-02 16:00 | 0.140089
26 | 2021-09-02 16:00 | 241.7152
28 | 2021-09-02 16:00 | 26.82842
29 | 2021-09-02 16:00 | 63
30 | 2021-09-02 16:00 | 3159.295
31 | 2021-09-02 16:00 | 3.006685
34 | 2021-09-02 16:00 | 27.17679
35 | 2021-09-02 16:00 | 408.3322
36 | 2021-09-02 16:00 | 0.9847522
37 | 2021-09-02 16:00 | 0.9733879
38 | 2021-09-02 16:00 | 7.821006
39 | 2021-09-02 16:00 | 46.66667
40 | 2021-09-02 16:00 | 1.084513
41 | 2021-09-02 16:00 | 1.28556
42 | 2021-09-02 16:00 | 1.079498
43 | 2021-09-02 16:00 | 11.3
44 | 2021-09-02 16:00 | 0.44
45 | 2021-09-02 16:00 | 0.3
46 | 2021-09-02 16:00 | 0.7
47 | 2021-09-02 16:00 | 90
48 | 2021-09-02 16:00 | 7.8
49 | 2021-09-02 16:00 | 34.02629
50 | 2021-09-02 16:00 | 57.1272
51 | 2021-09-02 16:00 | 1875.713
52 | 2021-09-02 16:00 | 3.948104
53 | 2021-09-02 16:00 | 1258.323
54 | 2021-09-02 16:00 | 2111.388
55 | 2021-09-02 16:00 | 424.9985
1 | 2021-09-03 | 1.441671
2 | 2021-09-03 | 1.00917
3 | 2021-09-03 | 0.4325015
4 | 2021-09-03 | 1251.306
5 | 2021-09-03 | 215.1405
6 | 2021-09-03 | 0.778
7 | 2021-09-03 | 18.4
8 | 2021-09-03 | 43.80952
9 | 2021-09-03 | 1.216837
10 | 2021-09-03 | 1.086028
11 | 2021-09-03 | 0.9996902
12 | 2021-09-03 | 0.5669037
13 | 2021-09-03 | 0.3650072
14 | 2021-09-03 | 0.7430475
15 | 2021-09-03 | 3.043687
20 | 2021-09-03 | 0.2100073
21 | 2021-09-03 | 4.362849
22 | 2021-09-03 | 4.879946
23 | 2021-09-03 | 2.94739
24 | 2021-09-03 | 641.1458
25 | 2021-09-03 | 0.142711
26 | 2021-09-03 | 249.5525
28 | 2021-09-03 | 48.08029
29 | 2021-09-03 | 64
30 | 2021-09-03 | 3134.391
31 | 2021-09-03 | 2.980125
34 | 2021-09-03 | 27.43913
35 | 2021-09-03 | 408.3035
36 | 2021-09-03 | 1
37 | 2021-09-03 | 0.9734694
38 | 2021-09-03 | 7.406536
39 | 2021-09-03 | 35.22727
40 | 2021-09-03 | 1.091783
41 | 2021-09-03 | 1.293631
42 | 2021-09-03 | 1.084203
43 | 2021-09-03 | 11.3
44 | 2021-09-03 | 0.44
45 | 2021-09-03 | 0.3
46 | 2021-09-03 | 0.7
47 | 2021-09-03 | 90.1
48 | 2021-09-03 | 7.6
49 | 2021-09-03 | 33.80642
50 | 2021-09-03 | 57.14297
51 | 2021-09-03 | 1869.98
52 | 2021-09-03 | 3.959372
53 | 2021-09-03 | 1287.829
54 | 2021-09-03 | 2153.452
55 | 2021-09-03 | 422.3287
1 | 2021-09-03 08:00 | 1.412338
2 | 2021-09-03 08:00 | 0.988637
3 | 2021-09-03 08:00 | 0.4237016
4 | 2021-09-03 08:00 | 1249.423
5 | 2021-09-03 08:00 | 211.2511
6 | 2021-09-03 08:00 | 0.6425
7 | 2021-09-03 08:00 | 19.5
8 | 2021-09-03 08:00 | 44.52055
9 | 2021-09-03 08:00 | 1.213493
10 | 2021-09-03 08:00 | 1.111969
11 | 2021-09-03 08:00 | 0.9996947
12 | 2021-09-03 08:00 | 0.5547074
13 | 2021-09-03 08:00 | 0.3571544
14 | 2021-09-03 08:00 | 0.7270616
15 | 2021-09-03 08:00 | 3.08432
20 | 2021-09-03 08:00 | 0.2036858
21 | 2021-09-03 08:00 | 4.236482
22 | 2021-09-03 08:00 | 4.734768
23 | 2021-09-03 08:00 | 2.920637
24 | 2021-09-03 08:00 | 635.8468
25 | 2021-09-03 08:00 | 0.1384654
26 | 2021-09-03 08:00 | 309.1428
28 | 2021-09-03 08:00 | 46.21292
29 | 2021-09-03 08:00 | 62
30 | 2021-09-03 08:00 | 3064.585
31 | 2021-09-03 08:00 | 3.009911
34 | 2021-09-03 08:00 | 27.25678
35 | 2021-09-03 08:00 | 396.1249
36 | 2021-09-03 08:00 | 1.002562
37 | 2021-09-03 08:00 | 0.9752917
38 | 2021-09-03 08:00 | 7.320802
39 | 2021-09-03 08:00 | 41.96721
40 | 2021-09-03 08:00 | 1.094674
41 | 2021-09-03 08:00 | 1.29616
42 | 2021-09-03 08:00 | 1.086337
43 | 2021-09-03 08:00 | 11.7
44 | 2021-09-03 08:00 | 0.44
45 | 2021-09-03 08:00 | 0.3
46 | 2021-09-03 08:00 | 0.6
47 | 2021-09-03 08:00 | 90.1
48 | 2021-09-03 08:00 | 7.6
49 | 2021-09-03 08:00 | 33.98175
50 | 2021-09-03 08:00 | 57.12414
51 | 2021-09-03 08:00 | 1897.546
52 | 2021-09-03 08:00 | 3.973099
53 | 2021-09-03 08:00 | 1246.3
54 | 2021-09-03 08:00 | 2093.338
55 | 2021-09-03 08:00 | 422.7538
1 | 2021-09-03 16:00 | 1.393722
2 | 2021-09-03 16:00 | 0.9756051
3 | 2021-09-03 16:00 | 0.4181165
4 | 2021-09-03 16:00 | 1250.13
5 | 2021-09-03 16:00 | 201.0949
6 | 2021-09-03 16:00 | 0.56
7 | 2021-09-03 16:00 | 19
8 | 2021-09-03 16:00 | 43.379
9 | 2021-09-03 16:00 | 1.204082
10 | 2021-09-03 16:00 | 1.121861
11 | 2021-09-03 16:00 | 0.9996544
12 | 2021-09-03 16:00 | 0.5482118
13 | 2021-09-03 16:00 | 0.3529721
14 | 2021-09-03 16:00 | 0.7185478
15 | 2021-09-03 16:00 | 3.207314
20 | 2021-09-03 16:00 | 0.190863
21 | 2021-09-03 16:00 | 4.088394
22 | 2021-09-03 16:00 | 4.952183
23 | 2021-09-03 16:00 | 2.90362
24 | 2021-09-03 16:00 | 650.5931
25 | 2021-09-03 16:00 | 0.1448235
26 | 2021-09-03 16:00 | 321.7436
28 | 2021-09-03 16:00 | 58.35107
29 | 2021-09-03 16:00 | 64
30 | 2021-09-03 16:00 | 3176.962
31 | 2021-09-03 16:00 | 3.235254
34 | 2021-09-03 16:00 | 27.4705
35 | 2021-09-03 16:00 | 407.0495
36 | 2021-09-03 16:00 | 1.002551
37 | 2021-09-03 16:00 | 0.9731959
38 | 2021-09-03 16:00 | 7.295708
39 | 2021-09-03 16:00 | 34.2029
40 | 2021-09-03 16:00 | 1.114406
41 | 2021-09-03 16:00 | 1.318819
42 | 2021-09-03 16:00 | 1.103283
43 | 2021-09-03 16:00 | 11.6
44 | 2021-09-03 16:00 | 0.44
45 | 2021-09-03 16:00 | 0.3
46 | 2021-09-03 16:00 | 0.6
47 | 2021-09-03 16:00 | 90.1
48 | 2021-09-03 16:00 | 7.5
49 | 2021-09-03 16:00 | 33.57465
50 | 2021-09-03 16:00 | 57.144
51 | 2021-09-03 16:00 | 1889.614
52 | 2021-09-03 16:00 | 3.958572
53 | 2021-09-03 16:00 | 1299.315
54 | 2021-09-03 16:00 | 2184.589
55 | 2021-09-03 16:00 | 424.7337
1 | 2021-09-04 | 1.441505
2 | 2021-09-04 | 1.009054
3 | 2021-09-04 | 0.4324516
4 | 2021-09-04 | 1251.121
5 | 2021-09-04 | 208.1566
6 | 2021-09-04 | 0.5925
7 | 2021-09-04 | 17.5
8 | 2021-09-04 | 42.37288
9 | 2021-09-04 | 1.229974
10 | 2021-09-04 | 1.164603
11 | 2021-09-04 | 0.9996772
12 | 2021-09-04 | 0.5670281
13 | 2021-09-04 | 0.3650872
14 | 2021-09-04 | 0.7432105
15 | 2021-09-04 | 3.070321
20 | 2021-09-04 | 0.1968252
21 | 2021-09-04 | 3.923372
22 | 2021-09-04 | 4.761023
23 | 2021-09-04 | 2.946744
24 | 2021-09-04 | 647.7195
25 | 2021-09-04 | 0.1392332
26 | 2021-09-04 | 322.3424
28 | 2021-09-04 | 49.91448
29 | 2021-09-04 | 62.5
30 | 2021-09-04 | 3080.477
31 | 2021-09-04 | 3.111693
34 | 2021-09-04 | 28.16475
35 | 2021-09-04 | 404.0426
36 | 2021-09-04 | 1.01938
37 | 2021-09-04 | 0.964539
38 | 2021-09-04 | 6.993694
39 | 2021-09-04 | 40.65574
40 | 2021-09-04 | 1.060932
41 | 2021-09-04 | 1.255851
42 | 2021-09-04 | 1.055589
43 | 2021-09-04 | 11.6
44 | 2021-09-04 | 0.44
45 | 2021-09-04 | 0.3
46 | 2021-09-04 | 0.6
47 | 2021-09-04 | 90.2
48 | 2021-09-04 | 7.3
49 | 2021-09-04 | 33.65238
50 | 2021-09-04 | 56.90557
51 | 2021-09-04 | 1900.992
52 | 2021-09-04 | 3.95699
53 | 2021-09-04 | 1235.508
54 | 2021-09-04 | 2100.015
55 | 2021-09-04 | 429.5482
1 | 2021-09-04 08:00 | 1.408452
2 | 2021-09-04 08:00 | 0.9859163
3 | 2021-09-04 08:00 | 0.4225356
4 | 2021-09-04 08:00 | 1251.633
5 | 2021-09-04 08:00 | 224.994
6 | 2021-09-04 08:00 | 0.858
7 | 2021-09-04 08:00 | 16.7
8 | 2021-09-04 08:00 | 41.43921
9 | 2021-09-04 08:00 | 1.111111
10 | 2021-09-04 08:00 | 1.115071
11 | 2021-09-04 08:00 | 0.9997182
12 | 2021-09-04 08:00 | 0.5523554
13 | 2021-09-04 08:00 | 0.3556401
14 | 2021-09-04 08:00 | 0.7239788
15 | 2021-09-04 08:00 | 3.925173
20 | 2021-09-04 08:00 | 0.1787538
21 | 2021-09-04 08:00 | 5.601239
22 | 2021-09-04 08:00 | 4.678774
23 | 2021-09-04 08:00 | 2.91583
24 | 2021-09-04 08:00 | 657.5017
25 | 2021-09-04 08:00 | 0.1368279
26 | 2021-09-04 08:00 | 332.7718
28 | 2021-09-04 08:00 | 42.90736
29 | 2021-09-04 08:00 | 61.5
30 | 2021-09-04 08:00 | 3047.035
31 | 2021-09-04 08:00 | 2.922307
34 | 2021-09-04 08:00 | 27.66862
35 | 2021-09-04 08:00 | 400.1077
36 | 2021-09-04 08:00 | 0.9123457
37 | 2021-09-04 08:00 | 0.8902077
38 | 2021-09-04 08:00 | 9.526412
39 | 2021-09-04 08:00 | 27.80374
40 | 2021-09-04 08:00 | 1.064898
41 | 2021-09-04 08:00 | 1.260852
42 | 2021-09-04 08:00 | 1.059211
43 | 2021-09-04 08:00 | 11.7
44 | 2021-09-04 08:00 | 0.44
45 | 2021-09-04 08:00 | 0.3
46 | 2021-09-04 08:00 | 0.5
47 | 2021-09-04 08:00 | 90
48 | 2021-09-04 08:00 | 7.4
49 | 2021-09-04 08:00 | 33.8486
50 | 2021-09-04 08:00 | 56.97469
51 | 2021-09-04 08:00 | 1901.496
52 | 2021-09-04 08:00 | 3.995361
53 | 2021-09-04 08:00 | 1226.78
54 | 2021-09-04 08:00 | 2073.997
55 | 2021-09-04 08:00 | 423.1412
1 | 2021-09-04 16:00 | 1.45537
2 | 2021-09-04 16:00 | 1.018759
3 | 2021-09-04 16:00 | 0.4366111
4 | 2021-09-04 16:00 | 1251.46
5 | 2021-09-04 16:00 | 222.5682
6 | 2021-09-04 16:00 | 0.7125
7 | 2021-09-04 16:00 | 16
8 | 2021-09-04 16:00 | 40.10025
9 | 2021-09-04 16:00 | 1.212739
10 | 2021-09-04 16:00 | 1.16675
11 | 2021-09-04 16:00 | 0.9997101
12 | 2021-09-04 16:00 | 0.5723422
13 | 2021-09-04 16:00 | 0.3685088
14 | 2021-09-04 16:00 | 0.7501757
15 | 2021-09-04 16:00 | 3.164255
20 | 2021-09-04 16:00 | 0.1894014
21 | 2021-09-04 16:00 | 3.908342
22 | 2021-09-04 16:00 | 4.746131
23 | 2021-09-04 16:00 | 2.959073
24 | 2021-09-04 16:00 | 674.6968
25 | 2021-09-04 16:00 | 0.1387977
26 | 2021-09-04 16:00 | 325.2183
28 | 2021-09-04 16:00 | 50.80346
29 | 2021-09-04 16:00 | 62
30 | 2021-09-04 16:00 | 3127.798
31 | 2021-09-04 16:00 | 3.031416
34 | 2021-09-04 16:00 | 27.61648
35 | 2021-09-04 16:00 | 401.2459
36 | 2021-09-04 16:00 | 1.011465
37 | 2021-09-04 16:00 | 0.9684639
38 | 2021-09-04 16:00 | 7.072597
39 | 2021-09-04 16:00 | 45.71429
40 | 2021-09-04 16:00 | 1.083909
41 | 2021-09-04 16:00 | 1.280384
42 | 2021-09-04 16:00 | 1.074751
43 | 2021-09-04 16:00 | 11.7
44 | 2021-09-04 16:00 | 0.44
45 | 2021-09-04 16:00 | 0.3
46 | 2021-09-04 16:00 | 0.5
47 | 2021-09-04 16:00 | 90.2
48 | 2021-09-04 16:00 | 7.3
49 | 2021-09-04 16:00 | 33.85417
50 | 2021-09-04 16:00 | 56.90276
51 | 2021-09-04 16:00 | 1887
52 | 2021-09-04 16:00 | 3.957485
53 | 2021-09-04 16:00 | 1232.982
54 | 2021-09-04 16:00 | 2094.011
55 | 2021-09-04 16:00 | 429.1439
1 | 2021-09-05 | 1.413024
2 | 2021-09-05 | 0.9891167
3 | 2021-09-05 | 0.4239072
4 | 2021-09-05 | 1250.415
5 | 2021-09-05 | 210.1931
6 | 2021-09-05 | 0.536
7 | 2021-09-05 | 19.2
8 | 2021-09-05 | 43.43892
9 | 2021-09-05 | 1.187186
10 | 2021-09-05 | 1.13044
11 | 2021-09-05 | 0.9996777
12 | 2021-09-05 | 0.5542165
13 | 2021-09-05 | 0.3568383
14 | 2021-09-05 | 0.7264182
15 | 2021-09-05 | 3.456133
20 | 2021-09-05 | 0.1840338
21 | 2021-09-05 | 4.50598
22 | 2021-09-05 | 4.858109
23 | 2021-09-05 | 2.921107
24 | 2021-09-05 | 656.5296
25 | 2021-09-05 | 0.1420724
26 | 2021-09-05 | 314.4318
28 | 2021-09-05 | 37.03854
29 | 2021-09-05 | 63
30 | 2021-09-05 | 3108.806
31 | 2021-09-05 | 3.12346
34 | 2021-09-05 | 27.68759
35 | 2021-09-05 | 406.7274
36 | 2021-09-05 | 0.977387
37 | 2021-09-05 | 0.9478436
38 | 2021-09-05 | 7.962112
39 | 2021-09-05 | 38.63636
40 | 2021-09-05 | 1.082601
41 | 2021-09-05 | 1.280664
42 | 2021-09-05 | 1.070475
43 | 2021-09-05 | 11.7
44 | 2021-09-05 | 0.44
45 | 2021-09-05 | 0.3
46 | 2021-09-05 | 0.5
47 | 2021-09-05 | 90.2
48 | 2021-09-05 | 7.4
49 | 2021-09-05 | 33.71027
50 | 2021-09-05 | 57.10619
51 | 2021-09-05 | 1887.873
52 | 2021-09-05 | 3.99564
53 | 2021-09-05 | 1278.553
54 | 2021-09-05 | 2153.258
55 | 2021-09-05 | 421.4937
1 | 2021-09-05 08:00 | 1.345498
2 | 2021-09-05 08:00 | 0.9418483
3 | 2021-09-05 08:00 | 0.4036493
4 | 2021-09-05 08:00 | 1251.108
5 | 2021-09-05 08:00 | 190.3345
6 | 2021-09-05 08:00 | 0.46
7 | 2021-09-05 08:00 | 19.1
8 | 2021-09-05 08:00 | 43.70709
9 | 2021-09-05 08:00 | 1.17
10 | 2021-09-05 08:00 | 1.13023
11 | 2021-09-05 08:00 | 0.9995993
12 | 2021-09-05 08:00 | 0.5302306
13 | 2021-09-05 08:00 | 0.3413948
14 | 2021-09-05 08:00 | 0.6949797
15 | 2021-09-05 08:00 | 3.653715
20 | 2021-09-05 08:00 | 0.1737359
21 | 2021-09-05 08:00 | 4.563021
22 | 2021-09-05 08:00 | 5.160646
23 | 2021-09-05 08:00 | 2.855368
24 | 2021-09-05 08:00 | 647.9503
25 | 2021-09-05 08:00 | 0.1509199
26 | 2021-09-05 08:00 | 295.159
28 | 2021-09-05 08:00 | 35.44959
29 | 2021-09-05 08:00 | 67.5
30 | 2021-09-05 08:00 | 3237.961
31 | 2021-09-05 08:00 | 3.404271
34 | 2021-09-05 08:00 | 27.7872
35 | 2021-09-05 08:00 | 400.5459
36 | 2021-09-05 08:00 | 0.96625
37 | 2021-09-05 08:00 | 0.9388164
38 | 2021-09-05 08:00 | 8.216736
39 | 2021-09-05 08:00 | 34.49275
40 | 2021-09-05 08:00 | 1.07402
41 | 2021-09-05 08:00 | 1.268541
42 | 2021-09-05 08:00 | 1.061945
43 | 2021-09-05 08:00 | 11.6
44 | 2021-09-05 08:00 | 0.44
45 | 2021-09-05 08:00 | 0.3
46 | 2021-09-05 08:00 | 0.7
47 | 2021-09-05 08:00 | 90.1
48 | 2021-09-05 08:00 | 7.3
49 | 2021-09-05 08:00 | 33.94125
50 | 2021-09-05 08:00 | 56.95612
51 | 2021-09-05 08:00 | 1919.814
52 | 2021-09-05 08:00 | 3.928383
53 | 2021-09-05 08:00 | 1342.39
54 | 2021-09-05 08:00 | 2268.794
55 | 2021-09-05 08:00 | 430.2319
1 | 2021-09-05 16:00 | 1.35395
2 | 2021-09-05 16:00 | 0.9477647
3 | 2021-09-05 16:00 | 0.4061849
4 | 2021-09-05 16:00 | 1251.034
5 | 2021-09-05 16:00 | 197.2981
6 | 2021-09-05 16:00 | 0.5475
7 | 2021-09-05 16:00 | 18
8 | 2021-09-05 16:00 | 42.45283
9 | 2021-09-05 16:00 | 1.141975
10 | 2021-09-05 16:00 | 1.16001
11 | 2021-09-05 16:00 | 0.9996449
12 | 2021-09-05 16:00 | 0.5331736
13 | 2021-09-05 16:00 | 0.3432896
14 | 2021-09-05 16:00 | 0.698837
15 | 2021-09-05 16:00 | 4.031307
20 | 2021-09-05 16:00 | 0.1526838
21 | 2021-09-05 16:00 | 4.438366
22 | 2021-09-05 16:00 | 4.866694
23 | 2021-09-05 16:00 | 2.862385
24 | 2021-09-05 16:00 | 630.3384
25 | 2021-09-05 16:00 | 0.1423235
26 | 2021-09-05 16:00 | 233.0453
28 | 2021-09-05 16:00 | 46.93446
29 | 2021-09-05 16:00 | 63
30 | 2021-09-05 16:00 | 3170.988
31 | 2021-09-05 16:00 | 3.194853
34 | 2021-09-05 16:00 | 27.47372
35 | 2021-09-05 16:00 | 404.7007
36 | 2021-09-05 16:00 | 0.954321
37 | 2021-09-05 16:00 | 0.925
38 | 2021-09-05 16:00 | 8.469673
39 | 2021-09-05 16:00 | 29.87342
40 | 2021-09-05 16:00 | 1.074924
41 | 2021-09-05 16:00 | 1.266458
42 | 2021-09-05 16:00 | 1.061034
43 | 2021-09-05 16:00 | 11.6
44 | 2021-09-05 16:00 | 0.44
45 | 2021-09-05 16:00 | 0.3
46 | 2021-09-05 16:00 | 0.5
47 | 2021-09-05 16:00 | 90.1
48 | 2021-09-05 16:00 | 7.2
49 | 2021-09-05 16:00 | 33.73893
50 | 2021-09-05 16:00 | 56.72708
51 | 2021-09-05 16:00 | 1893.46
52 | 2021-09-05 16:00 | 3.940938
53 | 2021-09-05 16:00 | 1264.748
54 | 2021-09-05 16:00 | 2142.504
55 | 2021-09-05 16:00 | 429.8512
1 | 2021-09-06 | 1.360875
2 | 2021-09-06 | 0.9526126
3 | 2021-09-06 | 0.4082625
4 | 2021-09-06 | 1251.635
5 | 2021-09-06 | 180.5126
6 | 2021-09-06 | 0.5725
7 | 2021-09-06 | 16
8 | 2021-09-06 | 39.80099
9 | 2021-09-06 | 1.073406
10 | 2021-09-06 | 1.13034
11 | 2021-09-06 | 0.999566
12 | 2021-09-06 | 0.5393944
13 | 2021-09-06 | 0.347295
14 | 2021-09-06 | 0.7069907
15 | 2021-09-06 | 4.057987
20 | 2021-09-06 | 0.1780534
21 | 2021-09-06 | 5.960223
22 | 2021-09-06 | 5.272985
23 | 2021-09-06 | 2.87685
24 | 2021-09-06 | 620.3329
25 | 2021-09-06 | 0.1542052
26 | 2021-09-06 | 247.7919
28 | 2021-09-06 | 21.73981
29 | 2021-09-06 | 69
30 | 2021-09-06 | 3184.966
31 | 2021-09-06 | 3.436507
34 | 2021-09-06 | 29.22005
35 | 2021-09-06 | 408.3281
36 | 2021-09-06 | 0.8965102
37 | 2021-09-06 | 0.8727984
38 | 2021-09-06 | 10.01821
39 | 2021-09-06 | 18.43478
40 | 2021-09-06 | 1.094266
41 | 2021-09-06 | 1.289555
42 | 2021-09-06 | 1.083668
43 | 2021-09-06 | 11.6
44 | 2021-09-06 | 0.44
45 | 2021-09-06 | 0.3
46 | 2021-09-06 | 0.5
47 | 2021-09-06 | 90.2
48 | 2021-09-06 | 7.3
49 | 2021-09-06 | 33.5416
50 | 2021-09-06 | 57.08463
51 | 2021-09-06 | 1969.687
52 | 2021-09-06 | 3.857343
53 | 2021-09-06 | 1364.365
54 | 2021-09-06 | 2296.262
55 | 2021-09-06 | 436.3174
1 | 2021-09-06 08:00 | 1.348617
2 | 2021-09-06 08:00 | 0.9440316
3 | 2021-09-06 08:00 | 0.404585
4 | 2021-09-06 08:00 | 1251.698
5 | 2021-09-06 08:00 | 154.1307
6 | 2021-09-06 08:00 | 0.5225
7 | 2021-09-06 08:00 | 18
8 | 2021-09-06 08:00 | 42.25352
9 | 2021-09-06 08:00 | 1.196989
10 | 2021-09-06 08:00 | 1.106111
11 | 2021-09-06 08:00 | 0.9993407
12 | 2021-09-06 08:00 | 0.5363977
13 | 2021-09-06 08:00 | 0.3453656
14 | 2021-09-06 08:00 | 0.7030629
15 | 2021-09-06 08:00 | 3.361258
20 | 2021-09-06 08:00 | 0.1758783
21 | 2021-09-06 08:00 | 3.898907
22 | 2021-09-06 08:00 | 5.607525
23 | 2021-09-06 08:00 | 2.863623
24 | 2021-09-06 08:00 | 624.2997
25 | 2021-09-06 08:00 | 0.1639886
26 | 2021-09-06 08:00 | 232.8157
28 | 2021-09-06 08:00 | 53.27374
29 | 2021-09-06 08:00 | 72
30 | 2021-09-06 08:00 | 3189.986
31 | 2021-09-06 08:00 | 4.050457
34 | 2021-09-06 08:00 | 30.40813
35 | 2021-09-06 08:00 | 408.3909
36 | 2021-09-06 08:00 | 1.002509
37 | 2021-09-06 08:00 | 0.9616935
38 | 2021-09-06 08:00 | 7.260165
39 | 2021-09-06 08:00 | 27.69231
40 | 2021-09-06 08:00 | 1.128018
41 | 2021-09-06 08:00 | 1.327674
42 | 2021-09-06 08:00 | 1.111559
43 | 2021-09-06 08:00 | 11.7
44 | 2021-09-06 08:00 | 0.44
45 | 2021-09-06 08:00 | 0.3
46 | 2021-09-06 08:00 | 0.6
47 | 2021-09-06 08:00 | 90.3
48 | 2021-09-06 08:00 | 7.2
49 | 2021-09-06 08:00 | 32.18838
50 | 2021-09-06 08:00 | 56.9827
51 | 2021-09-06 08:00 | 2012.376
52 | 2021-09-06 08:00 | 3.829866
53 | 2021-09-06 08:00 | 1439.818
54 | 2021-09-06 08:00 | 2429.88
55 | 2021-09-06 08:00 | 440.6499
1 | 2021-09-06 16:00 | 1.296546
2 | 2021-09-06 16:00 | 0.9075823
3 | 2021-09-06 16:00 | 0.3889638
4 | 2021-09-06 16:00 | 1251.581
5 | 2021-09-06 16:00 | 184.9503
6 | 2021-09-06 16:00 | 0.51
7 | 2021-09-06 16:00 | 17.3
8 | 2021-09-06 16:00 | 41.99029
9 | 2021-09-06 16:00 | 1.106667
10 | 2021-09-06 16:00 | 1.179823
11 | 2021-09-06 16:00 | 0.9995892
12 | 2021-09-06 16:00 | 0.5150187
13 | 2021-09-06 16:00 | 0.3316005
14 | 2021-09-06 16:00 | 0.6750412
15 | 2021-09-06 16:00 | 4.297937
20 | 2021-09-06 16:00 | 0.1496286
21 | 2021-09-06 16:00 | 4.86928
22 | 2021-09-06 16:00 | 5.163113
23 | 2021-09-06 16:00 | 2.81048
24 | 2021-09-06 16:00 | 636.5381
25 | 2021-09-06 16:00 | 0.1509921
26 | 2021-09-06 16:00 | 234.2378
28 | 2021-09-06 16:00 | 56.31432
29 | 2021-09-06 16:00 | 66
30 | 2021-09-06 16:00 | 3206.475
31 | 2021-09-06 16:00 | 3.441671
34 | 2021-09-06 16:00 | 28.79143
35 | 2021-09-06 16:00 | 408.33
36 | 2021-09-06 16:00 | 0.9284849
37 | 2021-09-06 16:00 | 0.8977385
38 | 2021-09-06 16:00 | 9.167217
39 | 2021-09-06 16:00 | 39.66667
40 | 2021-09-06 16:00 | 1.143552
41 | 2021-09-06 16:00 | 1.335264
42 | 2021-09-06 16:00 | 1.117421
43 | 2021-09-06 16:00 | 11.6
44 | 2021-09-06 16:00 | 0.44
45 | 2021-09-06 16:00 | 0.3
46 | 2021-09-06 16:00 | 0.7
47 | 2021-09-06 16:00 | 89.8
48 | 2021-09-06 16:00 | 7.3
49 | 2021-09-06 16:00 | 32.10342
50 | 2021-09-06 16:00 | 56.55262
51 | 2021-09-06 16:00 | 1954.14
52 | 2021-09-06 16:00 | 3.847913
53 | 2021-09-06 16:00 | 1318.046
54 | 2021-09-06 16:00 | 2242.387
55 | 2021-09-06 16:00 | 442.1348
1 | 2021-09-07 | 1.235194
2 | 2021-09-07 | 0.8646359
3 | 2021-09-07 | 0.3705583
4 | 2021-09-07 | 1250.772
5 | 2021-09-07 | 205.5405
6 | 2021-09-07 | 0.4966667
7 | 2021-09-07 | 19
8 | 2021-09-07 | 43.67816
9 | 2021-09-07 | 1.094203
10 | 2021-09-07 | 1.197124
11 | 2021-09-07 | 0.9996696
12 | 2021-09-07 | 0.4927042
13 | 2021-09-07 | 0.317233
14 | 2021-09-07 | 0.6457933
15 | 2021-09-07 | 4.425071
20 | 2021-09-07 | 0.1460772
21 | 2021-09-07 | 4.945731
22 | 2021-09-07 | 5.032214
23 | 2021-09-07 | 2.746552
24 | 2021-09-07 | 668.6793
25 | 2021-09-07 | 0.147164
26 | 2021-09-07 | 243.1049
28 | 2021-09-07 | 52.30816
29 | 2021-09-07 | 64
30 | 2021-09-07 | 3248.691
31 | 2021-09-07 | 3.253273
34 | 2021-09-07 | 28.13314
35 | 2021-09-07 | 408.2959
36 | 2021-09-07 | 0.9214976
37 | 2021-09-07 | 0.8864971
38 | 2021-09-07 | 9.370802
39 | 2021-09-07 | 39.29824
40 | 2021-09-07 | 1.086804
41 | 2021-09-07 | 1.284356
42 | 2021-09-07 | 1.080746
43 | 2021-09-07 | 11.6
44 | 2021-09-07 | 0.44
45 | 2021-09-07 | 0.3
46 | 2021-09-07 | 0.7
47 | 2021-09-07 | 89.8
48 | 2021-09-07 | 7.4
49 | 2021-09-07 | 32.32802
50 | 2021-09-07 | 57.01333
51 | 2021-09-07 | 1919.573
52 | 2021-09-07 | 3.790786
53 | 2021-09-07 | 1288.277
54 | 2021-09-07 | 2169.672
55 | 2021-09-07 | 444.2789
1 | 2021-09-07 08:00 | 1.297315
2 | 2021-09-07 08:00 | 0.9081205
3 | 2021-09-07 08:00 | 0.3891945
4 | 2021-09-07 08:00 | 1250.444
5 | 2021-09-07 08:00 | 196.4513
6 | 2021-09-07 08:00 | 0.508
7 | 2021-09-07 08:00 | 18.7
8 | 2021-09-07 08:00 | 43.79391
9 | 2021-09-07 08:00 | 1.188986
10 | 2021-09-07 08:00 | 1.232669
11 | 2021-09-07 08:00 | 0.9996393
12 | 2021-09-07 08:00 | 0.5214127
13 | 2021-09-07 08:00 | 0.3357173
14 | 2021-09-07 08:00 | 0.6834219
15 | 2021-09-07 08:00 | 3.494716
20 | 2021-09-07 08:00 | 0.1726876
21 | 2021-09-07 08:00 | 4.103397
22 | 2021-09-07 08:00 | 5.103487
23 | 2021-09-07 08:00 | 2.809494
24 | 2021-09-07 08:00 | 663.7031
25 | 2021-09-07 08:00 | 0.1492484
26 | 2021-09-07 08:00 | 215.2375
28 | 2021-09-07 08:00 | 36.50091
29 | 2021-09-07 08:00 | 65
30 | 2021-09-07 08:00 | 3229.401
31 | 2021-09-07 08:00 | 3.378461
34 | 2021-09-07 08:00 | 29.17578
35 | 2021-09-07 08:00 | 408.3653
36 | 2021-09-07 08:00 | 0.9899875
37 | 2021-09-07 08:00 | 0.950951
38 | 2021-09-07 08:00 | 7.598113
39 | 2021-09-07 08:00 | 35.05747
40 | 2021-09-07 08:00 | 1.090213
41 | 2021-09-07 08:00 | 1.288026
42 | 2021-09-07 08:00 | 1.083623
43 | 2021-09-07 08:00 | 11.5
44 | 2021-09-07 08:00 | 0.44
45 | 2021-09-07 08:00 | 0.3
46 | 2021-09-07 08:00 | 0.6
47 | 2021-09-07 08:00 | 90
48 | 2021-09-07 08:00 | 7.3
49 | 2021-09-07 08:00 | 32.24879
50 | 2021-09-07 08:00 | 57.00996
51 | 2021-09-07 08:00 | 1958.141
52 | 2021-09-07 08:00 | 3.696276
53 | 2021-09-07 08:00 | 1288.017
54 | 2021-09-07 08:00 | 2172.227
55 | 2021-09-07 08:00 | 456.2671
1 | 2021-09-07 16:00 | 1.28044
2 | 2021-09-07 16:00 | 0.8963083
3 | 2021-09-07 16:00 | 0.3841321
4 | 2021-09-07 16:00 | 1251.577
5 | 2021-09-07 16:00 | 228.5344
6 | 2021-09-07 16:00 | 0.65
7 | 2021-09-07 16:00 | 19.5
8 | 2021-09-07 16:00 | 41.48936
9 | 2021-09-07 16:00 | 1.204315
10 | 2021-09-07 16:00 | 1.23771
11 | 2021-09-07 16:00 | 0.9997373
12 | 2021-09-07 16:00 | 0.5084011
13 | 2021-09-07 16:00 | 0.3273396
14 | 2021-09-07 16:00 | 0.6663674
15 | 2021-09-07 16:00 | 3.327629
20 | 2021-09-07 16:00 | 0.1817466
21 | 2021-09-07 16:00 | 4.050238
22 | 2021-09-07 16:00 | 4.385029
23 | 2021-09-07 16:00 | 2.766553
24 | 2021-09-07 16:00 | 647.1913
25 | 2021-09-07 16:00 | 0.1282375
26 | 2021-09-07 16:00 | 171.6283
28 | 2021-09-07 16:00 | 27.02135
29 | 2021-09-07 16:00 | 56
30 | 2021-09-07 16:00 | 2940.997
31 | 2021-09-07 16:00 | 2.831921
34 | 2021-09-07 16:00 | 28.21403
35 | 2021-09-07 16:00 | 402.8534
36 | 2021-09-07 16:00 | 1
37 | 2021-09-07 16:00 | 0.9566532
38 | 2021-09-07 16:00 | 7.377867
39 | 2021-09-07 16:00 | 40.33333
40 | 2021-09-07 16:00 | 1.081393
41 | 2021-09-07 16:00 | 1.275809
42 | 2021-09-07 16:00 | 1.073071
43 | 2021-09-07 16:00 | 11.6
44 | 2021-09-07 16:00 | 0.44
45 | 2021-09-07 16:00 | 0.3
46 | 2021-09-07 16:00 | 0.7
47 | 2021-09-07 16:00 | 89.9
48 | 2021-09-07 16:00 | 7.3
49 | 2021-09-07 16:00 | 33.21642
50 | 2021-09-07 16:00 | 56.95363
51 | 2021-09-07 16:00 | 1864.529
52 | 2021-09-07 16:00 | 3.838832
53 | 2021-09-07 16:00 | 1129.324
54 | 2021-09-07 16:00 | 1904.353
55 | 2021-09-07 16:00 | 439.2683
1 | 2021-09-08 | 1.419158
2 | 2021-09-08 | 0.9934103
3 | 2021-09-08 | 0.4257473
4 | 2021-09-08 | 1251.784
5 | 2021-09-08 | 238.0437
6 | 2021-09-08 | 0.6625
7 | 2021-09-08 | 19.3
8 | 2021-09-08 | 43.56659
9 | 2021-09-08 | 1.204315
10 | 2021-09-08 | 1.137619
11 | 2021-09-08 | 0.9997553
12 | 2021-09-08 | 0.5560109
13 | 2021-09-08 | 0.3579937
14 | 2021-09-08 | 0.7287702
15 | 2021-09-08 | 3.372339
20 | 2021-09-08 | 0.1822543
21 | 2021-09-08 | 4.192723
22 | 2021-09-08 | 4.440058
23 | 2021-09-08 | 2.921059
24 | 2021-09-08 | 664.1158
25 | 2021-09-08 | 0.1298468
26 | 2021-09-08 | 213.665
28 | 2021-09-08 | 42.12373
29 | 2021-09-08 | 57
30 | 2021-09-08 | 2804.858
31 | 2021-09-08 | 2.789891
34 | 2021-09-08 | 28.52022
35 | 2021-09-08 | 388.3506
36 | 2021-09-08 | 0.9949238
37 | 2021-09-08 | 0.9499499
38 | 2021-09-08 | 7.565062
39 | 2021-09-08 | 35.22388
40 | 2021-09-08 | 1.061279
41 | 2021-09-08 | 1.246668
42 | 2021-09-08 | 1.047578
43 | 2021-09-08 | 11.6
44 | 2021-09-08 | 0.44
45 | 2021-09-08 | 0.3
46 | 2021-09-08 | 0.7
47 | 2021-09-08 | 90
48 | 2021-09-08 | 7.2
49 | 2021-09-08 | 35.40496
50 | 2021-09-08 | 56.69822
51 | 2021-09-08 | 1939.225
52 | 2021-09-08 | 3.986687
53 | 2021-09-08 | 1163.029
54 | 2021-09-08 | 1969.244
55 | 2021-09-08 | 424.7141
1 | 2021-09-08 08:00 | 1.413026
2 | 2021-09-08 08:00 | 0.9891185
3 | 2021-09-08 08:00 | 0.4239079
4 | 2021-09-08 08:00 | 1251.735
5 | 2021-09-08 08:00 | 196.6426
6 | 2021-09-08 08:00 | 0.88
7 | 2021-09-08 08:00 | 20.8
8 | 2021-09-08 08:00 | 47.48858
9 | 2021-09-08 08:00 | 1.206329
10 | 2021-09-08 08:00 | 1.071442
11 | 2021-09-08 08:00 | 0.9996287
12 | 2021-09-08 08:00 | 0.5578553
13 | 2021-09-08 08:00 | 0.3591813
14 | 2021-09-08 08:00 | 0.7311876
15 | 2021-09-08 08:00 | 3.335224
20 | 2021-09-08 08:00 | 0.1840455
21 | 2021-09-08 08:00 | 4.166903
22 | 2021-09-08 08:00 | 5.160839
23 | 2021-09-08 08:00 | 2.923838
24 | 2021-09-08 08:00 | 666.4641
25 | 2021-09-08 08:00 | 0.1509255
26 | 2021-09-08 08:00 | 283.3875
28 | 2021-09-08 08:00 | 30.01065
29 | 2021-09-08 08:00 | 67
30 | 2021-09-08 08:00 | 3079.3
31 | 2021-09-08 08:00 | 3.389215
34 | 2021-09-08 08:00 | 29.16752
35 | 2021-09-08 08:00 | 406.8172
36 | 2021-09-08 08:00 | 0.9974684
37 | 2021-09-08 08:00 | 0.9520479
38 | 2021-09-08 08:00 | 7.502126
39 | 2021-09-08 08:00 | 25
40 | 2021-09-08 08:00 | 1.076111
41 | 2021-09-08 08:00 | 1.2719
42 | 2021-09-08 08:00 | 1.071583
43 | 2021-09-08 08:00 | 11.3
44 | 2021-09-08 08:00 | 0.44
45 | 2021-09-08 08:00 | 0.4
46 | 2021-09-08 08:00 | 0.5
47 | 2021-09-08 08:00 | 90.1
48 | 2021-09-08 08:00 | 7.3
49 | 2021-09-08 08:00 | 31.90218
50 | 2021-09-08 08:00 | 56.86318
51 | 2021-09-08 08:00 | 1961.341
52 | 2021-09-08 08:00 | 3.93205
53 | 2021-09-08 08:00 | 1345.097
54 | 2021-09-08 08:00 | 2265.187
55 | 2021-09-08 08:00 | 428.2835
1 | 2021-09-08 16:00 | 1.353888
2 | 2021-09-08 16:00 | 0.9477218
3 | 2021-09-08 16:00 | 0.4061665
4 | 2021-09-08 16:00 | 1251.699
5 | 2021-09-08 16:00 | 180.1565
6 | 2021-09-08 16:00 | 0.624
7 | 2021-09-08 16:00 | 20.3
8 | 2021-09-08 16:00 | 48.56459
9 | 2021-09-08 16:00 | 1.197704
10 | 2021-09-08 16:00 | 1.100609
11 | 2021-09-08 16:00 | 0.9995629
12 | 2021-09-08 16:00 | 0.5345345
13 | 2021-09-08 16:00 | 0.3441659
14 | 2021-09-08 16:00 | 0.7006208
15 | 2021-09-08 16:00 | 3.42877
20 | 2021-09-08 16:00 | 0.1801131
21 | 2021-09-08 16:00 | 4.253548
22 | 2021-09-08 16:00 | 5.220532
23 | 2021-09-08 16:00 | 2.865978
24 | 2021-09-08 16:00 | 643.1773
25 | 2021-09-08 16:00 | 0.1526712
26 | 2021-09-08 16:00 | 242.8786
28 | 2021-09-08 16:00 | 15.17859
29 | 2021-09-08 16:00 | 68
30 | 2021-09-08 16:00 | 3178.678
31 | 2021-09-08 16:00 | 3.570102
34 | 2021-09-08 16:00 | 28.61484
35 | 2021-09-08 16:00 | 408.3535
36 | 2021-09-08 16:00 | 0.9885204
37 | 2021-09-08 16:00 | 0.9494439
38 | 2021-09-08 16:00 | 7.682318
39 | 2021-09-08 16:00 | 35.67073
40 | 2021-09-08 16:00 | 1.091368
41 | 2021-09-08 16:00 | 1.290798
42 | 2021-09-08 16:00 | 1.085643
43 | 2021-09-08 16:00 | 11.5
44 | 2021-09-08 16:00 | 0.44
45 | 2021-09-08 16:00 | 0.3
46 | 2021-09-08 16:00 | 0.6
47 | 2021-09-08 16:00 | 90
48 | 2021-09-08 16:00 | 7.3
49 | 2021-09-08 16:00 | 32.72443
50 | 2021-09-08 16:00 | 57.1166
51 | 2021-09-08 16:00 | 1942.254
52 | 2021-09-08 16:00 | 3.920074
53 | 2021-09-08 16:00 | 1362.165
54 | 2021-09-08 16:00 | 2289.855
55 | 2021-09-08 16:00 | 428.8288
1 | 2021-09-09 | 1.344468
2 | 2021-09-09 | 0.9411275
3 | 2021-09-09 | 0.4033403
4 | 2021-09-09 | 1251.341
5 | 2021-09-09 | 195.3755
6 | 2021-09-09 | 0.46
7 | 2021-09-09 | 20
8 | 2021-09-09 | 46.2963
9 | 2021-09-09 | 1.205063
10 | 2021-09-09 | 1.190247
11 | 2021-09-09 | 0.9996437
12 | 2021-09-09 | 0.5332651
13 | 2021-09-09 | 0.3433486
14 | 2021-09-09 | 0.698957
15 | 2021-09-09 | 3.316282
20 | 2021-09-09 | 0.1896017
21 | 2021-09-09 | 4.351754
22 | 2021-09-09 | 5.023076
23 | 2021-09-09 | 2.854019
24 | 2021-09-09 | 631.7213
25 | 2021-09-09 | 0.1468968
26 | 2021-09-09 | 201.9815
28 | 2021-09-09 | 31.39745
29 | 2021-09-09 | 66
30 | 2021-09-09 | 3194.331
31 | 2021-09-09 | 3.23337
34 | 2021-09-09 | 28.46452
35 | 2021-09-09 | 408.3228
36 | 2021-09-09 | 0.9911392
37 | 2021-09-09 | 0.952
38 | 2021-09-09 | 7.668035
39 | 2021-09-09 | 27.35632
40 | 2021-09-09 | 1.076615
41 | 2021-09-09 | 1.288886
42 | 2021-09-09 | 1.082396
43 | 2021-09-09 | 11.5
44 | 2021-09-09 | 0.44
45 | 2021-09-09 | 0.3
46 | 2021-09-09 | 0.6
47 | 2021-09-09 | 89.9
48 | 2021-09-09 | 7.2
49 | 2021-09-09 | 32.43013
50 | 2021-09-09 | 57.20184
51 | 2021-09-09 | 1926.495
52 | 2021-09-09 | 3.86296
53 | 2021-09-09 | 1296.77
54 | 2021-09-09 | 2186.553
55 | 2021-09-09 | 436.4926
1 | 2021-09-09 08:00 | 1.329773
2 | 2021-09-09 08:00 | 0.9308414
3 | 2021-09-09 08:00 | 0.398932
4 | 2021-09-09 08:00 | 1251.659
5 | 2021-09-09 08:00 | 194.5981
6 | 2021-09-09 08:00 | 0.7375
7 | 2021-09-09 08:00 | 20
8 | 2021-09-09 08:00 | 44.05286
9 | 2021-09-09 08:00 | 1.201018
10 | 2021-09-09 08:00 | 1.080037
11 | 2021-09-09 08:00 | 0.9996387
12 | 2021-09-09 08:00 | 0.5239201
13 | 2021-09-09 08:00 | 0.3373317
14 | 2021-09-09 08:00 | 0.6867084
15 | 2021-09-09 08:00 | 3.315449
20 | 2021-09-09 08:00 | 0.2002607
21 | 2021-09-09 08:00 | 4.836421
22 | 2021-09-09 08:00 | 5.04828
23 | 2021-09-09 08:00 | 2.837901
24 | 2021-09-09 08:00 | 610.1094
25 | 2021-09-09 08:00 | 0.1476338
26 | 2021-09-09 08:00 | 195.87
28 | 2021-09-09 08:00 | 13.60144
29 | 2021-09-09 08:00 | 66.5
30 | 2021-09-09 08:00 | 2955.332
31 | 2021-09-09 08:00 | 3.135228
34 | 2021-09-09 08:00 | 30.04279
35 | 2021-09-09 08:00 | 408.3868
36 | 2021-09-09 08:00 | 0.9732825
37 | 2021-09-09 08:00 | 0.9458918
38 | 2021-09-09 08:00 | 8.15187
39 | 2021-09-09 08:00 | 37.23077
40 | 2021-09-09 08:00 | 1.075749
41 | 2021-09-09 08:00 | 1.286885
42 | 2021-09-09 08:00 | 1.081182
43 | 2021-09-09 08:00 | 11.3
44 | 2021-09-09 08:00 | 0.44
45 | 2021-09-09 08:00 | 0.3
46 | 2021-09-09 08:00 | 0.7
47 | 2021-09-09 08:00 | 90
48 | 2021-09-09 08:00 | 7.2
49 | 2021-09-09 08:00 | 32.51658
50 | 2021-09-09 08:00 | 57.1735
51 | 2021-09-09 08:00 | 1981.908
52 | 2021-09-09 08:00 | 3.951015
53 | 2021-09-09 08:00 | 1324.406
54 | 2021-09-09 08:00 | 2222.46
55 | 2021-09-09 08:00 | 424.7215
1 | 2021-09-09 16:00 | 1.313318
2 | 2021-09-09 16:00 | 0.9193227
3 | 2021-09-09 16:00 | 0.3939955
4 | 2021-09-09 16:00 | 1251.271
5 | 2021-09-09 16:00 | 164.8156
6 | 2021-09-09 16:00 | 0.5225
7 | 2021-09-09 16:00 | 20.3
8 | 2021-09-09 16:00 | 45.11111
9 | 2021-09-09 16:00 | 1.21066
10 | 2021-09-09 16:00 | 1.136152
11 | 2021-09-09 16:00 | 0.999471
12 | 2021-09-09 16:00 | 0.5203832
13 | 2021-09-09 16:00 | 0.3350544
14 | 2021-09-09 16:00 | 0.6820725
15 | 2021-09-09 16:00 | 3.036923
20 | 2021-09-09 16:00 | 0.2233846
21 | 2021-09-09 16:00 | 4.923838
22 | 2021-09-09 16:00 | 5.285087
23 | 2021-09-09 16:00 | 2.822319
24 | 2021-09-09 16:00 | 584.0107
25 | 2021-09-09 16:00 | 0.1545591
26 | 2021-09-09 16:00 | 212.7167
28 | 2021-09-09 16:00 | 21.61475
29 | 2021-09-09 16:00 | 69
30 | 2021-09-09 16:00 | 3254.805
31 | 2021-09-09 16:00 | 3.543419
34 | 2021-09-09 16:00 | 28.69938
35 | 2021-09-09 16:00 | 408.402
36 | 2021-09-09 16:00 | 0.9796954
37 | 2021-09-09 16:00 | 0.9695122
38 | 2021-09-09 16:00 | 7.960761
39 | 2021-09-09 16:00 | 22.7451
40 | 2021-09-09 16:00 | 1.083761
41 | 2021-09-09 16:00 | 1.296383
42 | 2021-09-09 16:00 | 1.088074
43 | 2021-09-09 16:00 | 11.4
44 | 2021-09-09 16:00 | 0.44
45 | 2021-09-09 16:00 | 0.3
46 | 2021-09-09 16:00 | 0.5
47 | 2021-09-09 16:00 | 89.9
48 | 2021-09-09 16:00 | 7.3
49 | 2021-09-09 16:00 | 32.36845
50 | 2021-09-09 16:00 | 57.18666
51 | 2021-09-09 16:00 | 1945.12
52 | 2021-09-09 16:00 | 3.877121
53 | 2021-09-09 16:00 | 1368.783
54 | 2021-09-09 16:00 | 2304.667
55 | 2021-09-09 16:00 | 434.2744
1 | 2021-09-10 | 1.266457
2 | 2021-09-10 | 0.8865196
3 | 2021-09-10 | 0.379937
4 | 2021-09-10 | 1251.733
5 | 2021-09-10 | 203.4927
6 | 2021-09-10 | 0.73
7 | 2021-09-10 | 20.8
8 | 2021-09-10 | 47.48858
9 | 2021-09-10 | 1.170455
10 | 2021-09-10 | 1.163599
11 | 2021-09-10 | 0.9996659
12 | 2021-09-10 | 0.502802
13 | 2021-09-10 | 0.3237346
14 | 2021-09-10 | 0.6590286
15 | 2021-09-10 | 3.12716
20 | 2021-09-10 | 0.2371167
21 | 2021-09-10 | 6.011833
22 | 2021-09-10 | 5.018273
23 | 2021-09-10 | 2.783231
24 | 2021-09-10 | 621.9869
25 | 2021-09-10 | 0.1467563
26 | 2021-09-10 | 269.0977
28 | 2021-09-10 | 17.24658
29 | 2021-09-10 | 64.5
30 | 2021-09-10 | 3194.482
31 | 2021-09-10 | 3.056557
34 | 2021-09-10 | 28.41292
35 | 2021-09-10 | 408.3447
36 | 2021-09-10 | 0.9204546
37 | 2021-09-10 | 0.9344758
38 | 2021-09-10 | 9.138992
39 | 2021-09-10 | 23.94068
40 | 2021-09-10 | 1.110652
41 | 2021-09-10 | 1.327513
42 | 2021-09-10 | 1.109803
43 | 2021-09-10 | 11.4
44 | 2021-09-10 | 0.44
45 | 2021-09-10 | 0.3
46 | 2021-09-10 | 0.5
47 | 2021-09-10 | 90
48 | 2021-09-10 | 7.3
49 | 2021-09-10 | 32.36176
50 | 2021-09-10 | 56.57783
51 | 2021-09-10 | 1936.211
52 | 2021-09-10 | 3.851366
53 | 2021-09-10 | 1283.77
54 | 2021-09-10 | 2181.031
55 | 2021-09-10 | 441.1233
1 | 2021-09-10 08:00 | 1.314388
2 | 2021-09-10 08:00 | 0.9200715
3 | 2021-09-10 08:00 | 0.3943164
4 | 2021-09-10 08:00 | 1251.68
5 | 2021-09-10 08:00 | 197.3941
6 | 2021-09-10 08:00 | 0.4425
7 | 2021-09-10 08:00 | 20.4
8 | 2021-09-10 08:00 | 45.63758
9 | 2021-09-10 08:00 | 1.198718
10 | 2021-09-10 08:00 | 1.183147
11 | 2021-09-10 08:00 | 0.9996477
12 | 2021-09-10 08:00 | 0.5215702
13 | 2021-09-10 08:00 | 0.3358187
14 | 2021-09-10 08:00 | 0.6836283
15 | 2021-09-10 08:00 | 3.357102
20 | 2021-09-10 08:00 | 0.1919677
21 | 2021-09-10 08:00 | 4.579675
22 | 2021-09-10 08:00 | 5.070171
23 | 2021-09-10 08:00 | 2.830003
24 | 2021-09-10 08:00 | 651.1064
25 | 2021-09-10 08:00 | 0.148274
26 | 2021-09-10 08:00 | 281.97
28 | 2021-09-10 08:00 | 11.70891
29 | 2021-09-10 08:00 | 66
30 | 2021-09-10 08:00 | 3229.812
31 | 2021-09-10 08:00 | 3.29851
34 | 2021-09-10 08:00 | 28.33762
35 | 2021-09-10 08:00 | 404.3871
36 | 2021-09-10 08:00 | 0.9794872
37 | 2021-09-10 08:00 | 0.9502032
38 | 2021-09-10 08:00 | 7.936777
39 | 2021-09-10 08:00 | 29
40 | 2021-09-10 08:00 | 1.143013
41 | 2021-09-10 08:00 | 1.363556
42 | 2021-09-10 08:00 | 1.144513
43 | 2021-09-10 08:00 | 11.7
44 | 2021-09-10 08:00 | 0.45
45 | 2021-09-10 08:00 | 0.3
46 | 2021-09-10 08:00 | 0.6
47 | 2021-09-10 08:00 | 89.9
48 | 2021-09-10 08:00 | 7.3
49 | 2021-09-10 08:00 | 35.16418
50 | 2021-09-10 08:00 | 57.42008
51 | 2021-09-10 08:00 | 1944.277
52 | 2021-09-10 08:00 | 3.820941
53 | 2021-09-10 08:00 | 1311.004
54 | 2021-09-10 08:00 | 2201.078
55 | 2021-09-10 08:00 | 439.401
1 | 2021-09-10 16:00 | 1.36238
2 | 2021-09-10 16:00 | 0.9536657
3 | 2021-09-10 16:00 | 0.4087138
4 | 2021-09-10 16:00 | 1251.89
5 | 2021-09-10 16:00 | 214.369
6 | 2021-09-10 16:00 | 0.69
7 | 2021-09-10 16:00 | 18.8
8 | 2021-09-10 16:00 | 45.3012
9 | 2021-09-10 16:00 | 1.183879
10 | 2021-09-10 16:00 | 1.150722
11 | 2021-09-10 16:00 | 0.9996909
12 | 2021-09-10 16:00 | 0.5391713
13 | 2021-09-10 16:00 | 0.3471514
14 | 2021-09-10 16:00 | 0.7066984
15 | 2021-09-10 16:00 | 3.338982
20 | 2021-09-10 16:00 | 0.2056746
21 | 2021-09-10 16:00 | 5.18448
22 | 2021-09-10 16:00 | 4.969667
23 | 2021-09-10 16:00 | 2.878429
24 | 2021-09-10 16:00 | 651.4295
25 | 2021-09-10 16:00 | 0.1453348
26 | 2021-09-10 16:00 | 274.8307
28 | 2021-09-10 16:00 | 14.61454
29 | 2021-09-10 16:00 | 65
30 | 2021-09-10 16:00 | 3134.854
31 | 2021-09-10 16:00 | 3.038823
34 | 2021-09-10 16:00 | 28.57823
35 | 2021-09-10 16:00 | 405.0786
36 | 2021-09-10 16:00 | 0.9559194
37 | 2021-09-10 16:00 | 0.9428285
38 | 2021-09-10 16:00 | 8.523462
39 | 2021-09-10 16:00 | 26.29214
40 | 2021-09-10 16:00 | 1.166111
41 | 2021-09-10 16:00 | 1.377994
42 | 2021-09-10 16:00 | 1.156819
43 | 2021-09-10 16:00 | 11.5
44 | 2021-09-10 16:00 | 0.45
45 | 2021-09-10 16:00 | 0.3
46 | 2021-09-10 16:00 | 0.7
47 | 2021-09-10 16:00 | 89.7
48 | 2021-09-10 16:00 | 7.3
49 | 2021-09-10 16:00 | 35.27033
50 | 2021-09-10 16:00 | 56.9644
51 | 2021-09-10 16:00 | 1949.631
52 | 2021-09-10 16:00 | 3.854204
53 | 2021-09-10 16:00 | 1283.909
54 | 2021-09-10 16:00 | 2167.099
55 | 2021-09-10 16:00 | 437.9351
1 | 2021-09-11 | 1.362429
2 | 2021-09-11 | 0.9537003
3 | 2021-09-11 | 0.4087287
4 | 2021-09-11 | 1251.603
5 | 2021-09-11 | 208.0614
6 | 2021-09-11 | 0.5475
7 | 2021-09-11 | 20
8 | 2021-09-11 | 44.84305
9 | 2021-09-11 | 1.203304
10 | 2021-09-11 | 1.172071
11 | 2021-09-11 | 0.9996655
12 | 2021-09-11 | 0.5420855
13 | 2021-09-11 | 0.3490277
14 | 2021-09-11 | 0.7105179
15 | 2021-09-11 | 3.192631
20 | 2021-09-11 | 0.21105
21 | 2021-09-11 | 4.927998
22 | 2021-09-11 | 5.109086
23 | 2021-09-11 | 2.874629
24 | 2021-09-11 | 638.8151
25 | 2021-09-11 | 0.1494121
26 | 2021-09-11 | 258.8024
28 | 2021-09-11 | 21.4361
29 | 2021-09-11 | 66.5
30 | 2021-09-11 | 3187.787
31 | 2021-09-11 | 3.07032
34 | 2021-09-11 | 29.05404
35 | 2021-09-11 | 408.3373
36 | 2021-09-11 | 0.9733164
37 | 2021-09-11 | 0.9556004
38 | 2021-09-11 | 8.120629
39 | 2021-09-11 | 37.27273
40 | 2021-09-11 | 1.175318
41 | 2021-09-11 | 1.3865
42 | 2021-09-11 | 1.163202
43 | 2021-09-11 | 11.5
44 | 2021-09-11 | 0.45
45 | 2021-09-11 | 0.3
46 | 2021-09-11 | 0.7
47 | 2021-09-11 | 89.4
48 | 2021-09-11 | 7.2
49 | 2021-09-11 | 35.55337
50 | 2021-09-11 | 57.60333
51 | 2021-09-11 | 1944.053
52 | 2021-09-11 | 3.781548
53 | 2021-09-11 | 1320.061
54 | 2021-09-11 | 2207.262
55 | 2021-09-11 | 442.1712
1 | 2021-09-11 08:00 | 1.348611
2 | 2021-09-11 08:00 | 0.9440279
3 | 2021-09-11 08:00 | 0.4045834
4 | 2021-09-11 08:00 | 1251.231
5 | 2021-09-11 08:00 | 183.4508
6 | 2021-09-11 08:00 | 0.505
7 | 2021-09-11 08:00 | 21.8
8 | 2021-09-11 08:00 | 48.44444
9 | 2021-09-11 08:00 | 1.274278
10 | 2021-09-11 08:00 | 1.129443
11 | 2021-09-11 08:00 | 0.9995896
12 | 2021-09-11 08:00 | 0.5328044
13 | 2021-09-11 08:00 | 0.3430519
14 | 2021-09-11 08:00 | 0.6983531
15 | 2021-09-11 08:00 | 2.546539
20 | 2021-09-11 08:00 | 0.2510496
21 | 2021-09-11 08:00 | 4.046601
22 | 2021-09-11 08:00 | 5.108336
23 | 2021-09-11 08:00 | 2.861365
24 | 2021-09-11 08:00 | 624.8275
25 | 2021-09-11 08:00 | 0.1493902
26 | 2021-09-11 08:00 | 239.2222
28 | 2021-09-11 08:00 | 38.73899
29 | 2021-09-11 08:00 | 66.5
30 | 2021-09-11 08:00 | 3092.591
31 | 2021-09-11 08:00 | 3.405968
34 | 2021-09-11 08:00 | 29.224
35 | 2021-09-11 08:00 | 399.7155
36 | 2021-09-11 08:00 | 1.03937
37 | 2021-09-11 08:00 | 0.9958974
38 | 2021-09-11 08:00 | 6.59314
39 | 2021-09-11 08:00 | 46.66667
40 | 2021-09-11 08:00 | 1.171831
41 | 2021-09-11 08:00 | 1.38628
42 | 2021-09-11 08:00 | 1.162931
43 | 2021-09-11 08:00 | 11.6
44 | 2021-09-11 08:00 | 0.45
45 | 2021-09-11 08:00 | 0.3
46 | 2021-09-11 08:00 | 0.6
47 | 2021-09-11 08:00 | 89.6
48 | 2021-09-11 08:00 | 7.3
49 | 2021-09-11 08:00 | 35.54501
50 | 2021-09-11 08:00 | 57.76734
51 | 2021-09-11 08:00 | 1975.386
52 | 2021-09-11 08:00 | 3.873063
53 | 2021-09-11 08:00 | 1338.58
54 | 2021-09-11 08:00 | 2233.647
55 | 2021-09-11 08:00 | 430.8397
1 | 2021-09-11 16:00 | 1.37405
2 | 2021-09-11 16:00 | 0.9618348
3 | 2021-09-11 16:00 | 0.4122149
4 | 2021-09-11 16:00 | 1251.538
5 | 2021-09-11 16:00 | 199.6038
6 | 2021-09-11 16:00 | 0.5
7 | 2021-09-11 16:00 | 19.3
8 | 2021-09-11 16:00 | 43.96355
9 | 2021-09-11 16:00 | 1.221656
10 | 2021-09-11 16:00 | 1.145469
11 | 2021-09-11 16:00 | 0.9996474
12 | 2021-09-11 16:00 | 0.5441903
13 | 2021-09-11 16:00 | 0.3503829
14 | 2021-09-11 16:00 | 0.7132768
15 | 2021-09-11 16:00 | 2.979395
20 | 2021-09-11 16:00 | 0.2234444
21 | 2021-09-11 16:00 | 4.70468
22 | 2021-09-11 16:00 | 5.10684
23 | 2021-09-11 16:00 | 2.887028
24 | 2021-09-11 16:00 | 643.0045
25 | 2021-09-11 16:00 | 0.1493464
26 | 2021-09-11 16:00 | 284.0074
28 | 2021-09-11 16:00 | 6.88051
29 | 2021-09-11 16:00 | 67
30 | 2021-09-11 16:00 | 3130.955
31 | 2021-09-11 16:00 | 3.221403
34 | 2021-09-11 16:00 | 29.17611
35 | 2021-09-11 16:00 | 406.9238
36 | 2021-09-11 16:00 | 0.9910828
37 | 2021-09-11 16:00 | 0.9716312
38 | 2021-09-11 16:00 | 7.684075
39 | 2021-09-11 16:00 | 39.67742
40 | 2021-09-11 16:00 | 1.171566
41 | 2021-09-11 16:00 | 1.385249
42 | 2021-09-11 16:00 | 1.162231
43 | 2021-09-11 16:00 | 11.7
44 | 2021-09-11 16:00 | 0.45
45 | 2021-09-11 16:00 | 0.3
46 | 2021-09-11 16:00 | 0.6
47 | 2021-09-11 16:00 | 89.4
48 | 2021-09-11 16:00 | 7.4
49 | 2021-09-11 16:00 | 35.59844
50 | 2021-09-11 16:00 | 57.74184
51 | 2021-09-11 16:00 | 1958.236
52 | 2021-09-11 16:00 | 3.840289
53 | 2021-09-11 16:00 | 1331.886
54 | 2021-09-11 16:00 | 2223.617
55 | 2021-09-11 16:00 | 434.7395
1 | 2021-09-12 | 1.312253
2 | 2021-09-12 | 0.9185768
3 | 2021-09-12 | 0.3936758
4 | 2021-09-12 | 1251.599
5 | 2021-09-12 | 201.2021
6 | 2021-09-12 | 0.48
7 | 2021-09-12 | 19
8 | 2021-09-12 | 43.7788
9 | 2021-09-12 | 1.223938
10 | 2021-09-12 | 1.162454
11 | 2021-09-12 | 0.9996452
12 | 2021-09-12 | 0.5183545
13 | 2021-09-12 | 0.3337482
14 | 2021-09-12 | 0.6794135
15 | 2021-09-12 | 2.960293
20 | 2021-09-12 | 0.22302
21 | 2021-09-12 | 4.613787
22 | 2021-09-12 | 4.98686
23 | 2021-09-12 | 2.820062
24 | 2021-09-12 | 635.3406
25 | 2021-09-12 | 0.1458376
26 | 2021-09-12 | 252.5816
28 | 2021-09-12 | 12.21858
29 | 2021-09-12 | 65
30 | 2021-09-12 | 3127.157
31 | 2021-09-12 | 3.157723
34 | 2021-09-12 | 28.64374
35 | 2021-09-12 | 405.5676
36 | 2021-09-12 | 0.994852
37 | 2021-09-12 | 0.9753846
38 | 2021-09-12 | 7.574079
39 | 2021-09-12 | 31.94805
40 | 2021-09-12 | 1.179207
41 | 2021-09-12 | 1.389121
42 | 2021-09-12 | 1.157964
43 | 2021-09-12 | 11.7
44 | 2021-09-12 | 0.45
45 | 2021-09-12 | 0.3
46 | 2021-09-12 | 0.6
47 | 2021-09-12 | 89.6
48 | 2021-09-12 | 7.3
49 | 2021-09-12 | 35.46419
50 | 2021-09-12 | 57.51546
51 | 2021-09-12 | 1933.761
52 | 2021-09-12 | 3.876309
53 | 2021-09-12 | 1301.064
54 | 2021-09-12 | 2181.265
55 | 2021-09-12 | 432.5052
1 | 2021-09-12 08:00 | 1.312567
2 | 2021-09-12 08:00 | 0.9187968
3 | 2021-09-12 08:00 | 0.39377
4 | 2021-09-12 08:00 | 1251.885
5 | 2021-09-12 08:00 | 201.9717
6 | 2021-09-12 08:00 | 0.534
7 | 2021-09-12 08:00 | 20.6
8 | 2021-09-12 08:00 | 47.03196
9 | 2021-09-12 08:00 | 1.191571
10 | 2021-09-12 08:00 | 1.191787
11 | 2021-09-12 08:00 | 0.9996568
12 | 2021-09-12 08:00 | 0.5208997
13 | 2021-09-12 08:00 | 0.3353869
14 | 2021-09-12 08:00 | 0.6827494
15 | 2021-09-12 08:00 | 3.408909
20 | 2021-09-12 08:00 | 0.1915151
21 | 2021-09-12 08:00 | 4.716928
22 | 2021-09-12 08:00 | 4.906202
23 | 2021-09-12 08:00 | 2.822215
24 | 2021-09-12 08:00 | 612.7803
25 | 2021-09-12 08:00 | 0.1434789
26 | 2021-09-12 08:00 | 240.4642
28 | 2021-09-12 08:00 | 28.39035
29 | 2021-09-12 08:00 | 64
30 | 2021-09-12 08:00 | 3100.23
31 | 2021-09-12 08:00 | 3.033991
34 | 2021-09-12 08:00 | 28.9568
35 | 2021-09-12 08:00 | 408.3734
36 | 2021-09-12 08:00 | 0.971903
37 | 2021-09-12 08:00 | 0.9462475
38 | 2021-09-12 08:00 | 8.125837
39 | 2021-09-12 08:00 | 34.22619
40 | 2021-09-12 08:00 | 1.12851
41 | 2021-09-12 08:00 | 1.33836
42 | 2021-09-12 08:00 | 1.119518
43 | 2021-09-12 08:00 | 11.4
44 | 2021-09-12 08:00 | 0.45
45 | 2021-09-12 08:00 | 0.3
46 | 2021-09-12 08:00 | 0.5
47 | 2021-09-12 08:00 | 89.3
48 | 2021-09-12 08:00 | 7.4
49 | 2021-09-12 08:00 | 33.16101
50 | 2021-09-12 08:00 | 57.29674
51 | 2021-09-12 08:00 | 1938.1
52 | 2021-09-12 08:00 | 3.846004
53 | 2021-09-12 08:00 | 1267.757
54 | 2021-09-12 08:00 | 2132.565
55 | 2021-09-12 08:00 | 437.3775
1 | 2021-09-12 16:00 | 1.335522
2 | 2021-09-12 16:00 | 0.9348651
3 | 2021-09-12 16:00 | 0.4006565
4 | 2021-09-12 16:00 | 1251.658
5 | 2021-09-12 16:00 | 196.7432
6 | 2021-09-12 16:00 | 0.6425
7 | 2021-09-12 16:00 | 19.7
8 | 2021-09-12 16:00 | 45.92075
9 | 2021-09-12 16:00 | 1.185139
10 | 2021-09-12 16:00 | 1.125665
11 | 2021-09-12 16:00 | 0.9996372
12 | 2021-09-12 16:00 | 0.5275888
13 | 2021-09-12 16:00 | 0.3396938
14 | 2021-09-12 16:00 | 0.691517
15 | 2021-09-12 16:00 | 3.403361
20 | 2021-09-12 16:00 | 0.198657
21 | 2021-09-12 16:00 | 5.049188
22 | 2021-09-12 16:00 | 4.990981
23 | 2021-09-12 16:00 | 2.84341
24 | 2021-09-12 16:00 | 607.7089
25 | 2021-09-12 16:00 | 0.1459582
26 | 2021-09-12 16:00 | 255.9824
28 | 2021-09-12 16:00 | 19.09072
29 | 2021-09-12 16:00 | 64.5
30 | 2021-09-12 16:00 | 3081.204
31 | 2021-09-12 16:00 | 3.088843
34 | 2021-09-12 16:00 | 28.82348
35 | 2021-09-12 16:00 | 408.33
36 | 2021-09-12 16:00 | 0.9596977
37 | 2021-09-12 16:00 | 0.9391218
38 | 2021-09-12 16:00 | 8.452548
39 | 2021-09-12 16:00 | 31.2
40 | 2021-09-12 16:00 | 1.119818
41 | 2021-09-12 16:00 | 1.328935
42 | 2021-09-12 16:00 | 1.11211
43 | 2021-09-12 16:00 | 11.5
44 | 2021-09-12 16:00 | 0.45
45 | 2021-09-12 16:00 | 0.3
46 | 2021-09-12 16:00 | 0.6
47 | 2021-09-12 16:00 | 89.3
48 | 2021-09-12 16:00 | 7.4
49 | 2021-09-12 16:00 | 32.37827
50 | 2021-09-12 16:00 | 57.15746
51 | 2021-09-12 16:00 | 1935.449
52 | 2021-09-12 16:00 | 3.917057
53 | 2021-09-12 16:00 | 1301.271
54 | 2021-09-12 16:00 | 2187.557
55 | 2021-09-12 16:00 | 429.1725
1 | 2021-09-13 | 1.358148
2 | 2021-09-13 | 0.9507038
3 | 2021-09-13 | 0.4074445
4 | 2021-09-13 | 1243.377
5 | 2021-09-13 | 249.8691
6 | 2021-09-13 | 0.755
7 | 2021-09-13 | 19.8
8 | 2021-09-13 | 46.58823
9 | 2021-09-13 | 1.134496
10 | 2021-09-13 | 1.155785
11 | 2021-09-13 | 0.999772
12 | 2021-09-13 | 0.538874
13 | 2021-09-13 | 0.3469599
14 | 2021-09-13 | 0.7063087
15 | 2021-09-13 | 3.824842
20 | 2021-09-13 | 0.1793941
21 | 2021-09-13 | 5.339756
22 | 2021-09-13 | 4.269706
23 | 2021-09-13 | 2.850636
24 | 2021-09-13 | 652.3589
25 | 2021-09-13 | 0.1248649
26 | 2021-09-13 | 282.0464
28 | 2021-09-13 | 24.61295
29 | 2021-09-13 | 55
30 | 2021-09-13 | 2857.292
31 | 2021-09-13 | 2.610802
34 | 2021-09-13 | 27.14513
35 | 2021-09-13 | 360.599
36 | 2021-09-13 | 0.9277709
37 | 2021-09-13 | 0.9073705
38 | 2021-09-13 | 9.164598
39 | 2021-09-13 | 28.39506
40 | 2021-09-13 | 1.083892
41 | 2021-09-13 | 1.273553
42 | 2021-09-13 | 1.077641
43 | 2021-09-13 | 11.5
44 | 2021-09-13 | 0.45
45 | 2021-09-13 | 0.3
46 | 2021-09-13 | 0.6
47 | 2021-09-13 | 89.4
48 | 2021-09-13 | 7.3
49 | 2021-09-13 | 32.53428
50 | 2021-09-13 | 56.9627
51 | 2021-09-13 | 1919.009
52 | 2021-09-13 | 3.857117
53 | 2021-09-13 | 1102.753
54 | 2021-09-13 | 1857.401
55 | 2021-09-13 | 436.6811
1 | 2021-09-13 08:00 | 1.321707
2 | 2021-09-13 08:00 | 0.9251952
3 | 2021-09-13 08:00 | 0.3965122
4 | 2021-09-13 08:00 | 1251.575
5 | 2021-09-13 08:00 | 237.6895
6 | 2021-09-13 08:00 | 0.665
7 | 2021-09-13 08:00 | 19
8 | 2021-09-13 08:00 | 42.98642
9 | 2021-09-13 08:00 | 1.1598
10 | 2021-09-13 08:00 | 1.20176
11 | 2021-09-13 08:00 | 0.9997591
12 | 2021-09-13 08:00 | 0.5222133
13 | 2021-09-13 08:00 | 0.3362328
14 | 2021-09-13 08:00 | 0.6844713
15 | 2021-09-13 08:00 | 3.652567
20 | 2021-09-13 08:00 | 0.186127
21 | 2021-09-13 08:00 | 5.19282
22 | 2021-09-13 08:00 | 4.393094
23 | 2021-09-13 08:00 | 2.820792
24 | 2021-09-13 08:00 | 681.3849
25 | 2021-09-13 08:00 | 0.1284733
26 | 2021-09-13 08:00 | 350.6305
28 | 2021-09-13 08:00 | 39.39207
29 | 2021-09-13 08:00 | 57
30 | 2021-09-13 08:00 | 2818.872
31 | 2021-09-13 08:00 | 2.866702
34 | 2021-09-13 08:00 | 29.17667
35 | 2021-09-13 08:00 | 402.7581
36 | 2021-09-13 08:00 | 0.9425718
37 | 2021-09-13 08:00 | 0.919802
38 | 2021-09-13 08:00 | 8.845387
39 | 2021-09-13 08:00 | 32.67606
40 | 2021-09-13 08:00 | 1.073515
41 | 2021-09-13 08:00 | 1.261047
42 | 2021-09-13 08:00 | 1.068088
43 | 2021-09-13 08:00 | 11.3
44 | 2021-09-13 08:00 | 0.45
45 | 2021-09-13 08:00 | 0.3
46 | 2021-09-13 08:00 | 0.7
47 | 2021-09-13 08:00 | 89.4
48 | 2021-09-13 08:00 | 7.4
49 | 2021-09-13 08:00 | 32.32941
50 | 2021-09-13 08:00 | 56.85217
51 | 2021-09-13 08:00 | 1921.246
52 | 2021-09-13 08:00 | 3.915632
53 | 2021-09-13 08:00 | 1138.408
54 | 2021-09-13 08:00 | 1925.058
55 | 2021-09-13 08:00 | 431.8609
1 | 2021-09-13 16:00 | 1.328938
2 | 2021-09-13 16:00 | 0.9302563
3 | 2021-09-13 16:00 | 0.3986813
4 | 2021-09-13 16:00 | 1250.43
5 | 2021-09-13 16:00 | 201.8122
6 | 2021-09-13 16:00 | 0.61
7 | 2021-09-13 16:00 | 18.6
8 | 2021-09-13 16:00 | 43.05556
9 | 2021-09-13 16:00 | 1.238961
10 | 2021-09-13 16:00 | 1.099311
11 | 2021-09-13 16:00 | 0.9996546
12 | 2021-09-13 16:00 | 0.5283635
13 | 2021-09-13 16:00 | 0.3401926
14 | 2021-09-13 16:00 | 0.6925324
15 | 2021-09-13 16:00 | 2.912342
20 | 2021-09-13 16:00 | 0.2172766
21 | 2021-09-13 16:00 | 4.204715
22 | 2021-09-13 16:00 | 4.782523
23 | 2021-09-13 16:00 | 2.820123
24 | 2021-09-13 16:00 | 669.7734
25 | 2021-09-13 16:00 | 0.139862
26 | 2021-09-13 16:00 | 330.5614
28 | 2021-09-13 16:00 | 22.47794
29 | 2021-09-13 16:00 | 63
30 | 2021-09-13 16:00 | 3005.253
31 | 2021-09-13 16:00 | 3.318795
34 | 2021-09-13 16:00 | 27.43182
35 | 2021-09-13 16:00 | 334.564
36 | 2021-09-13 16:00 | 1.014286
37 | 2021-09-13 16:00 | 0.9734694
38 | 2021-09-13 16:00 | 7.117057
39 | 2021-09-13 16:00 | 39.0625
40 | 2021-09-13 16:00 | 1.101288
41 | 2021-09-13 16:00 | 1.296211
42 | 2021-09-13 16:00 | 1.096604
43 | 2021-09-13 16:00 | 11.3
44 | 2021-09-13 16:00 | 0.45
45 | 2021-09-13 16:00 | 0.3
46 | 2021-09-13 16:00 | 0.5
47 | 2021-09-13 16:00 | 89.3
48 | 2021-09-13 16:00 | 7.6
49 | 2021-09-13 16:00 | 35.63763
50 | 2021-09-13 16:00 | 57.67185
51 | 2021-09-13 16:00 | 1991.817
52 | 2021-09-13 16:00 | 3.790016
53 | 2021-09-13 16:00 | 1239.632
54 | 2021-09-13 16:00 | 2068.695
55 | 2021-09-13 16:00 | 440.3141
1 | 2021-09-14 | 1.3981
2 | 2021-09-14 | 0.9786703
3 | 2021-09-14 | 0.4194301
4 | 2021-09-14 | 1250.851
5 | 2021-09-14 | 219.6498
6 | 2021-09-14 | 0.63
7 | 2021-09-14 | 18
8 | 2021-09-14 | 45.68528
9 | 2021-09-14 | 1.195707
10 | 2021-09-14 | 1.148888
11 | 2021-09-14 | 0.9997046
12 | 2021-09-14 | 0.5494714
13 | 2021-09-14 | 0.3537832
14 | 2021-09-14 | 0.7201988
15 | 2021-09-14 | 3.253026
20 | 2021-09-14 | 0.2024147
21 | 2021-09-14 | 4.731037
22 | 2021-09-14 | 4.70536
23 | 2021-09-14 | 2.902457
24 | 2021-09-14 | 666.2147
25 | 2021-09-14 | 0.1376054
26 | 2021-09-14 | 289.1599
28 | 2021-09-14 | 31.68949
29 | 2021-09-14 | 61.5
30 | 2021-09-14 | 2976.085
31 | 2021-09-14 | 3.033077
34 | 2021-09-14 | 28.54035
35 | 2021-09-14 | 393.404
36 | 2021-09-14 | 0.9772727
37 | 2021-09-14 | 0.9594731
38 | 2021-09-14 | 7.984063
39 | 2021-09-14 | 33.33333
40 | 2021-09-14 | 1.110897
41 | 2021-09-14 | 1.300428
42 | 2021-09-14 | 1.095008
43 | 2021-09-14 | 11.3
44 | 2021-09-14 | 0.45
45 | 2021-09-14 | 0.3
46 | 2021-09-14 | 0.5
47 | 2021-09-14 | 89.4
48 | 2021-09-14 | 7.7
49 | 2021-09-14 | 35.55691
50 | 2021-09-14 | 57.19906
51 | 2021-09-14 | 1934.271
52 | 2021-09-14 | 3.942398
53 | 2021-09-14 | 1232.352
54 | 2021-09-14 | 2075.737
55 | 2021-09-14 | 427.2451
1 | 2021-09-14 08:00 | 1.244935
2 | 2021-09-14 08:00 | 0.8714544
3 | 2021-09-14 08:00 | 0.3734804
4 | 2021-09-14 08:00 | 1251.822
5 | 2021-09-14 08:00 | 192.816
6 | 2021-09-14 08:00 | 0.6375
7 | 2021-09-14 08:00 | 18.7
8 | 2021-09-14 08:00 | 44.10378
9 | 2021-09-14 08:00 | 1.199744
10 | 2021-09-14 08:00 | 1.170924
11 | 2021-09-14 08:00 | 0.9996116
12 | 2021-09-14 08:00 | 0.4933206
13 | 2021-09-14 08:00 | 0.3176298
14 | 2021-09-14 08:00 | 0.6466011
15 | 2021-09-14 08:00 | 3.570907
20 | 2021-09-14 08:00 | 0.1707086
21 | 2021-09-14 08:00 | 4.20843
22 | 2021-09-14 08:00 | 5.000704
23 | 2021-09-14 08:00 | 2.749365
24 | 2021-09-14 08:00 | 657.1168
25 | 2021-09-14 08:00 | 0.1462425
26 | 2021-09-14 08:00 | 269.3526
28 | 2021-09-14 08:00 | 29.62259
29 | 2021-09-14 08:00 | 65.5
30 | 2021-09-14 08:00 | 3175.423
31 | 2021-09-14 08:00 | 3.408
34 | 2021-09-14 08:00 | 28.44524
35 | 2021-09-14 08:00 | 402.7368
36 | 2021-09-14 08:00 | 0.9897567
37 | 2021-09-14 08:00 | 0.9360639
38 | 2021-09-14 08:00 | 7.779337
39 | 2021-09-14 08:00 | 37.84615
40 | 2021-09-14 08:00 | 1.121859
41 | 2021-09-14 08:00 | 1.309129
42 | 2021-09-14 08:00 | 1.101154
43 | 2021-09-14 08:00 | 11.5
44 | 2021-09-14 08:00 | 0.45
45 | 2021-09-14 08:00 | 0.3
46 | 2021-09-14 08:00 | 0.6
47 | 2021-09-14 08:00 | 89.7
48 | 2021-09-14 08:00 | 7.4
49 | 2021-09-14 08:00 | 34.96297
50 | 2021-09-14 08:00 | 57.00151
51 | 2021-09-14 08:00 | 1924.713
52 | 2021-09-14 08:00 | 3.84167
53 | 2021-09-14 08:00 | 1287.783
54 | 2021-09-14 08:00 | 2176.391
55 | 2021-09-14 08:00 | 439.9205
1 | 2021-09-14 16:00 | 1.204921
2 | 2021-09-14 16:00 | 0.843445
3 | 2021-09-14 16:00 | 0.3614764
4 | 2021-09-14 16:00 | 1251.547
5 | 2021-09-14 16:00 | 184.1911
6 | 2021-09-14 16:00 | 0.5
7 | 2021-09-14 16:00 | 20
8 | 2021-09-14 16:00 | 47.28133
9 | 2021-09-14 16:00 | 1.164141
10 | 2021-09-14 16:00 | 1.129228
11 | 2021-09-14 16:00 | 0.9995716
12 | 2021-09-14 16:00 | 0.4742635
13 | 2021-09-14 16:00 | 0.3053597
14 | 2021-09-14 16:00 | 0.6216228
15 | 2021-09-14 16:00 | 3.7512
20 | 2021-09-14 16:00 | 0.1723218
21 | 2021-09-14 16:00 | 4.752432
22 | 2021-09-14 16:00 | 5.296513
23 | 2021-09-14 16:00 | 2.718489
24 | 2021-09-14 16:00 | 632.5922
25 | 2021-09-14 16:00 | 0.1548933
26 | 2021-09-14 16:00 | 248.678
28 | 2021-09-14 16:00 | 15.60858
29 | 2021-09-14 16:00 | 69.5
30 | 2021-09-14 16:00 | 3237.842
31 | 2021-09-14 16:00 | 3.434435
34 | 2021-09-14 16:00 | 28.73837
35 | 2021-09-14 16:00 | 410.9012
36 | 2021-09-14 16:00 | 0.9558081
37 | 2021-09-14 16:00 | 0.9266332
38 | 2021-09-14 16:00 | 8.503633
39 | 2021-09-14 16:00 | 25.06024
40 | 2021-09-14 16:00 | 1.069968
41 | 2021-09-14 16:00 | 1.256147
42 | 2021-09-14 16:00 | 1.06198
43 | 2021-09-14 16:00 | 11.3
44 | 2021-09-14 16:00 | 0.45
45 | 2021-09-14 16:00 | 0.3
46 | 2021-09-14 16:00 | 0.8
47 | 2021-09-14 16:00 | 89.8
48 | 2021-09-14 16:00 | 7.4
49 | 2021-09-14 16:00 | 35.35395
50 | 2021-09-14 16:00 | 57.07788
51 | 2021-09-14 16:00 | 1944.701
52 | 2021-09-14 16:00 | 3.925026
53 | 2021-09-14 16:00 | 1379.398
54 | 2021-09-14 16:00 | 2330.916
55 | 2021-09-14 16:00 | 430.5212
1 | 2021-09-15 | 1.162178
2 | 2021-09-15 | 0.8135245
3 | 2021-09-15 | 0.3486533
4 | 2021-09-15 | 1251.396
5 | 2021-09-15 | 215.3741
6 | 2021-09-15 | 0.69
7 | 2021-09-15 | 21
8 | 2021-09-15 | 44.68085
9 | 2021-09-15 | 1.119901
10 | 2021-09-15 | 1.189061
11 | 2021-09-15 | 0.9997052
12 | 2021-09-15 | 0.464354
13 | 2021-09-15 | 0.2989794
14 | 2021-09-15 | 0.6086343
15 | 2021-09-15 | 3.836865
20 | 2021-09-15 | 0.1830512
21 | 2021-09-15 | 5.58802
22 | 2021-09-15 | 4.67672
23 | 2021-09-15 | 2.652274
24 | 2021-09-15 | 612.0848
25 | 2021-09-15 | 0.1367678
26 | 2021-09-15 | 233.2544
28 | 2021-09-15 | 36.53308
29 | 2021-09-15 | 60
30 | 2021-09-15 | 3039.219
31 | 2021-09-15 | 2.841961
34 | 2021-09-15 | 28.39059
35 | 2021-09-15 | 383.4859
36 | 2021-09-15 | 0.9159456
37 | 2021-09-15 | 0.8970297
38 | 2021-09-15 | 9.424885
39 | 2021-09-15 | 24.61539
40 | 2021-09-15 | 1.091522
41 | 2021-09-15 | 1.28143
42 | 2021-09-15 | 1.084179
43 | 2021-09-15 | 11.3
44 | 2021-09-15 | 0.45
45 | 2021-09-15 | 0.3
46 | 2021-09-15 | 0.8
47 | 2021-09-15 | 89
48 | 2021-09-15 | 7.4
49 | 2021-09-15 | 35.70816
50 | 2021-09-15 | 57.51148
51 | 2021-09-15 | 1934.558
52 | 2021-09-15 | 3.726704
53 | 2021-09-15 | 1199.951
54 | 2021-09-15 | 2005.833
55 | 2021-09-15 | 448.5452
1 | 2021-09-15 08:00 | 1.167008
2 | 2021-09-15 08:00 | 0.8169055
3 | 2021-09-15 08:00 | 0.3501023
4 | 2021-09-15 08:00 | 1245.515
5 | 2021-09-15 08:00 | 208.3706
6 | 2021-09-15 08:00 | 0.4675
7 | 2021-09-15 08:00 | 20
8 | 2021-09-15 08:00 | 45.6621
9 | 2021-09-15 08:00 | 1.213368
10 | 2021-09-15 08:00 | 1.23411
11 | 2021-09-15 08:00 | 0.9996842
12 | 2021-09-15 08:00 | 0.4662566
13 | 2021-09-15 08:00 | 0.3002044
14 | 2021-09-15 08:00 | 0.6111282
15 | 2021-09-15 08:00 | 3.186333
20 | 2021-09-15 08:00 | 0.1934571
21 | 2021-09-15 08:00 | 4.132716
22 | 2021-09-15 08:00 | 4.655968
23 | 2021-09-15 08:00 | 2.564802
24 | 2021-09-15 08:00 | 610.299
25 | 2021-09-15 08:00 | 0.1361609
26 | 2021-09-15 08:00 | 250.5333
28 | 2021-09-15 08:00 | 37.89412
29 | 2021-09-15 08:00 | 59
30 | 2021-09-15 08:00 | 3071.658
31 | 2021-09-15 08:00 | 2.928911
34 | 2021-09-15 08:00 | 28.07225
35 | 2021-09-15 08:00 | 376.6725
36 | 2021-09-15 08:00 | 1.002571
37 | 2021-09-15 08:00 | 0.9642493
38 | 2021-09-15 08:00 | 7.319049
39 | 2021-09-15 08:00 | 32.77778
40 | 2021-09-15 08:00 | 1.110854
41 | 2021-09-15 08:00 | 1.301428
42 | 2021-09-15 08:00 | 1.098407
43 | 2021-09-15 08:00 | 11.2
44 | 2021-09-15 08:00 | 0.45
45 | 2021-09-15 08:00 | 0.3
46 | 2021-09-15 08:00 | 0.5
47 | 2021-09-15 08:00 | 89.8
48 | 2021-09-15 08:00 | 7.3
49 | 2021-09-15 08:00 | 34.13226
50 | 2021-09-15 08:00 | 57.24719
51 | 2021-09-15 08:00 | 1928.673
52 | 2021-09-15 08:00 | 3.747236
53 | 2021-09-15 08:00 | 1186.851
54 | 2021-09-15 08:00 | 1999.367
55 | 2021-09-15 08:00 | 449.5576
1 | 2021-09-15 16:00 | 1.288702
2 | 2021-09-15 16:00 | 0.9020911
3 | 2021-09-15 16:00 | 0.3866105
4 | 2021-09-15 16:00 | 1251.271
5 | 2021-09-15 16:00 | 238.8508
6 | 2021-09-15 16:00 | 0.52
7 | 2021-09-15 16:00 | 18.6
8 | 2021-09-15 16:00 | 42.85714
9 | 2021-09-15 16:00 | 1.229487
10 | 2021-09-15 16:00 | 1.330126
11 | 2021-09-15 16:00 | 0.9997575
12 | 2021-09-15 16:00 | 0.5151399
13 | 2021-09-15 16:00 | 0.3316784
14 | 2021-09-15 16:00 | 0.6752
15 | 2021-09-15 16:00 | 3.033454
20 | 2021-09-15 16:00 | 0.2039613
21 | 2021-09-15 16:00 | 4.086067
22 | 2021-09-15 16:00 | 4.55119
23 | 2021-09-15 16:00 | 2.795348
24 | 2021-09-15 16:00 | 633.7433
25 | 2021-09-15 16:00 | 0.1330968
26 | 2021-09-15 16:00 | 282.5164
28 | 2021-09-15 16:00 | 26.9188
29 | 2021-09-15 16:00 | 58
30 | 2021-09-15 16:00 | 3131.031
31 | 2021-09-15 16:00 | 2.653302
34 | 2021-09-15 16:00 | 28.18126
35 | 2021-09-15 16:00 | 414.025
36 | 2021-09-15 16:00 | 1.014103
37 | 2021-09-15 16:00 | 0.9667339
38 | 2021-09-15 16:00 | 7.119522
39 | 2021-09-15 16:00 | 34.57143
40 | 2021-09-15 16:00 | 1.086914
41 | 2021-09-15 16:00 | 1.260017
42 | 2021-09-15 16:00 | 1.064191
43 | 2021-09-15 16:00 | 11.4
44 | 2021-09-15 16:00 | 0.45
45 | 2021-09-15 16:00 | 0.3
46 | 2021-09-15 16:00 | 0.7
47 | 2021-09-15 16:00 | 89.9
48 | 2021-09-15 16:00 | 7.3
49 | 2021-09-15 16:00 | 33.02584
50 | 2021-09-15 16:00 | 56.28733
51 | 2021-09-15 16:00 | 1872.616
52 | 2021-09-15 16:00 | 3.754802
53 | 2021-09-15 16:00 | 1141.865
54 | 2021-09-15 16:00 | 1954.206
55 | 2021-09-15 16:00 | 455.7941
1 | 2021-09-16 | 1.29816
2 | 2021-09-16 | 0.9087121
3 | 2021-09-16 | 0.389448
4 | 2021-09-16 | 1251.618
5 | 2021-09-16 | 234.6957
6 | 2021-09-16 | 0.574
7 | 2021-09-16 | 19
8 | 2021-09-16 | 45.23809
9 | 2021-09-16 | 1.198473
10 | 2021-09-16 | 1.21318
11 | 2021-09-16 | 0.9997481
12 | 2021-09-16 | 0.513073
13 | 2021-09-16 | 0.3303477
14 | 2021-09-16 | 0.672491
15 | 2021-09-16 | 3.563823
20 | 2021-09-16 | 0.1691404
21 | 2021-09-16 | 4.121472
22 | 2021-09-16 | 4.540736
23 | 2021-09-16 | 2.798327
24 | 2021-09-16 | 659.6549
25 | 2021-09-16 | 0.132791
26 | 2021-09-16 | 297.5933
28 | 2021-09-16 | 28.03372
29 | 2021-09-16 | 58.5
30 | 2021-09-16 | 2963.587
31 | 2021-09-16 | 2.810682
34 | 2021-09-16 | 28.35746
35 | 2021-09-16 | 390.4765
36 | 2021-09-16 | 0.9923664
37 | 2021-09-16 | 0.938247
38 | 2021-09-16 | 7.685296
39 | 2021-09-16 | 22.86822
40 | 2021-09-16 | 1.073236
41 | 2021-09-16 | 1.256938
42 | 2021-09-16 | 1.058948
43 | 2021-09-16 | 11.4
44 | 2021-09-16 | 0.45
45 | 2021-09-16 | 0.3
46 | 2021-09-16 | 0.7
47 | 2021-09-16 | 90.2
48 | 2021-09-16 | 7.2
49 | 2021-09-16 | 35.14399
50 | 2021-09-16 | 56.72911
51 | 2021-09-16 | 1910.639
52 | 2021-09-16 | 3.873299
53 | 2021-09-16 | 1169.064
54 | 2021-09-16 | 1984.709
55 | 2021-09-16 | 438.3062
1 | 2021-09-16 08:00 | 1.385065
2 | 2021-09-16 08:00 | 0.9695454
3 | 2021-09-16 08:00 | 0.4155195
4 | 2021-09-16 08:00 | 1251.453
5 | 2021-09-16 08:00 | 218.3081
6 | 2021-09-16 08:00 | 0.8225
7 | 2021-09-16 08:00 | 19.4
8 | 2021-09-16 08:00 | 43.8914
9 | 2021-09-16 08:00 | 1.179747
10 | 2021-09-16 08:00 | 1.148941
11 | 2021-09-16 08:00 | 0.9997045
12 | 2021-09-16 08:00 | 0.5489962
13 | 2021-09-16 08:00 | 0.3534772
14 | 2021-09-16 08:00 | 0.7195759
15 | 2021-09-16 08:00 | 3.739738
20 | 2021-09-16 08:00 | 0.1603193
21 | 2021-09-16 08:00 | 4.146019
22 | 2021-09-16 08:00 | 4.850451
23 | 2021-09-16 08:00 | 2.89413
24 | 2021-09-16 08:00 | 662.7018
25 | 2021-09-16 08:00 | 0.1418485
26 | 2021-09-16 08:00 | 298.3188
28 | 2021-09-16 08:00 | 34.63924
29 | 2021-09-16 08:00 | 63
30 | 2021-09-16 08:00 | 3037.947
31 | 2021-09-16 08:00 | 3.035627
34 | 2021-09-16 08:00 | 29.27331
35 | 2021-09-16 08:00 | 412.5912
36 | 2021-09-16 08:00 | 0.9797468
37 | 2021-09-16 08:00 | 0.9348044
38 | 2021-09-16 08:00 | 7.885758
39 | 2021-09-16 08:00 | 28.08989
40 | 2021-09-16 08:00 | 1.128342
41 | 2021-09-16 08:00 | 1.327837
42 | 2021-09-16 08:00 | 1.1126
43 | 2021-09-16 08:00 | 11.8
44 | 2021-09-16 08:00 | 0.45
45 | 2021-09-16 08:00 | 0.5
46 | 2021-09-16 08:00 | 0.5
47 | 2021-09-16 08:00 | 89.9
48 | 2021-09-16 08:00 | 7.2
49 | 2021-09-16 08:00 | 35.83137
50 | 2021-09-16 08:00 | 57.43421
51 | 2021-09-16 08:00 | 1923.934
52 | 2021-09-16 08:00 | 3.826771
53 | 2021-09-16 08:00 | 1261.38
54 | 2021-09-16 08:00 | 2108.736
55 | 2021-09-16 08:00 | 436.8614
1 | 2021-09-16 16:00 | 1.284284
2 | 2021-09-16 16:00 | 0.8989987
3 | 2021-09-16 16:00 | 0.3852851
4 | 2021-09-16 16:00 | 1251.411
5 | 2021-09-16 16:00 | 216.2087
6 | 2021-09-16 16:00 | 0.655
7 | 2021-09-16 16:00 | 18.8
8 | 2021-09-16 16:00 | 45.63107
9 | 2021-09-16 16:00 | 1.159148
10 | 2021-09-16 16:00 | 1.21051
11 | 2021-09-16 16:00 | 0.9996975
12 | 2021-09-16 16:00 | 0.5101573
13 | 2021-09-16 16:00 | 0.3284704
14 | 2021-09-16 16:00 | 0.6686693
15 | 2021-09-16 16:00 | 3.937959
20 | 2021-09-16 16:00 | 0.1583216
21 | 2021-09-16 16:00 | 4.51033
22 | 2021-09-16 16:00 | 4.849711
23 | 2021-09-16 16:00 | 2.794281
24 | 2021-09-16 16:00 | 691.3196
25 | 2021-09-16 16:00 | 0.1418268
26 | 2021-09-16 16:00 | 247.7995
28 | 2021-09-16 16:00 | 20.38761
29 | 2021-09-16 16:00 | 63
30 | 2021-09-16 16:00 | 3126.452
31 | 2021-09-16 16:00 | 3.197464
34 | 2021-09-16 16:00 | 28.91849
35 | 2021-09-16 16:00 | 413.7309
36 | 2021-09-16 16:00 | 0.9586466
37 | 2021-09-16 16:00 | 0.91857
38 | 2021-09-16 16:00 | 8.448289
39 | 2021-09-16 16:00 | 32.5
40 | 2021-09-16 16:00 | 1.095022
41 | 2021-09-16 16:00 | 1.288209
42 | 2021-09-16 16:00 | 1.08288
43 | 2021-09-16 16:00 | 11.5
44 | 2021-09-16 16:00 | 0.45
45 | 2021-09-16 16:00 | 0.3
46 | 2021-09-16 16:00 | 0.5
47 | 2021-09-16 16:00 | 90.1
48 | 2021-09-16 16:00 | 7.3
49 | 2021-09-16 16:00 | 35.7369
50 | 2021-09-16 16:00 | 57.2013
51 | 2021-09-16 16:00 | 1916.121
52 | 2021-09-16 16:00 | 3.800064
53 | 2021-09-16 16:00 | 1248.109
54 | 2021-09-16 16:00 | 2100.778
55 | 2021-09-16 16:00 | 442.9316
1 | 2021-09-17 | 1.385246
2 | 2021-09-17 | 0.9696721
3 | 2021-09-17 | 0.4155738
4 | 2021-09-17 | 1251.352
5 | 2021-09-17 | 231.5366
6 | 2021-09-17 | 0.734
7 | 2021-09-17 | 19.8
8 | 2021-09-17 | 45.62212
9 | 2021-09-17 | 1.156446
10 | 2021-09-17 | 1.175973
11 | 2021-09-17 | 0.9997373
12 | 2021-09-17 | 0.5463445
13 | 2021-09-17 | 0.3517699
14 | 2021-09-17 | 0.7161002
15 | 2021-09-17 | 3.979266
20 | 2021-09-17 | 0.1561532
21 | 2021-09-17 | 4.496511
22 | 2021-09-17 | 4.682482
23 | 2021-09-17 | 2.892586
24 | 2021-09-17 | 708.5931
25 | 2021-09-17 | 0.1369363
26 | 2021-09-17 | 242.0923
28 | 2021-09-17 | 27.01134
29 | 2021-09-17 | 56.5
30 | 2021-09-17 | 3005.604
31 | 2021-09-17 | 3.060394
34 | 2021-09-17 | 28.79344
35 | 2021-09-17 | 411.9149
36 | 2021-09-17 | 0.9574468
37 | 2021-09-17 | 0.9166667
38 | 2021-09-17 | 8.475777
39 | 2021-09-17 | 31.31579
40 | 2021-09-17 | 1.07269
41 | 2021-09-17 | 1.251543
42 | 2021-09-17 | 1.065988
43 | 2021-09-17 | 11.5
44 | 2021-09-17 | 0.45
45 | 2021-09-17 | 0.3
46 | 2021-09-17 | 0.5
47 | 2021-09-17 | 90
48 | 2021-09-17 | 7.2
49 | 2021-09-17 | 35.84686
50 | 2021-09-17 | 56.92593
51 | 2021-09-17 | 1897.148
52 | 2021-09-17 | 3.891463
53 | 2021-09-17 | 1216.972
54 | 2021-09-17 | 2052.93
55 | 2021-09-17 | 433.4914
1 | 2021-09-17 08:00 | 1.239364
2 | 2021-09-17 08:00 | 0.8675548
3 | 2021-09-17 08:00 | 0.3718092
4 | 2021-09-17 08:00 | 1249.293
5 | 2021-09-17 08:00 | 231.966
6 | 2021-09-17 08:00 | 0.7325
7 | 2021-09-17 08:00 | 20
8 | 2021-09-17 08:00 | 45.45454
9 | 2021-09-17 08:00 | 1.191868
10 | 2021-09-17 08:00 | 1.181839
11 | 2021-09-17 08:00 | 0.9997502
12 | 2021-09-17 08:00 | 0.4911293
13 | 2021-09-17 08:00 | 0.316219
14 | 2021-09-17 08:00 | 0.6437291
15 | 2021-09-17 08:00 | 3.669579
20 | 2021-09-17 08:00 | 0.159818
21 | 2021-09-17 08:00 | 3.964
22 | 2021-09-17 08:00 | 4.273673
23 | 2021-09-17 08:00 | 2.631744
24 | 2021-09-17 08:00 | 724.1606
25 | 2021-09-17 08:00 | 0.1249809
26 | 2021-09-17 08:00 | 284.4346
28 | 2021-09-17 08:00 | 28.98985
29 | 2021-09-17 08:00 | 51.5
30 | 2021-09-17 08:00 | 2803.577
31 | 2021-09-17 08:00 | 3.12184
34 | 2021-09-17 08:00 | 28.00581
35 | 2021-09-17 08:00 | 365.8744
36 | 2021-09-17 08:00 | 0.9923761
37 | 2021-09-17 08:00 | 0.9361277
38 | 2021-09-17 08:00 | 7.63358
39 | 2021-09-17 08:00 | 35.49296
40 | 2021-09-17 08:00 | 1.094816
41 | 2021-09-17 08:00 | 1.280277
42 | 2021-09-17 08:00 | 1.083305
43 | 2021-09-17 08:00 | 11.7
44 | 2021-09-17 08:00 | 0.44
45 | 2021-09-17 08:00 | 0.3
46 | 2021-09-17 08:00 | 0.8
47 | 2021-09-17 08:00 | 89.9
48 | 2021-09-17 08:00 | 7.3
49 | 2021-09-17 08:00 | 35.75114
50 | 2021-09-17 08:00 | 56.94842
51 | 2021-09-17 08:00 | 1927.03
52 | 2021-09-17 08:00 | 3.830863
53 | 2021-09-17 08:00 | 1101.813
54 | 2021-09-17 08:00 | 1858.83
55 | 2021-09-17 08:00 | 440.3878
1 | 2021-09-17 16:00 | 1.274381
2 | 2021-09-17 16:00 | 0.892067
3 | 2021-09-17 16:00 | 0.3823144
4 | 2021-09-17 16:00 | 1251.53
5 | 2021-09-17 16:00 | 202.4183
6 | 2021-09-17 16:00 | 0.475
7 | 2021-09-17 16:00 | 20.5
8 | 2021-09-17 16:00 | 49.39759
9 | 2021-09-17 16:00 | 1.193426
10 | 2021-09-17 16:00 | 1.182823
11 | 2021-09-17 16:00 | 0.9996578
12 | 2021-09-17 16:00 | 0.505062
13 | 2021-09-17 16:00 | 0.3251897
14 | 2021-09-17 16:00 | 0.6619908
15 | 2021-09-17 16:00 | 3.534132
20 | 2021-09-17 16:00 | 0.1670166
21 | 2021-09-17 16:00 | 3.958264
22 | 2021-09-17 16:00 | 5.099269
23 | 2021-09-17 16:00 | 2.784397
24 | 2021-09-17 16:00 | 707.1021
25 | 2021-09-17 16:00 | 0.149125
26 | 2021-09-17 16:00 | 225.7824
28 | 2021-09-17 16:00 | 22.71529
29 | 2021-09-17 16:00 | 61.5
30 | 2021-09-17 16:00 | 3182.015
31 | 2021-09-17 16:00 | 3.493271
34 | 2021-09-17 16:00 | 29.08867
35 | 2021-09-17 16:00 | 416.6424
36 | 2021-09-17 16:00 | 0.9949431
37 | 2021-09-17 16:00 | 0.9468405
38 | 2021-09-17 16:00 | 7.492396
39 | 2021-09-17 16:00 | 33.24675
40 | 2021-09-17 16:00 | 1.111522
41 | 2021-09-17 16:00 | 1.309718
42 | 2021-09-17 16:00 | 1.105821
43 | 2021-09-17 16:00 | 11.9
44 | 2021-09-17 16:00 | 0.44
45 | 2021-09-17 16:00 | 0.3
46 | 2021-09-17 16:00 | 0.5
47 | 2021-09-17 16:00 | 90.1
48 | 2021-09-17 16:00 | 7.3
49 | 2021-09-17 16:00 | 35.71973
50 | 2021-09-17 16:00 | 57.42577
51 | 2021-09-17 16:00 | 1934.153
52 | 2021-09-17 16:00 | 3.829839
53 | 2021-09-17 16:00 | 1320.349
54 | 2021-09-17 16:00 | 2217.553
55 | 2021-09-17 16:00 | 438.5356
1 | 2021-09-18 | 1.299023
2 | 2021-09-18 | 0.9093162
3 | 2021-09-18 | 0.3897069
4 | 2021-09-18 | 1251.661
5 | 2021-09-18 | 222.9441
6 | 2021-09-18 | 0.476
7 | 2021-09-18 | 18.3
8 | 2021-09-18 | 46.32911
9 | 2021-09-18 | 1.174463
10 | 2021-09-18 | 1.213669
11 | 2021-09-18 | 0.999712
12 | 2021-09-18 | 0.5158207
13 | 2021-09-18 | 0.3321168
14 | 2021-09-18 | 0.6760923
15 | 2021-09-18 | 3.632916
20 | 2021-09-18 | 0.1783223
21 | 2021-09-18 | 4.731257
22 | 2021-09-18 | 4.916231
23 | 2021-09-18 | 2.81014
24 | 2021-09-18 | 707.5393
25 | 2021-09-18 | 0.1437722
26 | 2021-09-18 | 225.966
28 | 2021-09-18 | 28.81167
29 | 2021-09-18 | 62.5
30 | 2021-09-18 | 3193.922
31 | 2021-09-18 | 3.173618
34 | 2021-09-18 | 28.49376
35 | 2021-09-18 | 416.6396
36 | 2021-09-18 | 0.9620733
37 | 2021-09-18 | 0.9327309
38 | 2021-09-18 | 8.364173
39 | 2021-09-18 | 30
40 | 2021-09-18 | 1.164948
41 | 2021-09-18 | 1.37807
42 | 2021-09-18 | 1.166747
43 | 2021-09-18 | 11.9
44 | 2021-09-18 | 0.44
45 | 2021-09-18 | 0.3
46 | 2021-09-18 | 0.5
47 | 2021-09-18 | 90
48 | 2021-09-18 | 7.2
49 | 2021-09-18 | 35.57334
50 | 2021-09-18 | 57.70206
51 | 2021-09-18 | 1912.584
52 | 2021-09-18 | 3.806943
53 | 2021-09-18 | 1274.134
54 | 2021-09-18 | 2131.186
55 | 2021-09-18 | 439.3697
1 | 2021-09-18 08:00 | 1.310533
2 | 2021-09-18 08:00 | 0.9173728
3 | 2021-09-18 08:00 | 0.3931598
4 | 2021-09-18 08:00 | 1251.659
5 | 2021-09-18 08:00 | 216.9547
6 | 2021-09-18 08:00 | 0.53
7 | 2021-09-18 08:00 | 17
8 | 2021-09-18 08:00 | 42.5
9 | 2021-09-18 08:00 | 1.226923
10 | 2021-09-18 08:00 | 1.177877
11 | 2021-09-18 08:00 | 0.9996936
12 | 2021-09-18 08:00 | 0.5189956
13 | 2021-09-18 08:00 | 0.334161
14 | 2021-09-18 08:00 | 0.6802537
15 | 2021-09-18 08:00 | 3.006258
20 | 2021-09-18 08:00 | 0.2055649
21 | 2021-09-18 08:00 | 4.062327
22 | 2021-09-18 08:00 | 4.986173
23 | 2021-09-18 08:00 | 2.823793
24 | 2021-09-18 08:00 | 694.4037
25 | 2021-09-18 08:00 | 0.1458176
26 | 2021-09-18 08:00 | 216.5955
28 | 2021-09-18 08:00 | 17.23759
29 | 2021-09-18 08:00 | 64.5
30 | 2021-09-18 08:00 | 3152.079
31 | 2021-09-18 08:00 | 3.200685
34 | 2021-09-18 08:00 | 28.82451
35 | 2021-09-18 08:00 | 415.3831
36 | 2021-09-18 08:00 | 1.014103
37 | 2021-09-18 08:00 | 0.9715736
38 | 2021-09-18 08:00 | 7.068585
39 | 2021-09-18 08:00 | 33.52113
40 | 2021-09-18 08:00 | 1.164804
41 | 2021-09-18 08:00 | 1.372554
42 | 2021-09-18 08:00 | 1.162622
43 | 2021-09-18 08:00 | 11.8
44 | 2021-09-18 08:00 | 0.44
45 | 2021-09-18 08:00 | 0.3
46 | 2021-09-18 08:00 | 0.7
47 | 2021-09-18 08:00 | 89.8
48 | 2021-09-18 08:00 | 7.4
49 | 2021-09-18 08:00 | 35.69929
50 | 2021-09-18 08:00 | 57.51592
51 | 2021-09-18 08:00 | 1928.084
52 | 2021-09-18 08:00 | 3.83993
53 | 2021-09-18 08:00 | 1295.007
54 | 2021-09-18 08:00 | 2171.197
55 | 2021-09-18 08:00 | 436.6201
1 | 2021-09-18 16:00 | 1.320641
2 | 2021-09-18 16:00 | 0.924449
3 | 2021-09-18 16:00 | 0.3961924
4 | 2021-09-18 16:00 | 1251.422
5 | 2021-09-18 16:00 | 205.3721
6 | 2021-09-18 16:00 | 0.5266666
7 | 2021-09-18 16:00 | 18.8
8 | 2021-09-18 16:00 | 45.74209
9 | 2021-09-18 16:00 | 1.19898
10 | 2021-09-18 16:00 | 1.189104
11 | 2021-09-18 16:00 | 0.999667
12 | 2021-09-18 16:00 | 0.5251911
13 | 2021-09-18 16:00 | 0.33815
14 | 2021-09-18 16:00 | 0.6883742
15 | 2021-09-18 16:00 | 3.302364
20 | 2021-09-18 16:00 | 0.201551
21 | 2021-09-18 16:00 | 4.854692
22 | 2021-09-18 16:00 | 5.063946
23 | 2021-09-18 16:00 | 2.831788
24 | 2021-09-18 16:00 | 692.1719
25 | 2021-09-18 16:00 | 0.148092
26 | 2021-09-18 16:00 | 228.7132
28 | 2021-09-18 16:00 | 27.48834
29 | 2021-09-18 16:00 | 60.5
30 | 2021-09-18 16:00 | 3173.78
31 | 2021-09-18 16:00 | 3.370331
34 | 2021-09-18 16:00 | 28.7689
35 | 2021-09-18 16:00 | 393.8116
36 | 2021-09-18 16:00 | 0.9719388
37 | 2021-09-18 16:00 | 0.9485368
38 | 2021-09-18 16:00 | 8.157057
39 | 2021-09-18 16:00 | 38.15217
40 | 2021-09-18 16:00 | 1.161523
41 | 2021-09-18 16:00 | 1.357877
42 | 2021-09-18 16:00 | 1.151266
43 | 2021-09-18 16:00 | 11.6
44 | 2021-09-18 16:00 | 0.44
45 | 2021-09-18 16:00 | 0.3
46 | 2021-09-18 16:00 | 0.7
47 | 2021-09-18 16:00 | 89.7
48 | 2021-09-18 16:00 | 7.2
49 | 2021-09-18 16:00 | 35.42695
50 | 2021-09-18 16:00 | 57.02846
51 | 2021-09-18 16:00 | 1962.29
52 | 2021-09-18 16:00 | 3.789669
53 | 2021-09-18 16:00 | 1294.227
54 | 2021-09-18 16:00 | 2189.858
55 | 2021-09-18 16:00 | 446.4822
1 | 2021-09-19 | 1.330771
2 | 2021-09-19 | 0.9315396
3 | 2021-09-19 | 0.3992313
4 | 2021-09-19 | 1251.105
5 | 2021-09-19 | 217.1067
6 | 2021-09-19 | 0.526
7 | 2021-09-19 | 19.2
8 | 2021-09-19 | 43.63636
9 | 2021-09-19 | 1.15586
10 | 2021-09-19 | 1.264719
11 | 2021-09-19 | 0.9997079
12 | 2021-09-19 | 0.5330818
13 | 2021-09-19 | 0.3432305
14 | 2021-09-19 | 0.6987167
15 | 2021-09-19 | 3.680576
20 | 2021-09-19 | 0.1830687
21 | 2021-09-19 | 5.113511
22 | 2021-09-19 | 4.927111
23 | 2021-09-19 | 2.84055
24 | 2021-09-19 | 689.4016
25 | 2021-09-19 | 0.1440903
26 | 2021-09-19 | 233.0366
28 | 2021-09-19 | 24.32531
29 | 2021-09-19 | 63
30 | 2021-09-19 | 3191.267
31 | 2021-09-19 | 3.175404
34 | 2021-09-19 | 29.22179
35 | 2021-09-19 | 416.6411
36 | 2021-09-19 | 0.9438903
37 | 2021-09-19 | 0.9233068
38 | 2021-09-19 | 8.794086
39 | 2021-09-19 | 35.67073
40 | 2021-09-19 | 1.127578
41 | 2021-09-19 | 1.33763
42 | 2021-09-19 | 1.133331
43 | 2021-09-19 | 11.6
44 | 2021-09-19 | 0.44
45 | 2021-09-19 | 0.3
46 | 2021-09-19 | 0.7
47 | 2021-09-19 | 89.2
48 | 2021-09-19 | 7.4
49 | 2021-09-19 | 35.74561
50 | 2021-09-19 | 57.11011
51 | 2021-09-19 | 1934.684
52 | 2021-09-19 | 3.694402
53 | 2021-09-19 | 1245.796
54 | 2021-09-19 | 2103.92
55 | 2021-09-19 | 457.1283
1 | 2021-09-19 08:00 | 1.385851
2 | 2021-09-19 08:00 | 0.9700955
3 | 2021-09-19 08:00 | 0.4157552
4 | 2021-09-19 08:00 | 1251.202
5 | 2021-09-19 08:00 | 207.5979
6 | 2021-09-19 08:00 | 0.708
7 | 2021-09-19 08:00 | 19.5
8 | 2021-09-19 08:00 | 44.01806
9 | 2021-09-19 08:00 | 1.220382
10 | 2021-09-19 08:00 | 1.155885
11 | 2021-09-19 08:00 | 0.9996793
12 | 2021-09-19 08:00 | 0.5501877
13 | 2021-09-19 08:00 | 0.3542444
14 | 2021-09-19 08:00 | 0.7211376
15 | 2021-09-19 08:00 | 3.02559
20 | 2021-09-19 08:00 | 0.2185189
21 | 2021-09-19 08:00 | 4.661971
22 | 2021-09-19 08:00 | 5.084717
23 | 2021-09-19 08:00 | 2.896665
24 | 2021-09-19 08:00 | 697.589
25 | 2021-09-19 08:00 | 0.1486994
26 | 2021-09-19 08:00 | 242.7247
28 | 2021-09-19 08:00 | 21.31193
29 | 2021-09-19 08:00 | 65.5
30 | 2021-09-19 08:00 | 3082.445
31 | 2021-09-19 08:00 | 3.360289
34 | 2021-09-19 08:00 | 29.98801
35 | 2021-09-19 08:00 | 416.636
36 | 2021-09-19 08:00 | 0.9910828
37 | 2021-09-19 08:00 | 0.9676768
38 | 2021-09-19 08:00 | 7.687561
39 | 2021-09-19 08:00 | 41.66667
40 | 2021-09-19 08:00 | 1.127762
41 | 2021-09-19 08:00 | 1.342746
42 | 2021-09-19 08:00 | 1.137108
43 | 2021-09-19 08:00 | 11.7
44 | 2021-09-19 08:00 | 0.44
45 | 2021-09-19 08:00 | 0.3
46 | 2021-09-19 08:00 | 0.6
47 | 2021-09-19 08:00 | 89.4
48 | 2021-09-19 08:00 | 7.3
49 | 2021-09-19 08:00 | 35.65724
50 | 2021-09-19 08:00 | 57.3047
51 | 2021-09-19 08:00 | 1966.753
52 | 2021-09-19 08:00 | 3.808435
53 | 2021-09-19 08:00 | 1313.172
54 | 2021-09-19 08:00 | 2204.848
55 | 2021-09-19 08:00 | 440.8699
1 | 2021-09-19 16:00 | 1.356353
2 | 2021-09-19 16:00 | 0.9494468
3 | 2021-09-19 16:00 | 0.4069058
4 | 2021-09-19 16:00 | 1245.243
5 | 2021-09-19 16:00 | 218.9949
6 | 2021-09-19 16:00 | 0.455
7 | 2021-09-19 16:00 | 18
8 | 2021-09-19 16:00 | 41.86047
9 | 2021-09-19 16:00 | 1.237484
10 | 2021-09-19 16:00 | 1.201078
11 | 2021-09-19 16:00 | 0.9997092
12 | 2021-09-19 16:00 | 0.5408347
13 | 2021-09-19 16:00 | 0.3482223
14 | 2021-09-19 16:00 | 0.7088785
15 | 2021-09-19 16:00 | 2.786208
20 | 2021-09-19 16:00 | 0.2387958
21 | 2021-09-19 16:00 | 4.587172
22 | 2021-09-19 16:00 | 4.896453
23 | 2021-09-19 16:00 | 2.862361
24 | 2021-09-19 16:00 | 709.9863
25 | 2021-09-19 16:00 | 0.1431938
26 | 2021-09-19 16:00 | 236.6537
28 | 2021-09-19 16:00 | 9.37427
29 | 2021-09-19 16:00 | 62
30 | 2021-09-19 16:00 | 3172.852
31 | 2021-09-19 16:00 | 3.242023
34 | 2021-09-19 16:00 | 27.90886
35 | 2021-09-19 16:00 | 376.2363
36 | 2021-09-19 16:00 | 1.003851
37 | 2021-09-19 16:00 | 0.9856851
38 | 2021-09-19 16:00 | 7.373379
39 | 2021-09-19 16:00 | 34.16667
40 | 2021-09-19 16:00 | 1.121647
41 | 2021-09-19 16:00 | 1.334831
42 | 2021-09-19 16:00 | 1.13134
43 | 2021-09-19 16:00 | 11.6
44 | 2021-09-19 16:00 | 0.44
45 | 2021-09-19 16:00 | 0.3
46 | 2021-09-19 16:00 | 0.6
47 | 2021-09-19 16:00 | 88.8
48 | 2021-09-19 16:00 | 7.8
49 | 2021-09-19 16:00 | 35.68761
50 | 2021-09-19 16:00 | 57.25658
51 | 2021-09-19 16:00 | 1956.479
52 | 2021-09-19 16:00 | 3.7525
53 | 2021-09-19 16:00 | 1250.293
54 | 2021-09-19 16:00 | 2107.423
55 | 2021-09-19 16:00 | 449.1788
1 | 2021-09-20 | 1.401202
2 | 2021-09-20 | 0.9808416
3 | 2021-09-20 | 0.4203607
4 | 2021-09-20 | 1251.498
5 | 2021-09-20 | 222.6304
6 | 2021-09-20 | 0.518
7 | 2021-09-20 | 17.8
8 | 2021-09-20 | 41.68618
9 | 2021-09-20 | 1.225352
10 | 2021-09-20 | 1.263864
11 | 2021-09-20 | 0.9997187
12 | 2021-09-20 | 0.5581886
13 | 2021-09-20 | 0.3593958
14 | 2021-09-20 | 0.7316244
15 | 2021-09-20 | 2.907076
20 | 2021-09-20 | 0.2232817
21 | 2021-09-20 | 4.425642
22 | 2021-09-20 | 4.919336
23 | 2021-09-20 | 2.909678
24 | 2021-09-20 | 716.1107
25 | 2021-09-20 | 0.1438629
26 | 2021-09-20 | 212.4759
28 | 2021-09-20 | 17.65115
29 | 2021-09-20 | 58
30 | 2021-09-20 | 3176.363
31 | 2021-09-20 | 3.216589
34 | 2021-09-20 | 29.09456
35 | 2021-09-20 | 416.61
36 | 2021-09-20 | 1.003841
37 | 2021-09-20 | 0.9825462
38 | 2021-09-20 | 7.332718
39 | 2021-09-20 | 40.66667
40 | 2021-09-20 | 1.04607
41 | 2021-09-20 | 1.232107
42 | 2021-09-20 | 1.046042
43 | 2021-09-20 | 11.6
44 | 2021-09-20 | 0.44
45 | 2021-09-20 | 0.3
46 | 2021-09-20 | 0.6
47 | 2021-09-20 | 89.3
48 | 2021-09-20 | 7.8
49 | 2021-09-20 | 35.4316
50 | 2021-09-20 | 56.32962
51 | 2021-09-20 | 1934.475
52 | 2021-09-20 | 3.767726
53 | 2021-09-20 | 1238.822
54 | 2021-09-20 | 2121.084
55 | 2021-09-20 | 454.4329
1 | 2021-09-20 08:00 | 1.414138
2 | 2021-09-20 08:00 | 0.9898965
3 | 2021-09-20 08:00 | 0.4242414
4 | 2021-09-20 08:00 | 1253.202
5 | 2021-09-20 08:00 | 195.9296
6 | 2021-09-20 08:00 | 0.7475
7 | 2021-09-20 08:00 | 19.3
8 | 2021-09-20 08:00 | 42.98441
9 | 2021-09-20 08:00 | 1.192893
10 | 2021-09-20 08:00 | 1.17564
11 | 2021-09-20 08:00 | 0.9996341
12 | 2021-09-20 08:00 | 0.5637919
13 | 2021-09-20 08:00 | 0.3630036
14 | 2021-09-20 08:00 | 0.7389688
15 | 2021-09-20 08:00 | 3.408054
20 | 2021-09-20 08:00 | 0.1904095
21 | 2021-09-20 08:00 | 4.661954
22 | 2021-09-20 08:00 | 5.249652
23 | 2021-09-20 08:00 | 2.922718
24 | 2021-09-20 08:00 | 716.3651
25 | 2021-09-20 08:00 | 0.1535228
26 | 2021-09-20 08:00 | 232.7538
28 | 2021-09-20 08:00 | 20.52485
29 | 2021-09-20 08:00 | 62.5
30 | 2021-09-20 08:00 | 3163.126
31 | 2021-09-20 08:00 | 3.656237
34 | 2021-09-20 08:00 | 30.32333
35 | 2021-09-20 08:00 | 416.6105
36 | 2021-09-20 08:00 | 0.9746193
37 | 2021-09-20 08:00 | 0.9456741
38 | 2021-09-20 08:00 | 8.070008
39 | 2021-09-20 08:00 | 35.8209
40 | 2021-09-20 08:00 | 1.047515
41 | 2021-09-20 08:00 | 1.243177
42 | 2021-09-20 08:00 | 1.05472
43 | 2021-09-20 08:00 | 11.4
44 | 2021-09-20 08:00 | 0.44
45 | 2021-09-20 08:00 | 0.3
46 | 2021-09-20 08:00 | 0.5
47 | 2021-09-20 08:00 | 88.9
48 | 2021-09-20 08:00 | 7.9
49 | 2021-09-20 08:00 | 35.59395
50 | 2021-09-20 08:00 | 56.82328
51 | 2021-09-20 08:00 | 1982.017
52 | 2021-09-20 08:00 | 3.755567
53 | 2021-09-20 08:00 | 1334.991
54 | 2021-09-20 08:00 | 2260.165
55 | 2021-09-20 08:00 | 450.8025
1 | 2021-09-20 16:00 | 1.427961
2 | 2021-09-20 16:00 | 0.9995726
3 | 2021-09-20 16:00 | 0.4283883
4 | 2021-09-20 16:00 | 1251.469
5 | 2021-09-20 16:00 | 230.9423
6 | 2021-09-20 16:00 | 0.7462
7 | 2021-09-20 16:00 | 19
8 | 2021-09-20 16:00 | 42.88939
9 | 2021-09-20 16:00 | 1.18401
10 | 2021-09-20 16:00 | 1.25057
11 | 2021-09-20 16:00 | 0.9997442
12 | 2021-09-20 16:00 | 0.5715652
13 | 2021-09-20 16:00 | 0.3680085
14 | 2021-09-20 16:00 | 0.7491572
15 | 2021-09-20 16:00 | 3.557068
20 | 2021-09-20 16:00 | 0.1790026
21 | 2021-09-20 16:00 | 4.553737
22 | 2021-09-20 16:00 | 4.767378
23 | 2021-09-20 16:00 | 2.930375
24 | 2021-09-20 16:00 | 711.7781
25 | 2021-09-20 16:00 | 0.139419
26 | 2021-09-20 16:00 | 232.0521
28 | 2021-09-20 16:00 | 21.98683
29 | 2021-09-20 16:00 | 61
30 | 2021-09-20 16:00 | 3117.265
31 | 2021-09-20 16:00 | 3.08206
34 | 2021-09-20 16:00 | 29.03845
35 | 2021-09-20 16:00 | 410.167
36 | 2021-09-20 16:00 | 0.9720812
37 | 2021-09-20 16:00 | 0.939577
38 | 2021-09-20 16:00 | 8.110805
39 | 2021-09-20 16:00 | 39.10257
40 | 2021-09-20 16:00 | 1.038938
41 | 2021-09-20 16:00 | 1.23443
42 | 2021-09-20 16:00 | 1.047961
43 | 2021-09-20 16:00 | 11.5
44 | 2021-09-20 16:00 | 0.44
45 | 2021-09-20 16:00 | 0.3
46 | 2021-09-20 16:00 | 0.6
47 | 2021-09-20 16:00 | 88.8
48 | 2021-09-20 16:00 | 7.9
49 | 2021-09-20 16:00 | 35.404
50 | 2021-09-20 16:00 | 56.80287
51 | 2021-09-20 16:00 | 1924.782
52 | 2021-09-20 16:00 | 3.708342
53 | 2021-09-20 16:00 | 1204.849
54 | 2021-09-20 16:00 | 2038.945
55 | 2021-09-20 16:00 | 456.3447
1 | 2021-09-21 | 1.418576
2 | 2021-09-21 | 0.9930035
3 | 2021-09-21 | 0.425573
4 | 2021-09-21 | 1251.504
5 | 2021-09-21 | 232.1281
6 | 2021-09-21 | 0.6595
7 | 2021-09-21 | 17.5
8 | 2021-09-21 | 41.66667
9 | 2021-09-21 | 1.205808
10 | 2021-09-21 | 1.221199
11 | 2021-09-21 | 0.9997382
12 | 2021-09-21 | 0.5645172
13 | 2021-09-21 | 0.3634706
14 | 2021-09-21 | 0.7399195
15 | 2021-09-21 | 3.176046
20 | 2021-09-21 | 0.2043102
21 | 2021-09-21 | 4.561505
22 | 2021-09-21 | 4.838811
23 | 2021-09-21 | 2.925006
24 | 2021-09-21 | 734.3014
25 | 2021-09-21 | 0.1415081
26 | 2021-09-21 | 249.9635
28 | 2021-09-21 | 11.77618
29 | 2021-09-21 | 61.5
30 | 2021-09-21 | 3124.164
31 | 2021-09-21 | 3.163345
34 | 2021-09-21 | 28.99342
35 | 2021-09-21 | 416.6403
36 | 2021-09-21 | 0.9873737
37 | 2021-09-21 | 0.9627016
38 | 2021-09-21 | 7.737551
39 | 2021-09-21 | 35.49296
40 | 2021-09-21 | 1.081367
41 | 2021-09-21 | 1.285344
42 | 2021-09-21 | 1.099332
43 | 2021-09-21 | 11.5
44 | 2021-09-21 | 0.44
45 | 2021-09-21 | 0.3
46 | 2021-09-21 | 0.6
47 | 2021-09-21 | 88.9
48 | 2021-09-21 | 7.8
49 | 2021-09-21 | 35.66195
50 | 2021-09-21 | 57.00496
51 | 2021-09-21 | 1919.144
52 | 2021-09-21 | 3.778092
53 | 2021-09-21 | 1239.672
54 | 2021-09-21 | 2089.757
55 | 2021-09-21 | 446.1866
1 | 2021-09-21 08:00 | 1.432523
2 | 2021-09-21 08:00 | 1.002766
3 | 2021-09-21 08:00 | 0.429757
4 | 2021-09-21 08:00 | 1251.593
5 | 2021-09-21 08:00 | 208.5359
6 | 2021-09-21 08:00 | 0.7925
7 | 2021-09-21 08:00 | 19.4
8 | 2021-09-21 08:00 | 43.40045
9 | 2021-09-21 08:00 | 1.224619
10 | 2021-09-21 08:00 | 1.163785
11 | 2021-09-21 08:00 | 0.9996859
12 | 2021-09-21 08:00 | 0.5694539
13 | 2021-09-21 08:00 | 0.3666491
14 | 2021-09-21 08:00 | 0.74639
15 | 2021-09-21 08:00 | 2.926459
20 | 2021-09-21 08:00 | 0.2157828
21 | 2021-09-21 08:00 | 4.1953
22 | 2021-09-21 08:00 | 4.927399
23 | 2021-09-21 08:00 | 2.930847
24 | 2021-09-21 08:00 | 734.6707
25 | 2021-09-21 08:00 | 0.1440988
26 | 2021-09-21 08:00 | 272.3723
28 | 2021-09-21 08:00 | 16.28583
29 | 2021-09-21 08:00 | 63
30 | 2021-09-21 08:00 | 3033.491
31 | 2021-09-21 08:00 | 3.522994
34 | 2021-09-21 08:00 | 29.94106
35 | 2021-09-21 08:00 | 416.5858
36 | 2021-09-21 08:00 | 1.011421
37 | 2021-09-21 08:00 | 0.9806911
38 | 2021-09-21 08:00 | 7.121759
39 | 2021-09-21 08:00 | 49.0566
40 | 2021-09-21 08:00 | 1.078206
41 | 2021-09-21 08:00 | 1.285093
42 | 2021-09-21 08:00 | 1.098844
43 | 2021-09-21 08:00 | 11.3
44 | 2021-09-21 08:00 | 0.44
45 | 2021-09-21 08:00 | 0.3
46 | 2021-09-21 08:00 | 0.7
47 | 2021-09-21 08:00 | 88.8
48 | 2021-09-21 08:00 | 7.8
49 | 2021-09-21 08:00 | 35.48422
50 | 2021-09-21 08:00 | 57.11829
51 | 2021-09-21 08:00 | 1935.401
52 | 2021-09-21 08:00 | 3.794092
53 | 2021-09-21 08:00 | 1269.38
54 | 2021-09-21 08:00 | 2132.19
55 | 2021-09-21 08:00 | 442.7174
1 | 2021-09-21 16:00 | 1.412109
2 | 2021-09-21 16:00 | 0.9884763
3 | 2021-09-21 16:00 | 0.4236327
4 | 2021-09-21 16:00 | 1251.618
5 | 2021-09-21 16:00 | 225.4476
6 | 2021-09-21 16:00 | 0.74
7 | 2021-09-21 16:00 | 18.3
8 | 2021-09-21 16:00 | 42.36111
9 | 2021-09-21 16:00 | 1.215109
10 | 2021-09-21 16:00 | 1.236319
11 | 2021-09-21 16:00 | 0.999735
12 | 2021-09-21 16:00 | 0.5631827
13 | 2021-09-21 16:00 | 0.3626113
14 | 2021-09-21 16:00 | 0.7381703
15 | 2021-09-21 16:00 | 3.071609
20 | 2021-09-21 16:00 | 0.2068418
21 | 2021-09-21 16:00 | 4.32485
22 | 2021-09-21 16:00 | 4.679052
23 | 2021-09-21 16:00 | 2.910282
24 | 2021-09-21 16:00 | 731.3571
25 | 2021-09-21 16:00 | 0.136836
26 | 2021-09-21 16:00 | 273.0583
28 | 2021-09-21 16:00 | 21.48412
29 | 2021-09-21 16:00 | 60
30 | 2021-09-21 16:00 | 3091.979
31 | 2021-09-21 16:00 | 3.244023
34 | 2021-09-21 16:00 | 28.80362
35 | 2021-09-21 16:00 | 416.6871
36 | 2021-09-21 16:00 | 1
37 | 2021-09-21 16:00 | 0.9733334
38 | 2021-09-21 16:00 | 7.396459
39 | 2021-09-21 16:00 | 50.8
40 | 2021-09-21 16:00 | 1.075084
41 | 2021-09-21 16:00 | 1.281147
42 | 2021-09-21 16:00 | 1.095764
43 | 2021-09-21 16:00 | 11.5
44 | 2021-09-21 16:00 | 0.44
45 | 2021-09-21 16:00 | 0.3
46 | 2021-09-21 16:00 | 0.5
47 | 2021-09-21 16:00 | 88.9
48 | 2021-09-21 16:00 | 7.8
49 | 2021-09-21 16:00 | 35.57372
50 | 2021-09-21 16:00 | 57.10041
51 | 2021-09-21 16:00 | 1886.32
52 | 2021-09-21 16:00 | 3.751357
53 | 2021-09-21 16:00 | 1197.242
54 | 2021-09-21 16:00 | 2013.312
55 | 2021-09-21 16:00 | 448.2712
1 | 2021-09-22 | 1.346284
2 | 2021-09-22 | 0.9423988
3 | 2021-09-22 | 0.4038852
4 | 2021-09-22 | 1251.45
5 | 2021-09-22 | 236.1376
6 | 2021-09-22 | 0.6075
7 | 2021-09-22 | 19.2
8 | 2021-09-22 | 44.0367
9 | 2021-09-22 | 1.21867
10 | 2021-09-22 | 1.18713
11 | 2021-09-22 | 0.9997506
12 | 2021-09-22 | 0.5305803
13 | 2021-09-22 | 0.34162
14 | 2021-09-22 | 0.695438
15 | 2021-09-22 | 3.076926
20 | 2021-09-22 | 0.2113269
21 | 2021-09-22 | 4.532418
22 | 2021-09-22 | 4.726507
23 | 2021-09-22 | 2.851834
24 | 2021-09-22 | 739.8467
25 | 2021-09-22 | 0.1382238
26 | 2021-09-22 | 300.4444
28 | 2021-09-22 | 26.60188
29 | 2021-09-22 | 58
30 | 2021-09-22 | 2948.579
31 | 2021-09-22 | 3.133116
34 | 2021-09-22 | 29.68661
35 | 2021-09-22 | 416.6534
36 | 2021-09-22 | 0.9936062
37 | 2021-09-22 | 0.9655522
38 | 2021-09-22 | 7.609344
39 | 2021-09-22 | 44.64286
40 | 2021-09-22 | 1.056091
41 | 2021-09-22 | 1.27109
42 | 2021-09-22 | 1.085569
43 | 2021-09-22 | 11.5
44 | 2021-09-22 | 0.44
45 | 2021-09-22 | 0.3
46 | 2021-09-22 | 0.5
47 | 2021-09-22 | 89
48 | 2021-09-22 | 7.6
49 | 2021-09-22 | 35.64043
50 | 2021-09-22 | 56.93057
51 | 2021-09-22 | 1931.059
52 | 2021-09-22 | 3.904159
53 | 2021-09-22 | 1228.618
54 | 2021-09-22 | 2075.163
55 | 2021-09-22 | 432.6213
1 | 2021-09-22 08:00 | 1.377129
2 | 2021-09-22 08:00 | 0.9639906
3 | 2021-09-22 08:00 | 0.4131388
4 | 2021-09-22 08:00 | 1251.859
5 | 2021-09-22 08:00 | 204.3531
6 | 2021-09-22 08:00 | 0.8025
7 | 2021-09-22 08:00 | 19
8 | 2021-09-22 08:00 | 43.98148
9 | 2021-09-22 08:00 | 1.22449
10 | 2021-09-22 08:00 | 1.06109
11 | 2021-09-22 08:00 | 0.9996507
12 | 2021-09-22 08:00 | 0.5383292
13 | 2021-09-22 08:00 | 0.3466092
14 | 2021-09-22 08:00 | 0.7055945
15 | 2021-09-22 08:00 | 3.006333
20 | 2021-09-22 08:00 | 0.2169394
21 | 2021-09-22 08:00 | 4.523741
22 | 2021-09-22 08:00 | 5.083692
23 | 2021-09-22 08:00 | 2.883216
24 | 2021-09-22 08:00 | 746.0302
25 | 2021-09-22 08:00 | 0.1486694
26 | 2021-09-22 08:00 | 299.2378
28 | 2021-09-22 08:00 | 18.72082
29 | 2021-09-22 08:00 | 61.5
30 | 2021-09-22 08:00 | 2811.553
31 | 2021-09-22 08:00 | 3.650692
34 | 2021-09-22 08:00 | 31.72295
35 | 2021-09-22 08:00 | 416.6295
36 | 2021-09-22 08:00 | 0.997449
37 | 2021-09-22 08:00 | 0.9687185
38 | 2021-09-22 08:00 | 7.530074
39 | 2021-09-22 08:00 | 41.69492
40 | 2021-09-22 08:00 | 1.076088
41 | 2021-09-22 08:00 | 1.294642
42 | 2021-09-22 08:00 | 1.103922
43 | 2021-09-22 08:00 | 11.2
44 | 2021-09-22 08:00 | 0.44
45 | 2021-09-22 08:00 | 0.3
46 | 2021-09-22 08:00 | 0.5
47 | 2021-09-22 08:00 | 89.2
48 | 2021-09-22 08:00 | 7.7
49 | 2021-09-22 08:00 | 35.20259
50 | 2021-09-22 08:00 | 56.96544
51 | 2021-09-22 08:00 | 1994.761
52 | 2021-09-22 08:00 | 4.02047
53 | 2021-09-22 08:00 | 1343.452
54 | 2021-09-22 08:00 | 2263.612
55 | 2021-09-22 08:00 | 419.0859
1 | 2021-09-22 16:00 | 1.314947
2 | 2021-09-22 16:00 | 0.9204631
3 | 2021-09-22 16:00 | 0.3944842
4 | 2021-09-22 16:00 | 1251.711
5 | 2021-09-22 16:00 | 185.0859
6 | 2021-09-22 16:00 | 0.5025
7 | 2021-09-22 16:00 | 18.1
8 | 2021-09-22 16:00 | 41.04308
9 | 2021-09-22 16:00 | 1.223785
10 | 2021-09-22 16:00 | 1.140252
11 | 2021-09-22 16:00 | 0.9995807
12 | 2021-09-22 16:00 | 0.5163842
13 | 2021-09-22 16:00 | 0.3324796
14 | 2021-09-22 16:00 | 0.6768309
15 | 2021-09-22 16:00 | 2.994938
20 | 2021-09-22 16:00 | 0.218672
21 | 2021-09-22 16:00 | 4.556287
22 | 2021-09-22 16:00 | 5.17908
23 | 2021-09-22 16:00 | 2.820451
24 | 2021-09-22 16:00 | 719.3439
25 | 2021-09-22 16:00 | 0.151459
26 | 2021-09-22 16:00 | 236.2579
28 | 2021-09-22 16:00 | 26.49925
29 | 2021-09-22 16:00 | 62.5
30 | 2021-09-22 16:00 | 2936.561
31 | 2021-09-22 16:00 | 3.886541
34 | 2021-09-22 16:00 | 31.39706
35 | 2021-09-22 16:00 | 416.6745
36 | 2021-09-22 16:00 | 0.9961637
37 | 2021-09-22 16:00 | 0.9705882
38 | 2021-09-22 16:00 | 7.551225
39 | 2021-09-22 16:00 | 42.54546
40 | 2021-09-22 16:00 | 1.082229
41 | 2021-09-22 16:00 | 1.2922
42 | 2021-09-22 16:00 | 1.102175
43 | 2021-09-22 16:00 | 11.3
44 | 2021-09-22 16:00 | 0.44
45 | 2021-09-22 16:00 | 0.3
46 | 2021-09-22 16:00 | 0.6
47 | 2021-09-22 16:00 | 89.2
48 | 2021-09-22 16:00 | 7.7
49 | 2021-09-22 16:00 | 35.37453
50 | 2021-09-22 16:00 | 56.50951
51 | 2021-09-22 16:00 | 1988.61
52 | 2021-09-22 16:00 | 3.955529
53 | 2021-09-22 16:00 | 1343.051
54 | 2021-09-22 16:00 | 2288.053
55 | 2021-09-22 16:00 | 430.6941
1 | 2021-09-23 | 1.24774
2 | 2021-09-23 | 0.8734178
3 | 2021-09-23 | 0.3743219
4 | 2021-09-23 | 1251.369
5 | 2021-09-23 | 183.8288
6 | 2021-09-23 | 0.5125
7 | 2021-09-23 | 21.2
8 | 2021-09-23 | 45.5914
9 | 2021-09-23 | 1.161578
10 | 2021-09-23 | 1.13955
11 | 2021-09-23 | 0.9995734
12 | 2021-09-23 | 0.4939095
13 | 2021-09-23 | 0.318009
14 | 2021-09-23 | 0.6473731
15 | 2021-09-23 | 3.653414
20 | 2021-09-23 | 0.1850486
21 | 2021-09-23 | 5.137526
22 | 2021-09-23 | 5.430389
23 | 2021-09-23 | 2.761609
24 | 2021-09-23 | 685.4666
25 | 2021-09-23 | 0.1588084
26 | 2021-09-23 | 176.7017
28 | 2021-09-23 | 28.30058
29 | 2021-09-23 | 65.5
30 | 2021-09-23 | 3067.795
31 | 2021-09-23 | 3.728832
34 | 2021-09-23 | 31.52706
35 | 2021-09-23 | 416.6552
36 | 2021-09-23 | 0.9440203
37 | 2021-09-23 | 0.9240891
38 | 2021-09-23 | 8.79094
39 | 2021-09-23 | 40
40 | 2021-09-23 | 1.070667
41 | 2021-09-23 | 1.269761
42 | 2021-09-23 | 1.079723
43 | 2021-09-23 | 11.3
44 | 2021-09-23 | 0.44
45 | 2021-09-23 | 0.3
46 | 2021-09-23 | 0.6
47 | 2021-09-23 | 89.3
48 | 2021-09-23 | 7.6
49 | 2021-09-23 | 35.44367
50 | 2021-09-23 | 57.18146
51 | 2021-09-23 | 2017.285
52 | 2021-09-23 | 3.849066
53 | 2021-09-23 | 1403.28
54 | 2021-09-23 | 2366.837
55 | 2021-09-23 | 438.1964
1 | 2021-09-23 08:00 | 1.210364
2 | 2021-09-23 08:00 | 0.8472548
3 | 2021-09-23 08:00 | 0.3631092
4 | 2021-09-23 08:00 | 1251.279
5 | 2021-09-23 08:00 | 178.7167
6 | 2021-09-23 08:00 | 0.3875
7 | 2021-09-23 08:00 | 19.7
8 | 2021-09-23 08:00 | 43.87528
9 | 2021-09-23 08:00 | 1.1575
10 | 2021-09-23 08:00 | 1.170821
11 | 2021-09-23 08:00 | 0.999547
12 | 2021-09-23 08:00 | 0.4805016
13 | 2021-09-23 08:00 | 0.3093762
14 | 2021-09-23 08:00 | 0.6297992
15 | 2021-09-23 08:00 | 3.559991
20 | 2021-09-23 08:00 | 0.1927365
21 | 2021-09-23 08:00 | 5.255858
22 | 2021-09-23 08:00 | 5.388958
23 | 2021-09-23 08:00 | 2.721836
24 | 2021-09-23 08:00 | 673.5767
25 | 2021-09-23 08:00 | 0.1575968
26 | 2021-09-23 08:00 | 167.6157
28 | 2021-09-23 08:00 | 19.78101
29 | 2021-09-23 08:00 | 64.5
30 | 2021-09-23 08:00 | 3064.381
31 | 2021-09-23 08:00 | 3.768962
34 | 2021-09-23 08:00 | 31.64122
35 | 2021-09-23 08:00 | 416.6313
36 | 2021-09-23 08:00 | 0.9425
37 | 2021-09-23 08:00 | 0.9315895
38 | 2021-09-23 08:00 | 8.815849
39 | 2021-09-23 08:00 | 25.65217
40 | 2021-09-23 08:00 | 1.058474
41 | 2021-09-23 08:00 | 1.260289
42 | 2021-09-23 08:00 | 1.072581
43 | 2021-09-23 08:00 | 11.6
44 | 2021-09-23 08:00 | 0.44
45 | 2021-09-23 08:00 | 0.3
46 | 2021-09-23 08:00 | 0.6
47 | 2021-09-23 08:00 | 89.4
48 | 2021-09-23 08:00 | 7.6
49 | 2021-09-23 08:00 | 35.74198
50 | 2021-09-23 08:00 | 57.38985
51 | 2021-09-23 08:00 | 2020.488
52 | 2021-09-23 08:00 | 3.807795
53 | 2021-09-23 08:00 | 1388.315
54 | 2021-09-23 08:00 | 2336.776
55 | 2021-09-23 08:00 | 442.0338
1 | 2021-09-23 16:00 | 1.159733
2 | 2021-09-23 16:00 | 0.8118133
3 | 2021-09-23 16:00 | 0.34792
4 | 2021-09-23 16:00 | 1251.325
5 | 2021-09-23 16:00 | 197.3114
6 | 2021-09-23 16:00 | 0.4675
7 | 2021-09-23 16:00 | 19.3
8 | 2021-09-23 16:00 | 43.56659
9 | 2021-09-23 16:00 | 1.094431
10 | 2021-09-23 16:00 | 1.277627
11 | 2021-09-23 16:00 | 0.9996386
12 | 2021-09-23 16:00 | 0.4671916
13 | 2021-09-23 16:00 | 0.3008064
14 | 2021-09-23 16:00 | 0.6123536
15 | 2021-09-23 16:00 | 3.668619
20 | 2021-09-23 16:00 | 0.2019659
21 | 2021-09-23 16:00 | 6.170056
22 | 2021-09-23 16:00 | 5.170169
23 | 2021-09-23 16:00 | 2.670086
24 | 2021-09-23 16:00 | 669.3498
25 | 2021-09-23 16:00 | 0.1511984
26 | 2021-09-23 16:00 | 192.7403
28 | 2021-09-23 16:00 | 20.94803
29 | 2021-09-23 16:00 | 61
30 | 2021-09-23 16:00 | 3206.841
31 | 2021-09-23 16:00 | 3.392351
34 | 2021-09-23 16:00 | 30.48466
35 | 2021-09-23 16:00 | 416.6172
36 | 2021-09-23 16:00 | 0.8934625
37 | 2021-09-23 16:00 | 0.8819512
38 | 2021-09-23 16:00 | 9.838675
39 | 2021-09-23 16:00 | 21.875
40 | 2021-09-23 16:00 | 1.08065
41 | 2021-09-23 16:00 | 1.285489
42 | 2021-09-23 16:00 | 1.091085
43 | 2021-09-23 16:00 | 11.4
44 | 2021-09-23 16:00 | 0.44
45 | 2021-09-23 16:00 | 0.3
46 | 2021-09-23 16:00 | 0.5
47 | 2021-09-23 16:00 | 89.1
48 | 2021-09-23 16:00 | 7.9
49 | 2021-09-23 16:00 | 34.26464
50 | 2021-09-23 16:00 | 57.20779
51 | 2021-09-23 16:00 | 1979.615
52 | 2021-09-23 16:00 | 3.643406
53 | 2021-09-23 16:00 | 1297.766
54 | 2021-09-23 16:00 | 2188.781
55 | 2021-09-23 16:00 | 462.9118
1 | 2021-09-24 | 1.17212
2 | 2021-09-24 | 0.8204838
3 | 2021-09-24 | 0.3516359
4 | 2021-09-24 | 1251.787
5 | 2021-09-24 | 215.3063
6 | 2021-09-24 | 0.6
7 | 2021-09-24 | 17.8
8 | 2021-09-24 | 41.39535
9 | 2021-09-24 | 1.216389
10 | 2021-09-24 | 1.229302
11 | 2021-09-24 | 0.9996918
12 | 2021-09-24 | 0.4683311
13 | 2021-09-24 | 0.3015401
14 | 2021-09-24 | 0.6138473
15 | 2021-09-24 | 3.198801
20 | 2021-09-24 | 0.2000149
21 | 2021-09-24 | 4.44693
22 | 2021-09-24 | 4.949345
23 | 2021-09-24 | 2.678453
24 | 2021-09-24 | 691.2249
25 | 2021-09-24 | 0.1447406
26 | 2021-09-24 | 224.8137
28 | 2021-09-24 | 34.89826
29 | 2021-09-24 | 59
30 | 2021-09-24 | 3112.275
31 | 2021-09-24 | 3.210426
34 | 2021-09-24 | 29.71421
35 | 2021-09-24 | 413.312
36 | 2021-09-24 | 0.9935979
37 | 2021-09-24 | 0.9557344
38 | 2021-09-24 | 7.64573
39 | 2021-09-24 | 30.2439
40 | 2021-09-24 | 1.096714
41 | 2021-09-24 | 1.293883
42 | 2021-09-24 | 1.095963
43 | 2021-09-24 | 11.4
44 | 2021-09-24 | 0.44
45 | 2021-09-24 | 0.3
46 | 2021-09-24 | 0.5
47 | 2021-09-24 | 89.4
48 | 2021-09-24 | 7.6
49 | 2021-09-24 | 33.95324
50 | 2021-09-24 | 56.99012
51 | 2021-09-24 | 1953.778
52 | 2021-09-24 | 3.748634
53 | 2021-09-24 | 1258.672
54 | 2021-09-24 | 2125.37
55 | 2021-09-24 | 450.4525
1 | 2021-09-24 08:00 | 1.31058
2 | 2021-09-24 08:00 | 0.9174057
3 | 2021-09-24 08:00 | 0.3931739
4 | 2021-09-24 08:00 | 1251.424
5 | 2021-09-24 08:00 | 218.6803
6 | 2021-09-24 08:00 | 0.68
7 | 2021-09-24 08:00 | 19.8
8 | 2021-09-24 08:00 | 44.39462
9 | 2021-09-24 08:00 | 1.201788
10 | 2021-09-24 08:00 | 1.142669
11 | 2021-09-24 08:00 | 0.9997044
12 | 2021-09-24 08:00 | 0.517926
13 | 2021-09-24 08:00 | 0.3334723
14 | 2021-09-24 08:00 | 0.6788518
15 | 2021-09-24 08:00 | 3.24752
20 | 2021-09-24 08:00 | 0.2050895
21 | 2021-09-24 08:00 | 4.837696
22 | 2021-09-24 08:00 | 5.02064
23 | 2021-09-24 08:00 | 2.820425
24 | 2021-09-24 08:00 | 717.4726
25 | 2021-09-24 08:00 | 0.1468255
26 | 2021-09-24 08:00 | 207.5631
28 | 2021-09-24 08:00 | 29.80768
29 | 2021-09-24 08:00 | 59.5
30 | 2021-09-24 08:00 | 3007.821
31 | 2021-09-24 08:00 | 3.28092
34 | 2021-09-24 08:00 | 30.09147
35 | 2021-09-24 08:00 | 416.6452
36 | 2021-09-24 08:00 | 0.9744572
37 | 2021-09-24 08:00 | 0.9533941
38 | 2021-09-24 08:00 | 8.085216
39 | 2021-09-24 08:00 | 28.78788
40 | 2021-09-24 08:00 | 1.079648
41 | 2021-09-24 08:00 | 1.273912
42 | 2021-09-24 08:00 | 1.080696
43 | 2021-09-24 08:00 | 11.7
44 | 2021-09-24 08:00 | 0.45
45 | 2021-09-24 08:00 | 0.5
46 | 2021-09-24 08:00 | 0.5
47 | 2021-09-24 08:00 | 89.2
48 | 2021-09-24 08:00 | 7.7
49 | 2021-09-24 08:00 | 33.96025
50 | 2021-09-24 08:00 | 56.89172
51 | 2021-09-24 08:00 | 1957.07
52 | 2021-09-24 08:00 | 3.890642
53 | 2021-09-24 08:00 | 1299.965
54 | 2021-09-24 08:00 | 2196.715
55 | 2021-09-24 08:00 | 434.3311
1 | 2021-09-24 16:00 | 1.318027
2 | 2021-09-24 16:00 | 0.9226186
3 | 2021-09-24 16:00 | 0.395408
4 | 2021-09-24 16:00 | 1251.345
5 | 2021-09-24 16:00 | 211.0766
6 | 2021-09-24 16:00 | 0.7775
7 | 2021-09-24 16:00 | 19.6
8 | 2021-09-24 16:00 | 44.24379
9 | 2021-09-24 16:00 | 1.186375
10 | 2021-09-24 16:00 | 1.18523
11 | 2021-09-24 16:00 | 0.9996965
12 | 2021-09-24 16:00 | 0.526726
13 | 2021-09-24 16:00 | 0.3391383
14 | 2021-09-24 16:00 | 0.6903861
15 | 2021-09-24 16:00 | 3.448078
20 | 2021-09-24 16:00 | 0.1914044
21 | 2021-09-24 16:00 | 4.832488
22 | 2021-09-24 16:00 | 4.959507
23 | 2021-09-24 16:00 | 2.821916
24 | 2021-09-24 16:00 | 724.8666
25 | 2021-09-24 16:00 | 0.1450377
26 | 2021-09-24 16:00 | 226.9003
28 | 2021-09-24 16:00 | 36.58854
29 | 2021-09-24 16:00 | 59.5
30 | 2021-09-24 16:00 | 3140.272
31 | 2021-09-24 16:00 | 3.43414
34 | 2021-09-24 16:00 | 29.22013
35 | 2021-09-24 16:00 | 414.9025
36 | 2021-09-24 16:00 | 0.9652956
37 | 2021-09-24 16:00 | 0.9437628
38 | 2021-09-24 16:00 | 8.280566
39 | 2021-09-24 16:00 | 30.90909
40 | 2021-09-24 16:00 | 1.131509
41 | 2021-09-24 16:00 | 1.335369
42 | 2021-09-24 16:00 | 1.127456
43 | 2021-09-24 16:00 | 11.6
44 | 2021-09-24 16:00 | 0.45
45 | 2021-09-24 16:00 | 0.3
46 | 2021-09-24 16:00 | 0.6
47 | 2021-09-24 16:00 | 89.4
48 | 2021-09-24 16:00 | 7.5
49 | 2021-09-24 16:00 | 34.11827
50 | 2021-09-24 16:00 | 57.24215
51 | 2021-09-24 16:00 | 1928.981
52 | 2021-09-24 16:00 | 3.744241
53 | 2021-09-24 16:00 | 1269.266
54 | 2021-09-24 16:00 | 2128.818
55 | 2021-09-24 16:00 | 447.9423
1 | 2021-09-25 | 1.274396
2 | 2021-09-25 | 0.8920773
3 | 2021-09-25 | 0.3823189
4 | 2021-09-25 | 1248.296
5 | 2021-09-25 | 207.2231
6 | 2021-09-25 | 0.608
7 | 2021-09-25 | 18
8 | 2021-09-25 | 41.37931
9 | 2021-09-25 | 1.211465
10 | 2021-09-25 | 1.178488
11 | 2021-09-25 | 0.9996719
12 | 2021-09-25 | 0.5104374
13 | 2021-09-25 | 0.3286507
14 | 2021-09-25 | 0.6690364
15 | 2021-09-25 | 3.130664
20 | 2021-09-25 | 0.2101025
21 | 2021-09-25 | 4.665225
22 | 2021-09-25 | 5.054663
23 | 2021-09-25 | 2.778519
24 | 2021-09-25 | 718.4315
25 | 2021-09-25 | 0.1478205
26 | 2021-09-25 | 216.7186
28 | 2021-09-25 | 31.0781
29 | 2021-09-25 | 60.5
30 | 2021-09-25 | 3159.656
31 | 2021-09-25 | 3.466947
34 | 2021-09-25 | 28.98964
35 | 2021-09-25 | 392.5453
36 | 2021-09-25 | 0.9859872
37 | 2021-09-25 | 0.9625506
38 | 2021-09-25 | 7.795889
39 | 2021-09-25 | 32.36842
40 | 2021-09-25 | 1.165919
41 | 2021-09-25 | 1.389254
42 | 2021-09-25 | 1.169955
43 | 2021-09-25 | 11.6
44 | 2021-09-25 | 0.45
45 | 2021-09-25 | 0.3
46 | 2021-09-25 | 0.6
47 | 2021-09-25 | 89.5
48 | 2021-09-25 | 7.5
49 | 2021-09-25 | 34.29992
50 | 2021-09-25 | 57.42662
51 | 2021-09-25 | 1966.754
52 | 2021-09-25 | 3.713781
53 | 2021-09-25 | 1290.282
54 | 2021-09-25 | 2161.049
55 | 2021-09-25 | 450.9865
1 | 2021-09-25 08:00 | 1.320893
2 | 2021-09-25 08:00 | 0.9246249
3 | 2021-09-25 08:00 | 0.3962678
4 | 2021-09-25 08:00 | 1251.537
5 | 2021-09-25 08:00 | 209.0932
6 | 2021-09-25 08:00 | 0.625
7 | 2021-09-25 08:00 | 20.8
8 | 2021-09-25 08:00 | 46.42857
9 | 2021-09-25 08:00 | 1.199746
10 | 2021-09-25 08:00 | 1.162636
11 | 2021-09-25 08:00 | 0.9996806
12 | 2021-09-25 08:00 | 0.5229391
13 | 2021-09-25 08:00 | 0.3367001
14 | 2021-09-25 08:00 | 0.6854226
15 | 2021-09-25 08:00 | 3.308286
20 | 2021-09-25 08:00 | 0.2013143
21 | 2021-09-25 08:00 | 4.863114
22 | 2021-09-25 08:00 | 4.996706
23 | 2021-09-25 08:00 | 2.827524
24 | 2021-09-25 08:00 | 708.4719
25 | 2021-09-25 08:00 | 0.1461256
26 | 2021-09-25 08:00 | 187.8091
28 | 2021-09-25 08:00 | 21.44121
29 | 2021-09-25 08:00 | 59.5
30 | 2021-09-25 08:00 | 2970.473
31 | 2021-09-25 08:00 | 3.388306
34 | 2021-09-25 08:00 | 30.52102
35 | 2021-09-25 08:00 | 416.0685
36 | 2021-09-25 08:00 | 0.9720102
37 | 2021-09-25 08:00 | 0.9467871
38 | 2021-09-25 08:00 | 8.1714
39 | 2021-09-25 08:00 | 33.62319
40 | 2021-09-25 08:00 | 1.169042
41 | 2021-09-25 08:00 | 1.381581
42 | 2021-09-25 08:00 | 1.16342
43 | 2021-09-25 08:00 | 11.7
44 | 2021-09-25 08:00 | 0.45
45 | 2021-09-25 08:00 | 0.3
46 | 2021-09-25 08:00 | 0.6
47 | 2021-09-25 08:00 | 89.4
48 | 2021-09-25 08:00 | 7.5
49 | 2021-09-25 08:00 | 34.16452
50 | 2021-09-25 08:00 | 56.98376
51 | 2021-09-25 08:00 | 1955.661
52 | 2021-09-25 08:00 | 3.864261
53 | 2021-09-25 08:00 | 1290.357
54 | 2021-09-25 08:00 | 2179.281
55 | 2021-09-25 08:00 | 437.0558
1 | 2021-09-25 16:00 | 1.31386
2 | 2021-09-25 16:00 | 0.9197022
3 | 2021-09-25 16:00 | 0.3941581
4 | 2021-09-25 16:00 | 1251.558
5 | 2021-09-25 16:00 | 218.8624
6 | 2021-09-25 16:00 | 0.572
7 | 2021-09-25 16:00 | 20
8 | 2021-09-25 16:00 | 44.15011
9 | 2021-09-25 16:00 | 1.209512
10 | 2021-09-25 16:00 | 1.231356
11 | 2021-09-25 16:00 | 0.9997018
12 | 2021-09-25 16:00 | 0.5247507
13 | 2021-09-25 16:00 | 0.3378665
14 | 2021-09-25 16:00 | 0.687797
15 | 2021-09-25 16:00 | 3.133415
20 | 2021-09-25 16:00 | 0.2118146
21 | 2021-09-25 16:00 | 4.752187
22 | 2021-09-25 16:00 | 4.960976
23 | 2021-09-25 16:00 | 2.816983
24 | 2021-09-25 16:00 | 714.1862
25 | 2021-09-25 16:00 | 0.1450807
26 | 2021-09-25 16:00 | 198.4089
28 | 2021-09-25 16:00 | 32.00989
29 | 2021-09-25 16:00 | 59.5
30 | 2021-09-25 16:00 | 3071.359
31 | 2021-09-25 16:00 | 3.263174
34 | 2021-09-25 16:00 | 30.1469
35 | 2021-09-25 16:00 | 416.6385
36 | 2021-09-25 16:00 | 0.9820051
37 | 2021-09-25 16:00 | 0.9641393
38 | 2021-09-25 16:00 | 7.885602
39 | 2021-09-25 16:00 | 35.54217
40 | 2021-09-25 16:00 | 1.169723
41 | 2021-09-25 16:00 | 1.38192
42 | 2021-09-25 16:00 | 1.164418
43 | 2021-09-25 16:00 | 11.7
44 | 2021-09-25 16:00 | 0.45
45 | 2021-09-25 16:00 | 0.4
46 | 2021-09-25 16:00 | 0.5
47 | 2021-09-25 16:00 | 88.9
48 | 2021-09-25 16:00 | 7.8
49 | 2021-09-25 16:00 | 34.37067
50 | 2021-09-25 16:00 | 56.92337
51 | 2021-09-25 16:00 | 1935.456
52 | 2021-09-25 16:00 | 3.748502
53 | 2021-09-25 16:00 | 1259.99
54 | 2021-09-25 16:00 | 2131.218
55 | 2021-09-25 16:00 | 451.2354
1 | 2021-09-26 | 1.396235
2 | 2021-09-26 | 0.9773647
3 | 2021-09-26 | 0.4188706
4 | 2021-09-26 | 1251.486
5 | 2021-09-26 | 200.9689
6 | 2021-09-26 | 0.68
7 | 2021-09-26 | 20.8
8 | 2021-09-26 | 45.91611
9 | 2021-09-26 | 1.220663
10 | 2021-09-26 | 1.199416
11 | 2021-09-26 | 0.9996515
12 | 2021-09-26 | 0.5566086
13 | 2021-09-26 | 0.3583786
14 | 2021-09-26 | 0.7295536
15 | 2021-09-26 | 2.952806
20 | 2021-09-26 | 0.2229119
21 | 2021-09-26 | 4.580976
22 | 2021-09-26 | 5.099343
23 | 2021-09-26 | 2.907092
24 | 2021-09-26 | 712.7468
25 | 2021-09-26 | 0.1491271
26 | 2021-09-26 | 221.1031
28 | 2021-09-26 | 19.61211
29 | 2021-09-26 | 60.5
30 | 2021-09-26 | 3035.257
31 | 2021-09-26 | 3.546553
34 | 2021-09-26 | 30.83957
35 | 2021-09-26 | 416.649
36 | 2021-09-26 | 0.9961734
37 | 2021-09-26 | 0.9785276
38 | 2021-09-26 | 7.533782
39 | 2021-09-26 | 33.51648
40 | 2021-09-26 | 1.098169
41 | 2021-09-26 | 1.291595
42 | 2021-09-26 | 1.096478
43 | 2021-09-26 | 11.7
44 | 2021-09-26 | 0.45
45 | 2021-09-26 | 0.4
46 | 2021-09-26 | 0.5
47 | 2021-09-26 | 88.8
48 | 2021-09-26 | 7.7
49 | 2021-09-26 | 33.99536
50 | 2021-09-26 | 56.38328
51 | 2021-09-26 | 1981.456
52 | 2021-09-26 | 3.776981
53 | 2021-09-26 | 1288.811
54 | 2021-09-26 | 2198.253
55 | 2021-09-26 | 451.5894
1 | 2021-09-26 08:00 | 1.345768
2 | 2021-09-26 08:00 | 0.9420373
3 | 2021-09-26 08:00 | 0.4037303
4 | 2021-09-26 08:00 | 1251.695
5 | 2021-09-26 08:00 | 214.1645
6 | 2021-09-26 08:00 | 0.69
7 | 2021-09-26 08:00 | 16.8
8 | 2021-09-26 08:00 | 42
9 | 2021-09-26 08:00 | 1.153465
10 | 2021-09-26 08:00 | 1.147632
11 | 2021-09-26 08:00 | 0.9996924
12 | 2021-09-26 08:00 | 0.5339484
13 | 2021-09-26 08:00 | 0.3437885
14 | 2021-09-26 08:00 | 0.6998525
15 | 2021-09-26 08:00 | 3.624495
20 | 2021-09-26 08:00 | 0.1886127
21 | 2021-09-26 08:00 | 5.239753
22 | 2021-09-26 08:00 | 4.969388
23 | 2021-09-26 08:00 | 2.850887
24 | 2021-09-26 08:00 | 719.6964
25 | 2021-09-26 08:00 | 0.1453267
26 | 2021-09-26 08:00 | 235.8432
28 | 2021-09-26 08:00 | 47.06874
29 | 2021-09-26 08:00 | 59.5
30 | 2021-09-26 08:00 | 2919.612
31 | 2021-09-26 08:00 | 3.360484
34 | 2021-09-26 08:00 | 30.39406
35 | 2021-09-26 08:00 | 391.7255
36 | 2021-09-26 08:00 | 0.9405941
37 | 2021-09-26 08:00 | 0.9246032
38 | 2021-09-26 08:00 | 8.864247
39 | 2021-09-26 08:00 | 27.58621
40 | 2021-09-26 08:00 | 1.097523
41 | 2021-09-26 08:00 | 1.29122
42 | 2021-09-26 08:00 | 1.097529
43 | 2021-09-26 08:00 | 11.8
44 | 2021-09-26 08:00 | 0.45
45 | 2021-09-26 08:00 | 0.3
46 | 2021-09-26 08:00 | 0.6
47 | 2021-09-26 08:00 | 89.2
48 | 2021-09-26 08:00 | 7.8
49 | 2021-09-26 08:00 | 34.78576
50 | 2021-09-26 08:00 | 56.58363
51 | 2021-09-26 08:00 | 2001.067
52 | 2021-09-26 08:00 | 3.827682
53 | 2021-09-26 08:00 | 1270.538
54 | 2021-09-26 08:00 | 2158.412
55 | 2021-09-26 08:00 | 443.824
1 | 2021-09-26 16:00 | 1.256443
2 | 2021-09-26 16:00 | 0.8795098
3 | 2021-09-26 16:00 | 0.3769328
4 | 2021-09-26 16:00 | 1250.903
5 | 2021-09-26 16:00 | 194.3247
6 | 2021-09-26 16:00 | 0.64
7 | 2021-09-26 16:00 | 18.2
8 | 2021-09-26 16:00 | 44.39025
9 | 2021-09-26 16:00 | 1.154512
10 | 2021-09-26 16:00 | 1.11391
11 | 2021-09-26 16:00 | 0.9996336
12 | 2021-09-26 16:00 | 0.5013963
13 | 2021-09-26 16:00 | 0.3228295
14 | 2021-09-26 16:00 | 0.6571862
15 | 2021-09-26 16:00 | 3.659572
20 | 2021-09-26 16:00 | 0.1837314
21 | 2021-09-26 16:00 | 5.08598
22 | 2021-09-26 16:00 | 5.060659
23 | 2021-09-26 16:00 | 2.757068
24 | 2021-09-26 16:00 | 722.4633
25 | 2021-09-26 16:00 | 0.1479959
26 | 2021-09-26 16:00 | 261.2486
28 | 2021-09-26 16:00 | 26.99632
29 | 2021-09-26 16:00 | 59.5
30 | 2021-09-26 16:00 | 2956.62
31 | 2021-09-26 16:00 | 3.717815
34 | 2021-09-26 16:00 | 29.33442
35 | 2021-09-26 16:00 | 339.8135
36 | 2021-09-26 16:00 | 0.9456119
37 | 2021-09-26 16:00 | 0.9275075
38 | 2021-09-26 16:00 | 8.745552
39 | 2021-09-26 16:00 | 28.77358
40 | 2021-09-26 16:00 | 1.088329
41 | 2021-09-26 16:00 | 1.280866
42 | 2021-09-26 16:00 | 1.091496
43 | 2021-09-26 16:00 | 11.7
44 | 2021-09-26 16:00 | 0.45
45 | 2021-09-26 16:00 | 0.5
46 | 2021-09-26 16:00 | 0.7
47 | 2021-09-26 16:00 | 88.8
48 | 2021-09-26 16:00 | 7.8
49 | 2021-09-26 16:00 | 35.61771
50 | 2021-09-26 16:00 | 56.77041
51 | 2021-09-26 16:00 | 2078.095
52 | 2021-09-26 16:00 | 3.743349
53 | 2021-09-26 16:00 | 1283.187
54 | 2021-09-26 16:00 | 2175.241
55 | 2021-09-26 16:00 | 452.8529
1 | 2021-09-27 | 1.215102
2 | 2021-09-27 | 0.8505716
3 | 2021-09-27 | 0.3645307
4 | 2021-09-27 | 1251.123
5 | 2021-09-27 | 204.1499
6 | 2021-09-27 | 0.6125
7 | 2021-09-27 | 20
8 | 2021-09-27 | 42.91845
9 | 2021-09-27 | 1.156716
10 | 2021-09-27 | 1.191211
11 | 2021-09-27 | 0.9996768
12 | 2021-09-27 | 0.4876437
13 | 2021-09-27 | 0.3139748
14 | 2021-09-27 | 0.6391605
15 | 2021-09-27 | 3.593512
20 | 2021-09-27 | 0.1917228
21 | 2021-09-27 | 5.309679
22 | 2021-09-27 | 5.04197
23 | 2021-09-27 | 2.720541
24 | 2021-09-27 | 704.4445
25 | 2021-09-27 | 0.1474493
26 | 2021-09-27 | 208.3027
28 | 2021-09-27 | 34.46624
29 | 2021-09-27 | 59
30 | 2021-09-27 | 3054.954
31 | 2021-09-27 | 3.450623
34 | 2021-09-27 | 29.59652
35 | 2021-09-27 | 367.0832
36 | 2021-09-27 | 0.9390547
37 | 2021-09-27 | 0.922619
38 | 2021-09-27 | 8.903191
39 | 2021-09-27 | 31.71428
40 | 2021-09-27 | 1.088489
41 | 2021-09-27 | 1.287344
42 | 2021-09-27 | 1.099646
43 | 2021-09-27 | 11.7
44 | 2021-09-27 | 0.45
45 | 2021-09-27 | 0.5
46 | 2021-09-27 | 0.7
47 | 2021-09-27 | 88.8
48 | 2021-09-27 | 7.6
49 | 2021-09-27 | 35.69844
50 | 2021-09-27 | 56.77158
51 | 2021-09-27 | 2043.074
52 | 2021-09-27 | 3.672351
53 | 2021-09-27 | 1265.628
54 | 2021-09-27 | 2146.262
55 | 2021-09-27 | 461.7773
1 | 2021-09-27 08:00 | 1.248565
2 | 2021-09-27 08:00 | 0.8739955
3 | 2021-09-27 08:00 | 0.3745695
4 | 2021-09-27 08:00 | 1251.056
5 | 2021-09-27 08:00 | 215.5557
6 | 2021-09-27 08:00 | 0.44
7 | 2021-09-27 08:00 | 18.3
8 | 2021-09-27 08:00 | 42.06896
9 | 2021-09-27 08:00 | 1.205845
10 | 2021-09-27 08:00 | 1.313003
11 | 2021-09-27 08:00 | 0.999707
12 | 2021-09-27 08:00 | 0.5033941
13 | 2021-09-27 08:00 | 0.3241158
14 | 2021-09-27 08:00 | 0.6598048
15 | 2021-09-27 08:00 | 3.268723
20 | 2021-09-27 08:00 | 0.2011883
21 | 2021-09-27 08:00 | 4.726018
22 | 2021-09-27 08:00 | 4.84483
23 | 2021-09-27 08:00 | 2.753145
24 | 2021-09-27 08:00 | 698.1557
25 | 2021-09-27 08:00 | 0.1416841
26 | 2021-09-27 08:00 | 192.413
28 | 2021-09-27 08:00 | 24.51888
29 | 2021-09-27 08:00 | 57.5
30 | 2021-09-27 08:00 | 3092.519
31 | 2021-09-27 08:00 | 3.238864
34 | 2021-09-27 08:00 | 29.95486
35 | 2021-09-27 08:00 | 395.4792
36 | 2021-09-27 08:00 | 0.9796696
37 | 2021-09-27 08:00 | 0.9499499
38 | 2021-09-27 08:00 | 7.994741
39 | 2021-09-27 08:00 | 20
40 | 2021-09-27 08:00 | 1.104938
41 | 2021-09-27 08:00 | 1.306638
42 | 2021-09-27 08:00 | 1.113922
43 | 2021-09-27 08:00 | 11.2
44 | 2021-09-27 08:00 | 0.45
45 | 2021-09-27 08:00 | 0.3
46 | 2021-09-27 08:00 | 0.6
47 | 2021-09-27 08:00 | 88.7
48 | 2021-09-27 08:00 | 7.7
49 | 2021-09-27 08:00 | 35.58287
50 | 2021-09-27 08:00 | 56.81478
51 | 2021-09-27 08:00 | 1987.312
52 | 2021-09-27 08:00 | 3.617652
53 | 2021-09-27 08:00 | 1204.418
54 | 2021-09-27 08:00 | 2046.212
55 | 2021-09-27 08:00 | 469.6199
1 | 2021-09-27 16:00 | 1.228617
2 | 2021-09-27 16:00 | 0.8600316
3 | 2021-09-27 16:00 | 0.368585
4 | 2021-09-27 16:00 | 1249.134
5 | 2021-09-27 16:00 | 217.3431
6 | 2021-09-27 16:00 | 0.698
7 | 2021-09-27 16:00 | 18
8 | 2021-09-27 16:00 | 43.90244
9 | 2021-09-27 16:00 | 1.219543
10 | 2021-09-27 16:00 | 1.272372
11 | 2021-09-27 16:00 | 0.9997132
12 | 2021-09-27 16:00 | 0.500751
13 | 2021-09-27 16:00 | 0.322414
14 | 2021-09-27 16:00 | 0.6563403
15 | 2021-09-27 16:00 | 3.034286
20 | 2021-09-27 16:00 | 0.2106744
21 | 2021-09-27 16:00 | 4.35866
22 | 2021-09-27 16:00 | 4.697064
23 | 2021-09-27 16:00 | 2.725842
24 | 2021-09-27 16:00 | 700.128
25 | 2021-09-27 16:00 | 0.1373627
26 | 2021-09-27 16:00 | 231.5324
28 | 2021-09-27 16:00 | 22.21735
29 | 2021-09-27 16:00 | 59.5
30 | 2021-09-27 16:00 | 3026.719
31 | 2021-09-27 16:00 | 3.221303
34 | 2021-09-27 16:00 | 28.92323
35 | 2021-09-27 16:00 | 348.2847
36 | 2021-09-27 16:00 | 1.001269
37 | 2021-09-27 16:00 | 0.9707071
38 | 2021-09-27 16:00 | 7.392946
39 | 2021-09-27 16:00 | 40.82278
40 | 2021-09-27 16:00 | 1.128967
41 | 2021-09-27 16:00 | 1.334341
42 | 2021-09-27 16:00 | 1.134447
43 | 2021-09-27 16:00 | 11.6
44 | 2021-09-27 16:00 | 0.45
45 | 2021-09-27 16:00 | 0.3
46 | 2021-09-27 16:00 | 0.6
47 | 2021-09-27 16:00 | 88.7
48 | 2021-09-27 16:00 | 7.8
49 | 2021-09-27 16:00 | 34.13579
50 | 2021-09-27 16:00 | 56.66918
51 | 2021-09-27 16:00 | 2033.471
52 | 2021-09-27 16:00 | 3.506393
53 | 2021-09-27 16:00 | 1148.58
54 | 2021-09-27 16:00 | 1949.019
55 | 2021-09-27 16:00 | 483.943
1 | 2021-09-28 | 1.259002
2 | 2021-09-28 | 0.8813013
3 | 2021-09-28 | 0.3777006
4 | 2021-09-28 | 1251.342
5 | 2021-09-28 | 220.3761
6 | 2021-09-28 | 0.78
7 | 2021-09-28 | 15.4
8 | 2021-09-28 | 40.41994
9 | 2021-09-28 | 1.227214
10 | 2021-09-28 | 1.302361
11 | 2021-09-28 | 0.9997072
12 | 2021-09-28 | 0.516634
13 | 2021-09-28 | 0.3326404
14 | 2021-09-28 | 0.6771584
15 | 2021-09-28 | 2.992468
20 | 2021-09-28 | 0.2194725
21 | 2021-09-28 | 4.581491
22 | 2021-09-28 | 4.758409
23 | 2021-09-28 | 2.75778
24 | 2021-09-28 | 702.7393
25 | 2021-09-28 | 0.1391567
26 | 2021-09-28 | 245.6425
28 | 2021-09-28 | 24.43915
29 | 2021-09-28 | 59
30 | 2021-09-28 | 3045.215
31 | 2021-09-28 | 3.188819
34 | 2021-09-28 | 29.39632
35 | 2021-09-28 | 346.8719
36 | 2021-09-28 | 0.9961489
37 | 2021-09-28 | 0.9685917
38 | 2021-09-28 | 7.573958
39 | 2021-09-28 | 39.69231
40 | 2021-09-28 | 1.079438
41 | 2021-09-28 | 1.265014
42 | 2021-09-28 | 1.087559
43 | 2021-09-28 | 11.6
44 | 2021-09-28 | 0.45
45 | 2021-09-28 | 0.3
46 | 2021-09-28 | 0.6
47 | 2021-09-28 | 89.2
48 | 2021-09-28 | 7.5
49 | 2021-09-28 | 34.09246
50 | 2021-09-28 | 56.32179
51 | 2021-09-28 | 2063.038
52 | 2021-09-28 | 3.429225
53 | 2021-09-28 | 1143.951
54 | 2021-09-28 | 1951.358
55 | 2021-09-28 | 497.4319
1 | 2021-09-28 08:00 | 1.325428
2 | 2021-09-28 08:00 | 0.9277998
3 | 2021-09-28 08:00 | 0.3976285
4 | 2021-09-28 08:00 | 1247.822
5 | 2021-09-28 08:00 | 219.4059
6 | 2021-09-28 08:00 | 1.06
7 | 2021-09-28 08:00 | 19.4
8 | 2021-09-28 08:00 | 44.5977
9 | 2021-09-28 08:00 | 1.278947
10 | 2021-09-28 08:00 | 1.157951
11 | 2021-09-28 08:00 | 0.999715
12 | 2021-09-28 08:00 | 0.5386989
13 | 2021-09-28 08:00 | 0.3468472
14 | 2021-09-28 08:00 | 0.7060791
15 | 2021-09-28 08:00 | 2.471957
20 | 2021-09-28 08:00 | 0.2557352
21 | 2021-09-28 08:00 | 3.888721
22 | 2021-09-28 08:00 | 4.68311
23 | 2021-09-28 08:00 | 2.820513
24 | 2021-09-28 08:00 | 693.6544
25 | 2021-09-28 08:00 | 0.1369547
26 | 2021-09-28 08:00 | 227.4476
28 | 2021-09-28 08:00 | 29.12875
29 | 2021-09-28 08:00 | 60.5
30 | 2021-09-28 08:00 | 2862.23
31 | 2021-09-28 08:00 | 3.161512
34 | 2021-09-28 08:00 | 29.03507
35 | 2021-09-28 08:00 | 312.9596
36 | 2021-09-28 08:00 | 1.05
37 | 2021-09-28 08:00 | 1.002062
38 | 2021-09-28 08:00 | 6.360678
39 | 2021-09-28 08:00 | 52.89474
40 | 2021-09-28 08:00 | 1.069339
41 | 2021-09-28 08:00 | 1.253558
42 | 2021-09-28 08:00 | 1.078499
43 | 2021-09-28 08:00 | 11.5
44 | 2021-09-28 08:00 | 0.45
45 | 2021-09-28 08:00 | 0.3
46 | 2021-09-28 08:00 | 0.5
47 | 2021-09-28 08:00 | 89
48 | 2021-09-28 08:00 | 7.6
49 | 2021-09-28 08:00 | 34.32932
50 | 2021-09-28 08:00 | 56.31428
51 | 2021-09-28 08:00 | 2105.182
52 | 2021-09-28 08:00 | 3.536805
53 | 2021-09-28 08:00 | 1148.201
54 | 2021-09-28 08:00 | 1952.401
55 | 2021-09-28 08:00 | 480.773
1 | 2021-09-28 16:00 | 1.284038
2 | 2021-09-28 16:00 | 0.8988266
3 | 2021-09-28 16:00 | 0.3852114
4 | 2021-09-28 16:00 | 1249.973
5 | 2021-09-28 16:00 | 239.3397
6 | 2021-09-28 16:00 | 0.87225
7 | 2021-09-28 16:00 | 19.7
8 | 2021-09-28 16:00 | 43.20176
9 | 2021-09-28 16:00 | 1.264516
10 | 2021-09-28 16:00 | 2.162686
11 | 2021-09-28 16:00 | 0.999787
12 | 2021-09-28 16:00 | 0.5984042
13 | 2021-09-28 16:00 | 0.3852891
14 | 2021-09-28 16:00 | 0.7843356
15 | 2021-09-28 16:00 | 2.538466
20 | 2021-09-28 16:00 | 0.2504432
21 | 2021-09-28 16:00 | 3.991741
22 | 2021-09-28 16:00 | 4.681754
23 | 2021-09-28 16:00 | 2.780801
24 | 2021-09-28 16:00 | 683.7781
25 | 2021-09-28 16:00 | 0.136915
26 | 2021-09-28 16:00 | 237.8671
28 | 2021-09-28 16:00 | 11.83317
29 | 2021-09-28 16:00 | 48
30 | 2021-09-28 16:00 | 3738.573
31 | 2021-09-28 16:00 | 2.856936
34 | 2021-09-28 16:00 | 29.9426
35 | 2021-09-28 16:00 | 327.0382
36 | 2021-09-28 16:00 | 1.04
37 | 2021-09-28 16:00 | 0.9989806
38 | 2021-09-28 16:00 | 6.530207
39 | 2021-09-28 16:00 | 39.44444
40 | 2021-09-28 16:00 | 1.000813
41 | 2021-09-28 16:00 | 1.173589
42 | 2021-09-28 16:00 | 1.018767
43 | 2021-09-28 16:00 | 11.4
44 | 2021-09-28 16:00 | 0.45
45 | 2021-09-28 16:00 | 0.3
46 | 2021-09-28 16:00 | 0.6
47 | 2021-09-28 16:00 | 89.2
48 | 2021-09-28 16:00 | 7.7
49 | 2021-09-28 16:00 | 36.41306
50 | 2021-09-28 16:00 | 56.38657
51 | 2021-09-28 16:00 | 2111.374
52 | 2021-09-28 16:00 | 2.280165
53 | 2021-09-28 16:00 | 893.2765
54 | 2021-09-28 16:00 | 1517.84
55 | 2021-09-28 16:00 | 745.2014
1 | 2021-09-29 | 0.4975401
2 | 2021-09-29 | 0.3482781
3 | 2021-09-29 | 0.149262
4 | 2021-09-29 | 1095.996
5 | 2021-09-29 | 460.1907
6 | 2021-09-29 | 1.21
7 | 2021-09-29 | 10
8 | 2021-09-29 | 30.30303
9 | 2021-09-29 | 1.18797
10 | 2021-09-29 | 4.27018
11 | 2021-09-29 | 0.999935
12 | 2021-09-29 | 0.2831014
13 | 2021-09-29 | 0.182278
14 | 2021-09-29 | 0.3710645
15 | 2021-09-29 | 3.393722
20 | 2021-09-29 | 0.1924805
21 | 2021-09-29 | 4.715997
22 | 2021-09-29 | 2.709602
23 | 2021-09-29 | 1.57111
24 | 2021-09-29 | 740.0375
25 | 2021-09-29 | 0.07924063
26 | 2021-09-29 | 339.4055
28 | 2021-09-29 | 43.27412
29 | 2021-09-29 | 45
30 | 2021-09-29 | 3137.014
31 | 2021-09-29 | 1.608111
34 | 2021-09-29 | 25.50412
35 | 2021-09-29 | 169.0986
36 | 2021-09-29 | 0.9724311
37 | 2021-09-29 | 0.948
38 | 2021-09-29 | 8.109718
39 | 2021-09-29 | 43.87097
40 | 2021-09-29 | 0.9115565
41 | 2021-09-29 | 1.065669
42 | 2021-09-29 | 0.948566
43 | 2021-09-29 | 11.4
44 | 2021-09-29 | 0.45
45 | 2021-09-29 | 0.3
46 | 2021-09-29 | 0.6
47 | 2021-09-29 | 89
48 | 2021-09-29 | 7.6
49 | 2021-09-29 | 0
50 | 2021-09-29 | 50.21013
51 | 2021-09-29 | 2077.916
52 | 2021-09-29 | 1.303323
53 | 2021-09-29 | 310.3603
54 | 2021-09-29 | 585.669
55 | 2021-09-29 | 1447.885
1 | 2021-09-29 08:00 | -0.007682623
2 | 2021-09-29 08:00 | -0.005377836
3 | 2021-09-29 08:00 | -0.002304787
4 | 2021-09-29 08:00 | 970.6664
5 | 2021-09-29 08:00 | 2483.115
10 | 2021-09-29 08:00 | -0.6076175
12 | 2021-09-29 08:00 | -0.00165658
13 | 2021-09-29 08:00 | -0.001066607
14 | 2021-09-29 08:00 | -0.0021713
22 | 2021-09-29 08:00 | 0.0207381
23 | 2021-09-29 08:00 | -0.003994472
24 | 2021-09-29 08:00 | 713.861
25 | 2021-09-29 08:00 | 0.0006064728
26 | 2021-09-29 08:00 | 339.4586
28 | 2021-09-29 08:00 | 506.5901
30 | 2021-09-29 08:00 | -11.92649
31 | 2021-09-29 08:00 | 0.287486
34 | 2021-09-29 08:00 | 22.37876
35 | 2021-09-29 08:00 | 6.135086e-39
36 | 2021-09-29 08:00 | 1.003911
37 | 2021-09-29 08:00 | 0.9703173
38 | 2021-09-29 08:00 | 7.385613
40 | 2021-09-29 08:00 | 0.243094
41 | 2021-09-29 08:00 | 0.4677717
42 | 2021-09-29 08:00 | 0.3562413
43 | 2021-09-29 08:00 | 11.6
44 | 2021-09-29 08:00 | 0.49
45 | 2021-09-29 08:00 | 3.8
46 | 2021-09-29 08:00 | 0.8
47 | 2021-09-29 08:00 | 87.8
48 | 2021-09-29 08:00 | 8
49 | 2021-09-29 08:00 | 35.69606
50 | 2021-09-29 08:00 | 56.34797
51 | 2021-09-29 08:00 | 2281.694
52 | 2021-09-29 08:00 | 4.034931
53 | 2021-09-29 08:00 | 12.8137
54 | 2021-09-29 08:00 | 2212.74
55 | 2021-09-29 08:00 | 423.0509
1 | 2021-09-29 16:00 | -0.003985124
2 | 2021-09-29 16:00 | -0.002789587
3 | 2021-09-29 16:00 | -0.001195537
4 | 2021-09-29 16:00 | 910.615
5 | 2021-09-29 16:00 | 8614.374
23 | 2021-09-29 16:00 | -0.003985124
24 | 2021-09-29 16:00 | 630.2119
26 | 2021-09-29 16:00 | 289.291
31 | 2021-09-29 16:00 | 0.07315817
34 | 2021-09-29 16:00 | 22.24573
35 | 2021-09-29 16:00 | 6.135086e-39
36 | 2021-09-29 16:00 | 0.9792477
37 | 2021-09-29 16:00 | 0.9471545
38 | 2021-09-29 16:00 | 8.009121
40 | 2021-09-29 16:00 | 0
41 | 2021-09-29 16:00 | 0
42 | 2021-09-29 16:00 | 0
43 | 2021-09-29 16:00 | 11.6
44 | 2021-09-29 16:00 | 0.49
45 | 2021-09-29 16:00 | 3.8
46 | 2021-09-29 16:00 | 0.8
47 | 2021-09-29 16:00 | 87.4
48 | 2021-09-29 16:00 | 8.4
49 | 2021-09-29 16:00 | 34.75794
50 | 2021-09-29 16:00 | 56.44527
51 | 2021-09-29 16:00 | 2227.541
52 | 2021-09-29 16:00 | 4.226722
53 | 2021-09-29 16:00 | 0
54 | 2021-09-29 16:00 | 2270.917
55 | 2021-09-29 16:00 | 402.1615
1 | 2021-09-30 | -0.007672047
2 | 2021-09-30 | -0.005370433
3 | 2021-09-30 | -0.002301614
23 | 2021-09-30 | -0.003983897
24 | 2021-09-30 | 593.6822
26 | 2021-09-30 | 333.9049
34 | 2021-09-30 | 22.33435
35 | 2021-09-30 | 6.135086e-39
36 | 2021-09-30 | 1.023529
37 | 2021-09-30 | 0.9867347
38 | 2021-09-30 | 6.967863
40 | 2021-09-30 | 0
41 | 2021-09-30 | 0
42 | 2021-09-30 | 0
43 | 2021-09-30 | 11.6
44 | 2021-09-30 | 0.49
45 | 2021-09-30 | 3.9
46 | 2021-09-30 | 0.8
47 | 2021-09-30 | 87
48 | 2021-09-30 | 8.2
49 | 2021-09-30 | 35.72125
50 | 2021-09-30 | 56.51729
51 | 2021-09-30 | 2215.864
52 | 2021-09-30 | 4.235179
53 | 2021-09-30 | 0
54 | 2021-09-30 | 2318.018
55 | 2021-09-30 | 401.9636
1 | 2021-09-30 08:00 | -0.007724178
2 | 2021-09-30 08:00 | -0.005406925
3 | 2021-09-30 08:00 | -0.002317253
5 | 2021-09-30 08:00 | 99999
23 | 2021-09-30 08:00 | -0.004036027
24 | 2021-09-30 08:00 | 570.726
26 | 2021-09-30 08:00 | 344.371
31 | 2021-09-30 08:00 | 0.005707317
32 | 2021-09-30 08:00 | 99999
33 | 2021-09-30 08:00 | 99999
34 | 2021-09-30 08:00 | 22.31876
35 | 2021-09-30 08:00 | 6.135086e-39
36 | 2021-09-30 08:00 | 1.046174
37 | 2021-09-30 08:00 | 1
38 | 2021-09-30 08:00 | 6.496037
40 | 2021-09-30 08:00 | 0
41 | 2021-09-30 08:00 | 0
42 | 2021-09-30 08:00 | 0
43 | 2021-09-30 08:00 | 11.5
44 | 2021-09-30 08:00 | 0.49
45 | 2021-09-30 08:00 | 4.3
46 | 2021-09-30 08:00 | 0.8
47 | 2021-09-30 08:00 | 87.4
48 | 2021-09-30 08:00 | 8.1
49 | 2021-09-30 08:00 | 35.27483
50 | 2021-09-30 08:00 | 56.45478
51 | 2021-09-30 08:00 | 2215.193
52 | 2021-09-30 08:00 | 4.233845
53 | 2021-09-30 08:00 | 0
54 | 2021-09-30 08:00 | 2296.66
55 | 2021-09-30 08:00 | 401.3988
1 | 2021-09-30 16:00 | -0.007674772
2 | 2021-09-30 16:00 | -0.00537234
3 | 2021-09-30 16:00 | -0.002302432
23 | 2021-09-30 16:00 | -0.003986621
24 | 2021-09-30 16:00 | 543.7781
26 | 2021-09-30 16:00 | 394.4529
34 | 2021-09-30 16:00 | 22.10057
35 | 2021-09-30 16:00 | 6.135086e-39
36 | 2021-09-30 16:00 | 0.9606599
37 | 2021-09-30 16:00 | 0.9317954
38 | 2021-09-30 16:00 | 8.42657
40 | 2021-09-30 16:00 | 0
41 | 2021-09-30 16:00 | 0
42 | 2021-09-30 16:00 | 0
43 | 2021-09-30 16:00 | 11.5
44 | 2021-09-30 16:00 | 0.49
45 | 2021-09-30 16:00 | 3.9
46 | 2021-09-30 16:00 | 0.8
47 | 2021-09-30 16:00 | 87.1
48 | 2021-09-30 16:00 | 8.3
49 | 2021-09-30 16:00 | 34.9521
50 | 2021-09-30 16:00 | 56.40488
51 | 2021-09-30 16:00 | 2205.811
52 | 2021-09-30 16:00 | 4.418361
53 | 2021-09-30 16:00 | 0
54 | 2021-09-30 16:00 | 2450.065
55 | 2021-09-30 16:00 | 384.6402
1 | 2021-10-01 | -0.0076723
2 | 2021-10-01 | -0.00537061
3 | 2021-10-01 | -0.00230169
5 | 2021-10-01 | 99999
23 | 2021-10-01 | -0.003984149
24 | 2021-10-01 | 518.6764
26 | 2021-10-01 | 436.1472
31 | 2021-10-01 | 0.005186816
34 | 2021-10-01 | 22.1188
35 | 2021-10-01 | 6.135086e-39
36 | 2021-10-01 | 0.9535759
37 | 2021-10-01 | 0.931069
38 | 2021-10-01 | 8.574141
40 | 2021-10-01 | 0
41 | 2021-10-01 | 0
42 | 2021-10-01 | 0
43 | 2021-10-01 | 11.6
44 | 2021-10-01 | 0.48
45 | 2021-10-01 | 4.1
46 | 2021-10-01 | 0.8
47 | 2021-10-01 | 87.3
48 | 2021-10-01 | 8.1
49 | 2021-10-01 | 35.73613
50 | 2021-10-01 | 56.66833
51 | 2021-10-01 | 2206.595
52 | 2021-10-01 | 4.148916
53 | 2021-10-01 | 0
54 | 2021-10-01 | 2372.036
55 | 2021-10-01 | 409.2298
1 | 2021-10-01 08:00 | -0.007535402
2 | 2021-10-01 08:00 | -0.005274781
3 | 2021-10-01 08:00 | -0.002260621
23 | 2021-10-01 08:00 | -0.003987752
24 | 2021-10-01 08:00 | 502.7114
26 | 2021-10-01 08:00 | 454.685
34 | 2021-10-01 08:00 | 22.03866
35 | 2021-10-01 08:00 | 6.135086e-39
36 | 2021-10-01 08:00 | 0.9520807
37 | 2021-10-01 08:00 | 0.9271457
38 | 2021-10-01 08:00 | 8.630748
40 | 2021-10-01 08:00 | 0
41 | 2021-10-01 08:00 | 0
42 | 2021-10-01 08:00 | 0
43 | 2021-10-01 08:00 | 11.5
44 | 2021-10-01 08:00 | 0.48
45 | 2021-10-01 08:00 | 3.3
46 | 2021-10-01 08:00 | 0.7
47 | 2021-10-01 08:00 | 87.2
48 | 2021-10-01 08:00 | 8.3
49 | 2021-10-01 08:00 | 35.62286
50 | 2021-10-01 08:00 | 56.66417
51 | 2021-10-01 08:00 | 2203.149
52 | 2021-10-01 08:00 | 4.087339
53 | 2021-10-01 08:00 | 0
54 | 2021-10-01 08:00 | 2470.094
55 | 2021-10-01 08:00 | 415.6322
1 | 2021-10-01 16:00 | -0.007877694
2 | 2021-10-01 16:00 | -0.005514387
3 | 2021-10-01 16:00 | -0.002363308
23 | 2021-10-01 16:00 | -0.004189544
24 | 2021-10-01 16:00 | 489.5877
26 | 2021-10-01 16:00 | 457.8145
34 | 2021-10-01 16:00 | 21.94786
35 | 2021-10-01 16:00 | 6.135086e-39
36 | 2021-10-01 16:00 | 0.9442332
37 | 2021-10-01 16:00 | 0.9192423
38 | 2021-10-01 16:00 | 8.829439
40 | 2021-10-01 16:00 | 0
41 | 2021-10-01 16:00 | 0
42 | 2021-10-01 16:00 | 0
43 | 2021-10-01 16:00 | 11.5
44 | 2021-10-01 16:00 | 0.48
45 | 2021-10-01 16:00 | 3.5
46 | 2021-10-01 16:00 | 0.7
47 | 2021-10-01 16:00 | 87.4
48 | 2021-10-01 16:00 | 8.1
49 | 2021-10-01 16:00 | 34.84933
50 | 2021-10-01 16:00 | 56.42053
51 | 2021-10-01 16:00 | 2199.245
52 | 2021-10-01 16:00 | 4.24069
53 | 2021-10-01 16:00 | 0
54 | 2021-10-01 16:00 | 2405.685
55 | 2021-10-01 16:00 | 402.7682
1 | 2021-10-02 | -0.004283259
2 | 2021-10-02 | -0.002998281
3 | 2021-10-02 | -0.001284978
23 | 2021-10-02 | -0.004283259
24 | 2021-10-02 | 478.2745
26 | 2021-10-02 | 453.1917
34 | 2021-10-02 | 21.85467
35 | 2021-10-02 | 6.135086e-39
36 | 2021-10-02 | 1
37 | 2021-10-02 | 0.9636731
38 | 2021-10-02 | 7.528179
40 | 2021-10-02 | 0
41 | 2021-10-02 | 0
42 | 2021-10-02 | 0
43 | 2021-10-02 | 11.7
44 | 2021-10-02 | 0.48
45 | 2021-10-02 | 3.7
46 | 2021-10-02 | 0.8
47 | 2021-10-02 | 87.3
48 | 2021-10-02 | 8.2
49 | 2021-10-02 | 33.71947
50 | 2021-10-02 | 56.31533
51 | 2021-10-02 | 2195.238
52 | 2021-10-02 | 4.268465
53 | 2021-10-02 | 0
54 | 2021-10-02 | 2369.302
55 | 2021-10-02 | 400.4128
1 | 2021-10-02 08:00 | -0.00435083
2 | 2021-10-02 08:00 | -0.003045581
3 | 2021-10-02 08:00 | -0.001305249
23 | 2021-10-02 08:00 | -0.00435083
24 | 2021-10-02 08:00 | 467.1269
26 | 2021-10-02 08:00 | 461.0595
34 | 2021-10-02 08:00 | 21.73958
35 | 2021-10-02 08:00 | 6.135086e-39
36 | 2021-10-02 08:00 | 0.98212
37 | 2021-10-02 08:00 | 0.9534883
38 | 2021-10-02 08:00 | 7.890736
40 | 2021-10-02 08:00 | 0
41 | 2021-10-02 08:00 | 0
42 | 2021-10-02 08:00 | 0
43 | 2021-10-02 08:00 | 11.6
44 | 2021-10-02 08:00 | 0.48
45 | 2021-10-02 08:00 | 3.9
46 | 2021-10-02 08:00 | 0.8
47 | 2021-10-02 08:00 | 86.4
48 | 2021-10-02 08:00 | 8
49 | 2021-10-02 08:00 | 34.03325
50 | 2021-10-02 08:00 | 56.29681
51 | 2021-10-02 08:00 | 2190.289
52 | 2021-10-02 08:00 | 4.252473
53 | 2021-10-02 08:00 | 0
54 | 2021-10-02 08:00 | 2375.603
55 | 2021-10-02 08:00 | 402.0238
1 | 2021-10-02 16:00 | -0.008508944
2 | 2021-10-02 16:00 | -0.00595626
3 | 2021-10-02 16:00 | -0.002552683
5 | 2021-10-02 16:00 | 2019.941
23 | 2021-10-02 16:00 | -0.004852864
24 | 2021-10-02 16:00 | 456.7973
26 | 2021-10-02 16:00 | 464.7766
28 | 2021-10-02 16:00 | 4365.689
31 | 2021-10-02 16:00 | 0.2261439
34 | 2021-10-02 16:00 | 21.98054
35 | 2021-10-02 16:00 | 6.135086e-39
36 | 2021-10-02 16:00 | 0.992238
37 | 2021-10-02 16:00 | 0.961264
38 | 2021-10-02 16:00 | 7.655932
40 | 2021-10-02 16:00 | 0
41 | 2021-10-02 16:00 | 0
42 | 2021-10-02 16:00 | 0
43 | 2021-10-02 16:00 | 11.6
44 | 2021-10-02 16:00 | 0.48
45 | 2021-10-02 16:00 | 3.6
46 | 2021-10-02 16:00 | 0.8
47 | 2021-10-02 16:00 | 87.7
48 | 2021-10-02 16:00 | 7.8
49 | 2021-10-02 16:00 | 34.24651
50 | 2021-10-02 16:00 | 56.08155
51 | 2021-10-02 16:00 | 2200.65
52 | 2021-10-02 16:00 | 4.176513
53 | 2021-10-02 16:00 | 0
54 | 2021-10-02 16:00 | 2450.711
55 | 2021-10-02 16:00 | 410.2036
1 | 2021-10-03 | 0.2650606
2 | 2021-10-03 | 0.1855424
3 | 2021-10-03 | 0.07951818
4 | 2021-10-03 | 701.3458
5 | 2021-10-03 | 268.4578
10 | 2021-10-03 | 8.632263
11 | 2021-10-03 | 0.9999423
12 | 2021-10-03 | 0.1863859
13 | 2021-10-03 | 0.1200066
14 | 2021-10-03 | 0.2442983
22 | 2021-10-03 | 0.2391356
23 | 2021-10-03 | 0.36252
24 | 2021-10-03 | 471.8425
25 | 2021-10-03 | 0.006993374
26 | 2021-10-03 | 406.753
28 | 2021-10-03 | 58.13142
29 | 2021-10-03 | 2
30 | 2021-10-03 | 332.9489
31 | 2021-10-03 | 1.757604
34 | 2021-10-03 | 22.32255
35 | 2021-10-03 | 0.1290109
36 | 2021-10-03 | 0.9179293
37 | 2021-10-03 | 0.8959365
38 | 2021-10-03 | 9.356949
40 | 2021-10-03 | 0.8082836
41 | 2021-10-03 | 0.9464679
42 | 2021-10-03 | 0.8386748
43 | 2021-10-03 | 11.5
44 | 2021-10-03 | 0.43
45 | 2021-10-03 | 0.4
46 | 2021-10-03 | 0.7
47 | 2021-10-03 | 85.3
48 | 2021-10-03 | 8.3
49 | 2021-10-03 | 0
50 | 2021-10-03 | 45.85744
51 | 2021-10-03 | 2161.409
52 | 2021-10-03 | 0.5957999
53 | 2021-10-03 | 12.69597
54 | 2021-10-03 | 27.597
55 | 2021-10-03 | 3648.344
1 | 2021-10-03 08:00 | 0.3867472
2 | 2021-10-03 08:00 | 0.2707231
3 | 2021-10-03 08:00 | 0.1160242
4 | 2021-10-03 08:00 | 750.4454
5 | 2021-10-03 08:00 | 423.1836
7 | 2021-10-03 08:00 | 9.2
8 | 2021-10-03 08:00 | 27.87879
10 | 2021-10-03 08:00 | 2.301764
11 | 2021-10-03 08:00 | 0.9999544
12 | 2021-10-03 08:00 | 0.1817799
13 | 2021-10-03 08:00 | 0.117041
14 | 2021-10-03 08:00 | 0.2382611
22 | 2021-10-03 08:00 | 0.5497054
23 | 2021-10-03 08:00 | 0.5535843
24 | 2021-10-03 08:00 | 571.847
25 | 2021-10-03 08:00 | 0.0160758
26 | 2021-10-03 08:00 | 300.1277
28 | 2021-10-03 08:00 | 54.90762
29 | 2021-10-03 08:00 | 12.5
30 | 2021-10-03 08:00 | 566.0296
31 | 2021-10-03 08:00 | 1.351298
34 | 2021-10-03 08:00 | 22.4909
35 | 2021-10-03 08:00 | 6.048053
36 | 2021-10-03 08:00 | 0.9256927
37 | 2021-10-03 08:00 | 0.9021739
38 | 2021-10-03 08:00 | 9.217792
40 | 2021-10-03 08:00 | 0.9329705
41 | 2021-10-03 08:00 | 1.093374
42 | 2021-10-03 08:00 | 0.9501604
43 | 2021-10-03 08:00 | 11.6
44 | 2021-10-03 08:00 | 0.43
45 | 2021-10-03 08:00 | 0.3
46 | 2021-10-03 08:00 | 0.7
47 | 2021-10-03 08:00 | 89.4
48 | 2021-10-03 08:00 | 7.7
49 | 2021-10-03 08:00 | 0.2746031
50 | 2021-10-03 08:00 | 46.50263
51 | 2021-10-03 08:00 | 2092.133
52 | 2021-10-03 08:00 | 2.421093
53 | 2021-10-03 08:00 | 82.45741
54 | 2021-10-03 08:00 | 179.896
55 | 2021-10-03 08:00 | 901.115
1 | 2021-10-03 16:00 | 0.5963795
2 | 2021-10-03 16:00 | 0.4174656
3 | 2021-10-03 16:00 | 0.1789138
4 | 2021-10-03 16:00 | 805.4306
5 | 2021-10-03 16:00 | 447.0488
6 | 2021-10-03 16:00 | 1.905
7 | 2021-10-03 16:00 | 10.2
8 | 2021-10-03 16:00 | 28.1768
10 | 2021-10-03 16:00 | 1.521775
11 | 2021-10-03 16:00 | 0.9999237
12 | 2021-10-03 16:00 | 0.2762392
13 | 2021-10-03 16:00 | 0.1778597
14 | 2021-10-03 16:00 | 0.3620701
22 | 2021-10-03 16:00 | 1.634008
23 | 2021-10-03 16:00 | 1.189963
24 | 2021-10-03 16:00 | 649.0537
25 | 2021-10-03 16:00 | 0.04778555
26 | 2021-10-03 16:00 | 451.1409
28 | 2021-10-03 16:00 | 43.69151
29 | 2021-10-03 16:00 | 36.5
30 | 2021-10-03 16:00 | 1442.147
31 | 2021-10-03 16:00 | 1.451863
34 | 2021-10-03 16:00 | 22.5023
35 | 2021-10-03 16:00 | 60.52364
36 | 2021-10-03 16:00 | 0.990991
37 | 2021-10-03 16:00 | 0.9486921
38 | 2021-10-03 16:00 | 7.740608
39 | 2021-10-03 16:00 | 0
40 | 2021-10-03 16:00 | 0.8477717
41 | 2021-10-03 16:00 | 0.9929522
42 | 2021-10-03 16:00 | 0.874435
43 | 2021-10-03 16:00 | 11.4
44 | 2021-10-03 16:00 | 0.43
45 | 2021-10-03 16:00 | 0.3
46 | 2021-10-03 16:00 | 0.6
47 | 2021-10-03 16:00 | 89.5
48 | 2021-10-03 16:00 | 7.6
49 | 2021-10-03 16:00 | 0
50 | 2021-10-03 16:00 | 46.0467
51 | 2021-10-03 16:00 | 1982.128
52 | 2021-10-03 16:00 | 2.541497
53 | 2021-10-03 16:00 | 268.3554
54 | 2021-10-03 16:00 | 550.247
55 | 2021-10-03 16:00 | 806.7846
1 | 2021-10-04 | 0.6885287
2 | 2021-10-04 | 0.4819701
3 | 2021-10-04 | 0.2065586
4 | 2021-10-04 | 924.8004
5 | 2021-10-04 | 473.4672
6 | 2021-10-04 | 3.265
7 | 2021-10-04 | 11
8 | 2021-10-04 | 31.79191
9 | 2021-10-04 | 1.221511
10 | 2021-10-04 | 1.203196
11 | 2021-10-04 | 0.9999326
12 | 2021-10-04 | 0.3039943
13 | 2021-10-04 | 0.1957301
14 | 2021-10-04 | 0.398449
15 | 2021-10-04 | 3.408617
20 | 2021-10-04 | 0.1699507
21 | 2021-10-04 | 3.77871
22 | 2021-10-04 | 1.976785
23 | 2021-10-04 | 1.649695
24 | 2021-10-04 | 745.2946
25 | 2021-10-04 | 0.05780985
26 | 2021-10-04 | 600.4137
28 | 2021-10-04 | 42.96265
29 | 2021-10-04 | 37
30 | 2021-10-04 | 1662.505
31 | 2021-10-04 | 1.574121
34 | 2021-10-04 | 22.49917
35 | 2021-10-04 | 113.7459
36 | 2021-10-04 | 1.023047
37 | 2021-10-04 | 0.9426877
38 | 2021-10-04 | 7.187326
39 | 2021-10-04 | 73.21429
40 | 2021-10-04 | 0.8957882
41 | 2021-10-04 | 1.045657
42 | 2021-10-04 | 0.9209248
43 | 2021-10-04 | 11.4
44 | 2021-10-04 | 0.43
45 | 2021-10-04 | 0.3
46 | 2021-10-04 | 0.6
47 | 2021-10-04 | 89.4
48 | 2021-10-04 | 7.6
49 | 2021-10-04 | 0
50 | 2021-10-04 | 47.7944
51 | 2021-10-04 | 1943.359
52 | 2021-10-04 | 2.97988
53 | 2021-10-04 | 374.5824
54 | 2021-10-04 | 728.632
55 | 2021-10-04 | 652.773
1 | 2021-10-04 08:00 | 0.6476012
2 | 2021-10-04 08:00 | 0.4533208
3 | 2021-10-04 08:00 | 0.1942804
4 | 2021-10-04 08:00 | 938.3387
5 | 2021-10-04 08:00 | 444.5396
6 | 2021-10-04 08:00 | 2.98
7 | 2021-10-04 08:00 | 10.4
8 | 2021-10-04 08:00 | 28.96936
10 | 2021-10-04 08:00 | 1.019385
11 | 2021-10-04 08:00 | 0.9999183
12 | 2021-10-04 08:00 | 0.2820925
13 | 2021-10-04 08:00 | 0.1816283
14 | 2021-10-04 08:00 | 0.3697419
22 | 2021-10-04 08:00 | 1.97774
23 | 2021-10-04 08:00 | 1.603398
24 | 2021-10-04 08:00 | 750.1718
25 | 2021-10-04 08:00 | 0.05783779
26 | 2021-10-04 08:00 | 522.7844
28 | 2021-10-04 08:00 | 76.76974
29 | 2021-10-04 08:00 | 38
30 | 2021-10-04 08:00 | 1581.08
31 | 2021-10-04 08:00 | 1.687525
34 | 2021-10-04 08:00 | 22.66186
35 | 2021-10-04 08:00 | 91.58974
36 | 2021-10-04 08:00 | 1.043367
37 | 2021-10-04 08:00 | 0.9858586
38 | 2021-10-04 08:00 | 6.451844
39 | 2021-10-04 08:00 | 84.44444
40 | 2021-10-04 08:00 | 0.9576955
41 | 2021-10-04 08:00 | 1.121345
42 | 2021-10-04 08:00 | 0.9867004
43 | 2021-10-04 08:00 | 11.5
44 | 2021-10-04 08:00 | 0.43
45 | 2021-10-04 08:00 | 0.3
46 | 2021-10-04 08:00 | 0.7
47 | 2021-10-04 08:00 | 89.2
48 | 2021-10-04 08:00 | 7.8
49 | 2021-10-04 08:00 | 9.27732
50 | 2021-10-04 08:00 | 52.36322
51 | 2021-10-04 08:00 | 1995.996
52 | 2021-10-04 08:00 | 3.034626
53 | 2021-10-04 08:00 | 414.1216
54 | 2021-10-04 08:00 | 742.251
55 | 2021-10-04 08:00 | 590.6331
1 | 2021-10-04 16:00 | 0.5979829
2 | 2021-10-04 16:00 | 0.4185881
3 | 2021-10-04 16:00 | 0.1793949
4 | 2021-10-04 16:00 | 960.8638
5 | 2021-10-04 16:00 | 413.0621
6 | 2021-10-04 16:00 | 2.47
9 | 2021-10-04 16:00 | 1.211779
10 | 2021-10-04 16:00 | 1.056653
11 | 2021-10-04 16:00 | 0.9998865
12 | 2021-10-04 16:00 | 0.2523012
13 | 2021-10-04 16:00 | 0.1624469
14 | 2021-10-04 16:00 | 0.3306941
15 | 2021-10-04 16:00 | 3.280122
20 | 2021-10-04 16:00 | 0.1803647
21 | 2021-10-04 16:00 | 3.868841
22 | 2021-10-04 16:00 | 1.662359
23 | 2021-10-04 16:00 | 1.477481
24 | 2021-10-04 16:00 | 716.2897
25 | 2021-10-04 16:00 | 0.04861468
26 | 2021-10-04 16:00 | 407.5256
28 | 2021-10-04 16:00 | 77.0238
29 | 2021-10-04 16:00 | 32.5
30 | 2021-10-04 16:00 | 1377.802
31 | 2021-10-04 16:00 | 1.734097
34 | 2021-10-04 16:00 | 22.75237
35 | 2021-10-04 16:00 | 100.2547
36 | 2021-10-04 16:00 | 1.012531
37 | 2021-10-04 16:00 | 0.9555336
38 | 2021-10-04 16:00 | 7.148963
39 | 2021-10-04 16:00 | 112.8261
40 | 2021-10-04 16:00 | 1.008062
41 | 2021-10-04 16:00 | 1.18578
42 | 2021-10-04 16:00 | 1.029839
43 | 2021-10-04 16:00 | 11.6
44 | 2021-10-04 16:00 | 0.43
45 | 2021-10-04 16:00 | 0.3
46 | 2021-10-04 16:00 | 0.6
47 | 2021-10-04 16:00 | 89.4
48 | 2021-10-04 16:00 | 7.6
49 | 2021-10-04 16:00 | 13.87624
50 | 2021-10-04 16:00 | 53.27553
51 | 2021-10-04 16:00 | 1948.147
52 | 2021-10-04 16:00 | 3.33042
53 | 2021-10-04 16:00 | 372.2615
54 | 2021-10-04 16:00 | 658.608
55 | 2021-10-04 16:00 | 531.2266
1 | 2021-10-05 | 0.8466326
2 | 2021-10-05 | 0.5926428
3 | 2021-10-05 | 0.2539898
4 | 2021-10-05 | 1064.813
5 | 2021-10-05 | 402.1301
6 | 2021-10-05 | 1.9775
7 | 2021-10-05 | 13.8
8 | 2021-10-05 | 34.5
9 | 2021-10-05 | 1.20548
10 | 2021-10-05 | 1.093442
11 | 2021-10-05 | 0.9998955
12 | 2021-10-05 | 0.3506987
13 | 2021-10-05 | 0.2258012
14 | 2021-10-05 | 0.459665
15 | 2021-10-05 | 3.274346
20 | 2021-10-05 | 0.18121
21 | 2021-10-05 | 3.886988
22 | 2021-10-05 | 2.756606
23 | 2021-10-05 | 2.237905
24 | 2021-10-05 | 677.4863
25 | 2021-10-05 | 0.08061524
26 | 2021-10-05 | 406.2463
28 | 2021-10-05 | 87.43349
29 | 2021-10-05 | 54
30 | 2021-10-05 | 2017.706
31 | 2021-10-05 | 1.684744
34 | 2021-10-05 | 25.11753
35 | 2021-10-05 | 202.4271
36 | 2021-10-05 | 1.008717
37 | 2021-10-05 | 0.9603174
38 | 2021-10-05 | 7.161334
39 | 2021-10-05 | 116.5517
40 | 2021-10-05 | 1.096281
41 | 2021-10-05 | 1.296561
42 | 2021-10-05 | 1.113321
43 | 2021-10-05 | 11.6
44 | 2021-10-05 | 0.43
45 | 2021-10-05 | 0.3
46 | 2021-10-05 | 0.6
47 | 2021-10-05 | 89.6
48 | 2021-10-05 | 7.5
49 | 2021-10-05 | 18.76388
50 | 2021-10-05 | 53.9539
51 | 2021-10-05 | 1956.335
52 | 2021-10-05 | 3.489605
53 | 2021-10-05 | 637.8492
54 | 2021-10-05 | 1124.261
55 | 2021-10-05 | 505.0948
1 | 2021-10-05 08:00 | 0.8944349
2 | 2021-10-05 08:00 | 0.6261044
3 | 2021-10-05 08:00 | 0.2683305
4 | 2021-10-05 08:00 | 1112.489
5 | 2021-10-05 08:00 | 346.2445
6 | 2021-10-05 08:00 | 1.84
7 | 2021-10-05 08:00 | 12.8
8 | 2021-10-05 08:00 | 32.82051
9 | 2021-10-05 08:00 | 1.295189
10 | 2021-10-05 08:00 | 1.013824
11 | 2021-10-05 08:00 | 0.9998624
12 | 2021-10-05 08:00 | 0.3604082
13 | 2021-10-05 08:00 | 0.2320528
14 | 2021-10-05 08:00 | 0.4723914
15 | 2021-10-05 08:00 | 2.395891
20 | 2021-10-05 08:00 | 0.2580544
21 | 2021-10-05 08:00 | 3.640827
22 | 2021-10-05 08:00 | 3.081748
23 | 2021-10-05 08:00 | 2.323304
24 | 2021-10-05 08:00 | 646.4672
25 | 2021-10-05 08:00 | 0.09012381
26 | 2021-10-05 08:00 | 317.5934
28 | 2021-10-05 08:00 | 32.4768
29 | 2021-10-05 08:00 | 56
30 | 2021-10-05 08:00 | 2085.203
31 | 2021-10-05 08:00 | 1.867083
34 | 2021-10-05 08:00 | 26.34961
35 | 2021-10-05 08:00 | 233.1986
36 | 2021-10-05 08:00 | 1.080624
37 | 2021-10-05 08:00 | 1.012195
38 | 2021-10-05 08:00 | 6.036718
39 | 2021-10-05 08:00 | 110.4545
40 | 2021-10-05 08:00 | 1.091102
41 | 2021-10-05 08:00 | 1.294803
42 | 2021-10-05 08:00 | 1.109152
43 | 2021-10-05 08:00 | 11.5
44 | 2021-10-05 08:00 | 0.43
45 | 2021-10-05 08:00 | 0.3
46 | 2021-10-05 08:00 | 0.5
47 | 2021-10-05 08:00 | 89.5
48 | 2021-10-05 08:00 | 7.5
49 | 2021-10-05 08:00 | 28.76767
50 | 2021-10-05 08:00 | 55.53486
51 | 2021-10-05 08:00 | 1979.1
52 | 2021-10-05 08:00 | 3.707511
53 | 2021-10-05 08:00 | 762.4393
54 | 2021-10-05 08:00 | 1309.199
55 | 2021-10-05 08:00 | 463.146
1 | 2021-10-05 16:00 | 0.932246
2 | 2021-10-05 16:00 | 0.6525722
3 | 2021-10-05 16:00 | 0.2796738
4 | 2021-10-05 16:00 | 1130.248
5 | 2021-10-05 16:00 | 310.066
6 | 2021-10-05 16:00 | 1.58
7 | 2021-10-05 16:00 | 16.5
8 | 2021-10-05 16:00 | 39.75904
9 | 2021-10-05 16:00 | 1.307087
10 | 2021-10-05 16:00 | 1.026796
11 | 2021-10-05 16:00 | 0.9998432
12 | 2021-10-05 16:00 | 0.3713796
13 | 2021-10-05 16:00 | 0.2391168
14 | 2021-10-05 16:00 | 0.4867716
15 | 2021-10-05 16:00 | 2.306321
20 | 2021-10-05 16:00 | 0.2724003
21 | 2021-10-05 16:00 | 3.68215
22 | 2021-10-05 16:00 | 3.199581
23 | 2021-10-05 16:00 | 2.397911
24 | 2021-10-05 16:00 | 605.6362
25 | 2021-10-05 16:00 | 0.09356979
26 | 2021-10-05 16:00 | 344.3925
28 | 2021-10-05 16:00 | 68.03904
29 | 2021-10-05 16:00 | 58.5
30 | 2021-10-05 16:00 | 2157.767
31 | 2021-10-05 16:00 | 1.953249
34 | 2021-10-05 16:00 | 26.31756
35 | 2021-10-05 16:00 | 255.413
36 | 2021-10-05 16:00 | 1.080052
37 | 2021-10-05 16:00 | 1.021538
38 | 2021-10-05 16:00 | 5.988471
39 | 2021-10-05 16:00 | 81.62162
40 | 2021-10-05 16:00 | 1.085888
41 | 2021-10-05 16:00 | 1.288161
42 | 2021-10-05 16:00 | 1.104771
43 | 2021-10-05 16:00 | 11.6
44 | 2021-10-05 16:00 | 0.43
45 | 2021-10-05 16:00 | 0.3
46 | 2021-10-05 16:00 | 0.6
47 | 2021-10-05 16:00 | 89.3
48 | 2021-10-05 16:00 | 7.6
49 | 2021-10-05 16:00 | 28.27568
50 | 2021-10-05 16:00 | 55.4408
51 | 2021-10-05 16:00 | 1929.67
52 | 2021-10-05 16:00 | 3.860972
53 | 2021-10-05 16:00 | 803.9231
54 | 2021-10-05 16:00 | 1386.573
55 | 2021-10-05 16:00 | 446.716
1 | 2021-10-06 | 1.090706
2 | 2021-10-06 | 0.7634943
3 | 2021-10-06 | 0.3272119
4 | 2021-10-06 | 1180.173
5 | 2021-10-06 | 254.9331
6 | 2021-10-06 | 0.965
7 | 2021-10-06 | 16
8 | 2021-10-06 | 39.31204
9 | 2021-10-06 | 1.307087
10 | 2021-10-06 | 1.023177
11 | 2021-10-06 | 0.9997707
12 | 2021-10-06 | 0.431323
13 | 2021-10-06 | 0.277712
14 | 2021-10-06 | 0.5653402
15 | 2021-10-06 | 2.238087
20 | 2021-10-06 | 0.2852919
21 | 2021-10-06 | 3.744452
22 | 2021-10-06 | 3.971599
23 | 2021-10-06 | 2.614898
24 | 2021-10-06 | 550.4849
25 | 2021-10-06 | 0.116147
26 | 2021-10-06 | 360.9386
28 | 2021-10-06 | 71.1244
29 | 2021-10-06 | 67
30 | 2021-10-06 | 2464.374
31 | 2021-10-06 | 2.159331
34 | 2021-10-06 | 27.03584
35 | 2021-10-06 | 283.284
36 | 2021-10-06 | 1.074803
37 | 2021-10-06 | 1.027864
38 | 2021-10-06 | 5.982539
39 | 2021-10-06 | 61.39535
40 | 2021-10-06 | 1.074279
41 | 2021-10-06 | 1.283215
42 | 2021-10-06 | 1.096729
43 | 2021-10-06 | 11.6
44 | 2021-10-06 | 0.43
45 | 2021-10-06 | 0.3
46 | 2021-10-06 | 0.6
47 | 2021-10-06 | 89.2
48 | 2021-10-06 | 7.8
49 | 2021-10-06 | 31.13649
50 | 2021-10-06 | 55.7725
51 | 2021-10-06 | 1993.61
52 | 2021-10-06 | 3.920187
53 | 2021-10-06 | 1013.174
54 | 2021-10-06 | 1739.239
55 | 2021-10-06 | 437.8935
1 | 2021-10-06 08:00 | 1.239366
2 | 2021-10-06 08:00 | 0.8675565
3 | 2021-10-06 08:00 | 0.3718099
4 | 2021-10-06 08:00 | 1199.917
5 | 2021-10-06 08:00 | 246.0336
6 | 2021-10-06 08:00 | 0.794
7 | 2021-10-06 08:00 | 17.1
8 | 2021-10-06 08:00 | 40.90909
9 | 2021-10-06 08:00 | 1.268229
10 | 2021-10-06 08:00 | 1.059126
11 | 2021-10-06 08:00 | 0.9997626
12 | 2021-10-06 08:00 | 0.4878309
13 | 2021-10-06 08:00 | 0.3140953
14 | 2021-10-06 08:00 | 0.6394058
15 | 2021-10-06 08:00 | 2.48654
20 | 2021-10-06 08:00 | 0.2505665
21 | 2021-10-06 08:00 | 3.781355
22 | 2021-10-06 08:00 | 3.836987
23 | 2021-10-06 08:00 | 2.738929
24 | 2021-10-06 08:00 | 513.6996
25 | 2021-10-06 08:00 | 0.1122103
26 | 2021-10-06 08:00 | 322.9041
28 | 2021-10-06 08:00 | 65.21419
29 | 2021-10-06 08:00 | 63
30 | 2021-10-06 08:00 | 2379.242
31 | 2021-10-06 08:00 | 2.087925
34 | 2021-10-06 08:00 | 27.3922
35 | 2021-10-06 08:00 | 283.2959
36 | 2021-10-06 08:00 | 1.053385
37 | 2021-10-06 08:00 | 1.00309
38 | 2021-10-06 08:00 | 6.267895
39 | 2021-10-06 08:00 | 55.26316
40 | 2021-10-06 08:00 | 1.050843
41 | 2021-10-06 08:00 | 1.255776
42 | 2021-10-06 08:00 | 1.076497
43 | 2021-10-06 08:00 | 11.4
44 | 2021-10-06 08:00 | 0.43
45 | 2021-10-06 08:00 | 0.3
46 | 2021-10-06 08:00 | 0.6
47 | 2021-10-06 08:00 | 89.4
48 | 2021-10-06 08:00 | 7.7
49 | 2021-10-06 08:00 | 32.3793
50 | 2021-10-06 08:00 | 55.8822
51 | 2021-10-06 08:00 | 2006.183
52 | 2021-10-06 08:00 | 3.965985
53 | 2021-10-06 08:00 | 985.7059
54 | 2021-10-06 08:00 | 1692.115
55 | 2021-10-06 08:00 | 432.8441
1 | 2021-10-06 16:00 | 1.225768
2 | 2021-10-06 16:00 | 0.8580374
3 | 2021-10-06 16:00 | 0.3677303
4 | 2021-10-06 16:00 | 1206.997
5 | 2021-10-06 16:00 | 221.7326
6 | 2021-10-06 16:00 | 0.6605
7 | 2021-10-06 16:00 | 18.3
8 | 2021-10-06 16:00 | 42.65734
9 | 2021-10-06 16:00 | 1.204056
10 | 2021-10-06 16:00 | 1.037934
11 | 2021-10-06 16:00 | 0.9997045
12 | 2021-10-06 16:00 | 0.4830641
13 | 2021-10-06 16:00 | 0.3110261
14 | 2021-10-06 16:00 | 0.6331579
15 | 2021-10-06 16:00 | 3.2381
20 | 2021-10-06 16:00 | 0.201701
21 | 2021-10-06 16:00 | 4.648951
22 | 2021-10-06 16:00 | 4.454325
23 | 2021-10-06 16:00 | 2.740178
24 | 2021-10-06 16:00 | 498.408
25 | 2021-10-06 16:00 | 0.130264
26 | 2021-10-06 16:00 | 302.2819
28 | 2021-10-06 16:00 | 43.00018
29 | 2021-10-06 16:00 | 70
30 | 2021-10-06 16:00 | 2767.01
31 | 2021-10-06 16:00 | 2.247789
34 | 2021-10-06 16:00 | 26.28821
35 | 2021-10-06 16:00 | 286.8774
36 | 2021-10-06 16:00 | 0.982256
37 | 2021-10-06 16:00 | 0.9557344
38 | 2021-10-06 16:00 | 7.88705
39 | 2021-10-06 16:00 | 38.06452
40 | 2021-10-06 16:00 | 1.011086
41 | 2021-10-06 16:00 | 1.208936
42 | 2021-10-06 16:00 | 1.039486
43 | 2021-10-06 16:00 | 11.5
44 | 2021-10-06 16:00 | 0.43
45 | 2021-10-06 16:00 | 0.3
46 | 2021-10-06 16:00 | 0.6
47 | 2021-10-06 16:00 | 89.4
48 | 2021-10-06 16:00 | 7.7
49 | 2021-10-06 16:00 | 33.73433
50 | 2021-10-06 16:00 | 55.8284
51 | 2021-10-06 16:00 | 2011.348
52 | 2021-10-06 16:00 | 3.930775
53 | 2021-10-06 16:00 | 1137.683
54 | 2021-10-06 16:00 | 1958.447
55 | 2021-10-06 16:00 | 437.9378
1 | 2021-10-07 | 1.234936
2 | 2021-10-07 | 0.864455
3 | 2021-10-07 | 0.3704807
4 | 2021-10-07 | 1246.106
5 | 2021-10-07 | 209.6792
6 | 2021-10-07 | 0.48
7 | 2021-10-07 | 17.3
8 | 2021-10-07 | 41.68674
9 | 2021-10-07 | 1.134591
10 | 2021-10-07 | 1.100689
11 | 2021-10-07 | 0.9996675
12 | 2021-10-07 | 0.4918534
13 | 2021-10-07 | 0.3166852
14 | 2021-10-07 | 0.6446782
15 | 2021-10-07 | 3.857988
20 | 2021-10-07 | 0.1785412
21 | 2021-10-07 | 5.388894
22 | 2021-10-07 | 4.968877
23 | 2021-10-07 | 2.754989
24 | 2021-10-07 | 486.8755
25 | 2021-10-07 | 0.1453118
26 | 2021-10-07 | 245.7112
28 | 2021-10-07 | 27.79531
29 | 2021-10-07 | 74.5
30 | 2021-10-07 | 3158.84
31 | 2021-10-07 | 2.322002
34 | 2021-10-07 | 25.93063
35 | 2021-10-07 | 297.662
36 | 2021-10-07 | 0.9245283
37 | 2021-10-07 | 0.9001996
38 | 2021-10-07 | 9.246881
39 | 2021-10-07 | 26.75
40 | 2021-10-07 | 1.048047
41 | 2021-10-07 | 1.243218
42 | 2021-10-07 | 1.05922
43 | 2021-10-07 | 11.5
44 | 2021-10-07 | 0.43
45 | 2021-10-07 | 0.3
46 | 2021-10-07 | 0.6
47 | 2021-10-07 | 89.5
48 | 2021-10-07 | 7.5
49 | 2021-10-07 | 33.55043
50 | 2021-10-07 | 56.41588
51 | 2021-10-07 | 2057.263
52 | 2021-10-07 | 3.794475
53 | 2021-10-07 | 1255.741
54 | 2021-10-07 | 2146.056
55 | 2021-10-07 | 450.3905
1 | 2021-10-07 08:00 | 1.244537
2 | 2021-10-07 08:00 | 0.8711757
3 | 2021-10-07 08:00 | 0.373361
4 | 2021-10-07 08:00 | 1249.73
5 | 2021-10-07 08:00 | 193.1365
6 | 2021-10-07 08:00 | 0.615
7 | 2021-10-07 08:00 | 19.3
8 | 2021-10-07 08:00 | 45.41176
9 | 2021-10-07 08:00 | 1.102978
10 | 2021-10-07 08:00 | 1.060818
11 | 2021-10-07 08:00 | 0.9996124
12 | 2021-10-07 08:00 | 0.4970534
13 | 2021-10-07 08:00 | 0.3200333
14 | 2021-10-07 08:00 | 0.6514938
15 | 2021-10-07 08:00 | 3.743977
20 | 2021-10-07 08:00 | 0.1961899
21 | 2021-10-07 08:00 | 6.080577
22 | 2021-10-07 08:00 | 5.184877
23 | 2021-10-07 08:00 | 2.762789
24 | 2021-10-07 08:00 | 473.9965
25 | 2021-10-07 08:00 | 0.1516285
26 | 2021-10-07 08:00 | 249.9626
28 | 2021-10-07 08:00 | 40.11602
29 | 2021-10-07 08:00 | 73.5
30 | 2021-10-07 08:00 | 3231.851
31 | 2021-10-07 08:00 | 2.454205
34 | 2021-10-07 08:00 | 25.98825
35 | 2021-10-07 08:00 | 305.7007
36 | 2021-10-07 08:00 | 0.8920596
37 | 2021-10-07 08:00 | 0.8690127
38 | 2021-10-07 08:00 | 9.824554
39 | 2021-10-07 08:00 | 30
40 | 2021-10-07 08:00 | 1.08362
41 | 2021-10-07 08:00 | 1.289246
42 | 2021-10-07 08:00 | 1.098483
43 | 2021-10-07 08:00 | 11.6
44 | 2021-10-07 08:00 | 0.43
45 | 2021-10-07 08:00 | 0.3
46 | 2021-10-07 08:00 | 0.8
47 | 2021-10-07 08:00 | 89.3
48 | 2021-10-07 08:00 | 7.6
49 | 2021-10-07 08:00 | 30.71193
50 | 2021-10-07 08:00 | 56.57772
51 | 2021-10-07 08:00 | 2053.845
52 | 2021-10-07 08:00 | 3.795576
53 | 2021-10-07 08:00 | 1312.566
54 | 2021-10-07 08:00 | 2233.282
55 | 2021-10-07 08:00 | 448.2754
1 | 2021-10-07 16:00 | 1.234347
2 | 2021-10-07 16:00 | 0.8640429
3 | 2021-10-07 16:00 | 0.3703041
4 | 2021-10-07 16:00 | 1250.53
5 | 2021-10-07 16:00 | 189.4899
6 | 2021-10-07 16:00 | 0.6325
7 | 2021-10-07 16:00 | 18.9
8 | 2021-10-07 16:00 | 44.57547
9 | 2021-10-07 16:00 | 1.13625
10 | 2021-10-07 16:00 | 1.156606
11 | 2021-10-07 16:00 | 0.999611
12 | 2021-10-07 16:00 | 0.4985723
13 | 2021-10-07 16:00 | 0.3210112
14 | 2021-10-07 16:00 | 0.6534847
15 | 2021-10-07 16:00 | 3.744884
20 | 2021-10-07 16:00 | 0.1877946
21 | 2021-10-07 16:00 | 5.576233
22 | 2021-10-07 16:00 | 5.149333
23 | 2021-10-07 16:00 | 2.751264
24 | 2021-10-07 16:00 | 464.6851
25 | 2021-10-07 16:00 | 0.1505891
26 | 2021-10-07 16:00 | 269.3058
28 | 2021-10-07 16:00 | 43.65404
29 | 2021-10-07 16:00 | 71
30 | 2021-10-07 16:00 | 3400.523
31 | 2021-10-07 16:00 | 2.452295
34 | 2021-10-07 16:00 | 25.8261
35 | 2021-10-07 16:00 | 316.6534
36 | 2021-10-07 16:00 | 0.92
37 | 2021-10-07 16:00 | 0.8991098
38 | 2021-10-07 16:00 | 9.321117
39 | 2021-10-07 16:00 | 32.1875
40 | 2021-10-07 16:00 | 1.072466
41 | 2021-10-07 16:00 | 1.275585
42 | 2021-10-07 16:00 | 1.087535
43 | 2021-10-07 16:00 | 11.3
44 | 2021-10-07 16:00 | 0.43
45 | 2021-10-07 16:00 | 0.3
46 | 2021-10-07 16:00 | 0.5
47 | 2021-10-07 16:00 | 89.3
48 | 2021-10-07 16:00 | 7.7
49 | 2021-10-07 16:00 | 30.24515
50 | 2021-10-07 16:00 | 56.40284
51 | 2021-10-07 16:00 | 2032.924
52 | 2021-10-07 16:00 | 3.659451
53 | 2021-10-07 16:00 | 1275.943
54 | 2021-10-07 16:00 | 2176.23
55 | 2021-10-07 16:00 | 466.0769
1 | 2021-10-08 | 1.234854
2 | 2021-10-08 | 0.8643979
3 | 2021-10-08 | 0.3704562
4 | 2021-10-08 | 1250.295
5 | 2021-10-08 | 208.0604
6 | 2021-10-08 | 0.448
7 | 2021-10-08 | 20
8 | 2021-10-08 | 44.64286
9 | 2021-10-08 | 1.145912
10 | 2021-10-08 | 1.230216
11 | 2021-10-08 | 0.9996814
12 | 2021-10-08 | 0.5006281
13 | 2021-10-08 | 0.3223349
14 | 2021-10-08 | 0.6561792
15 | 2021-10-08 | 3.492737
20 | 2021-10-08 | 0.2097388
21 | 2021-10-08 | 5.978316
22 | 2021-10-08 | 5.084263
23 | 2021-10-08 | 2.757618
24 | 2021-10-08 | 460.8096
25 | 2021-10-08 | 0.1486861
26 | 2021-10-08 | 304.8568
28 | 2021-10-08 | 43.99512
29 | 2021-10-08 | 69.5
30 | 2021-10-08 | 3459.669
31 | 2021-10-08 | 2.214788
34 | 2021-10-08 | 25.64191
35 | 2021-10-08 | 320.2398
36 | 2021-10-08 | 0.9044025
37 | 2021-10-08 | 0.8913894
38 | 2021-10-08 | 9.471053
39 | 2021-10-08 | 24.46808
40 | 2021-10-08 | 1.059944
41 | 2021-10-08 | 1.255356
42 | 2021-10-08 | 1.069426
43 | 2021-10-08 | 11.3
44 | 2021-10-08 | 0.43
45 | 2021-10-08 | 0.3
46 | 2021-10-08 | 0.5
47 | 2021-10-08 | 89.5
48 | 2021-10-08 | 7.6
49 | 2021-10-08 | 29.28001
50 | 2021-10-08 | 56.03986
51 | 2021-10-08 | 2023.159
52 | 2021-10-08 | 3.625714
53 | 2021-10-08 | 1242.325
54 | 2021-10-08 | 2136.519
55 | 2021-10-08 | 474.3271
1 | 2021-10-08 08:00 | 1.272427
2 | 2021-10-08 08:00 | 0.8906993
3 | 2021-10-08 08:00 | 0.3817283
4 | 2021-10-08 08:00 | 1250.976
5 | 2021-10-08 08:00 | 218.4813
6 | 2021-10-08 08:00 | 0.4125
7 | 2021-10-08 08:00 | 17.3
8 | 2021-10-08 08:00 | 41.19048
9 | 2021-10-08 08:00 | 1.121137
10 | 2021-10-08 08:00 | 1.269832
11 | 2021-10-08 08:00 | 0.9997092
12 | 2021-10-08 08:00 | 0.5168242
13 | 2021-10-08 08:00 | 0.332763
14 | 2021-10-08 08:00 | 0.6774077
15 | 2021-10-08 08:00 | 3.854862
20 | 2021-10-08 08:00 | 0.1831197
21 | 2021-10-08 08:00 | 5.647992
22 | 2021-10-08 08:00 | 4.891913
23 | 2021-10-08 08:00 | 2.790433
24 | 2021-10-08 08:00 | 477.4541
25 | 2021-10-08 08:00 | 0.143061
26 | 2021-10-08 08:00 | 324.605
28 | 2021-10-08 08:00 | 41.4699
29 | 2021-10-08 08:00 | 66.5
30 | 2021-10-08 08:00 | 3388.556
31 | 2021-10-08 08:00 | 2.185332
34 | 2021-10-08 08:00 | 25.87196
35 | 2021-10-08 08:00 | 333.2545
36 | 2021-10-08 08:00 | 0.9122373
37 | 2021-10-08 08:00 | 0.886608
38 | 2021-10-08 08:00 | 9.502854
39 | 2021-10-08 08:00 | 19.62264
40 | 2021-10-08 08:00 | 1.126202
41 | 2021-10-08 08:00 | 1.329041
42 | 2021-10-08 08:00 | 1.125786
43 | 2021-10-08 08:00 | 11.4
44 | 2021-10-08 08:00 | 0.45
45 | 2021-10-08 08:00 | 0.3
46 | 2021-10-08 08:00 | 0.7
47 | 2021-10-08 08:00 | 89.7
48 | 2021-10-08 08:00 | 7.5
49 | 2021-10-08 08:00 | 29.70086
50 | 2021-10-08 08:00 | 56.29353
51 | 2021-10-08 08:00 | 1998.341
52 | 2021-10-08 08:00 | 3.598103
53 | 2021-10-08 08:00 | 1196.763
54 | 2021-10-08 08:00 | 2048.459
55 | 2021-10-08 08:00 | 475.7135
1 | 2021-10-08 16:00 | 1.264397
2 | 2021-10-08 16:00 | 0.8850779
3 | 2021-10-08 16:00 | 0.3793191
4 | 2021-10-08 16:00 | 1250.447
5 | 2021-10-08 16:00 | 227.8613
6 | 2021-10-08 16:00 | 0.5225
7 | 2021-10-08 16:00 | 16.8
8 | 2021-10-08 16:00 | 40.67796
9 | 2021-10-08 16:00 | 1.16129
10 | 2021-10-08 16:00 | 1.254232
11 | 2021-10-08 16:00 | 0.999733
12 | 2021-10-08 16:00 | 0.5138013
13 | 2021-10-08 16:00 | 0.3308166
14 | 2021-10-08 16:00 | 0.6734456
15 | 2021-10-08 16:00 | 3.714674
20 | 2021-10-08 16:00 | 0.1789456
21 | 2021-10-08 16:00 | 4.994427
22 | 2021-10-08 16:00 | 4.731635
23 | 2021-10-08 16:00 | 2.779323
24 | 2021-10-08 16:00 | 496.2275
25 | 2021-10-08 16:00 | 0.1383737
26 | 2021-10-08 16:00 | 296.4765
28 | 2021-10-08 16:00 | 40.07974
29 | 2021-10-08 16:00 | 64
30 | 2021-10-08 16:00 | 3344.081
31 | 2021-10-08 16:00 | 2.177761
34 | 2021-10-08 16:00 | 25.45955
35 | 2021-10-08 16:00 | 331.0132
36 | 2021-10-08 16:00 | 0.9491315
37 | 2021-10-08 16:00 | 0.920354
38 | 2021-10-08 16:00 | 8.709101
39 | 2021-10-08 16:00 | 25.22727
40 | 2021-10-08 16:00 | 1.137422
41 | 2021-10-08 16:00 | 1.348559
42 | 2021-10-08 16:00 | 1.140712
43 | 2021-10-08 16:00 | 11.5
44 | 2021-10-08 16:00 | 0.45
45 | 2021-10-08 16:00 | 0.3
46 | 2021-10-08 16:00 | 0.7
47 | 2021-10-08 16:00 | 89.2
48 | 2021-10-08 16:00 | 7.6
49 | 2021-10-08 16:00 | 29.98453
50 | 2021-10-08 16:00 | 56.69347
51 | 2021-10-08 16:00 | 1974.826
52 | 2021-10-08 16:00 | 3.58917
53 | 2021-10-08 16:00 | 1165.941
54 | 2021-10-08 16:00 | 1979.351
55 | 2021-10-08 16:00 | 472.9905
1 | 2021-10-09 | 1.273628
2 | 2021-10-09 | 0.8915398
3 | 2021-10-09 | 0.3820885
4 | 2021-10-09 | 1248.899
5 | 2021-10-09 | 241.8801
6 | 2021-10-09 | 0.8675
7 | 2021-10-09 | 18.8
8 | 2021-10-09 | 44.23529
9 | 2021-10-09 | 1.211392
10 | 2021-10-09 | 1.217241
11 | 2021-10-09 | 0.999765
12 | 2021-10-09 | 0.5177953
13 | 2021-10-09 | 0.3333881
14 | 2021-10-09 | 0.6786805
15 | 2021-10-09 | 3.232325
20 | 2021-10-09 | 0.196459
21 | 2021-10-09 | 4.39762
22 | 2021-10-09 | 4.456221
23 | 2021-10-09 | 2.78207
24 | 2021-10-09 | 505.159
25 | 2021-10-09 | 0.1303194
26 | 2021-10-09 | 280.6919
28 | 2021-10-09 | 46.52737
29 | 2021-10-09 | 61
30 | 2021-10-09 | 3176.877
31 | 2021-10-09 | 2.088469
34 | 2021-10-09 | 25.11115
35 | 2021-10-09 | 315.7759
36 | 2021-10-09 | 0.9936709
37 | 2021-10-09 | 0.9550898
38 | 2021-10-09 | 7.629945
39 | 2021-10-09 | 40
40 | 2021-10-09 | 1.109798
41 | 2021-10-09 | 1.320936
42 | 2021-10-09 | 1.1162
43 | 2021-10-09 | 11.5
44 | 2021-10-09 | 0.45
45 | 2021-10-09 | 0.3
46 | 2021-10-09 | 0.7
47 | 2021-10-09 | 89.5
48 | 2021-10-09 | 7.3
49 | 2021-10-09 | 29.58887
50 | 2021-10-09 | 56.54014
51 | 2021-10-09 | 1973.697
52 | 2021-10-09 | 3.588177
53 | 2021-10-09 | 1099.064
54 | 2021-10-09 | 1863.153
55 | 2021-10-09 | 472.4453
1 | 2021-10-09 08:00 | 1.327134
2 | 2021-10-09 08:00 | 0.9289938
3 | 2021-10-09 08:00 | 0.3981402
4 | 2021-10-09 08:00 | 1247.561
5 | 2021-10-09 08:00 | 251.878
6 | 2021-10-09 08:00 | 0.815
7 | 2021-10-09 08:00 | 15
8 | 2021-10-09 08:00 | 38.65979
9 | 2021-10-09 08:00 | 1.206107
10 | 2021-10-09 08:00 | 1.218157
11 | 2021-10-09 08:00 | 0.9997712
12 | 2021-10-09 08:00 | 0.5363147
13 | 2021-10-09 08:00 | 0.3453121
14 | 2021-10-09 08:00 | 0.7029541
15 | 2021-10-09 08:00 | 3.348054
20 | 2021-10-09 08:00 | 0.1872986
21 | 2021-10-09 08:00 | 4.34319
22 | 2021-10-09 08:00 | 4.504366
23 | 2021-10-09 08:00 | 2.836473
24 | 2021-10-09 08:00 | 514.0031
25 | 2021-10-09 08:00 | 0.1317274
26 | 2021-10-09 08:00 | 288.0086
28 | 2021-10-09 08:00 | 44.64365
29 | 2021-10-09 08:00 | 62.5
30 | 2021-10-09 08:00 | 3154.264
31 | 2021-10-09 08:00 | 2.040683
34 | 2021-10-09 08:00 | 25.52488
35 | 2021-10-09 08:00 | 326.9354
36 | 2021-10-09 08:00 | 0.9910942
37 | 2021-10-09 08:00 | 0.9489489
38 | 2021-10-09 08:00 | 7.691244
39 | 2021-10-09 08:00 | 39.68254
40 | 2021-10-09 08:00 | 1.075895
41 | 2021-10-09 08:00 | 1.274594
42 | 2021-10-09 08:00 | 1.080457
43 | 2021-10-09 08:00 | 11.4
44 | 2021-10-09 08:00 | 0.45
45 | 2021-10-09 08:00 | 0.3
46 | 2021-10-09 08:00 | 0.7
47 | 2021-10-09 08:00 | 89.2
48 | 2021-10-09 08:00 | 7.8
49 | 2021-10-09 08:00 | 29.01212
50 | 2021-10-09 08:00 | 55.92307
51 | 2021-10-09 08:00 | 1965.249
52 | 2021-10-09 08:00 | 3.668379
53 | 2021-10-09 08:00 | 1109.596
54 | 2021-10-09 08:00 | 1903.708
55 | 2021-10-09 08:00 | 467.6935
1 | 2021-10-09 16:00 | 1.413781
2 | 2021-10-09 16:00 | 0.9896464
3 | 2021-10-09 16:00 | 0.4241342
4 | 2021-10-09 16:00 | 1249.591
5 | 2021-10-09 16:00 | 224.493
6 | 2021-10-09 16:00 | 0.9225
7 | 2021-10-09 16:00 | 16.7
8 | 2021-10-09 16:00 | 41.54229
9 | 2021-10-09 16:00 | 1.205357
10 | 2021-10-09 16:00 | 1.136951
11 | 2021-10-09 16:00 | 0.9997211
12 | 2021-10-09 16:00 | 0.5673016
13 | 2021-10-09 16:00 | 0.3652633
14 | 2021-10-09 16:00 | 0.743569
15 | 2021-10-09 16:00 | 3.454423
20 | 2021-10-09 16:00 | 0.1833844
21 | 2021-10-09 16:00 | 4.471227
22 | 2021-10-09 16:00 | 4.672689
23 | 2021-10-09 16:00 | 2.923338
24 | 2021-10-09 16:00 | 508.36
25 | 2021-10-09 16:00 | 0.1366499
26 | 2021-10-09 16:00 | 334.6006
28 | 2021-10-09 16:00 | 39.29655
29 | 2021-10-09 16:00 | 64.5
30 | 2021-10-09 16:00 | 3102.16
31 | 2021-10-09 16:00 | 2.26448
34 | 2021-10-09 16:00 | 26.04058
35 | 2021-10-09 16:00 | 331.0525
36 | 2021-10-09 16:00 | 0.9859694
37 | 2021-10-09 16:00 | 0.938431
38 | 2021-10-09 16:00 | 7.925651
39 | 2021-10-09 16:00 | 31.13924
40 | 2021-10-09 16:00 | 1.094612
41 | 2021-10-09 16:00 | 1.296267
42 | 2021-10-09 16:00 | 1.09672
43 | 2021-10-09 16:00 | 11.5
44 | 2021-10-09 16:00 | 0.45
45 | 2021-10-09 16:00 | 0.3
46 | 2021-10-09 16:00 | 0.6
47 | 2021-10-09 16:00 | 89.3
48 | 2021-10-09 16:00 | 7.7
49 | 2021-10-09 16:00 | 28.0044
50 | 2021-10-09 16:00 | 55.85415
51 | 2021-10-09 16:00 | 1980.827
52 | 2021-10-09 16:00 | 3.770164
53 | 2021-10-09 16:00 | 1166.757
54 | 2021-10-09 16:00 | 2000.439
55 | 2021-10-09 16:00 | 454.7627
1 | 2021-10-10 | 1.405942
2 | 2021-10-10 | 0.9841594
3 | 2021-10-10 | 0.4217826
4 | 2021-10-10 | 1250.344
5 | 2021-10-10 | 222.3734
6 | 2021-10-10 | 0.94
7 | 2021-10-10 | 18
8 | 2021-10-10 | 42.85714
9 | 2021-10-10 | 1.170051
10 | 2021-10-10 | 1.152268
11 | 2021-10-10 | 0.9997216
12 | 2021-10-10 | 0.5667847
13 | 2021-10-10 | 0.3649305
14 | 2021-10-10 | 0.7428915
15 | 2021-10-10 | 3.99092
20 | 2021-10-10 | 0.145385
21 | 2021-10-10 | 3.999255
22 | 2021-10-10 | 4.745294
23 | 2021-10-10 | 2.920219
24 | 2021-10-10 | 507.0024
25 | 2021-10-10 | 0.1387732
26 | 2021-10-10 | 319.6108
28 | 2021-10-10 | 48.43978
29 | 2021-10-10 | 66
30 | 2021-10-10 | 3182.549
31 | 2021-10-10 | 2.27996
34 | 2021-10-10 | 25.98835
35 | 2021-10-10 | 333.3074
36 | 2021-10-10 | 0.9758883
37 | 2021-10-10 | 0.9229229
38 | 2021-10-10 | 7.990174
39 | 2021-10-10 | 34.24657
40 | 2021-10-10 | 1.106684
41 | 2021-10-10 | 1.30891
42 | 2021-10-10 | 1.107186
43 | 2021-10-10 | 11.5
44 | 2021-10-10 | 0.45
45 | 2021-10-10 | 0.3
46 | 2021-10-10 | 0.6
47 | 2021-10-10 | 89.2
48 | 2021-10-10 | 7.6
49 | 2021-10-10 | 28.17221
50 | 2021-10-10 | 55.99577
51 | 2021-10-10 | 1989.195
52 | 2021-10-10 | 3.709005
53 | 2021-10-10 | 1178.991
54 | 2021-10-10 | 2015.135
55 | 2021-10-10 | 460.8252
1 | 2021-10-10 08:00 | 1.411317
2 | 2021-10-10 08:00 | 0.9879216
3 | 2021-10-10 08:00 | 0.423395
4 | 2021-10-10 08:00 | 1249.939
5 | 2021-10-10 08:00 | 212.5424
6 | 2021-10-10 08:00 | 0.7175
7 | 2021-10-10 08:00 | 19.8
8 | 2021-10-10 08:00 | 45
9 | 2021-10-10 08:00 | 1.209302
10 | 2021-10-10 08:00 | 1.093449
11 | 2021-10-10 08:00 | 0.9996856
12 | 2021-10-10 08:00 | 0.5618319
13 | 2021-10-10 08:00 | 0.3617416
14 | 2021-10-10 08:00 | 0.7363998
15 | 2021-10-10 08:00 | 3.362458
20 | 2021-10-10 08:00 | 0.1758668
21 | 2021-10-10 08:00 | 3.901485
22 | 2021-10-10 08:00 | 4.887237
23 | 2021-10-10 08:00 | 2.928427
24 | 2021-10-10 08:00 | 494.5665
25 | 2021-10-10 08:00 | 0.1429242
26 | 2021-10-10 08:00 | 315.0217
28 | 2021-10-10 08:00 | 47.99953
29 | 2021-10-10 08:00 | 68
30 | 2021-10-10 08:00 | 3142.007
31 | 2021-10-10 08:00 | 2.326908
34 | 2021-10-10 08:00 | 26.1118
35 | 2021-10-10 08:00 | 333.3332
36 | 2021-10-10 08:00 | 1.005168
37 | 2021-10-10 08:00 | 0.9531568
38 | 2021-10-10 08:00 | 7.263943
39 | 2021-10-10 08:00 | 38.73016
40 | 2021-10-10 08:00 | 1.078645
41 | 2021-10-10 08:00 | 1.283643
42 | 2021-10-10 08:00 | 1.088674
43 | 2021-10-10 08:00 | 11.7
44 | 2021-10-10 08:00 | 0.45
45 | 2021-10-10 08:00 | 0.3
46 | 2021-10-10 08:00 | 0.5
47 | 2021-10-10 08:00 | 89.2
48 | 2021-10-10 08:00 | 7.7
49 | 2021-10-10 08:00 | 29.25838
50 | 2021-10-10 08:00 | 56.39843
51 | 2021-10-10 08:00 | 1998.338
52 | 2021-10-10 08:00 | 3.85713
53 | 2021-10-10 08:00 | 1244.701
54 | 2021-10-10 08:00 | 2118.993
55 | 2021-10-10 08:00 | 441.3674
1 | 2021-10-10 16:00 | 1.408227
2 | 2021-10-10 16:00 | 0.985759
3 | 2021-10-10 16:00 | 0.4224681
4 | 2021-10-10 16:00 | 1249.221
5 | 2021-10-10 16:00 | 204.1006
6 | 2021-10-10 16:00 | 0.68
7 | 2021-10-10 16:00 | 17.9
8 | 2021-10-10 16:00 | 44.41687
9 | 2021-10-10 16:00 | 1.173028
10 | 2021-10-10 16:00 | 1.124086
11 | 2021-10-10 16:00 | 0.9996703
12 | 2021-10-10 16:00 | 0.5642498
13 | 2021-10-10 16:00 | 0.3632984
14 | 2021-10-10 16:00 | 0.7395689
15 | 2021-10-10 16:00 | 3.789707
20 | 2021-10-10 16:00 | 0.1723387
21 | 2021-10-10 16:00 | 4.856585
22 | 2021-10-10 16:00 | 4.966901
23 | 2021-10-10 16:00 | 2.924097
24 | 2021-10-10 16:00 | 470.0557
25 | 2021-10-10 16:00 | 0.145254
26 | 2021-10-10 16:00 | 321.0194
28 | 2021-10-10 16:00 | 55.9942
29 | 2021-10-10 16:00 | 70
30 | 2021-10-10 16:00 | 3250.594
31 | 2021-10-10 16:00 | 2.303059
34 | 2021-10-10 16:00 | 25.99582
35 | 2021-10-10 16:00 | 333.2754
36 | 2021-10-10 16:00 | 0.9554707
37 | 2021-10-10 16:00 | 0.9146826
38 | 2021-10-10 16:00 | 8.646292
39 | 2021-10-10 16:00 | 34.33735
40 | 2021-10-10 16:00 | 1.072253
41 | 2021-10-10 16:00 | 1.277388
42 | 2021-10-10 16:00 | 1.083926
43 | 2021-10-10 16:00 | 11.6
44 | 2021-10-10 16:00 | 0.45
45 | 2021-10-10 16:00 | 0.4
46 | 2021-10-10 16:00 | 0.5
47 | 2021-10-10 16:00 | 89.3
48 | 2021-10-10 16:00 | 7.6
49 | 2021-10-10 16:00 | 29.53261
50 | 2021-10-10 16:00 | 56.46507
51 | 2021-10-10 16:00 | 1998.278
52 | 2021-10-10 16:00 | 3.769267
53 | 2021-10-10 16:00 | 1252.072
54 | 2021-10-10 16:00 | 2129.392
55 | 2021-10-10 16:00 | 451.2003
1 | 2021-10-11 | 1.402132
2 | 2021-10-11 | 0.9814922
3 | 2021-10-11 | 0.4206395
4 | 2021-10-11 | 1248.743
5 | 2021-10-11 | 214.0813
6 | 2021-10-11 | 0.632
7 | 2021-10-11 | 18
8 | 2021-10-11 | 43.37349
9 | 2021-10-11 | 1.168582
10 | 2021-10-11 | 1.145361
11 | 2021-10-11 | 0.9996974
12 | 2021-10-11 | 0.562553
13 | 2021-10-11 | 0.3622059
14 | 2021-10-11 | 0.737345
15 | 2021-10-11 | 3.874485
20 | 2021-10-11 | 0.1652082
21 | 2021-10-11 | 4.707475
22 | 2021-10-11 | 4.899461
23 | 2021-10-11 | 2.919548
24 | 2021-10-11 | 467.1181
25 | 2021-10-11 | 0.1432817
26 | 2021-10-11 | 329.7653
28 | 2021-10-11 | 58.23812
29 | 2021-10-11 | 69
30 | 2021-10-11 | 3228.535
31 | 2021-10-11 | 2.181966
34 | 2021-10-11 | 25.97456
35 | 2021-10-11 | 330.2278
36 | 2021-10-11 | 0.9565772
37 | 2021-10-11 | 0.9140859
38 | 2021-10-11 | 8.581961
39 | 2021-10-11 | 26.27907
40 | 2021-10-11 | 1.104814
41 | 2021-10-11 | 1.319477
42 | 2021-10-11 | 1.115096
43 | 2021-10-11 | 11.6
44 | 2021-10-11 | 0.45
45 | 2021-10-11 | 0.4
46 | 2021-10-11 | 0.5
47 | 2021-10-11 | 89.5
48 | 2021-10-11 | 7.7
49 | 2021-10-11 | 28.57778
50 | 2021-10-11 | 56.2082
51 | 2021-10-11 | 2005.233
52 | 2021-10-11 | 3.764511
53 | 2021-10-11 | 1226.468
54 | 2021-10-11 | 2097.14
55 | 2021-10-11 | 454.2162
1 | 2021-10-11 08:00 | 1.343797
2 | 2021-10-11 08:00 | 0.9406579
3 | 2021-10-11 08:00 | 0.4031391
4 | 2021-10-11 08:00 | 1250.727
5 | 2021-10-11 08:00 | 212.0965
6 | 2021-10-11 08:00 | 0.575
7 | 2021-10-11 08:00 | 19.3
8 | 2021-10-11 08:00 | 45.09346
9 | 2021-10-11 08:00 | 1.217054
10 | 2021-10-11 08:00 | 1.121586
11 | 2021-10-11 08:00 | 0.9996867
12 | 2021-10-11 08:00 | 0.536485
13 | 2021-10-11 08:00 | 0.3454217
14 | 2021-10-11 08:00 | 0.7031773
15 | 2021-10-11 08:00 | 3.327193
20 | 2021-10-11 08:00 | 0.1892628
21 | 2021-10-11 08:00 | 4.368856
22 | 2021-10-11 08:00 | 4.946229
23 | 2021-10-11 08:00 | 2.860263
24 | 2021-10-11 08:00 | 456.7235
25 | 2021-10-11 08:00 | 0.1446494
26 | 2021-10-11 08:00 | 328.5208
28 | 2021-10-11 08:00 | 52.91733
29 | 2021-10-11 08:00 | 69.5
30 | 2021-10-11 08:00 | 3206.914
31 | 2021-10-11 08:00 | 2.153376
34 | 2021-10-11 08:00 | 25.98047
35 | 2021-10-11 08:00 | 333.2764
36 | 2021-10-11 08:00 | 0.994832
37 | 2021-10-11 08:00 | 0.9457831
38 | 2021-10-11 08:00 | 7.696049
39 | 2021-10-11 08:00 | 31.13924
40 | 2021-10-11 08:00 | 1.117463
41 | 2021-10-11 08:00 | 1.335217
42 | 2021-10-11 08:00 | 1.128206
43 | 2021-10-11 08:00 | 11.7
44 | 2021-10-11 08:00 | 0.45
45 | 2021-10-11 08:00 | 0.3
46 | 2021-10-11 08:00 | 0.6
47 | 2021-10-11 08:00 | 89.4
48 | 2021-10-11 08:00 | 7.6
49 | 2021-10-11 08:00 | 28.05451
50 | 2021-10-11 08:00 | 56.29499
51 | 2021-10-11 08:00 | 2003.677
52 | 2021-10-11 08:00 | 3.835502
53 | 2021-10-11 08:00 | 1250.098
54 | 2021-10-11 08:00 | 2135.967
55 | 2021-10-11 08:00 | 445.4801
1 | 2021-10-11 16:00 | 1.363818
2 | 2021-10-11 16:00 | 0.9546724
3 | 2021-10-11 16:00 | 0.4091453
4 | 2021-10-11 16:00 | 1250.109
5 | 2021-10-11 16:00 | 211.5672
6 | 2021-10-11 16:00 | 0.496
7 | 2021-10-11 16:00 | 19.2
8 | 2021-10-11 16:00 | 45.28302
9 | 2021-10-11 16:00 | 1.153165
10 | 2021-10-11 16:00 | 1.165742
11 | 2021-10-11 16:00 | 0.9996879
12 | 2021-10-11 16:00 | 0.5462726
13 | 2021-10-11 16:00 | 0.3517236
14 | 2021-10-11 16:00 | 0.7160061
15 | 2021-10-11 16:00 | 3.741405
20 | 2021-10-11 16:00 | 0.1831433
21 | 2021-10-11 16:00 | 5.300654
22 | 2021-10-11 16:00 | 4.94975
23 | 2021-10-11 16:00 | 2.880505
24 | 2021-10-11 16:00 | 437.049
25 | 2021-10-11 16:00 | 0.1447524
26 | 2021-10-11 16:00 | 359.6753
28 | 2021-10-11 16:00 | 38.73838
29 | 2021-10-11 16:00 | 69
30 | 2021-10-11 16:00 | 3282.939
31 | 2021-10-11 16:00 | 2.065769
34 | 2021-10-11 16:00 | 26.00204
35 | 2021-10-11 16:00 | 333.2865
36 | 2021-10-11 16:00 | 0.9341772
37 | 2021-10-11 16:00 | 0.9091817
38 | 2021-10-11 16:00 | 9.042059
39 | 2021-10-11 16:00 | 26.9802
40 | 2021-10-11 16:00 | 1.14042
41 | 2021-10-11 16:00 | 1.357109
42 | 2021-10-11 16:00 | 1.13438
43 | 2021-10-11 16:00 | 11.6
44 | 2021-10-11 16:00 | 0.45
45 | 2021-10-11 16:00 | 0.3
46 | 2021-10-11 16:00 | 0.5
47 | 2021-10-11 16:00 | 89.4
48 | 2021-10-11 16:00 | 7.7
49 | 2021-10-11 16:00 | 31.74505
50 | 2021-10-11 16:00 | 56.6866
51 | 2021-10-11 16:00 | 1996.3
52 | 2021-10-11 16:00 | 3.745375
53 | 2021-10-11 16:00 | 1246.757
54 | 2021-10-11 16:00 | 2119.915
55 | 2021-10-11 16:00 | 453.985
1 | 2021-10-12 | 1.384118
2 | 2021-10-12 | 0.9688826
3 | 2021-10-12 | 0.4152354
4 | 2021-10-12 | 1250.404
5 | 2021-10-12 | 188.5436
6 | 2021-10-12 | 0.41
7 | 2021-10-12 | 19.1
8 | 2021-10-12 | 44.31554
9 | 2021-10-12 | 1.189433
10 | 2021-10-12 | 1.170989
11 | 2021-10-12 | 0.9995921
12 | 2021-10-12 | 0.5550233
13 | 2021-10-12 | 0.3573578
14 | 2021-10-12 | 0.7274757
15 | 2021-10-12 | 3.542473
20 | 2021-10-12 | 0.1791209
21 | 2021-10-12 | 4.519073
22 | 2021-10-12 | 5.354042
23 | 2021-10-12 | 2.908174
24 | 2021-10-12 | 431.0743
25 | 2021-10-12 | 0.1565756
26 | 2021-10-12 | 355.5494
28 | 2021-10-12 | 32.36454
29 | 2021-10-12 | 74
30 | 2021-10-12 | 3417.973
31 | 2021-10-12 | 2.286337
34 | 2021-10-12 | 26.89395
35 | 2021-10-12 | 341.1301
36 | 2021-10-12 | 0.9742268
37 | 2021-10-12 | 0.9399185
38 | 2021-10-12 | 8.061546
39 | 2021-10-12 | 26
40 | 2021-10-12 | 1.131422
41 | 2021-10-12 | 1.341372
42 | 2021-10-12 | 1.121513
43 | 2021-10-12 | 11.6
44 | 2021-10-12 | 0.45
45 | 2021-10-12 | 0.3
46 | 2021-10-12 | 0.5
47 | 2021-10-12 | 89
48 | 2021-10-12 | 7.8
49 | 2021-10-12 | 33.48686
50 | 2021-10-12 | 56.58312
51 | 2021-10-12 | 2023.638
52 | 2021-10-12 | 3.709538
53 | 2021-10-12 | 1339.204
54 | 2021-10-12 | 2285.855
55 | 2021-10-12 | 460.1316
1 | 2021-10-12 08:00 | 1.397588
2 | 2021-10-12 08:00 | 0.9783117
3 | 2021-10-12 08:00 | 0.4192764
4 | 2021-10-12 08:00 | 1249.373
5 | 2021-10-12 08:00 | 179.6721
6 | 2021-10-12 08:00 | 0.5925
7 | 2021-10-12 08:00 | 20
8 | 2021-10-12 08:00 | 44.94382
9 | 2021-10-12 08:00 | 1.183333
10 | 2021-10-12 08:00 | 1.153749
11 | 2021-10-12 08:00 | 0.9995432
12 | 2021-10-12 08:00 | 0.5624545
13 | 2021-10-12 08:00 | 0.3621425
14 | 2021-10-12 08:00 | 0.7372159
15 | 2021-10-12 08:00 | 3.733486
20 | 2021-10-12 08:00 | 0.1662959
21 | 2021-10-12 08:00 | 4.409807
22 | 2021-10-12 08:00 | 5.399127
23 | 2021-10-12 08:00 | 2.916679
24 | 2021-10-12 08:00 | 439.8364
25 | 2021-10-12 08:00 | 0.1578941
26 | 2021-10-12 08:00 | 350.9329
28 | 2021-10-12 08:00 | 26.57877
29 | 2021-10-12 08:00 | 72.5
30 | 2021-10-12 08:00 | 3294.249
31 | 2021-10-12 08:00 | 2.447995
34 | 2021-10-12 08:00 | 28.43633
35 | 2021-10-12 08:00 | 354.1627
36 | 2021-10-12 08:00 | 0.9730769
37 | 2021-10-12 08:00 | 0.9276382
38 | 2021-10-12 08:00 | 8.143293
39 | 2021-10-12 08:00 | 27.2093
40 | 2021-10-12 08:00 | 1.171021
41 | 2021-10-12 08:00 | 1.388452
42 | 2021-10-12 08:00 | 1.154914
43 | 2021-10-12 08:00 | 11.7
44 | 2021-10-12 08:00 | 0.45
45 | 2021-10-12 08:00 | 0.3
46 | 2021-10-12 08:00 | 0.6
47 | 2021-10-12 08:00 | 89.2
48 | 2021-10-12 08:00 | 7.7
49 | 2021-10-12 08:00 | 33.62722
50 | 2021-10-12 08:00 | 56.76852
51 | 2021-10-12 08:00 | 2046.328
52 | 2021-10-12 08:00 | 3.663151
53 | 2021-10-12 08:00 | 1349.571
54 | 2021-10-12 08:00 | 2290.626
55 | 2021-10-12 08:00 | 463.344
1 | 2021-10-12 16:00 | 1.40435
2 | 2021-10-12 16:00 | 0.9830452
3 | 2021-10-12 16:00 | 0.4213051
4 | 2021-10-12 16:00 | 1250.085
5 | 2021-10-12 16:00 | 184.198
6 | 2021-10-12 16:00 | 0.69
7 | 2021-10-12 16:00 | 19.5
8 | 2021-10-12 16:00 | 43.82022
9 | 2021-10-12 16:00 | 1.191139
10 | 2021-10-12 16:00 | 1.152649
11 | 2021-10-12 16:00 | 0.9995813
12 | 2021-10-12 16:00 | 0.5620908
13 | 2021-10-12 16:00 | 0.3619083
14 | 2021-10-12 16:00 | 0.7367392
15 | 2021-10-12 16:00 | 3.578963
20 | 2021-10-12 16:00 | 0.1709363
21 | 2021-10-12 16:00 | 4.238904
22 | 2021-10-12 16:00 | 5.092444
23 | 2021-10-12 16:00 | 2.91687
24 | 2021-10-12 16:00 | 422.4675
25 | 2021-10-12 16:00 | 0.1489254
26 | 2021-10-12 16:00 | 312.812
28 | 2021-10-12 16:00 | 13.88374
29 | 2021-10-12 16:00 | 66.5
30 | 2021-10-12 16:00 | 3172.25
31 | 2021-10-12 16:00 | 2.293551
34 | 2021-10-12 16:00 | 28.28861
35 | 2021-10-12 16:00 | 368.9395
36 | 2021-10-12 16:00 | 0.9848101
37 | 2021-10-12 16:00 | 0.9391218
38 | 2021-10-12 16:00 | 7.817867
39 | 2021-10-12 16:00 | 35.88235
40 | 2021-10-12 16:00 | 1.13099
41 | 2021-10-12 16:00 | 1.341345
42 | 2021-10-12 16:00 | 1.12579
43 | 2021-10-12 16:00 | 11.6
44 | 2021-10-12 16:00 | 0.45
45 | 2021-10-12 16:00 | 0.3
46 | 2021-10-12 16:00 | 0.9
47 | 2021-10-12 16:00 | 88.4
48 | 2021-10-12 16:00 | 8
49 | 2021-10-12 16:00 | 33.62685
50 | 2021-10-12 16:00 | 56.82325
51 | 2021-10-12 16:00 | 1987.254
52 | 2021-10-12 16:00 | 3.731022
53 | 2021-10-12 16:00 | 1287.508
54 | 2021-10-12 16:00 | 2180.879
55 | 2021-10-12 16:00 | 453.9978
1 | 2021-10-13 | 1.365404
2 | 2021-10-13 | 0.9557831
3 | 2021-10-13 | 0.4096213
4 | 2021-10-13 | 1251.043
5 | 2021-10-13 | 222.0516
6 | 2021-10-13 | 0.53
7 | 2021-10-13 | 19
8 | 2021-10-13 | 44.18605
9 | 2021-10-13 | 1.181818
10 | 2021-10-13 | 1.269111
11 | 2021-10-13 | 0.9997222
12 | 2021-10-13 | 0.5518638
13 | 2021-10-13 | 0.3553236
14 | 2021-10-13 | 0.7233345
15 | 2021-10-13 | 3.729228
20 | 2021-10-13 | 0.1569616
21 | 2021-10-13 | 3.972124
22 | 2021-10-13 | 4.693342
23 | 2021-10-13 | 2.881843
24 | 2021-10-13 | 466.5013
25 | 2021-10-13 | 0.1372539
26 | 2021-10-13 | 375.6729
28 | 2021-10-13 | 31.13522
29 | 2021-10-13 | 60
30 | 2021-10-13 | 3177.183
31 | 2021-10-13 | 2.100868
34 | 2021-10-13 | 27.08369
35 | 2021-10-13 | 354.5478
36 | 2021-10-13 | 0.9861111
37 | 2021-10-13 | 0.9378757
38 | 2021-10-13 | 7.701353
39 | 2021-10-13 | 26.59341
40 | 2021-10-13 | 1.116799
41 | 2021-10-13 | 1.307021
42 | 2021-10-13 | 1.106763
43 | 2021-10-13 | 11.6
44 | 2021-10-13 | 0.45
45 | 2021-10-13 | 0.3
46 | 2021-10-13 | 0.9
47 | 2021-10-13 | 88.2
48 | 2021-10-13 | 8
49 | 2021-10-13 | 31.77305
50 | 2021-10-13 | 56.90672
51 | 2021-10-13 | 1970.579
52 | 2021-10-13 | 3.633145
53 | 2021-10-13 | 1167.6
54 | 2021-10-13 | 1979.165
55 | 2021-10-13 | 466.5574
1 | 2021-10-13 08:00 | 1.324674
2 | 2021-10-13 08:00 | 0.9272721
3 | 2021-10-13 08:00 | 0.3974023
4 | 2021-10-13 08:00 | 1242.122
5 | 2021-10-13 08:00 | 222.0262
6 | 2021-10-13 08:00 | 0.7013333
7 | 2021-10-13 08:00 | 17.8
8 | 2021-10-13 08:00 | 41.98113
9 | 2021-10-13 08:00 | 1.214653
10 | 2021-10-13 08:00 | 1.269016
11 | 2021-10-13 08:00 | 0.9997222
12 | 2021-10-13 08:00 | 0.5402669
13 | 2021-10-13 08:00 | 0.3478568
14 | 2021-10-13 08:00 | 0.7081344
15 | 2021-10-13 08:00 | 3.272237
20 | 2021-10-13 08:00 | 0.1760848
21 | 2021-10-13 08:00 | 3.683942
22 | 2021-10-13 08:00 | 4.676999
23 | 2021-10-13 08:00 | 2.836341
24 | 2021-10-13 08:00 | 469.3198
25 | 2021-10-13 08:00 | 0.136776
26 | 2021-10-13 08:00 | 351.7363
28 | 2021-10-13 08:00 | 40.11287
29 | 2021-10-13 08:00 | 60
30 | 2021-10-13 08:00 | 3219.393
31 | 2021-10-13 08:00 | 2.113804
34 | 2021-10-13 08:00 | 26.68401
35 | 2021-10-13 08:00 | 332.2142
36 | 2021-10-13 08:00 | 1.017995
37 | 2021-10-13 08:00 | 0.9584178
38 | 2021-10-13 08:00 | 6.956178
39 | 2021-10-13 08:00 | 36.76471
40 | 2021-10-13 08:00 | 1.113255
41 | 2021-10-13 08:00 | 1.336237
42 | 2021-10-13 08:00 | 1.079452
43 | 2021-10-13 08:00 | 11.9
44 | 2021-10-13 08:00 | 0.45
45 | 2021-10-13 08:00 | 0.3
46 | 2021-10-13 08:00 | 0.5
47 | 2021-10-13 08:00 | 88.6
48 | 2021-10-13 08:00 | 7.8
49 | 2021-10-13 08:00 | 33.49717
50 | 2021-10-13 08:00 | 56.55806
51 | 2021-10-13 08:00 | 1983.849
52 | 2021-10-13 08:00 | 3.505719
53 | 2021-10-13 08:00 | 1138.462
54 | 2021-10-13 08:00 | 1939.298
55 | 2021-10-13 08:00 | 485.9023
1 | 2021-10-13 16:00 | 1.361658
2 | 2021-10-13 16:00 | 0.9531605
3 | 2021-10-13 16:00 | 0.4084973
4 | 2021-10-13 16:00 | 1250.647
5 | 2021-10-13 16:00 | 228.163
6 | 2021-10-13 16:00 | 0.7025
7 | 2021-10-13 16:00 | 18
8 | 2021-10-13 16:00 | 42.35294
9 | 2021-10-13 16:00 | 1.311901
10 | 2021-10-13 16:00 | 1.24942
11 | 2021-10-13 16:00 | 0.9997338
12 | 2021-10-13 16:00 | 0.5499122
13 | 2021-10-13 16:00 | 0.354067
14 | 2021-10-13 16:00 | 0.7207766
15 | 2021-10-13 16:00 | 3.212039
20 | 2021-10-13 16:00 | 0.1962792
21 | 2021-10-13 16:00 | 4.327493
22 | 2021-10-13 16:00 | 4.74928
23 | 2021-10-13 16:00 | 2.879763
24 | 2021-10-13 16:00 | 478.6005
25 | 2021-10-13 16:00 | 0.1388898
26 | 2021-10-13 16:00 | 355.6066
28 | 2021-10-13 16:00 | 36.13358
29 | 2021-10-13 16:00 | 61
30 | 2021-10-13 16:00 | 3215.601
31 | 2021-10-13 16:00 | 2.097625
34 | 2021-10-13 16:00 | 27.48506
35 | 2021-10-13 16:00 | 376.9108
36 | 2021-10-13 16:00 | 1.082079
37 | 2021-10-13 16:00 | 0.9618856
38 | 2021-10-13 16:00 | 7.539531
39 | 2021-10-13 16:00 | 36.61538
40 | 2021-10-13 16:00 | 1.156638
41 | 2021-10-13 16:00 | 1.35993
42 | 2021-10-13 16:00 | 1.130106
43 | 2021-10-13 16:00 | 11.7
44 | 2021-10-13 16:00 | 0.45
45 | 2021-10-13 16:00 | 0.3
46 | 2021-10-13 16:00 | 0.7
47 | 2021-10-13 16:00 | 88.3
48 | 2021-10-13 16:00 | 7.9
49 | 2021-10-13 16:00 | 33.44537
50 | 2021-10-13 16:00 | 57.22828
51 | 2021-10-13 16:00 | 1948.143
52 | 2021-10-13 16:00 | 3.62282
53 | 2021-10-13 16:00 | 1189.539
54 | 2021-10-13 16:00 | 2003.114
55 | 2021-10-13 16:00 | 464.8152
1 | 2021-10-14 | 1.39064
2 | 2021-10-14 | 0.973448
3 | 2021-10-14 | 0.417192
4 | 2021-10-14 | 1251.173
5 | 2021-10-14 | 210.6555
6 | 2021-10-14 | 0.815
7 | 2021-10-14 | 18.5
8 | 2021-10-14 | 43.52941
9 | 2021-10-14 | 1.168142
10 | 2021-10-14 | 1.214506
11 | 2021-10-14 | 0.9996914
12 | 2021-10-14 | 0.5621608
13 | 2021-10-14 | 0.3619534
14 | 2021-10-14 | 0.7368309
15 | 2021-10-14 | 4.010076
20 | 2021-10-14 | 0.152427
21 | 2021-10-14 | 4.378507
22 | 2021-10-14 | 4.935491
23 | 2021-10-14 | 2.910232
24 | 2021-10-14 | 461.164
25 | 2021-10-14 | 0.1443354
26 | 2021-10-14 | 359.3963
28 | 2021-10-14 | 25.70366
29 | 2021-10-14 | 64
30 | 2021-10-14 | 3344.116
31 | 2021-10-14 | 2.189186
34 | 2021-10-14 | 27.21106
35 | 2021-10-14 | 388.1781
36 | 2021-10-14 | 0.965866
37 | 2021-10-14 | 0.9121422
38 | 2021-10-14 | 8.388583
39 | 2021-10-14 | 30.12658
40 | 2021-10-14 | 1.162562
41 | 2021-10-14 | 1.366696
42 | 2021-10-14 | 1.140313
43 | 2021-10-14 | 11.7
44 | 2021-10-14 | 0.45
45 | 2021-10-14 | 0.3
46 | 2021-10-14 | 0.7
47 | 2021-10-14 | 88
48 | 2021-10-14 | 8
49 | 2021-10-14 | 33.71009
50 | 2021-10-14 | 57.4196
51 | 2021-10-14 | 1924.249
52 | 2021-10-14 | 3.608011
53 | 2021-10-14 | 1242.903
54 | 2021-10-14 | 2077.793
55 | 2021-10-14 | 463.3371
1 | 2021-10-14 08:00 | 1.40775
2 | 2021-10-14 08:00 | 0.985425
3 | 2021-10-14 08:00 | 0.422325
4 | 2021-10-14 08:00 | 1251.305
5 | 2021-10-14 08:00 | 196.6854
6 | 2021-10-14 08:00 | 0.885
7 | 2021-10-14 08:00 | 19.3
8 | 2021-10-14 08:00 | 44.57275
9 | 2021-10-14 08:00 | 1.190968
10 | 2021-10-14 08:00 | 1.130007
11 | 2021-10-14 08:00 | 0.9996568
12 | 2021-10-14 08:00 | 0.5655705
13 | 2021-10-14 08:00 | 0.3641487
14 | 2021-10-14 08:00 | 0.7413
15 | 2021-10-14 08:00 | 3.791212
20 | 2021-10-14 08:00 | 0.1504844
21 | 2021-10-14 08:00 | 3.821849
22 | 2021-10-14 08:00 | 5.068043
23 | 2021-10-14 08:00 | 2.92922
24 | 2021-10-14 08:00 | 449.9889
25 | 2021-10-14 08:00 | 0.1482118
26 | 2021-10-14 08:00 | 352.5536
28 | 2021-10-14 08:00 | 32.75821
29 | 2021-10-14 08:00 | 65.5
30 | 2021-10-14 08:00 | 3131.078
31 | 2021-10-14 08:00 | 2.287861
34 | 2021-10-14 08:00 | 28.77387
35 | 2021-10-14 08:00 | 384.0409
36 | 2021-10-14 08:00 | 0.9935484
37 | 2021-10-14 08:00 | 0.9304435
38 | 2021-10-14 08:00 | 7.613061
39 | 2021-10-14 08:00 | 29.75
40 | 2021-10-14 08:00 | 1.105621
41 | 2021-10-14 08:00 | 1.300061
42 | 2021-10-14 08:00 | 1.094187
43 | 2021-10-14 08:00 | 12.2
44 | 2021-10-14 08:00 | 0.45
45 | 2021-10-14 08:00 | 0.3
46 | 2021-10-14 08:00 | 0.6
47 | 2021-10-14 08:00 | 88.2
48 | 2021-10-14 08:00 | 8
49 | 2021-10-14 08:00 | 33.59463
50 | 2021-10-14 08:00 | 57.26685
51 | 2021-10-14 08:00 | 1995.421
52 | 2021-10-14 08:00 | 3.684707
53 | 2021-10-14 08:00 | 1288.45
54 | 2021-10-14 08:00 | 2156.568
55 | 2021-10-14 08:00 | 454.2478
1 | 2021-10-14 16:00 | 1.446888
2 | 2021-10-14 16:00 | 1.012822
3 | 2021-10-14 16:00 | 0.4340665
4 | 2021-10-14 16:00 | 1250.583
5 | 2021-10-14 16:00 | 197.7232
6 | 2021-10-14 16:00 | 0.9625
7 | 2021-10-14 16:00 | 19.4
8 | 2021-10-14 16:00 | 44.70046
9 | 2021-10-14 16:00 | 1.181472
10 | 2021-10-14 16:00 | 1.166977
11 | 2021-10-14 16:00 | 0.9996648
12 | 2021-10-14 16:00 | 0.5833821
13 | 2021-10-14 16:00 | 0.3756169
14 | 2021-10-14 16:00 | 0.7646459
15 | 2021-10-14 16:00 | 3.825513
20 | 2021-10-14 16:00 | 0.1585161
21 | 2021-10-14 16:00 | 4.259377
22 | 2021-10-14 16:00 | 4.954562
23 | 2021-10-14 16:00 | 2.966425
24 | 2021-10-14 16:00 | 448.3207
25 | 2021-10-14 16:00 | 0.1448931
26 | 2021-10-14 16:00 | 363.7719
28 | 2021-10-14 16:00 | 42.07743
29 | 2021-10-14 16:00 | 64
30 | 2021-10-14 16:00 | 3243.577
31 | 2021-10-14 16:00 | 2.267416
34 | 2021-10-14 16:00 | 27.60451
35 | 2021-10-14 16:00 | 380.4727
36 | 2021-10-14 16:00 | 0.9771574
37 | 2021-10-14 16:00 | 0.9236111
38 | 2021-10-14 16:00 | 8.084889
39 | 2021-10-14 16:00 | 33.42466
40 | 2021-10-14 16:00 | 1.100726
41 | 2021-10-14 16:00 | 1.2938
42 | 2021-10-14 16:00 | 1.086033
43 | 2021-10-14 16:00 | 12.1
44 | 2021-10-14 16:00 | 0.45
45 | 2021-10-14 16:00 | 0.3
46 | 2021-10-14 16:00 | 0.5
47 | 2021-10-14 16:00 | 88.3
48 | 2021-10-14 16:00 | 7.9
49 | 2021-10-14 16:00 | 33.51279
50 | 2021-10-14 16:00 | 57.04243
51 | 2021-10-14 16:00 | 1961.754
52 | 2021-10-14 16:00 | 3.641763
53 | 2021-10-14 16:00 | 1247.235
54 | 2021-10-14 16:00 | 2095.46
55 | 2021-10-14 16:00 | 461.3381
1 | 2021-10-15 | 1.444301
2 | 2021-10-15 | 1.011011
3 | 2021-10-15 | 0.4332904
4 | 2021-10-15 | 1250.122
5 | 2021-10-15 | 195.2069
6 | 2021-10-15 | 0.8925
7 | 2021-10-15 | 19.3
8 | 2021-10-15 | 43.86364
9 | 2021-10-15 | 1.199489
10 | 2021-10-15 | 1.113196
11 | 2021-10-15 | 0.9996547
12 | 2021-10-15 | 0.580492
13 | 2021-10-15 | 0.3737561
14 | 2021-10-15 | 0.7608578
15 | 2021-10-15 | 3.494307
20 | 2021-10-15 | 0.1922851
21 | 2021-10-15 | 5.021493
22 | 2021-10-15 | 5.056692
23 | 2021-10-15 | 2.964795
24 | 2021-10-15 | 447.4155
25 | 2021-10-15 | 0.1478798
26 | 2021-10-15 | 351.4579
28 | 2021-10-15 | 39.92954
29 | 2021-10-15 | 67
30 | 2021-10-15 | 3221.336
31 | 2021-10-15 | 2.292007
34 | 2021-10-15 | 27.71493
35 | 2021-10-15 | 375.9764
36 | 2021-10-15 | 0.9641944
37 | 2021-10-15 | 0.9268775
38 | 2021-10-15 | 8.5158
39 | 2021-10-15 | 36.28571
40 | 2021-10-15 | 1.181767
41 | 2021-10-15 | 1.395555
42 | 2021-10-15 | 1.170997
43 | 2021-10-15 | 12.1
44 | 2021-10-15 | 0.45
45 | 2021-10-15 | 0.3
46 | 2021-10-15 | 0.5
47 | 2021-10-15 | 88
48 | 2021-10-15 | 8
49 | 2021-10-15 | 34.26122
50 | 2021-10-15 | 57.19815
51 | 2021-10-15 | 1981.476
52 | 2021-10-15 | 3.671535
53 | 2021-10-15 | 1284.039
54 | 2021-10-15 | 2149.214
55 | 2021-10-15 | 455.8833
1 | 2021-10-15 08:00 | 1.443031
2 | 2021-10-15 08:00 | 1.010122
3 | 2021-10-15 08:00 | 0.4329093
4 | 2021-10-15 08:00 | 1251.109
5 | 2021-10-15 08:00 | 194.856
6 | 2021-10-15 08:00 | 0.69
7 | 2021-10-15 08:00 | 19.5
8 | 2021-10-15 08:00 | 44.52055
9 | 2021-10-15 08:00 | 1.194409
10 | 2021-10-15 08:00 | 1.145861
11 | 2021-10-15 08:00 | 0.999648
12 | 2021-10-15 08:00 | 0.5755037
13 | 2021-10-15 08:00 | 0.3705444
14 | 2021-10-15 08:00 | 0.7543196
15 | 2021-10-15 08:00 | 3.524105
20 | 2021-10-15 08:00 | 0.1906874
21 | 2021-10-15 08:00 | 5.03374
22 | 2021-10-15 08:00 | 4.964802
23 | 2021-10-15 08:00 | 2.956639
24 | 2021-10-15 08:00 | 446.1737
25 | 2021-10-15 08:00 | 0.1451926
26 | 2021-10-15 08:00 | 381.4359
28 | 2021-10-15 08:00 | 43.63502
29 | 2021-10-15 08:00 | 65.5
30 | 2021-10-15 08:00 | 3228.346
31 | 2021-10-15 08:00 | 2.289761
34 | 2021-10-15 08:00 | 27.3414
35 | 2021-10-15 08:00 | 381.1254
36 | 2021-10-15 08:00 | 0.9618806
37 | 2021-10-15 08:00 | 0.9251968
38 | 2021-10-15 08:00 | 8.557845
39 | 2021-10-15 08:00 | 46.92308
40 | 2021-10-15 08:00 | 1.135622
41 | 2021-10-15 08:00 | 1.346444
42 | 2021-10-15 08:00 | 1.136083
43 | 2021-10-15 08:00 | 11.4
44 | 2021-10-15 08:00 | 0.45
45 | 2021-10-15 08:00 | 0.3
46 | 2021-10-15 08:00 | 0.6
47 | 2021-10-15 08:00 | 88.4
48 | 2021-10-15 08:00 | 8
49 | 2021-10-15 08:00 | 33.54997
50 | 2021-10-15 08:00 | 57.13825
51 | 2021-10-15 08:00 | 1944.338
52 | 2021-10-15 08:00 | 3.777377
53 | 2021-10-15 08:00 | 1272.196
54 | 2021-10-15 08:00 | 2139.409
55 | 2021-10-15 08:00 | 445.1941
1 | 2021-10-15 16:00 | 1.443312
2 | 2021-10-15 16:00 | 1.010318
3 | 2021-10-15 16:00 | 0.4329936
4 | 2021-10-15 16:00 | 1250.881
5 | 2021-10-15 16:00 | 185.5829
6 | 2021-10-15 16:00 | 0.498
7 | 2021-10-15 16:00 | 20
8 | 2021-10-15 16:00 | 44.84305
9 | 2021-10-15 16:00 | 1.186312
10 | 2021-10-15 16:00 | 1.191446
11 | 2021-10-15 16:00 | 0.9996073
12 | 2021-10-15 16:00 | 0.5776662
13 | 2021-10-15 16:00 | 0.3719367
14 | 2021-10-15 16:00 | 0.757154
15 | 2021-10-15 16:00 | 3.517491
20 | 2021-10-15 16:00 | 0.1952493
21 | 2021-10-15 16:00 | 5.251005
22 | 2021-10-15 16:00 | 5.091956
23 | 2021-10-15 16:00 | 2.961207
24 | 2021-10-15 16:00 | 427.9956
25 | 2021-10-15 16:00 | 0.1489111
26 | 2021-10-15 16:00 | 354.7473
28 | 2021-10-15 16:00 | 30.38476
29 | 2021-10-15 16:00 | 67
30 | 2021-10-15 16:00 | 3330.534
31 | 2021-10-15 16:00 | 2.306224
34 | 2021-10-15 16:00 | 27.23436
35 | 2021-10-15 16:00 | 383.3362
36 | 2021-10-15 16:00 | 0.9505703
37 | 2021-10-15 16:00 | 0.9212598
38 | 2021-10-15 16:00 | 8.768497
39 | 2021-10-15 16:00 | 38.60759
40 | 2021-10-15 16:00 | 1.145388
41 | 2021-10-15 16:00 | 1.356828
42 | 2021-10-15 16:00 | 1.142528
43 | 2021-10-15 16:00 | 12
44 | 2021-10-15 16:00 | 0.45
45 | 2021-10-15 16:00 | 0.3
46 | 2021-10-15 16:00 | 0.6
47 | 2021-10-15 16:00 | 88.2
48 | 2021-10-15 16:00 | 7.9
49 | 2021-10-15 16:00 | 33.50515
50 | 2021-10-15 16:00 | 57.07565
51 | 2021-10-15 16:00 | 1942.881
52 | 2021-10-15 16:00 | 3.73296
53 | 2021-10-15 16:00 | 1292.756
54 | 2021-10-15 16:00 | 2180.981
55 | 2021-10-15 16:00 | 451.9412
1 | 2021-10-16 | 1.463844
2 | 2021-10-16 | 1.024691
3 | 2021-10-16 | 0.4391532
4 | 2021-10-16 | 1251.002
5 | 2021-10-16 | 197.738
6 | 2021-10-16 | 0.542
7 | 2021-10-16 | 19.5
8 | 2021-10-16 | 44.82759
9 | 2021-10-16 | 1.223087
10 | 2021-10-16 | 1.211996
11 | 2021-10-16 | 0.9996578
12 | 2021-10-16 | 0.5863308
13 | 2021-10-16 | 0.3775155
14 | 2021-10-16 | 0.7685109
15 | 2021-10-16 | 3.186993
20 | 2021-10-16 | 0.1932859
21 | 2021-10-16 | 4.127687
22 | 2021-10-16 | 4.906143
23 | 2021-10-16 | 2.977628
24 | 2021-10-16 | 439.8416
25 | 2021-10-16 | 0.1434771
26 | 2021-10-16 | 351.7676
28 | 2021-10-16 | 25.711
29 | 2021-10-16 | 64.5
30 | 2021-10-16 | 3216.698
31 | 2021-10-16 | 2.224366
34 | 2021-10-16 | 27.58212
35 | 2021-10-16 | 383.2835
36 | 2021-10-16 | 1.006485
37 | 2021-10-16 | 0.9573604
38 | 2021-10-16 | 7.31468
39 | 2021-10-16 | 31.98925
40 | 2021-10-16 | 1.120085
41 | 2021-10-16 | 1.329582
42 | 2021-10-16 | 1.103257
43 | 2021-10-16 | 12
44 | 2021-10-16 | 0.45
45 | 2021-10-16 | 0.3
46 | 2021-10-16 | 0.6
47 | 2021-10-16 | 88.3
48 | 2021-10-16 | 8
49 | 2021-10-16 | 31.7454
50 | 2021-10-16 | 56.92433
51 | 2021-10-16 | 1931.916
52 | 2021-10-16 | 3.745522
53 | 2021-10-16 | 1241.413
54 | 2021-10-16 | 2101.281
55 | 2021-10-16 | 451.9137
1 | 2021-10-16 08:00 | 1.416164
2 | 2021-10-16 08:00 | 0.9913149
3 | 2021-10-16 08:00 | 0.4248493
4 | 2021-10-16 08:00 | 1250.945
5 | 2021-10-16 08:00 | 210.5356
6 | 2021-10-16 08:00 | 0.76
7 | 2021-10-16 08:00 | 19.7
8 | 2021-10-16 08:00 | 45.81395
9 | 2021-10-16 08:00 | 1.238592
10 | 2021-10-16 08:00 | 1.124848
11 | 2021-10-16 08:00 | 0.9997008
12 | 2021-10-16 08:00 | 0.5634028
13 | 2021-10-16 08:00 | 0.3627531
14 | 2021-10-16 08:00 | 0.7384588
15 | 2021-10-16 08:00 | 3.069521
20 | 2021-10-16 08:00 | 0.1981445
21 | 2021-10-16 08:00 | 3.971427
22 | 2021-10-16 08:00 | 4.76735
23 | 2021-10-16 08:00 | 2.93226
24 | 2021-10-16 08:00 | 430.3684
25 | 2021-10-16 08:00 | 0.1394182
26 | 2021-10-16 08:00 | 325.7691
28 | 2021-10-16 08:00 | 33.18931
29 | 2021-10-16 08:00 | 62.5
30 | 2021-10-16 08:00 | 3085.622
31 | 2021-10-16 08:00 | 2.04416
34 | 2021-10-16 08:00 | 27.50848
35 | 2021-10-16 08:00 | 375.3342
36 | 2021-10-16 08:00 | 1.022164
37 | 2021-10-16 08:00 | 0.9605662
38 | 2021-10-16 08:00 | 7.040948
39 | 2021-10-16 08:00 | 40.32258
40 | 2021-10-16 08:00 | 1.171792
41 | 2021-10-16 08:00 | 1.385003
42 | 2021-10-16 08:00 | 1.150766
43 | 2021-10-16 08:00 | 11.5
44 | 2021-10-16 08:00 | 0.43
45 | 2021-10-16 08:00 | 0.3
46 | 2021-10-16 08:00 | 0.7
47 | 2021-10-16 08:00 | 88.4
48 | 2021-10-16 08:00 | 7.9
49 | 2021-10-16 08:00 | 33.61681
50 | 2021-10-16 08:00 | 57.62146
51 | 2021-10-16 08:00 | 1959.252
52 | 2021-10-16 08:00 | 3.807992
53 | 2021-10-16 08:00 | 1236.327
54 | 2021-10-16 08:00 | 2062.849
55 | 2021-10-16 08:00 | 438.1652
1 | 2021-10-16 16:00 | 1.397663
2 | 2021-10-16 16:00 | 0.9783642
3 | 2021-10-16 16:00 | 0.4192989
4 | 2021-10-16 16:00 | 1246.67
5 | 2021-10-16 16:00 | 203.2474
6 | 2021-10-16 16:00 | 0.765
7 | 2021-10-16 16:00 | 19
8 | 2021-10-16 16:00 | 44.70588
9 | 2021-10-16 16:00 | 1.231169
10 | 2021-10-16 16:00 | 1.120799
11 | 2021-10-16 16:00 | 0.9996716
12 | 2021-10-16 16:00 | 0.5586779
13 | 2021-10-16 16:00 | 0.3597108
14 | 2021-10-16 16:00 | 0.7322657
15 | 2021-10-16 16:00 | 3.284075
20 | 2021-10-16 16:00 | 0.1942355
21 | 2021-10-16 16:00 | 4.459218
22 | 2021-10-16 16:00 | 4.933547
23 | 2021-10-16 16:00 | 2.913441
24 | 2021-10-16 16:00 | 430.0669
25 | 2021-10-16 16:00 | 0.1442786
26 | 2021-10-16 16:00 | 339.8368
28 | 2021-10-16 16:00 | 43.95651
29 | 2021-10-16 16:00 | 64
30 | 2021-10-16 16:00 | 3212.061
31 | 2021-10-16 16:00 | 2.115977
34 | 2021-10-16 16:00 | 27.01678
35 | 2021-10-16 16:00 | 361.3746
36 | 2021-10-16 16:00 | 1
37 | 2021-10-16 16:00 | 0.9442231
38 | 2021-10-16 16:00 | 7.743293
39 | 2021-10-16 16:00 | 42.71186
40 | 2021-10-16 16:00 | 1.169776
41 | 2021-10-16 16:00 | 1.382701
42 | 2021-10-16 16:00 | 1.14898
43 | 2021-10-16 16:00 | 11.4
44 | 2021-10-16 16:00 | 0.43
45 | 2021-10-16 16:00 | 0.3
46 | 2021-10-16 16:00 | 0.6
47 | 2021-10-16 16:00 | 88.6
48 | 2021-10-16 16:00 | 7.9
49 | 2021-10-16 16:00 | 33.67047
50 | 2021-10-16 16:00 | 57.61907
51 | 2021-10-16 16:00 | 1966.252
52 | 2021-10-16 16:00 | 3.747042
53 | 2021-10-16 16:00 | 1268.555
54 | 2021-10-16 16:00 | 2117.529
55 | 2021-10-16 16:00 | 445.4834
1 | 2021-10-17 | 1.383397
2 | 2021-10-17 | 0.968378
3 | 2021-10-17 | 0.4150191
4 | 2021-10-17 | 1250.944
5 | 2021-10-17 | 192.5311
6 | 2021-10-17 | 0.635
7 | 2021-10-17 | 20.7
8 | 2021-10-17 | 46.41256
9 | 2021-10-17 | 1.141593
10 | 2021-10-17 | 1.162466
11 | 2021-10-17 | 0.9996458
12 | 2021-10-17 | 0.5558913
13 | 2021-10-17 | 0.3579167
14 | 2021-10-17 | 0.7286134
15 | 2021-10-17 | 4.011671
20 | 2021-10-17 | 0.1682403
21 | 2021-10-17 | 5.22942
22 | 2021-10-17 | 5.097579
23 | 2021-10-17 | 2.902984
24 | 2021-10-17 | 419.456
25 | 2021-10-17 | 0.1490756
26 | 2021-10-17 | 381.8953
28 | 2021-10-17 | 41.63731
29 | 2021-10-17 | 66.5
30 | 2021-10-17 | 3237.737
31 | 2021-10-17 | 2.17864
34 | 2021-10-17 | 27.99559
35 | 2021-10-17 | 365.8337
36 | 2021-10-17 | 0.9292035
37 | 2021-10-17 | 0.8896552
38 | 2021-10-17 | 9.241091
39 | 2021-10-17 | 29.86667
40 | 2021-10-17 | 1.115528
41 | 2021-10-17 | 1.34227
42 | 2021-10-17 | 1.129222
43 | 2021-10-17 | 11.4
44 | 2021-10-17 | 0.43
45 | 2021-10-17 | 0.3
46 | 2021-10-17 | 0.6
47 | 2021-10-17 | 88.9
48 | 2021-10-17 | 7.8
49 | 2021-10-17 | 33.83043
50 | 2021-10-17 | 57.45596
51 | 2021-10-17 | 2015.497
52 | 2021-10-17 | 3.679495
53 | 2021-10-17 | 1293.711
54 | 2021-10-17 | 2168.072
55 | 2021-10-17 | 455.4579
1 | 2021-10-17 08:00 | 1.388183
2 | 2021-10-17 08:00 | 0.9717281
3 | 2021-10-17 08:00 | 0.4164549
4 | 2021-10-17 08:00 | 1247.305
5 | 2021-10-17 08:00 | 208.3028
6 | 2021-10-17 08:00 | 0.8775
7 | 2021-10-17 08:00 | 19.3
8 | 2021-10-17 08:00 | 44.36781
9 | 2021-10-17 08:00 | 1.201811
10 | 2021-10-17 08:00 | 1.093059
11 | 2021-10-17 08:00 | 0.9996961
12 | 2021-10-17 08:00 | 0.5557744
13 | 2021-10-17 08:00 | 0.3578414
14 | 2021-10-17 08:00 | 0.7284602
15 | 2021-10-17 08:00 | 3.584737
20 | 2021-10-17 08:00 | 0.1670444
21 | 2021-10-17 08:00 | 4.080736
22 | 2021-10-17 08:00 | 4.740398
23 | 2021-10-17 08:00 | 2.898856
24 | 2021-10-17 08:00 | 418.1692
25 | 2021-10-17 08:00 | 0.13863
26 | 2021-10-17 08:00 | 357.6272
28 | 2021-10-17 08:00 | 34.18338
29 | 2021-10-17 08:00 | 61.5
30 | 2021-10-17 08:00 | 3005.014
31 | 2021-10-17 08:00 | 2.007507
34 | 2021-10-17 08:00 | 27.53535
35 | 2021-10-17 08:00 | 344.2163
36 | 2021-10-17 08:00 | 0.9935317
37 | 2021-10-17 08:00 | 0.9364919
38 | 2021-10-17 08:00 | 7.665473
39 | 2021-10-17 08:00 | 42.10526
40 | 2021-10-17 08:00 | 1.107011
41 | 2021-10-17 08:00 | 1.338088
42 | 2021-10-17 08:00 | 1.126701
43 | 2021-10-17 08:00 | 11.8
44 | 2021-10-17 08:00 | 0.46
45 | 2021-10-17 08:00 | 0.4
46 | 2021-10-17 08:00 | 0.5
47 | 2021-10-17 08:00 | 88.5
48 | 2021-10-17 08:00 | 8
49 | 2021-10-17 08:00 | 33.85696
50 | 2021-10-17 08:00 | 57.68118
51 | 2021-10-17 08:00 | 2014.202
52 | 2021-10-17 08:00 | 3.724655
53 | 2021-10-17 08:00 | 1219.485
54 | 2021-10-17 08:00 | 2028.815
55 | 2021-10-17 08:00 | 446.6629
1 | 2021-10-17 16:00 | 1.378486
2 | 2021-10-17 16:00 | 0.9649402
3 | 2021-10-17 16:00 | 0.4135458
4 | 2021-10-17 16:00 | 1250.203
5 | 2021-10-17 16:00 | 201.3706
6 | 2021-10-17 16:00 | 0.74
7 | 2021-10-17 16:00 | 18
8 | 2021-10-17 16:00 | 42.85714
9 | 2021-10-17 16:00 | 1.203871
10 | 2021-10-17 16:00 | 1.148192
11 | 2021-10-17 16:00 | 0.9996634
12 | 2021-10-17 16:00 | 0.5531459
13 | 2021-10-17 16:00 | 0.3561491
14 | 2021-10-17 16:00 | 0.725015
15 | 2021-10-17 16:00 | 3.549052
20 | 2021-10-17 16:00 | 0.1779029
21 | 2021-10-17 16:00 | 4.479954
22 | 2021-10-17 16:00 | 5.054006
23 | 2021-10-17 16:00 | 2.897652
24 | 2021-10-17 16:00 | 426.6935
25 | 2021-10-17 16:00 | 0.1478013
26 | 2021-10-17 16:00 | 388.924
28 | 2021-10-17 16:00 | 41.95057
29 | 2021-10-17 16:00 | 66.5
30 | 2021-10-17 16:00 | 3216.142
31 | 2021-10-17 16:00 | 2.118946
34 | 2021-10-17 16:00 | 28.19365
35 | 2021-10-17 16:00 | 383.3261
36 | 2021-10-17 16:00 | 0.9832258
37 | 2021-10-17 16:00 | 0.9320679
38 | 2021-10-17 16:00 | 8.029006
39 | 2021-10-17 16:00 | 35.29412
40 | 2021-10-17 16:00 | 1.129685
41 | 2021-10-17 16:00 | 1.362094
42 | 2021-10-17 16:00 | 1.144474
43 | 2021-10-17 16:00 | 11.6
44 | 2021-10-17 16:00 | 0.46
45 | 2021-10-17 16:00 | 0.3
46 | 2021-10-17 16:00 | 0.6
47 | 2021-10-17 16:00 | 88.7
48 | 2021-10-17 16:00 | 7.8
49 | 2021-10-17 16:00 | 33.97147
50 | 2021-10-17 16:00 | 57.68076
51 | 2021-10-17 16:00 | 1978.657
52 | 2021-10-17 16:00 | 3.694988
53 | 2021-10-17 16:00 | 1293.369
54 | 2021-10-17 16:00 | 2154.47
55 | 2021-10-17 16:00 | 450.8218
1 | 2021-10-18 | 1.32561
2 | 2021-10-18 | 0.9279272
3 | 2021-10-18 | 0.3976831
4 | 2021-10-18 | 1251.177
5 | 2021-10-18 | 191.2583
6 | 2021-10-18 | 0.65
7 | 2021-10-18 | 18.5
8 | 2021-10-18 | 43.52941
9 | 2021-10-18 | 1.176319
10 | 2021-10-18 | 1.115704
11 | 2021-10-18 | 0.9996216
12 | 2021-10-18 | 0.5289485
13 | 2021-10-18 | 0.3405693
14 | 2021-10-18 | 0.6932992
15 | 2021-10-18 | 3.811603
20 | 2021-10-18 | 0.1700797
21 | 2021-10-18 | 4.797472
22 | 2021-10-18 | 5.304764
23 | 2021-10-18 | 2.850952
24 | 2021-10-18 | 399.4205
25 | 2021-10-18 | 0.1551346
26 | 2021-10-18 | 314.4383
28 | 2021-10-18 | 28.49576
29 | 2021-10-18 | 69.5
30 | 2021-10-18 | 3257.9
31 | 2021-10-18 | 2.088383
34 | 2021-10-18 | 28.34431
35 | 2021-10-18 | 383.3299
36 | 2021-10-18 | 0.9575289
37 | 2021-10-18 | 0.914
38 | 2021-10-18 | 8.609076
39 | 2021-10-18 | 29.87342
40 | 2021-10-18 | 1.193233
41 | 2021-10-18 | 1.446902
42 | 2021-10-18 | 1.204426
43 | 2021-10-18 | 11.6
44 | 2021-10-18 | 0.46
45 | 2021-10-18 | 0.3
46 | 2021-10-18 | 0.6
47 | 2021-10-18 | 88.3
48 | 2021-10-18 | 8
49 | 2021-10-18 | 33.80296
50 | 2021-10-18 | 57.26464
51 | 2021-10-18 | 2005.573
52 | 2021-10-18 | 3.767546
53 | 2021-10-18 | 1360.913
54 | 2021-10-18 | 2283.472
55 | 2021-10-18 | 445.3555
1 | 2021-10-18 08:00 | 1.361107
2 | 2021-10-18 08:00 | 0.9527746
3 | 2021-10-18 08:00 | 0.408332
4 | 2021-10-18 08:00 | 1251.223
5 | 2021-10-18 08:00 | 182.3179
6 | 2021-10-18 08:00 | 0.4825
7 | 2021-10-18 08:00 | 18.4
8 | 2021-10-18 08:00 | 43.80952
9 | 2021-10-18 08:00 | 1.165816
10 | 2021-10-18 08:00 | 1.16276
11 | 2021-10-18 08:00 | 0.9995733
12 | 2021-10-18 08:00 | 0.547049
13 | 2021-10-18 08:00 | 0.3522235
14 | 2021-10-18 08:00 | 0.7170237
15 | 2021-10-18 08:00 | 3.900799
20 | 2021-10-18 08:00 | 0.1689045
21 | 2021-10-18 08:00 | 4.970748
22 | 2021-10-18 08:00 | 5.50309
23 | 2021-10-18 08:00 | 2.892796
24 | 2021-10-18 08:00 | 384.5668
25 | 2021-10-18 08:00 | 0.1609345
26 | 2021-10-18 08:00 | 259.7704
28 | 2021-10-18 08:00 | 33.32729
29 | 2021-10-18 08:00 | 72
30 | 2021-10-18 08:00 | 3206.189
31 | 2021-10-18 08:00 | 2.10932
34 | 2021-10-18 08:00 | 30.17763
35 | 2021-10-18 08:00 | 388.2213
36 | 2021-10-18 08:00 | 0.9477041
37 | 2021-10-18 08:00 | 0.9040554
38 | 2021-10-18 08:00 | 8.871547
39 | 2021-10-18 08:00 | 22.85714
40 | 2021-10-18 08:00 | 1.129076
41 | 2021-10-18 08:00 | 1.36925
42 | 2021-10-18 08:00 | 1.152066
43 | 2021-10-18 08:00 | 12.3
44 | 2021-10-18 08:00 | 0.43
45 | 2021-10-18 08:00 | 0.3
46 | 2021-10-18 08:00 | 0.5
47 | 2021-10-18 08:00 | 88.5
48 | 2021-10-18 08:00 | 8
49 | 2021-10-18 08:00 | 33.7554
50 | 2021-10-18 08:00 | 57.14928
51 | 2021-10-18 08:00 | 2070.556
52 | 2021-10-18 08:00 | 3.677828
53 | 2021-10-18 08:00 | 1387.936
54 | 2021-10-18 08:00 | 2339.824
55 | 2021-10-18 08:00 | 458.3764
1 | 2021-10-18 16:00 | 1.353498
2 | 2021-10-18 16:00 | 0.9474487
3 | 2021-10-18 16:00 | 0.4060495
4 | 2021-10-18 16:00 | 1240.53
5 | 2021-10-18 16:00 | 192.6201
6 | 2021-10-18 16:00 | 0.615
7 | 2021-10-18 16:00 | 20
8 | 2021-10-18 16:00 | 45.6621
9 | 2021-10-18 16:00 | 1.183879
10 | 2021-10-18 16:00 | 1.161751
11 | 2021-10-18 16:00 | 0.9996402
12 | 2021-10-18 16:00 | 0.5464243
13 | 2021-10-18 16:00 | 0.3518213
14 | 2021-10-18 16:00 | 0.7162049
15 | 2021-10-18 16:00 | 3.440938
20 | 2021-10-18 16:00 | 0.1926137
21 | 2021-10-18 16:00 | 4.869553
22 | 2021-10-18 16:00 | 4.957699
23 | 2021-10-18 16:00 | 2.870797
24 | 2021-10-18 16:00 | 382.4158
25 | 2021-10-18 16:00 | 0.1449849
26 | 2021-10-18 16:00 | 207.8852
28 | 2021-10-18 16:00 | 31.76716
29 | 2021-10-18 16:00 | 64
30 | 2021-10-18 16:00 | 3282.366
31 | 2021-10-18 16:00 | 1.985337
34 | 2021-10-18 16:00 | 26.453
35 | 2021-10-18 16:00 | 336.5693
36 | 2021-10-18 16:00 | 0.9647355
37 | 2021-10-18 16:00 | 0.9418837
38 | 2021-10-18 16:00 | 8.310491
39 | 2021-10-18 16:00 | 23.33333
40 | 2021-10-18 16:00 | 1.14725
41 | 2021-10-18 16:00 | 1.396129
42 | 2021-10-18 16:00 | 1.167085
43 | 2021-10-18 16:00 | 12
44 | 2021-10-18 16:00 | 0.43
45 | 2021-10-18 16:00 | 0.3
46 | 2021-10-18 16:00 | 0.5
47 | 2021-10-18 16:00 | 88.7
48 | 2021-10-18 16:00 | 7.8
49 | 2021-10-18 16:00 | 34.01089
50 | 2021-10-18 16:00 | 57.31707
51 | 2021-10-18 16:00 | 1999.998
52 | 2021-10-18 16:00 | 3.620352
53 | 2021-10-18 16:00 | 1246.229
54 | 2021-10-18 16:00 | 2091.448
55 | 2021-10-18 16:00 | 463.552
1 | 2021-10-19 | 1.282159
2 | 2021-10-19 | 0.8975115
3 | 2021-10-19 | 0.3846478
4 | 2021-10-19 | 1250.481
5 | 2021-10-19 | 211.808
6 | 2021-10-19 | 0.5825
7 | 2021-10-19 | 18
8 | 2021-10-19 | 42.05608
9 | 2021-10-19 | 1.104294
10 | 2021-10-19 | 1.209931
11 | 2021-10-19 | 0.9997016
12 | 2021-10-19 | 0.5178003
13 | 2021-10-19 | 0.3333914
14 | 2021-10-19 | 0.678687
15 | 2021-10-19 | 3.784329
20 | 2021-10-19 | 0.1915965
21 | 2021-10-19 | 5.934287
22 | 2021-10-19 | 5.05743
23 | 2021-10-19 | 2.808033
24 | 2021-10-19 | 405.357
25 | 2021-10-19 | 0.1479014
26 | 2021-10-19 | 272.3239
28 | 2021-10-19 | 34.02693
29 | 2021-10-19 | 66
30 | 2021-10-19 | 3354.318
31 | 2021-10-19 | 1.913794
34 | 2021-10-19 | 27.40459
35 | 2021-10-19 | 383.3374
36 | 2021-10-19 | 0.9006135
37 | 2021-10-19 | 0.8814887
38 | 2021-10-19 | 9.718616
39 | 2021-10-19 | 19.45946
40 | 2021-10-19 | 1.165197
41 | 2021-10-19 | 1.411295
42 | 2021-10-19 | 1.181198
43 | 2021-10-19 | 12
44 | 2021-10-19 | 0.43
45 | 2021-10-19 | 0.3
46 | 2021-10-19 | 0.5
47 | 2021-10-19 | 88.5
48 | 2021-10-19 | 8
49 | 2021-10-19 | 33.91483
50 | 2021-10-19 | 57.611
51 | 2021-10-19 | 1976.203
52 | 2021-10-19 | 3.617384
53 | 2021-10-19 | 1279.103
54 | 2021-10-19 | 2132.415
55 | 2021-10-19 | 460.8627
1 | 2021-10-19 08:00 | 1.215445
2 | 2021-10-19 08:00 | 0.8508118
3 | 2021-10-19 08:00 | 0.3646336
4 | 2021-10-19 08:00 | 1250.465
5 | 2021-10-19 08:00 | 202.939
6 | 2021-10-19 08:00 | 0.5575
7 | 2021-10-19 08:00 | 19.6
8 | 2021-10-19 08:00 | 44.14415
9 | 2021-10-19 08:00 | 1.072039
10 | 2021-10-19 08:00 | 1.188764
11 | 2021-10-19 08:00 | 0.9996693
12 | 2021-10-19 08:00 | 0.4897054
13 | 2021-10-19 08:00 | 0.3153022
14 | 2021-10-19 08:00 | 0.6418628
15 | 2021-10-19 08:00 | 3.787194
20 | 2021-10-19 08:00 | 0.1985879
21 | 2021-10-19 08:00 | 6.391068
22 | 2021-10-19 08:00 | 5.144916
23 | 2021-10-19 08:00 | 2.741153
24 | 2021-10-19 08:00 | 433.6761
25 | 2021-10-19 08:00 | 0.1504599
26 | 2021-10-19 08:00 | 339.0033
28 | 2021-10-19 08:00 | 48.47888
29 | 2021-10-19 08:00 | 66.5
30 | 2021-10-19 08:00 | 3364.821
31 | 2021-10-19 08:00 | 2.136978
34 | 2021-10-19 08:00 | 27.17204
35 | 2021-10-19 08:00 | 363.8836
36 | 2021-10-19 08:00 | 0.8754579
37 | 2021-10-19 08:00 | 0.8434198
38 | 2021-10-19 08:00 | 10.17826
39 | 2021-10-19 08:00 | 20.63158
40 | 2021-10-19 08:00 | 1.178383
41 | 2021-10-19 08:00 | 1.428775
42 | 2021-10-19 08:00 | 1.182447
43 | 2021-10-19 08:00 | 11.7
44 | 2021-10-19 08:00 | 0.42
45 | 2021-10-19 08:00 | 0.3
46 | 2021-10-19 08:00 | 0.5
47 | 2021-10-19 08:00 | 88.6
48 | 2021-10-19 08:00 | 7.8
49 | 2021-10-19 08:00 | 34.21602
50 | 2021-10-19 08:00 | 57.362
51 | 2021-10-19 08:00 | 2005.316
52 | 2021-10-19 08:00 | 3.642239
53 | 2021-10-19 08:00 | 1298.827
54 | 2021-10-19 08:00 | 2177.626
55 | 2021-10-19 08:00 | 460.324
1 | 2021-10-19 16:00 | 1.272082
2 | 2021-10-19 16:00 | 0.8904576
3 | 2021-10-19 16:00 | 0.3816247
4 | 2021-10-19 16:00 | 1251.011
5 | 2021-10-19 16:00 | 181.5083
6 | 2021-10-19 16:00 | 0.585
7 | 2021-10-19 16:00 | 19.2
8 | 2021-10-19 16:00 | 44.23963
9 | 2021-10-19 16:00 | 1.167089
10 | 2021-10-19 16:00 | 1.1795
11 | 2021-10-19 16:00 | 0.999568
12 | 2021-10-19 16:00 | 0.514811
13 | 2021-10-19 16:00 | 0.3314667
14 | 2021-10-19 16:00 | 0.6747689
15 | 2021-10-19 16:00 | 3.773823
20 | 2021-10-19 16:00 | 0.1778307
21 | 2021-10-19 16:00 | 5.104436
22 | 2021-10-19 16:00 | 5.463904
23 | 2021-10-19 16:00 | 2.796407
24 | 2021-10-19 16:00 | 416.2657
25 | 2021-10-19 16:00 | 0.1597885
26 | 2021-10-19 16:00 | 325.8323
28 | 2021-10-19 16:00 | 38.42703
29 | 2021-10-19 16:00 | 70
30 | 2021-10-19 16:00 | 3440.389
31 | 2021-10-19 16:00 | 2.29337
34 | 2021-10-19 16:00 | 28.10203
35 | 2021-10-19 16:00 | 383.311
36 | 2021-10-19 16:00 | 0.9455696
37 | 2021-10-19 16:00 | 0.9092702
38 | 2021-10-19 16:00 | 8.87826
39 | 2021-10-19 16:00 | 35.51724
40 | 2021-10-19 16:00 | 1.198652
41 | 2021-10-19 16:00 | 1.443956
42 | 2021-10-19 16:00 | 1.206137
43 | 2021-10-19 16:00 | 12.1
44 | 2021-10-19 16:00 | 0.42
45 | 2021-10-19 16:00 | 0.3
46 | 2021-10-19 16:00 | 0.5
47 | 2021-10-19 16:00 | 88.5
48 | 2021-10-19 16:00 | 7.9
49 | 2021-10-19 16:00 | 32.14126
50 | 2021-10-19 16:00 | 57.18351
51 | 2021-10-19 16:00 | 2006.992
52 | 2021-10-19 16:00 | 3.613076
53 | 2021-10-19 16:00 | 1368.156
54 | 2021-10-19 16:00 | 2298.373
55 | 2021-10-19 16:00 | 464.9517
1 | 2021-10-20 | 1.366699
2 | 2021-10-20 | 0.956689
3 | 2021-10-20 | 0.4100096
4 | 2021-10-20 | 1250.774
5 | 2021-10-20 | 197.2347
6 | 2021-10-20 | 0.496
7 | 2021-10-20 | 20.4
8 | 2021-10-20 | 44.73684
9 | 2021-10-20 | 1.225225
10 | 2021-10-20 | 1.251785
11 | 2021-10-20 | 0.9996446
12 | 2021-10-20 | 0.5583078
13 | 2021-10-20 | 0.3594726
14 | 2021-10-20 | 0.7317806
15 | 2021-10-20 | 3.155271
20 | 2021-10-20 | 0.2069279
21 | 2021-10-20 | 4.608062
22 | 2021-10-20 | 5.421507
23 | 2021-10-20 | 2.89546
24 | 2021-10-20 | 450.3415
25 | 2021-10-20 | 0.1585487
26 | 2021-10-20 | 417.8033
28 | 2021-10-20 | 39.55225
29 | 2021-10-20 | 69
30 | 2021-10-20 | 3299.14
31 | 2021-10-20 | 2.283277
34 | 2021-10-20 | 29.83681
35 | 2021-10-20 | 374.6911
36 | 2021-10-20 | 0.992278
37 | 2021-10-20 | 0.9539078
38 | 2021-10-20 | 7.763333
39 | 2021-10-20 | 31.52174
40 | 2021-10-20 | 1.144141
41 | 2021-10-20 | 1.368669
42 | 2021-10-20 | 1.159694
43 | 2021-10-20 | 12.1
44 | 2021-10-20 | 0.42
45 | 2021-10-20 | 0.3
46 | 2021-10-20 | 0.5
47 | 2021-10-20 | 88.9
48 | 2021-10-20 | 7.8
49 | 2021-10-20 | 30.9985
50 | 2021-10-20 | 56.48043
51 | 2021-10-20 | 2083.976
52 | 2021-10-20 | 3.515048
53 | 2021-10-20 | 1316.135
54 | 2021-10-20 | 2245.699
55 | 2021-10-20 | 485.4225
1 | 2021-10-20 08:00 | 1.377743
2 | 2021-10-20 08:00 | 0.9644198
3 | 2021-10-20 08:00 | 0.4133228
4 | 2021-10-20 08:00 | 1251.396
5 | 2021-10-20 08:00 | 194.8756
6 | 2021-10-20 08:00 | 0.7525
7 | 2021-10-20 08:00 | 19.6
8 | 2021-10-20 08:00 | 41.43763
9 | 2021-10-20 08:00 | 1.2
10 | 2021-10-20 08:00 | 1.218151
11 | 2021-10-20 08:00 | 0.9996477
12 | 2021-10-20 08:00 | 0.5603344
13 | 2021-10-20 08:00 | 0.3607775
14 | 2021-10-20 08:00 | 0.734437
15 | 2021-10-20 08:00 | 3.483332
20 | 2021-10-20 08:00 | 0.1868621
21 | 2021-10-20 08:00 | 4.718727
22 | 2021-10-20 08:00 | 5.19117
23 | 2021-10-20 08:00 | 2.901893
24 | 2021-10-20 08:00 | 422.7056
25 | 2021-10-20 08:00 | 0.1518126
26 | 2021-10-20 08:00 | 291.0665
28 | 2021-10-20 08:00 | 45.52509
29 | 2021-10-20 08:00 | 66
30 | 2021-10-20 08:00 | 3092.507
31 | 2021-10-20 08:00 | 2.169104
34 | 2021-10-20 08:00 | 30.7423
35 | 2021-10-20 08:00 | 383.3246
36 | 2021-10-20 08:00 | 0.974359
37 | 2021-10-20 08:00 | 0.9341317
38 | 2021-10-20 08:00 | 8.202059
39 | 2021-10-20 08:00 | 32
40 | 2021-10-20 08:00 | 1.153744
41 | 2021-10-20 08:00 | 1.381519
42 | 2021-10-20 08:00 | 1.169374
43 | 2021-10-20 08:00 | 11.8
44 | 2021-10-20 08:00 | 0.4
45 | 2021-10-20 08:00 | 0.3
46 | 2021-10-20 08:00 | 0.7
47 | 2021-10-20 08:00 | 88.7
48 | 2021-10-20 08:00 | 7.9
49 | 2021-10-20 08:00 | 31.01354
50 | 2021-10-20 08:00 | 56.60117
51 | 2021-10-20 08:00 | 2077.241
52 | 2021-10-20 08:00 | 3.567052
53 | 2021-10-20 08:00 | 1276.706
54 | 2021-10-20 08:00 | 2166.821
55 | 2021-10-20 08:00 | 475.7981
1 | 2021-10-20 16:00 | 1.300404
2 | 2021-10-20 16:00 | 0.9102826
3 | 2021-10-20 16:00 | 0.3901211
4 | 2021-10-20 16:00 | 1251.134
5 | 2021-10-20 16:00 | 190.5142
6 | 2021-10-20 16:00 | 0.8075
7 | 2021-10-20 16:00 | 17.8
8 | 2021-10-20 16:00 | 41.78404
9 | 2021-10-20 16:00 | 1.232648
10 | 2021-10-20 16:00 | 1.183701
11 | 2021-10-20 16:00 | 0.9996315
12 | 2021-10-20 16:00 | 0.5267738
13 | 2021-10-20 16:00 | 0.3391691
14 | 2021-10-20 16:00 | 0.6904488
15 | 2021-10-20 16:00 | 2.947229
20 | 2021-10-20 16:00 | 0.2190499
21 | 2021-10-20 16:00 | 4.399237
22 | 2021-10-20 16:00 | 4.979084
23 | 2021-10-20 16:00 | 2.814826
24 | 2021-10-20 16:00 | 399.6023
25 | 2021-10-20 16:00 | 0.1456102
26 | 2021-10-20 16:00 | 258.0119
28 | 2021-10-20 16:00 | 37.22435
29 | 2021-10-20 16:00 | 63
30 | 2021-10-20 16:00 | 3122.297
31 | 2021-10-20 16:00 | 2.097493
34 | 2021-10-20 16:00 | 28.45873
35 | 2021-10-20 16:00 | 350.2302
36 | 2021-10-20 16:00 | 1.005141
37 | 2021-10-20 16:00 | 0.9716312
38 | 2021-10-20 16:00 | 7.346466
39 | 2021-10-20 16:00 | 35.94203
40 | 2021-10-20 16:00 | 1.133836
41 | 2021-10-20 16:00 | 1.357786
42 | 2021-10-20 16:00 | 1.15115
43 | 2021-10-20 16:00 | 11.7
44 | 2021-10-20 16:00 | 0.4
45 | 2021-10-20 16:00 | 0.3
46 | 2021-10-20 16:00 | 0.6
47 | 2021-10-20 16:00 | 88.9
48 | 2021-10-20 16:00 | 7.9
49 | 2021-10-20 16:00 | 30.93437
50 | 2021-10-20 16:00 | 56.47494
51 | 2021-10-20 16:00 | 2049.035
52 | 2021-10-20 16:00 | 3.615889
53 | 2021-10-20 16:00 | 1230.772
54 | 2021-10-20 16:00 | 2092.795
55 | 2021-10-20 16:00 | 470.2556
1 | 2021-10-21 | 1.25879
2 | 2021-10-21 | 0.8811527
3 | 2021-10-21 | 0.3776369
4 | 2021-10-21 | 1250.043
5 | 2021-10-21 | 205.7031
6 | 2021-10-21 | 0.625
7 | 2021-10-21 | 19.4
8 | 2021-10-21 | 43.8914
9 | 2021-10-21 | 1.146067
10 | 2021-10-21 | 1.229994
11 | 2021-10-21 | 0.9996828
12 | 2021-10-21 | 0.5099231
13 | 2021-10-21 | 0.3283195
14 | 2021-10-21 | 0.6683623
15 | 2021-10-21 | 3.830659
20 | 2021-10-21 | 0.1771891
21 | 2021-10-21 | 5.232567
22 | 2021-10-21 | 4.82154
23 | 2021-10-21 | 2.770693
24 | 2021-10-21 | 430.6841
25 | 2021-10-21 | 0.141003
26 | 2021-10-21 | 302.8641
28 | 2021-10-21 | 44.38276
29 | 2021-10-21 | 61
30 | 2021-10-21 | 3114.171
31 | 2021-10-21 | 2.093718
34 | 2021-10-21 | 27.99398
35 | 2021-10-21 | 350.0125
36 | 2021-10-21 | 0.9338327
37 | 2021-10-21 | 0.9053255
38 | 2021-10-21 | 9.063227
39 | 2021-10-21 | 35.73771
40 | 2021-10-21 | 1.172209
41 | 2021-10-21 | 1.408982
42 | 2021-10-21 | 1.181736
43 | 2021-10-21 | 11.7
44 | 2021-10-21 | 0.4
45 | 2021-10-21 | 0.3
46 | 2021-10-21 | 0.6
47 | 2021-10-21 | 89.2
48 | 2021-10-21 | 7.8
49 | 2021-10-21 | 30.75366
50 | 2021-10-21 | 56.61155
51 | 2021-10-21 | 2012.039
52 | 2021-10-21 | 3.617883
53 | 2021-10-21 | 1193.81
54 | 2021-10-21 | 2026.793
55 | 2021-10-21 | 469.2665
1 | 2021-10-21 08:00 | 1.362145
2 | 2021-10-21 08:00 | 0.9535015
3 | 2021-10-21 08:00 | 0.4086435
4 | 2021-10-21 08:00 | 1250.215
5 | 2021-10-21 08:00 | 170.1878
6 | 2021-10-21 08:00 | 0.752
7 | 2021-10-21 08:00 | 19
8 | 2021-10-21 08:00 | 42.98642
9 | 2021-10-21 08:00 | 1.213828
10 | 2021-10-21 08:00 | 1.226928
11 | 2021-10-21 08:00 | 0.9995272
12 | 2021-10-21 08:00 | 0.5537013
13 | 2021-10-21 08:00 | 0.3565066
14 | 2021-10-21 08:00 | 0.7257429
15 | 2021-10-21 08:00 | 3.221482
20 | 2021-10-21 08:00 | 0.1991397
21 | 2021-10-21 08:00 | 4.480713
22 | 2021-10-21 08:00 | 5.267307
23 | 2021-10-21 08:00 | 2.883928
24 | 2021-10-21 08:00 | 447.7888
25 | 2021-10-21 08:00 | 0.1540391
26 | 2021-10-21 08:00 | 392.1437
28 | 2021-10-21 08:00 | 37.69137
29 | 2021-10-21 08:00 | 68
30 | 2021-10-21 08:00 | 3259.226
31 | 2021-10-21 08:00 | 2.631145
34 | 2021-10-21 08:00 | 29.45965
35 | 2021-10-21 08:00 | 381.2941
36 | 2021-10-21 08:00 | 0.9910371
37 | 2021-10-21 08:00 | 0.9546828
38 | 2021-10-21 08:00 | 7.702195
39 | 2021-10-21 08:00 | 43.92857
40 | 2021-10-21 08:00 | 1.179215
41 | 2021-10-21 08:00 | 1.409144
42 | 2021-10-21 08:00 | 1.182213
43 | 2021-10-21 08:00 | 11.6
44 | 2021-10-21 08:00 | 0.39
45 | 2021-10-21 08:00 | 0.3
46 | 2021-10-21 08:00 | 0.6
47 | 2021-10-21 08:00 | 89
48 | 2021-10-21 08:00 | 7.8
49 | 2021-10-21 08:00 | 31.18944
50 | 2021-10-21 08:00 | 56.3273
51 | 2021-10-21 08:00 | 2034.19
52 | 2021-10-21 08:00 | 3.571235
53 | 2021-10-21 08:00 | 1291.575
54 | 2021-10-21 08:00 | 2200.315
55 | 2021-10-21 08:00 | 477.0312
1 | 2021-10-21 16:00 | 1.387802
2 | 2021-10-21 16:00 | 0.9714611
3 | 2021-10-21 16:00 | 0.4163405
4 | 2021-10-21 16:00 | 1250.094
5 | 2021-10-21 16:00 | 160.4359
6 | 2021-10-21 16:00 | 0.4825
7 | 2021-10-21 16:00 | 18.2
8 | 2021-10-21 16:00 | 42.22738
9 | 2021-10-21 16:00 | 1.167089
10 | 2021-10-21 16:00 | 1.209936
11 | 2021-10-21 16:00 | 0.9994273
12 | 2021-10-21 16:00 | 0.5619677
13 | 2021-10-21 16:00 | 0.3618291
14 | 2021-10-21 16:00 | 0.7365778
15 | 2021-10-21 16:00 | 3.754837
20 | 2021-10-21 16:00 | 0.1751541
21 | 2021-10-21 16:00 | 4.908445
22 | 2021-10-21 16:00 | 5.716803
23 | 2021-10-21 16:00 | 2.914595
24 | 2021-10-21 16:00 | 436.9289
25 | 2021-10-21 16:00 | 0.1671844
26 | 2021-10-21 16:00 | 416.7185
28 | 2021-10-21 16:00 | 31.62226
29 | 2021-10-21 16:00 | 72.5
30 | 2021-10-21 16:00 | 3416.6
31 | 2021-10-21 16:00 | 2.723387
34 | 2021-10-21 16:00 | 29.5682
35 | 2021-10-21 16:00 | 383.1494
36 | 2021-10-21 16:00 | 0.9518988
37 | 2021-10-21 16:00 | 0.9183267
38 | 2021-10-21 16:00 | 8.663282
39 | 2021-10-21 16:00 | 27.34177
40 | 2021-10-21 16:00 | 1.198751
41 | 2021-10-21 16:00 | 1.432368
42 | 2021-10-21 16:00 | 1.199701
43 | 2021-10-21 16:00 | 11.7
44 | 2021-10-21 16:00 | 0.39
45 | 2021-10-21 16:00 | 0.3
46 | 2021-10-21 16:00 | 0.7
47 | 2021-10-21 16:00 | 89
48 | 2021-10-21 16:00 | 7.6
49 | 2021-10-21 16:00 | 31.03821
50 | 2021-10-21 16:00 | 56.40762
51 | 2021-10-21 16:00 | 2050.714
52 | 2021-10-21 16:00 | 3.619173
53 | 2021-10-21 16:00 | 1408.279
54 | 2021-10-21 16:00 | 2404.24
55 | 2021-10-21 16:00 | 471.7151
1 | 2021-10-22 | 1.327439
2 | 2021-10-22 | 0.9292075
3 | 2021-10-22 | 0.3982318
4 | 2021-10-22 | 1250.281
5 | 2021-10-22 | 167.6483
6 | 2021-10-22 | 0.375
7 | 2021-10-22 | 19.8
8 | 2021-10-22 | 43.23144
9 | 2021-10-22 | 1.224516
10 | 2021-10-22 | 1.227482
11 | 2021-10-22 | 0.9994969
12 | 2021-10-22 | 0.538278
13 | 2021-10-22 | 0.3465762
14 | 2021-10-22 | 0.7055275
15 | 2021-10-22 | 3.050283
20 | 2021-10-22 | 0.2066823
21 | 2021-10-22 | 4.248384
22 | 2021-10-22 | 5.410198
23 | 2021-10-22 | 2.850071
24 | 2021-10-22 | 393.5396
25 | 2021-10-22 | 0.1582179
26 | 2021-10-22 | 279.6649
28 | 2021-10-22 | 22.42279
29 | 2021-10-22 | 68.5
30 | 2021-10-22 | 3308.618
31 | 2021-10-22 | 2.347411
34 | 2021-10-22 | 28.76177
35 | 2021-10-22 | 347.5669
36 | 2021-10-22 | 1.005161
37 | 2021-10-22 | 0.9683673
38 | 2021-10-22 | 7.298667
39 | 2021-10-22 | 26.81818
40 | 2021-10-22 | 1.168303
41 | 2021-10-22 | 1.395718
42 | 2021-10-22 | 1.166615
43 | 2021-10-22 | 11.7
44 | 2021-10-22 | 0.39
45 | 2021-10-22 | 0.3
46 | 2021-10-22 | 0.7
47 | 2021-10-22 | 88.9
48 | 2021-10-22 | 7.7
49 | 2021-10-22 | 31.13626
50 | 2021-10-22 | 56.79519
51 | 2021-10-22 | 2087.089
52 | 2021-10-22 | 3.601098
53 | 2021-10-22 | 1334.767
54 | 2021-10-22 | 2269.646
55 | 2021-10-22 | 472.1911
1 | 2021-10-22 08:00 | 1.326067
2 | 2021-10-22 08:00 | 0.9282473
3 | 2021-10-22 08:00 | 0.3978202
4 | 2021-10-22 08:00 | 1249.552
5 | 2021-10-22 08:00 | 173.2847
6 | 2021-10-22 08:00 | 0.355
7 | 2021-10-22 08:00 | 21.4
8 | 2021-10-22 08:00 | 45.53191
9 | 2021-10-22 08:00 | 1.193878
10 | 2021-10-22 08:00 | 1.23465
11 | 2021-10-22 08:00 | 0.9995197
12 | 2021-10-22 08:00 | 0.5393015
13 | 2021-10-22 08:00 | 0.3472351
14 | 2021-10-22 08:00 | 0.7068688
15 | 2021-10-22 08:00 | 3.382725
20 | 2021-10-22 08:00 | 0.1907576
21 | 2021-10-22 08:00 | 4.601532
22 | 2021-10-22 08:00 | 5.801117
23 | 2021-10-22 08:00 | 2.864156
24 | 2021-10-22 08:00 | 414.48
25 | 2021-10-22 08:00 | 0.1696501
26 | 2021-10-22 08:00 | 272.4651
28 | 2021-10-22 08:00 | 29.67147
29 | 2021-10-22 08:00 | 74
30 | 2021-10-22 08:00 | 3430.963
31 | 2021-10-22 08:00 | 2.391902
34 | 2021-10-22 08:00 | 30.09142
35 | 2021-10-22 08:00 | 383.321
36 | 2021-10-22 08:00 | 0.9770408
37 | 2021-10-22 08:00 | 0.9502538
38 | 2021-10-22 08:00 | 7.984257
39 | 2021-10-22 08:00 | 30.12987
40 | 2021-10-22 08:00 | 1.165035
41 | 2021-10-22 08:00 | 1.391705
42 | 2021-10-22 08:00 | 1.163653
43 | 2021-10-22 08:00 | 12
44 | 2021-10-22 08:00 | 0.4
45 | 2021-10-22 08:00 | 0.3
46 | 2021-10-22 08:00 | 0.6
47 | 2021-10-22 08:00 | 88.8
48 | 2021-10-22 08:00 | 7.8
49 | 2021-10-22 08:00 | 30.95031
50 | 2021-10-22 08:00 | 56.74359
51 | 2021-10-22 08:00 | 2086.845
52 | 2021-10-22 08:00 | 3.568149
53 | 2021-10-22 08:00 | 1422.636
54 | 2021-10-22 08:00 | 2421.653
55 | 2021-10-22 08:00 | 477.0623
1 | 2021-10-22 16:00 | 1.31441
2 | 2021-10-22 16:00 | 0.9200867
3 | 2021-10-22 16:00 | 0.3943229
4 | 2021-10-22 16:00 | 1250.887
5 | 2021-10-22 16:00 | 172.6715
6 | 2021-10-22 16:00 | 0.642
7 | 2021-10-22 16:00 | 20.8
8 | 2021-10-22 16:00 | 45.81498
9 | 2021-10-22 16:00 | 1.132262
10 | 2021-10-22 16:00 | 1.201685
11 | 2021-10-22 16:00 | 0.9995499
12 | 2021-10-22 16:00 | 0.5323558
13 | 2021-10-22 16:00 | 0.3427631
14 | 2021-10-22 16:00 | 0.6977651
15 | 2021-10-22 16:00 | 3.784224
20 | 2021-10-22 16:00 | 0.1848156
21 | 2021-10-22 16:00 | 5.527617
22 | 2021-10-22 16:00 | 5.433685
23 | 2021-10-22 16:00 | 2.845001
24 | 2021-10-22 16:00 | 407.6198
25 | 2021-10-22 16:00 | 0.1589048
26 | 2021-10-22 16:00 | 216.1202
28 | 2021-10-22 16:00 | 28.26515
29 | 2021-10-22 16:00 | 69
30 | 2021-10-22 16:00 | 3328.346
31 | 2021-10-22 16:00 | 2.360666
34 | 2021-10-22 16:00 | 29.21235
35 | 2021-10-22 16:00 | 383.3035
36 | 2021-10-22 16:00 | 0.92089
37 | 2021-10-22 16:00 | 0.8989205
38 | 2021-10-22 16:00 | 9.311841
39 | 2021-10-22 16:00 | 25.2193
40 | 2021-10-22 16:00 | 1.151431
41 | 2021-10-22 16:00 | 1.376705
42 | 2021-10-22 16:00 | 1.152175
43 | 2021-10-22 16:00 | 11.8
44 | 2021-10-22 16:00 | 0.4
45 | 2021-10-22 16:00 | 0.3
46 | 2021-10-22 16:00 | 0.7
47 | 2021-10-22 16:00 | 89.1
48 | 2021-10-22 16:00 | 7.8
49 | 2021-10-22 16:00 | 30.92214
50 | 2021-10-22 16:00 | 56.70924
51 | 2021-10-22 16:00 | 2046.756
52 | 2021-10-22 16:00 | 3.618119
53 | 2021-10-22 16:00 | 1345.268
54 | 2021-10-22 16:00 | 2284.57
55 | 2021-10-22 16:00 | 469.3673
1 | 2021-10-23 | 1.331698
2 | 2021-10-23 | 0.9321885
3 | 2021-10-23 | 0.3995093
4 | 2021-10-23 | 1250.968
5 | 2021-10-23 | 190.9428
6 | 2021-10-23 | 0.555
7 | 2021-10-23 | 18
8 | 2021-10-23 | 42.65403
9 | 2021-10-23 | 1.236979
10 | 2021-10-23 | 1.229543
11 | 2021-10-23 | 0.9996227
12 | 2021-10-23 | 0.5417671
13 | 2021-10-23 | 0.3488227
14 | 2021-10-23 | 0.7101005
15 | 2021-10-23 | 3.067509
20 | 2021-10-23 | 0.2035426
21 | 2021-10-23 | 4.177169
22 | 2021-10-23 | 5.366361
23 | 2021-10-23 | 2.864983
24 | 2021-10-23 | 476.6421
25 | 2021-10-23 | 0.1569359
26 | 2021-10-23 | 269.4353
28 | 2021-10-23 | 35.03173
29 | 2021-10-23 | 68
30 | 2021-10-23 | 3329.34
31 | 2021-10-23 | 2.496256
34 | 2021-10-23 | 29.12632
35 | 2021-10-23 | 378.7681
36 | 2021-10-23 | 1.013021
37 | 2021-10-23 | 0.9605662
38 | 2021-10-23 | 7.244678
39 | 2021-10-23 | 38.15385
40 | 2021-10-23 | 1.209813
41 | 2021-10-23 | 1.444135
42 | 2021-10-23 | 1.198334
43 | 2021-10-23 | 11.8
44 | 2021-10-23 | 0.4
45 | 2021-10-23 | 0.3
46 | 2021-10-23 | 0.7
47 | 2021-10-23 | 88.9
48 | 2021-10-23 | 7.8
49 | 2021-10-23 | 31.17789
50 | 2021-10-23 | 57.16763
51 | 2021-10-23 | 2048.702
52 | 2021-10-23 | 3.561654
53 | 2021-10-23 | 1329.309
54 | 2021-10-23 | 2238.545
55 | 2021-10-23 | 472.8117
1 | 2021-10-23 08:00 | 1.334492
2 | 2021-10-23 08:00 | 0.9341442
3 | 2021-10-23 08:00 | 0.4003475
4 | 2021-10-23 08:00 | 1251.644
5 | 2021-10-23 08:00 | 176.5573
6 | 2021-10-23 08:00 | 0.45275
7 | 2021-10-23 08:00 | 20.8
8 | 2021-10-23 08:00 | 46.22222
9 | 2021-10-23 08:00 | 1.196203
10 | 2021-10-23 08:00 | 1.240553
11 | 2021-10-23 08:00 | 0.9995443
12 | 2021-10-23 08:00 | 0.5451802
13 | 2021-10-23 08:00 | 0.3510202
14 | 2021-10-23 08:00 | 0.7145742
15 | 2021-10-23 08:00 | 3.443787
20 | 2021-10-23 08:00 | 0.1845633
21 | 2021-10-23 08:00 | 4.495098
22 | 2021-10-23 08:00 | 5.586876
23 | 2021-10-23 08:00 | 2.85892
24 | 2021-10-23 08:00 | 450.9855
25 | 2021-10-23 08:00 | 0.1633848
26 | 2021-10-23 08:00 | 202.122
28 | 2021-10-23 08:00 | 33.84093
29 | 2021-10-23 08:00 | 71
30 | 2021-10-23 08:00 | 3431.331
31 | 2021-10-23 08:00 | 2.554329
34 | 2021-10-23 08:00 | 29.33458
35 | 2021-10-23 08:00 | 375.1367
36 | 2021-10-23 08:00 | 0.9810126
37 | 2021-10-23 08:00 | 0.9431137
38 | 2021-10-23 08:00 | 7.938884
39 | 2021-10-23 08:00 | 41.72414
40 | 2021-10-23 08:00 | 1.197888
41 | 2021-10-23 08:00 | 1.429823
42 | 2021-10-23 08:00 | 1.187787
43 | 2021-10-23 08:00 | 11.6
44 | 2021-10-23 08:00 | 0.4
45 | 2021-10-23 08:00 | 0.3
46 | 2021-10-23 08:00 | 0.7
47 | 2021-10-23 08:00 | 89
48 | 2021-10-23 08:00 | 7.8
49 | 2021-10-23 08:00 | 31.08282
50 | 2021-10-23 08:00 | 57.08456
51 | 2021-10-23 08:00 | 2050.796
52 | 2021-10-23 08:00 | 3.51347
53 | 2021-10-23 08:00 | 1370.789
54 | 2021-10-23 08:00 | 2313.844
55 | 2021-10-23 08:00 | 480.4267
1 | 2021-10-23 16:00 | 1.389384
2 | 2021-10-23 16:00 | 0.972569
3 | 2021-10-23 16:00 | 0.4168153
4 | 2021-10-23 16:00 | 1250.717
5 | 2021-10-23 16:00 | 169.8982
6 | 2021-10-23 16:00 | 0.4625
7 | 2021-10-23 16:00 | 19.5
8 | 2021-10-23 16:00 | 44.21769
9 | 2021-10-23 16:00 | 1.232947
10 | 2021-10-23 16:00 | 1.250623
11 | 2021-10-23 16:00 | 0.9995214
12 | 2021-10-23 16:00 | 0.5650246
13 | 2021-10-23 16:00 | 0.3637973
14 | 2021-10-23 16:00 | 0.7405846
15 | 2021-10-23 16:00 | 2.863806
20 | 2021-10-23 16:00 | 0.2154454
21 | 2021-10-23 16:00 | 3.969271
22 | 2021-10-23 16:00 | 5.421565
23 | 2021-10-23 16:00 | 2.914763
24 | 2021-10-23 16:00 | 423.2239
25 | 2021-10-23 16:00 | 0.1585503
26 | 2021-10-23 16:00 | 181.6864
28 | 2021-10-23 16:00 | 29.12722
29 | 2021-10-23 16:00 | 68
30 | 2021-10-23 16:00 | 3387.664
31 | 2021-10-23 16:00 | 2.491045
34 | 2021-10-23 16:00 | 28.99705
35 | 2021-10-23 16:00 | 383.2907
36 | 2021-10-23 16:00 | 1.023166
37 | 2021-10-23 16:00 | 0.9835729
38 | 2021-10-23 16:00 | 6.833077
39 | 2021-10-23 16:00 | 37.8125
40 | 2021-10-23 16:00 | 1.197436
41 | 2021-10-23 16:00 | 1.420745
42 | 2021-10-23 16:00 | 1.181512
43 | 2021-10-23 16:00 | 11.9
44 | 2021-10-23 16:00 | 0.4
45 | 2021-10-23 16:00 | 0.3
46 | 2021-10-23 16:00 | 0.6
47 | 2021-10-23 16:00 | 88.8
48 | 2021-10-23 16:00 | 7.8
49 | 2021-10-23 16:00 | 31.02069
50 | 2021-10-23 16:00 | 56.71127
51 | 2021-10-23 16:00 | 2029.865
52 | 2021-10-23 16:00 | 3.567907
53 | 2021-10-23 16:00 | 1332.737
54 | 2021-10-23 16:00 | 2263.286
55 | 2021-10-23 16:00 | 475.972
1 | 2021-10-24 | 1.434124
2 | 2021-10-24 | 1.003887
3 | 2021-10-24 | 0.4302372
4 | 2021-10-24 | 1251.062
5 | 2021-10-24 | 170.5382
6 | 2021-10-24 | 0.545
7 | 2021-10-24 | 19.9
8 | 2021-10-24 | 43.44978
9 | 2021-10-24 | 1.259552
10 | 2021-10-24 | 1.207145
11 | 2021-10-24 | 0.9995112
12 | 2021-10-24 | 0.5818326
13 | 2021-10-24 | 0.3746193
14 | 2021-10-24 | 0.762615
15 | 2021-10-24 | 2.779586
20 | 2021-10-24 | 0.2183333
21 | 2021-10-24 | 3.789621
22 | 2021-10-24 | 5.570091
23 | 2021-10-24 | 2.960721
24 | 2021-10-24 | 397.2598
25 | 2021-10-24 | 0.1628939
26 | 2021-10-24 | 178.9937
28 | 2021-10-24 | 27.61455
29 | 2021-10-24 | 70.5
30 | 2021-10-24 | 3376.577
31 | 2021-10-24 | 2.329448
34 | 2021-10-24 | 29.44499
35 | 2021-10-24 | 383.3357
36 | 2021-10-24 | 1.043478
37 | 2021-10-24 | 0.9775051
38 | 2021-10-24 | 6.569207
39 | 2021-10-24 | 46.79245
40 | 2021-10-24 | 1.169608
41 | 2021-10-24 | 1.396151
42 | 2021-10-24 | 1.175064
43 | 2021-10-24 | 11.9
44 | 2021-10-24 | 0.4
45 | 2021-10-24 | 0.3
46 | 2021-10-24 | 0.6
47 | 2021-10-24 | 88.9
48 | 2021-10-24 | 7.8
49 | 2021-10-24 | 32.26067
50 | 2021-10-24 | 56.75898
51 | 2021-10-24 | 2038.895
52 | 2021-10-24 | 3.581852
53 | 2021-10-24 | 1375.26
54 | 2021-10-24 | 2332.819
55 | 2021-10-24 | 473.5747
1 | 2021-10-24 08:00 | 1.358459
2 | 2021-10-24 08:00 | 0.9509216
3 | 2021-10-24 08:00 | 0.4075378
4 | 2021-10-24 08:00 | 1251.203
5 | 2021-10-24 08:00 | 192.3414
6 | 2021-10-24 08:00 | 0.615
7 | 2021-10-24 08:00 | 18
8 | 2021-10-24 08:00 | 41.66666
9 | 2021-10-24 08:00 | 1.225515
10 | 2021-10-24 08:00 | 1.18362
11 | 2021-10-24 08:00 | 0.9996378
12 | 2021-10-24 08:00 | 0.549505
13 | 2021-10-24 08:00 | 0.3538048
14 | 2021-10-24 08:00 | 0.7202428
15 | 2021-10-24 08:00 | 3.038548
20 | 2021-10-24 08:00 | 0.2017474
21 | 2021-10-24 08:00 | 4.01603
22 | 2021-10-24 08:00 | 5.078925
23 | 2021-10-24 08:00 | 2.876348
24 | 2021-10-24 08:00 | 455.2832
25 | 2021-10-24 08:00 | 0.14853
26 | 2021-10-24 08:00 | 202.499
28 | 2021-10-24 08:00 | 29.27697
29 | 2021-10-24 08:00 | 64
30 | 2021-10-24 08:00 | 3163.25
31 | 2021-10-24 08:00 | 2.367059
34 | 2021-10-24 08:00 | 28.47112
35 | 2021-10-24 08:00 | 354.4081
36 | 2021-10-24 08:00 | 1.014175
37 | 2021-10-24 08:00 | 0.9704081
38 | 2021-10-24 08:00 | 7.054578
39 | 2021-10-24 08:00 | 43.33333
40 | 2021-10-24 08:00 | 1.17726
41 | 2021-10-24 08:00 | 1.411359
42 | 2021-10-24 08:00 | 1.186379
43 | 2021-10-24 08:00 | 11.9
44 | 2021-10-24 08:00 | 0.4
45 | 2021-10-24 08:00 | 0.3
46 | 2021-10-24 08:00 | 0.7
47 | 2021-10-24 08:00 | 89
48 | 2021-10-24 08:00 | 7.8
49 | 2021-10-24 08:00 | 32.607
50 | 2021-10-24 08:00 | 57.13825
51 | 2021-10-24 08:00 | 2047.068
52 | 2021-10-24 08:00 | 3.613324
53 | 2021-10-24 08:00 | 1268.852
54 | 2021-10-24 08:00 | 2137.486
55 | 2021-10-24 08:00 | 466.2142
1 | 2021-10-24 16:00 | 1.381631
2 | 2021-10-24 16:00 | 0.9671419
3 | 2021-10-24 16:00 | 0.4144894
4 | 2021-10-24 16:00 | 1251.113
5 | 2021-10-24 16:00 | 188.03
6 | 2021-10-24 16:00 | 0.695
7 | 2021-10-24 16:00 | 19.2
8 | 2021-10-24 16:00 | 43.43892
9 | 2021-10-24 16:00 | 1.217391
10 | 2021-10-24 16:00 | 1.205377
11 | 2021-10-24 16:00 | 0.9996136
12 | 2021-10-24 16:00 | 0.5611284
13 | 2021-10-24 16:00 | 0.3612887
14 | 2021-10-24 16:00 | 0.7354777
15 | 2021-10-24 16:00 | 3.25906
20 | 2021-10-24 16:00 | 0.1967791
21 | 2021-10-24 16:00 | 4.49472
22 | 2021-10-24 16:00 | 5.400054
23 | 2021-10-24 16:00 | 2.908356
24 | 2021-10-24 16:00 | 477.5975
25 | 2021-10-24 16:00 | 0.1579213
26 | 2021-10-24 16:00 | 202.1448
28 | 2021-10-24 16:00 | 39.42809
29 | 2021-10-24 16:00 | 69
30 | 2021-10-24 16:00 | 3203.196
31 | 2021-10-24 16:00 | 2.540007
34 | 2021-10-24 16:00 | 30.69009
35 | 2021-10-24 16:00 | 391.8211
36 | 2021-10-24 16:00 | 0.9923274
37 | 2021-10-24 16:00 | 0.9491525
38 | 2021-10-24 16:00 | 7.75378
39 | 2021-10-24 16:00 | 47.27273
40 | 2021-10-24 16:00 | 1.168364
41 | 2021-10-24 16:00 | 1.400774
42 | 2021-10-24 16:00 | 1.179736
43 | 2021-10-24 16:00 | 11.7
44 | 2021-10-24 16:00 | 0.4
45 | 2021-10-24 16:00 | 0.3
46 | 2021-10-24 16:00 | 0.6
47 | 2021-10-24 16:00 | 89.1
48 | 2021-10-24 16:00 | 7.7
49 | 2021-10-24 16:00 | 32.7256
50 | 2021-10-24 16:00 | 57.16817
51 | 2021-10-24 16:00 | 2072.749
52 | 2021-10-24 16:00 | 3.563886
53 | 2021-10-24 16:00 | 1340.992
54 | 2021-10-24 16:00 | 2256.735
55 | 2021-10-24 16:00 | 472.205
1 | 2021-10-25 | 1.278277
2 | 2021-10-25 | 0.894794
3 | 2021-10-25 | 0.3834831
4 | 2021-10-25 | 1251.057
5 | 2021-10-25 | 195.3469
6 | 2021-10-25 | 0.9
7 | 2021-10-25 | 19.6
8 | 2021-10-25 | 44.14415
9 | 2021-10-25 | 1.163112
10 | 2021-10-25 | 1.18264
11 | 2021-10-25 | 0.9996334
12 | 2021-10-25 | 0.5179903
13 | 2021-10-25 | 0.3335137
14 | 2021-10-25 | 0.6789361
15 | 2021-10-25 | 3.807712
20 | 2021-10-25 | 0.1765507
21 | 2021-10-25 | 5.13153
22 | 2021-10-25 | 5.214783
23 | 2021-10-25 | 2.795444
24 | 2021-10-25 | 305.1649
25 | 2021-10-25 | 0.1525031
26 | 2021-10-25 | 238.0266
28 | 2021-10-25 | 30.72195
29 | 2021-10-25 | 67
30 | 2021-10-25 | 3123.43
31 | 2021-10-25 | 1.562169
34 | 2021-10-25 | 30.68728
35 | 2021-10-25 | 402.7513
36 | 2021-10-25 | 0.9435382
37 | 2021-10-25 | 0.9061583
38 | 2021-10-25 | 8.939242
39 | 2021-10-25 | 41.63934
40 | 2021-10-25 | 1.13057
41 | 2021-10-25 | 1.359532
42 | 2021-10-25 | 1.14422
43 | 2021-10-25 | 11.7
44 | 2021-10-25 | 0.4
45 | 2021-10-25 | 0.3
46 | 2021-10-25 | 0.6
47 | 2021-10-25 | 89
48 | 2021-10-25 | 7.8
49 | 2021-10-25 | 32.90872
50 | 2021-10-25 | 57.2585
51 | 2021-10-25 | 2021.718
52 | 2021-10-25 | 3.588437
53 | 2021-10-25 | 1306.55
54 | 2021-10-25 | 2187.478
55 | 2021-10-25 | 466.5653
1 | 2021-10-25 08:00 | 1.390865
2 | 2021-10-25 08:00 | 0.9736056
3 | 2021-10-25 08:00 | 0.4172596
4 | 2021-10-25 08:00 | 1249.959
5 | 2021-10-25 08:00 | 193.7202
6 | 2021-10-25 08:00 | 0.954
7 | 2021-10-25 08:00 | 19.3
8 | 2021-10-25 08:00 | 42.88889
9 | 2021-10-25 08:00 | 1.208917
10 | 2021-10-25 08:00 | 1.163772
11 | 2021-10-25 08:00 | 0.9996392
12 | 2021-10-25 08:00 | 0.5570146
13 | 2021-10-25 08:00 | 0.35864
14 | 2021-10-25 08:00 | 0.7300857
15 | 2021-10-25 08:00 | 3.413479
20 | 2021-10-25 08:00 | 0.1908761
21 | 2021-10-25 08:00 | 4.700539
22 | 2021-10-25 08:00 | 5.067969
23 | 2021-10-25 08:00 | 2.911204
24 | 2021-10-25 08:00 | 439.6504
25 | 2021-10-25 08:00 | 0.1482096
26 | 2021-10-25 08:00 | 241.424
28 | 2021-10-25 08:00 | 39.74726
29 | 2021-10-25 08:00 | 66
30 | 2021-10-25 08:00 | 3075.11
31 | 2021-10-25 08:00 | 2.269512
34 | 2021-10-25 08:00 | 30.26036
35 | 2021-10-25 08:00 | 421.0909
36 | 2021-10-25 08:00 | 0.9808917
37 | 2021-10-25 08:00 | 0.9368213
38 | 2021-10-25 08:00 | 8.114017
39 | 2021-10-25 08:00 | 46.52778
40 | 2021-10-25 08:00 | 1.146631
41 | 2021-10-25 08:00 | 1.369037
42 | 2021-10-25 08:00 | 1.152072
43 | 2021-10-25 08:00 | 11.8
44 | 2021-10-25 08:00 | 0.4
45 | 2021-10-25 08:00 | 0.3
46 | 2021-10-25 08:00 | 0.6
47 | 2021-10-25 08:00 | 88.9
48 | 2021-10-25 08:00 | 7.8
49 | 2021-10-25 08:00 | 32.66267
50 | 2021-10-25 08:00 | 56.86879
51 | 2021-10-25 08:00 | 1972.841
52 | 2021-10-25 08:00 | 3.735883
53 | 2021-10-25 08:00 | 1288.349
54 | 2021-10-25 08:00 | 2169.743
55 | 2021-10-25 08:00 | 450.7975
1 | 2021-10-25 16:00 | 1.396145
2 | 2021-10-25 16:00 | 0.9773017
3 | 2021-10-25 16:00 | 0.4188436
4 | 2021-10-25 16:00 | 1250.796
5 | 2021-10-25 16:00 | 190.0892
6 | 2021-10-25 16:00 | 0.7575
7 | 2021-10-25 16:00 | 17.5
8 | 2021-10-25 16:00 | 40.69767
9 | 2021-10-25 16:00 | 1.159548
10 | 2021-10-25 16:00 | 1.191869
11 | 2021-10-25 16:00 | 0.9996178
12 | 2021-10-25 16:00 | 0.5596542
13 | 2021-10-25 16:00 | 0.3603395
14 | 2021-10-25 16:00 | 0.7335455
15 | 2021-10-25 16:00 | 3.793625
20 | 2021-10-25 16:00 | 0.1757312
21 | 2021-10-25 16:00 | 5.047188
22 | 2021-10-25 16:00 | 5.147786
23 | 2021-10-25 16:00 | 2.91212
24 | 2021-10-25 16:00 | 469.0741
25 | 2021-10-25 16:00 | 0.1505438
26 | 2021-10-25 16:00 | 265.9848
28 | 2021-10-25 16:00 | 49.05916
29 | 2021-10-25 16:00 | 68
30 | 2021-10-25 16:00 | 3187.383
31 | 2021-10-25 16:00 | 2.467653
34 | 2021-10-25 16:00 | 29.68009
35 | 2021-10-25 16:00 | 425.864
36 | 2021-10-25 16:00 | 0.9447236
37 | 2021-10-25 16:00 | 0.9120553
38 | 2021-10-25 16:00 | 8.840813
39 | 2021-10-25 16:00 | 33.23944
40 | 2021-10-25 16:00 | 1.16192
41 | 2021-10-25 16:00 | 1.386389
42 | 2021-10-25 16:00 | 1.165319
43 | 2021-10-25 16:00 | 11.9
44 | 2021-10-25 16:00 | 0.4
45 | 2021-10-25 16:00 | 0.3
46 | 2021-10-25 16:00 | 0.8
47 | 2021-10-25 16:00 | 88.8
48 | 2021-10-25 16:00 | 7.6
49 | 2021-10-25 16:00 | 32.53839
50 | 2021-10-25 16:00 | 56.89755
51 | 2021-10-25 16:00 | 1933.198
52 | 2021-10-25 16:00 | 3.725647
53 | 2021-10-25 16:00 | 1304.831
54 | 2021-10-25 16:00 | 2200.57
55 | 2021-10-25 16:00 | 452.6676
1 | 2021-10-26 | 1.399407
2 | 2021-10-26 | 0.979585
3 | 2021-10-26 | 0.4198221
4 | 2021-10-26 | 1251.376
5 | 2021-10-26 | 193.3144
6 | 2021-10-26 | 0.7225
7 | 2021-10-26 | 18.3
8 | 2021-10-26 | 43.57143
9 | 2021-10-26 | 1.202824
10 | 2021-10-26 | 1.157468
11 | 2021-10-26 | 0.99964
12 | 2021-10-26 | 0.5558214
13 | 2021-10-26 | 0.3578717
14 | 2021-10-26 | 0.7285217
15 | 2021-10-26 | 3.466213
20 | 2021-10-26 | 0.1828316
21 | 2021-10-26 | 4.479144
22 | 2021-10-26 | 4.8973
23 | 2021-10-26 | 2.909093
24 | 2021-10-26 | 451.029
25 | 2021-10-26 | 0.1432185
26 | 2021-10-26 | 286.8954
28 | 2021-10-26 | 58.63898
29 | 2021-10-26 | 64.5
30 | 2021-10-26 | 2985.801
31 | 2021-10-26 | 2.333137
34 | 2021-10-26 | 29.84492
35 | 2021-10-26 | 418.3174
36 | 2021-10-26 | 0.983312
37 | 2021-10-26 | 0.9388778
38 | 2021-10-26 | 7.945356
39 | 2021-10-26 | 36.17647
40 | 2021-10-26 | 1.249112
41 | 2021-10-26 | 1.494327
42 | 2021-10-26 | 1.256367
43 | 2021-10-26 | 11.9
44 | 2021-10-26 | 0.4
45 | 2021-10-26 | 0.3
46 | 2021-10-26 | 0.8
47 | 2021-10-26 | 89.3
48 | 2021-10-26 | 7.6
49 | 2021-10-26 | 32.28868
50 | 2021-10-26 | 57.13338
51 | 2021-10-26 | 1932.237
52 | 2021-10-26 | 3.846777
53 | 2021-10-26 | 1264.26
54 | 2021-10-26 | 2127.027
55 | 2021-10-26 | 437.3605
1 | 2021-10-26 08:00 | 1.420527
2 | 2021-10-26 08:00 | 0.9943688
3 | 2021-10-26 08:00 | 0.4261581
4 | 2021-10-26 08:00 | 1250.578
5 | 2021-10-26 08:00 | 191.2299
6 | 2021-10-26 08:00 | 0.69
7 | 2021-10-26 08:00 | 20
8 | 2021-10-26 08:00 | 44.05286
9 | 2021-10-26 08:00 | 1.162612
10 | 2021-10-26 08:00 | 1.140635
11 | 2021-10-26 08:00 | 0.9996335
12 | 2021-10-26 08:00 | 0.5676515
13 | 2021-10-26 08:00 | 0.3654886
14 | 2021-10-26 08:00 | 0.7440276
15 | 2021-10-26 08:00 | 3.919927
20 | 2021-10-26 08:00 | 0.1683913
21 | 2021-10-26 08:00 | 4.99344
22 | 2021-10-26 08:00 | 5.078282
23 | 2021-10-26 08:00 | 2.93882
24 | 2021-10-26 08:00 | 479.1482
25 | 2021-10-26 08:00 | 0.1485112
26 | 2021-10-26 08:00 | 280.9009
28 | 2021-10-26 08:00 | 63.82219
29 | 2021-10-26 08:00 | 66
30 | 2021-10-26 08:00 | 2975.355
31 | 2021-10-26 08:00 | 2.505613
34 | 2021-10-26 08:00 | 30.42537
35 | 2021-10-26 08:00 | 395.6672
36 | 2021-10-26 08:00 | 0.9449424
37 | 2021-10-26 08:00 | 0.9025845
38 | 2021-10-26 08:00 | 8.913367
39 | 2021-10-26 08:00 | 36.76471
40 | 2021-10-26 08:00 | 1.214806
41 | 2021-10-26 08:00 | 1.458882
42 | 2021-10-26 08:00 | 1.228951
43 | 2021-10-26 08:00 | 12.2
44 | 2021-10-26 08:00 | 0.39
45 | 2021-10-26 08:00 | 0.3
46 | 2021-10-26 08:00 | 0.5
47 | 2021-10-26 08:00 | 89.2
48 | 2021-10-26 08:00 | 7.8
49 | 2021-10-26 08:00 | 32.40084
50 | 2021-10-26 08:00 | 57.23055
51 | 2021-10-26 08:00 | 2023.943
52 | 2021-10-26 08:00 | 3.766863
53 | 2021-10-26 08:00 | 1299.34
54 | 2021-10-26 08:00 | 2182.706
55 | 2021-10-26 08:00 | 445.9566
1 | 2021-10-26 16:00 | 1.3974
2 | 2021-10-26 16:00 | 0.9781798
3 | 2021-10-26 16:00 | 0.4192199
4 | 2021-10-26 16:00 | 1247.667
5 | 2021-10-26 16:00 | 204.6276
6 | 2021-10-26 16:00 | 0.4666667
7 | 2021-10-26 16:00 | 19.9
8 | 2021-10-26 16:00 | 42.70386
9 | 2021-10-26 16:00 | 1.129676
10 | 2021-10-26 16:00 | 1.208497
11 | 2021-10-26 16:00 | 0.9996586
12 | 2021-10-26 16:00 | 0.5656877
13 | 2021-10-26 16:00 | 0.3642242
14 | 2021-10-26 16:00 | 0.7414536
15 | 2021-10-26 16:00 | 3.855964
20 | 2021-10-26 16:00 | 0.1812863
21 | 2021-10-26 16:00 | 5.542566
22 | 2021-10-26 16:00 | 5.364938
23 | 2021-10-26 16:00 | 2.922671
24 | 2021-10-26 16:00 | 455.5439
25 | 2021-10-26 16:00 | 0.1568943
26 | 2021-10-26 16:00 | 538.2115
28 | 2021-10-26 16:00 | 87.61327
29 | 2021-10-26 16:00 | 69
30 | 2021-10-26 16:00 | 3267.123
31 | 2021-10-26 16:00 | 2.226209
34 | 2021-10-26 16:00 | 29.41263
35 | 2021-10-26 16:00 | 383.375
36 | 2021-10-26 16:00 | 0.9177057
37 | 2021-10-26 16:00 | 0.8908554
38 | 2021-10-26 16:00 | 9.39853
39 | 2021-10-26 16:00 | 24.16667
40 | 2021-10-26 16:00 | 1.216329
41 | 2021-10-26 16:00 | 1.460061
42 | 2021-10-26 16:00 | 1.229894
43 | 2021-10-26 16:00 | 12
44 | 2021-10-26 16:00 | 0.39
45 | 2021-10-26 16:00 | 0.3
46 | 2021-10-26 16:00 | 0.8
47 | 2021-10-26 16:00 | 89.1
48 | 2021-10-26 16:00 | 7.7
49 | 2021-10-26 16:00 | 32.17741
50 | 2021-10-26 16:00 | 57.17443
51 | 2021-10-26 16:00 | 2024.964
52 | 2021-10-26 16:00 | 3.609218
53 | 2021-10-26 16:00 | 1338.175
54 | 2021-10-26 16:00 | 2255.579
55 | 2021-10-26 16:00 | 467.0161
1 | 2021-10-27 | 1.391687
2 | 2021-10-27 | 0.9741809
3 | 2021-10-27 | 0.4175061
4 | 2021-10-27 | 1249.285
5 | 2021-10-27 | 220.9578
6 | 2021-10-27 | 0.712
7 | 2021-10-27 | 18.5
8 | 2021-10-27 | 40.39301
9 | 2021-10-27 | 1.216774
10 | 2021-10-27 | 1.16982
11 | 2021-10-27 | 0.999715
12 | 2021-10-27 | 0.5600328
13 | 2021-10-27 | 0.3605832
14 | 2021-10-27 | 0.7340416
15 | 2021-10-27 | 3.26459
20 | 2021-10-27 | 0.192719
21 | 2021-10-27 | 4.334027
22 | 2021-10-27 | 5.023847
23 | 2021-10-27 | 2.914288
24 | 2021-10-27 | 490.5728
25 | 2021-10-27 | 0.1469193
26 | 2021-10-27 | 556.5297
28 | 2021-10-27 | 70.67427
29 | 2021-10-27 | 65.5
30 | 2021-10-27 | 3125.127
31 | 2021-10-27 | 2.220211
34 | 2021-10-27 | 28.8104
35 | 2021-10-27 | 378.7836
36 | 2021-10-27 | 0.996129
37 | 2021-10-27 | 0.9515641
38 | 2021-10-27 | 7.598618
39 | 2021-10-27 | 41.55405
40 | 2021-10-27 | 1.128887
41 | 2021-10-27 | 1.347094
42 | 2021-10-27 | 1.134468
43 | 2021-10-27 | 12
44 | 2021-10-27 | 0.39
45 | 2021-10-27 | 0.3
46 | 2021-10-27 | 0.8
47 | 2021-10-27 | 89
48 | 2021-10-27 | 7.8
49 | 2021-10-27 | 32.57169
50 | 2021-10-27 | 57.05371
51 | 2021-10-27 | 2011.419
52 | 2021-10-27 | 3.677037
53 | 2021-10-27 | 1268.07
54 | 2021-10-27 | 2133.316
55 | 2021-10-27 | 457.5242
1 | 2021-10-27 08:00 | 1.361973
2 | 2021-10-27 08:00 | 0.953381
3 | 2021-10-27 08:00 | 0.4085919
4 | 2021-10-27 08:00 | 1250.541
5 | 2021-10-27 08:00 | 172.4298
6 | 2021-10-27 08:00 | 0.52
7 | 2021-10-27 08:00 | 20
8 | 2021-10-27 08:00 | 42.73504
9 | 2021-10-27 08:00 | 1.227214
10 | 2021-10-27 08:00 | 1.137483
11 | 2021-10-27 08:00 | 0.9995104
12 | 2021-10-27 08:00 | 0.5475074
13 | 2021-10-27 08:00 | 0.3525186
14 | 2021-10-27 08:00 | 0.7176245
15 | 2021-10-27 08:00 | 3.059984
20 | 2021-10-27 08:00 | 0.2024994
21 | 2021-10-27 08:00 | 4.111934
22 | 2021-10-27 08:00 | 5.566975
23 | 2021-10-27 08:00 | 2.880624
24 | 2021-10-27 08:00 | 486.0125
25 | 2021-10-27 08:00 | 0.1628027
26 | 2021-10-27 08:00 | 525.6803
28 | 2021-10-27 08:00 | 54.14397
29 | 2021-10-27 08:00 | 72.5
30 | 2021-10-27 08:00 | 3313.939
31 | 2021-10-27 08:00 | 2.81861
34 | 2021-10-27 08:00 | 29.30035
35 | 2021-10-27 08:00 | 383.0114
36 | 2021-10-27 08:00 | 1.011553
37 | 2021-10-27 08:00 | 0.9656566
38 | 2021-10-27 08:00 | 7.171918
39 | 2021-10-27 08:00 | 47.03704
40 | 2021-10-27 08:00 | 1.138679
41 | 2021-10-27 08:00 | 1.361983
42 | 2021-10-27 08:00 | 1.145299
43 | 2021-10-27 08:00 | 11.7
44 | 2021-10-27 08:00 | 0.4
45 | 2021-10-27 08:00 | 0.3
46 | 2021-10-27 08:00 | 0.7
47 | 2021-10-27 08:00 | 89
48 | 2021-10-27 08:00 | 7.7
49 | 2021-10-27 08:00 | 33.03534
50 | 2021-10-27 08:00 | 57.31796
51 | 2021-10-27 08:00 | 2028.915
52 | 2021-10-27 08:00 | 3.68416
53 | 2021-10-27 08:00 | 1410.128
54 | 2021-10-27 08:00 | 2367.38
55 | 2021-10-27 08:00 | 455.6915
1 | 2021-10-27 16:00 | 1.325455
2 | 2021-10-27 16:00 | 0.9278182
3 | 2021-10-27 16:00 | 0.3976364
4 | 2021-10-27 16:00 | 1250.264
5 | 2021-10-27 16:00 | 178.6988
6 | 2021-10-27 16:00 | 0.6125
7 | 2021-10-27 16:00 | 20.8
8 | 2021-10-27 16:00 | 43.97463
9 | 2021-10-27 16:00 | 1.17707
10 | 2021-10-27 16:00 | 1.170221
11 | 2021-10-27 16:00 | 0.9995467
12 | 2021-10-27 16:00 | 0.5370854
13 | 2021-10-27 16:00 | 0.3458083
14 | 2021-10-27 16:00 | 0.7039642
15 | 2021-10-27 16:00 | 3.698195
20 | 2021-10-27 16:00 | 0.1771414
21 | 2021-10-27 16:00 | 4.853944
22 | 2021-10-27 16:00 | 5.65527
23 | 2021-10-27 16:00 | 2.85786
24 | 2021-10-27 16:00 | 474.758
25 | 2021-10-27 16:00 | 0.1653849
26 | 2021-10-27 16:00 | 575.1268
28 | 2021-10-27 16:00 | 58.65526
29 | 2021-10-27 16:00 | 72
30 | 2021-10-27 16:00 | 3365.907
31 | 2021-10-27 16:00 | 2.65675
34 | 2021-10-27 16:00 | 29.69553
35 | 2021-10-27 16:00 | 382.6627
36 | 2021-10-27 16:00 | 0.9579618
37 | 2021-10-27 16:00 | 0.9212363
38 | 2021-10-27 16:00 | 8.552139
39 | 2021-10-27 16:00 | 28.80952
40 | 2021-10-27 16:00 | 1.119548
41 | 2021-10-27 16:00 | 1.337559
42 | 2021-10-27 16:00 | 1.126924
43 | 2021-10-27 16:00 | 12
44 | 2021-10-27 16:00 | 0.4
45 | 2021-10-27 16:00 | 0.3
46 | 2021-10-27 16:00 | 0.5
47 | 2021-10-27 16:00 | 89.5
48 | 2021-10-27 16:00 | 7.4
49 | 2021-10-27 16:00 | 32.87752
50 | 2021-10-27 16:00 | 57.11234
51 | 2021-10-27 16:00 | 2058.219
52 | 2021-10-27 16:00 | 3.5893
53 | 2021-10-27 16:00 | 1410.098
54 | 2021-10-27 16:00 | 2372.475
55 | 2021-10-27 16:00 | 468.7515
1 | 2021-10-28 | 1.335403
2 | 2021-10-28 | 0.9347823
3 | 2021-10-28 | 0.400621
4 | 2021-10-28 | 1250.715
5 | 2021-10-28 | 176.5684
6 | 2021-10-28 | 0.508
7 | 2021-10-28 | 20.7
8 | 2021-10-28 | 43.03534
9 | 2021-10-28 | 1.193005
10 | 2021-10-28 | 1.151796
11 | 2021-10-28 | 0.9995392
12 | 2021-10-28 | 0.5394694
13 | 2021-10-28 | 0.3473433
14 | 2021-10-28 | 0.707089
15 | 2021-10-28 | 3.674007
20 | 2021-10-28 | 0.169286
21 | 2021-10-28 | 4.402996
22 | 2021-10-28 | 5.757194
23 | 2021-10-28 | 2.871029
24 | 2021-10-28 | 461.9381
25 | 2021-10-28 | 0.1683656
26 | 2021-10-28 | 572.419
28 | 2021-10-28 | 67.67873
29 | 2021-10-28 | 73
30 | 2021-10-28 | 3278.385
31 | 2021-10-28 | 2.616199
34 | 2021-10-28 | 30.55514
35 | 2021-10-28 | 378.5752
36 | 2021-10-28 | 0.9779793
37 | 2021-10-28 | 0.9284274
38 | 2021-10-28 | 8.077003
39 | 2021-10-28 | 26.54867
40 | 2021-10-28 | 1.147248
41 | 2021-10-28 | 1.370339
42 | 2021-10-28 | 1.154195
43 | 2021-10-28 | 12
44 | 2021-10-28 | 0.4
45 | 2021-10-28 | 0.3
46 | 2021-10-28 | 0.5
47 | 2021-10-28 | 89.9
48 | 2021-10-28 | 7.4
49 | 2021-10-28 | 32.21738
50 | 2021-10-28 | 57.07594
51 | 2021-10-28 | 2106.712
52 | 2021-10-28 | 3.633878
53 | 2021-10-28 | 1440.831
54 | 2021-10-28 | 2429.102
55 | 2021-10-28 | 463.9405
1 | 2021-10-28 08:00 | 1.294127
2 | 2021-10-28 08:00 | 0.905889
3 | 2021-10-28 08:00 | 0.3882382
4 | 2021-10-28 08:00 | 1251.083
5 | 2021-10-28 08:00 | 184.4082
6 | 2021-10-28 08:00 | 0.7575
7 | 2021-10-28 08:00 | 19.4
8 | 2021-10-28 08:00 | 41.81034
9 | 2021-10-28 08:00 | 1.174807
10 | 2021-10-28 08:00 | 1.230088
11 | 2021-10-28 08:00 | 0.9996033
12 | 2021-10-28 08:00 | 0.5307919
13 | 2021-10-28 08:00 | 0.3417562
14 | 2021-10-28 08:00 | 0.6957153
15 | 2021-10-28 08:00 | 3.742541
20 | 2021-10-28 08:00 | 0.1759554
21 | 2021-10-28 08:00 | 4.91622
22 | 2021-10-28 08:00 | 5.301078
23 | 2021-10-28 08:00 | 2.816415
24 | 2021-10-28 08:00 | 395.0074
25 | 2021-10-28 08:00 | 0.1550268
26 | 2021-10-28 08:00 | 381.9414
28 | 2021-10-28 08:00 | 60.66663
29 | 2021-10-28 08:00 | 66
30 | 2021-10-28 08:00 | 3229.971
31 | 2021-10-28 08:00 | 2.142027
34 | 2021-10-28 08:00 | 30.31031
35 | 2021-10-28 08:00 | 377.8319
36 | 2021-10-28 08:00 | 0.9537275
37 | 2021-10-28 08:00 | 0.9167503
38 | 2021-10-28 08:00 | 8.658761
39 | 2021-10-28 08:00 | 27.71084
40 | 2021-10-28 08:00 | 1.15442
41 | 2021-10-28 08:00 | 1.382291
42 | 2021-10-28 08:00 | 1.163027
43 | 2021-10-28 08:00 | 11.5
44 | 2021-10-28 08:00 | 0.42
45 | 2021-10-28 08:00 | 0.3
46 | 2021-10-28 08:00 | 0.7
47 | 2021-10-28 08:00 | 89.7
48 | 2021-10-28 08:00 | 7.5
49 | 2021-10-28 08:00 | 32.47195
50 | 2021-10-28 08:00 | 57.30604
51 | 2021-10-28 08:00 | 2077.249
52 | 2021-10-28 08:00 | 3.45228
53 | 2021-10-28 08:00 | 1301.456
54 | 2021-10-28 08:00 | 2178.231
55 | 2021-10-28 08:00 | 484.8067
1 | 2021-10-28 16:00 | 1.28911
2 | 2021-10-28 16:00 | 0.902377
3 | 2021-10-28 16:00 | 0.386733
4 | 2021-10-28 16:00 | 1251.543
5 | 2021-10-28 16:00 | 164.9097
6 | 2021-10-28 16:00 | 0.83
7 | 2021-10-28 16:00 | 19
8 | 2021-10-28 16:00 | 41.9426
9 | 2021-10-28 16:00 | 1.204082
10 | 2021-10-28 16:00 | 1.13203
11 | 2021-10-28 16:00 | 0.9994521
12 | 2021-10-28 16:00 | 0.5221629
13 | 2021-10-28 16:00 | 0.3362003
14 | 2021-10-28 16:00 | 0.6844051
15 | 2021-10-28 16:00 | 3.366262
20 | 2021-10-28 16:00 | 0.1963978
21 | 2021-10-28 16:00 | 4.81663
22 | 2021-10-28 16:00 | 5.499255
23 | 2021-10-28 16:00 | 2.809332
24 | 2021-10-28 16:00 | 406.9052
25 | 2021-10-28 16:00 | 0.1608223
26 | 2021-10-28 16:00 | 452.0002
28 | 2021-10-28 16:00 | 56.14973
29 | 2021-10-28 16:00 | 69
30 | 2021-10-28 16:00 | 3222.872
31 | 2021-10-28 16:00 | 2.467441
34 | 2021-10-28 16:00 | 30.07107
35 | 2021-10-28 16:00 | 379.919
36 | 2021-10-28 16:00 | 0.9744898
37 | 2021-10-28 16:00 | 0.9402391
38 | 2021-10-28 16:00 | 8.182893
39 | 2021-10-28 16:00 | 35.55556
40 | 2021-10-28 16:00 | 1.134151
41 | 2021-10-28 16:00 | 1.358047
42 | 2021-10-28 16:00 | 1.144773
43 | 2021-10-28 16:00 | 11.7
44 | 2021-10-28 16:00 | 0.42
45 | 2021-10-28 16:00 | 0.3
46 | 2021-10-28 16:00 | 0.8
47 | 2021-10-28 16:00 | 89.1
48 | 2021-10-28 16:00 | 7.9
49 | 2021-10-28 16:00 | 32.41238
50 | 2021-10-28 16:00 | 57.18774
51 | 2021-10-28 16:00 | 2051.917
52 | 2021-10-28 16:00 | 3.599243
53 | 2021-10-28 16:00 | 1377.427
54 | 2021-10-28 16:00 | 2309.278
55 | 2021-10-28 16:00 | 465.7966
1 | 2021-10-29 | 1.288265
2 | 2021-10-29 | 0.9017855
3 | 2021-10-29 | 0.3864795
4 | 2021-10-29 | 1250.803
5 | 2021-10-29 | 202.7305
6 | 2021-10-29 | 0.7775
7 | 2021-10-29 | 19.8
8 | 2021-10-29 | 42.67241
9 | 2021-10-29 | 1.156642
10 | 2021-10-29 | 1.190052
11 | 2021-10-29 | 0.9996698
12 | 2021-10-29 | 0.5260549
13 | 2021-10-29 | 0.3387062
14 | 2021-10-29 | 0.6895065
15 | 2021-10-29 | 3.664085
20 | 2021-10-29 | 0.1902292
21 | 2021-10-29 | 5.455305
22 | 2021-10-29 | 4.979708
23 | 2021-10-29 | 2.810421
24 | 2021-10-29 | 448.401
25 | 2021-10-29 | 0.1456285
26 | 2021-10-29 | 469.5314
28 | 2021-10-29 | 68.27058
29 | 2021-10-29 | 62.5
30 | 2021-10-29 | 3185.258
31 | 2021-10-29 | 2.211808
34 | 2021-10-29 | 28.09776
35 | 2021-10-29 | 345.0446
36 | 2021-10-29 | 0.9310777
37 | 2021-10-29 | 0.9066797
38 | 2021-10-29 | 9.11939
39 | 2021-10-29 | 28.33333
40 | 2021-10-29 | 1.198103
41 | 2021-10-29 | 1.432446
42 | 2021-10-29 | 1.19277
43 | 2021-10-29 | 11.7
44 | 2021-10-29 | 0.42
45 | 2021-10-29 | 0.3
46 | 2021-10-29 | 0.8
47 | 2021-10-29 | 89
48 | 2021-10-29 | 7.7
49 | 2021-10-29 | 32.53592
50 | 2021-10-29 | 57.63313
51 | 2021-10-29 | 2046.108
52 | 2021-10-29 | 3.502438
53 | 2021-10-29 | 1238.578
54 | 2021-10-29 | 2061.884
55 | 2021-10-29 | 475.3028
1 | 2021-10-29 08:00 | 1.294167
2 | 2021-10-29 08:00 | 0.9059168
3 | 2021-10-29 08:00 | 0.3882501
4 | 2021-10-29 08:00 | 1246.067
5 | 2021-10-29 08:00 | 201.3098
6 | 2021-10-29 08:00 | 0.98
7 | 2021-10-29 08:00 | 19.2
8 | 2021-10-29 08:00 | 41.29033
9 | 2021-10-29 08:00 | 1.19821
10 | 2021-10-29 08:00 | 1.106064
11 | 2021-10-29 08:00 | 0.9996564
12 | 2021-10-29 08:00 | 0.5271844
13 | 2021-10-29 08:00 | 0.3394335
14 | 2021-10-29 08:00 | 0.6909869
15 | 2021-10-29 08:00 | 3.572984
20 | 2021-10-29 08:00 | 0.1841249
21 | 2021-10-29 08:00 | 4.849152
22 | 2021-10-29 08:00 | 5.048368
23 | 2021-10-29 08:00 | 2.79766
24 | 2021-10-29 08:00 | 426.6649
25 | 2021-10-29 08:00 | 0.1476364
26 | 2021-10-29 08:00 | 371.9147
28 | 2021-10-29 08:00 | 53.53672
29 | 2021-10-29 08:00 | 64
30 | 2021-10-29 08:00 | 3044.012
31 | 2021-10-29 08:00 | 2.119444
34 | 2021-10-29 08:00 | 28.95649
35 | 2021-10-29 08:00 | 334.5127
36 | 2021-10-29 08:00 | 0.9693094
37 | 2021-10-29 08:00 | 0.9249753
38 | 2021-10-29 08:00 | 8.422135
39 | 2021-10-29 08:00 | 32.67857
40 | 2021-10-29 08:00 | 1.233875
41 | 2021-10-29 08:00 | 1.475218
42 | 2021-10-29 08:00 | 1.224375
43 | 2021-10-29 08:00 | 11.7
44 | 2021-10-29 08:00 | 0.4
45 | 2021-10-29 08:00 | 0.3
46 | 2021-10-29 08:00 | 0.9
47 | 2021-10-29 08:00 | 89.3
48 | 2021-10-29 08:00 | 7.5
49 | 2021-10-29 08:00 | 32.55081
50 | 2021-10-29 08:00 | 57.81664
51 | 2021-10-29 08:00 | 2087.36
52 | 2021-10-29 08:00 | 3.530553
53 | 2021-10-29 08:00 | 1268.054
54 | 2021-10-29 08:00 | 2099.103
55 | 2021-10-29 08:00 | 468.8709
1 | 2021-10-29 16:00 | 1.281126
2 | 2021-10-29 16:00 | 0.8967883
3 | 2021-10-29 16:00 | 0.3843378
4 | 2021-10-29 16:00 | 1250.171
5 | 2021-10-29 16:00 | 219.7225
6 | 2021-10-29 16:00 | 0.66
7 | 2021-10-29 16:00 | 19.8
8 | 2021-10-29 16:00 | 41.68421
9 | 2021-10-29 16:00 | 1.190289
10 | 2021-10-29 16:00 | 1.162798
11 | 2021-10-29 16:00 | 0.9997032
12 | 2021-10-29 16:00 | 0.5188016
13 | 2021-10-29 16:00 | 0.3340361
14 | 2021-10-29 16:00 | 0.6799994
15 | 2021-10-29 16:00 | 3.904783
20 | 2021-10-29 16:00 | 0.1687876
21 | 2021-10-29 16:00 | 4.974958
22 | 2021-10-29 16:00 | 5.095154
23 | 2021-10-29 16:00 | 2.806284
24 | 2021-10-29 16:00 | 269.7672
25 | 2021-10-29 16:00 | 0.1490047
26 | 2021-10-29 16:00 | 394.7456
28 | 2021-10-29 16:00 | 130.0631
29 | 2021-10-29 16:00 | 65
30 | 2021-10-29 16:00 | 3075.075
31 | 2021-10-29 16:00 | 1.227763
34 | 2021-10-29 16:00 | 29.82847
35 | 2021-10-29 16:00 | 375.5873
36 | 2021-10-29 16:00 | 0.9580052
37 | 2021-10-29 16:00 | 0.9006951
38 | 2021-10-29 16:00 | 8.879742
39 | 2021-10-29 16:00 | 26.38298
40 | 2021-10-29 16:00 | 1.259502
41 | 2021-10-29 16:00 | 1.50619
42 | 2021-10-29 16:00 | 1.248218
43 | 2021-10-29 16:00 | 11.6
44 | 2021-10-29 16:00 | 0.4
45 | 2021-10-29 16:00 | 0.3
46 | 2021-10-29 16:00 | 0.9
47 | 2021-10-29 16:00 | 89.5
48 | 2021-10-29 16:00 | 7.4
49 | 2021-10-29 16:00 | 32.55043
50 | 2021-10-29 16:00 | 57.99281
51 | 2021-10-29 16:00 | 2054.407
52 | 2021-10-29 16:00 | 3.600566
53 | 2021-10-29 16:00 | 1291.242
54 | 2021-10-29 16:00 | 2140.282
55 | 2021-10-29 16:00 | 460.3548
1 | 2021-10-30 | 1.23022
2 | 2021-10-30 | 0.8611541
3 | 2021-10-30 | 0.369066
4 | 2021-10-30 | 1250.398
5 | 2021-10-30 | 220.2698
6 | 2021-10-30 | 0.5175
7 | 2021-10-30 | 18
8 | 2021-10-30 | 39.30131
9 | 2021-10-30 | 1.191906
10 | 2021-10-30 | 1.206719
11 | 2021-10-30 | 0.9997076
12 | 2021-10-30 | 0.4978961
13 | 2021-10-30 | 0.3205758
14 | 2021-10-30 | 0.6525983
15 | 2021-10-30 | 3.943218
20 | 2021-10-30 | 0.1520334
21 | 2021-10-30 | 4.213259
22 | 2021-10-30 | 5.176129
23 | 2021-10-30 | 2.757047
24 | 2021-10-30 | 309.8372
25 | 2021-10-30 | 0.1513727
26 | 2021-10-30 | 332.1359
28 | 2021-10-30 | 99.95024
29 | 2021-10-30 | 66.5
30 | 2021-10-30 | 3186.248
31 | 2021-10-30 | 1.406626
34 | 2021-10-30 | 29.54509
35 | 2021-10-30 | 383.3208
36 | 2021-10-30 | 0.9830287
37 | 2021-10-30 | 0.913
38 | 2021-10-30 | 8.156476
39 | 2021-10-30 | 29.63855
40 | 2021-10-30 | 1.238431
41 | 2021-10-30 | 1.486679
42 | 2021-10-30 | 1.241218
43 | 2021-10-30 | 11.6
44 | 2021-10-30 | 0.4
45 | 2021-10-30 | 0.3
46 | 2021-10-30 | 0.9
47 | 2021-10-30 | 89.6
48 | 2021-10-30 | 7.6
49 | 2021-10-30 | 32.79459
50 | 2021-10-30 | 57.41885
51 | 2021-10-30 | 2037.61
52 | 2021-10-30 | 3.604703
53 | 2021-10-30 | 1297.713
54 | 2021-10-30 | 2176.109
55 | 2021-10-30 | 465.1923
1 | 2021-10-30 08:00 | 1.297039
2 | 2021-10-30 08:00 | 0.9079273
3 | 2021-10-30 08:00 | 0.3891117
4 | 2021-10-30 08:00 | 1250.841
5 | 2021-10-30 08:00 | 184.5492
6 | 2021-10-30 08:00 | 0.586
7 | 2021-10-30 08:00 | 21.4
8 | 2021-10-30 08:00 | 44.86373
9 | 2021-10-30 08:00 | 1.185897
10 | 2021-10-30 08:00 | 1.191089
11 | 2021-10-30 08:00 | 0.9995696
12 | 2021-10-30 08:00 | 0.5259805
13 | 2021-10-30 08:00 | 0.3386583
14 | 2021-10-30 08:00 | 0.689409
15 | 2021-10-30 08:00 | 3.651411
20 | 2021-10-30 08:00 | 0.1739399
21 | 2021-10-30 08:00 | 4.566769
22 | 2021-10-30 08:00 | 5.731246
23 | 2021-10-30 08:00 | 2.832198
24 | 2021-10-30 08:00 | 259.4417
25 | 2021-10-30 08:00 | 0.1676068
26 | 2021-10-30 08:00 | 400.7831
28 | 2021-10-30 08:00 | 90.76006
29 | 2021-10-30 08:00 | 74
30 | 2021-10-30 08:00 | 3396.805
31 | 2021-10-30 08:00 | 1.405813
34 | 2021-10-30 08:00 | 30.07265
35 | 2021-10-30 08:00 | 383.3202
36 | 2021-10-30 08:00 | 0.9705128
37 | 2021-10-30 08:00 | 0.9296482
38 | 2021-10-30 08:00 | 8.21818
39 | 2021-10-30 08:00 | 27.72727
40 | 2021-10-30 08:00 | 1.22753
41 | 2021-10-30 08:00 | 1.466207
42 | 2021-10-30 08:00 | 1.225506
43 | 2021-10-30 08:00 | 11.4
44 | 2021-10-30 08:00 | 0.4
45 | 2021-10-30 08:00 | 0.3
46 | 2021-10-30 08:00 | 0.5
47 | 2021-10-30 08:00 | 89.2
48 | 2021-10-30 08:00 | 7.6
49 | 2021-10-30 08:00 | 32.51099
50 | 2021-10-30 08:00 | 56.94949
51 | 2021-10-30 08:00 | 2079.479
52 | 2021-10-30 08:00 | 3.584283
53 | 2021-10-30 08:00 | 1419.844
54 | 2021-10-30 08:00 | 2401.745
55 | 2021-10-30 08:00 | 471.937
1 | 2021-10-30 16:00 | 1.221344
2 | 2021-10-30 16:00 | 0.854941
3 | 2021-10-30 16:00 | 0.3664033
4 | 2021-10-30 16:00 | 1251.107
5 | 2021-10-30 16:00 | 192.7356
6 | 2021-10-30 16:00 | 0.57
7 | 2021-10-30 16:00 | 17.2
8 | 2021-10-30 16:00 | 39.81482
9 | 2021-10-30 16:00 | 1.153459
10 | 2021-10-30 16:00 | 1.160225
11 | 2021-10-30 16:00 | 0.9996173
12 | 2021-10-30 16:00 | 0.4908487
13 | 2021-10-30 16:00 | 0.3160383
14 | 2021-10-30 16:00 | 0.6433612
15 | 2021-10-30 16:00 | 3.944321
20 | 2021-10-30 16:00 | 0.1632134
21 | 2021-10-30 16:00 | 4.778132
22 | 2021-10-30 16:00 | 5.608573
23 | 2021-10-30 16:00 | 2.759615
24 | 2021-10-30 16:00 | 303.2348
25 | 2021-10-30 16:00 | 0.1640193
26 | 2021-10-30 16:00 | 370.2605
28 | 2021-10-30 16:00 | 102.2427
29 | 2021-10-30 16:00 | 72.5
30 | 2021-10-30 16:00 | 3298.356
31 | 2021-10-30 16:00 | 1.57332
34 | 2021-10-30 16:00 | 30.0942
35 | 2021-10-30 16:00 | 398.9488
36 | 2021-10-30 16:00 | 0.9484277
37 | 2021-10-30 16:00 | 0.9115308
38 | 2021-10-30 16:00 | 8.722453
39 | 2021-10-30 16:00 | 29.39759
40 | 2021-10-30 16:00 | 1.213483
41 | 2021-10-30 16:00 | 1.455335
42 | 2021-10-30 16:00 | 1.216994
43 | 2021-10-30 16:00 | 11.6
44 | 2021-10-30 16:00 | 0.4
45 | 2021-10-30 16:00 | 0.3
46 | 2021-10-30 16:00 | 0.7
47 | 2021-10-30 16:00 | 89.4
48 | 2021-10-30 16:00 | 7.6
49 | 2021-10-30 16:00 | 32.51505
50 | 2021-10-30 16:00 | 57.14924
51 | 2021-10-30 16:00 | 2056.318
52 | 2021-10-30 16:00 | 3.693753
53 | 2021-10-30 16:00 | 1416.385
54 | 2021-10-30 16:00 | 2387.009
55 | 2021-10-30 16:00 | 456.2522
1 | 2021-10-31 | 1.214416
2 | 2021-10-31 | 0.850091
3 | 2021-10-31 | 0.3643247
4 | 2021-10-31 | 1249.679
5 | 2021-10-31 | 192.1001
6 | 2021-10-31 | 0.538
7 | 2021-10-31 | 20
8 | 2021-10-31 | 41.841
9 | 2021-10-31 | 1.259259
10 | 2021-10-31 | 1.173306
11 | 2021-10-31 | 0.9996183
12 | 2021-10-31 | 0.4897588
13 | 2021-10-31 | 0.3153366
14 | 2021-10-31 | 0.6419327
15 | 2021-10-31 | 2.909442
20 | 2021-10-31 | 0.2140801
21 | 2021-10-31 | 4.071748
22 | 2021-10-31 | 5.577511
23 | 2021-10-31 | 2.75362
24 | 2021-10-31 | 294.5545
25 | 2021-10-31 | 0.1631109
26 | 2021-10-31 | 382.8769
28 | 2021-10-31 | 101.5384
29 | 2021-10-31 | 72
30 | 2021-10-31 | 3331.585
31 | 2021-10-31 | 1.533339
34 | 2021-10-31 | 29.89851
35 | 2021-10-31 | 398.6033
36 | 2021-10-31 | 1.029101
37 | 2021-10-31 | 0.9674796
38 | 2021-10-31 | 6.981189
39 | 2021-10-31 | 36.60714
40 | 2021-10-31 | 1.222597
41 | 2021-10-31 | 1.459146
42 | 2021-10-31 | 1.214505
43 | 2021-10-31 | 11.6
44 | 2021-10-31 | 0.4
45 | 2021-10-31 | 0.3
46 | 2021-10-31 | 0.7
47 | 2021-10-31 | 89.2
48 | 2021-10-31 | 7.7
49 | 2021-10-31 | 32.92197
50 | 2021-10-31 | 57.47581
51 | 2021-10-31 | 2048.169
52 | 2021-10-31 | 3.646155
53 | 2021-10-31 | 1406.739
54 | 2021-10-31 | 2359.014
55 | 2021-10-31 | 459.9196
1 | 2021-10-31 08:00 | 1.205341
2 | 2021-10-31 08:00 | 0.8437387
3 | 2021-10-31 08:00 | 0.3616023
4 | 2021-10-31 08:00 | 1250.51
5 | 2021-10-31 08:00 | 188.0697
6 | 2021-10-31 08:00 | 0.4475
7 | 2021-10-31 08:00 | 20.2
8 | 2021-10-31 08:00 | 42.79661
9 | 2021-10-31 08:00 | 1.258235
10 | 2021-10-31 08:00 | 1.225281
11 | 2021-10-31 08:00 | 0.9996003
12 | 2021-10-31 08:00 | 0.48849
13 | 2021-10-31 08:00 | 0.3145196
14 | 2021-10-31 08:00 | 0.6402697
15 | 2021-10-31 08:00 | 2.831831
20 | 2021-10-31 08:00 | 0.2332311
21 | 2021-10-31 08:00 | 4.544006
22 | 2021-10-31 08:00 | 5.592606
23 | 2021-10-31 08:00 | 2.741738
24 | 2021-10-31 08:00 | 255.8023
25 | 2021-10-31 08:00 | 0.1635523
26 | 2021-10-31 08:00 | 408.6636
28 | 2021-10-31 08:00 | 99.87023
29 | 2021-10-31 08:00 | 72
30 | 2021-10-31 08:00 | 3395.054
31 | 2021-10-31 08:00 | 1.360146
34 | 2021-10-31 08:00 | 29.89303
35 | 2021-10-31 08:00 | 398.7132
36 | 2021-10-31 08:00 | 1.009223
37 | 2021-10-31 08:00 | 0.9734964
38 | 2021-10-31 08:00 | 7.375837
39 | 2021-10-31 08:00 | 38.23529
40 | 2021-10-31 08:00 | 1.201162
41 | 2021-10-31 08:00 | 1.433194
42 | 2021-10-31 08:00 | 1.195533
43 | 2021-10-31 08:00 | 11.4
44 | 2021-10-31 08:00 | 0.4
45 | 2021-10-31 08:00 | 0.3
46 | 2021-10-31 08:00 | 0.7
47 | 2021-10-31 08:00 | 89.3
48 | 2021-10-31 08:00 | 7.6
49 | 2021-10-31 08:00 | 32.403
50 | 2021-10-31 08:00 | 57.27678
51 | 2021-10-31 08:00 | 2045.394
52 | 2021-10-31 08:00 | 3.593009
53 | 2021-10-31 08:00 | 1393.599
54 | 2021-10-31 08:00 | 2346.351
55 | 2021-10-31 08:00 | 468.5942
1 | 2021-10-31 16:00 | 1.232576
2 | 2021-10-31 16:00 | 0.8628036
3 | 2021-10-31 16:00 | 0.3697729
4 | 2021-10-31 16:00 | 1251.177
5 | 2021-10-31 16:00 | 175.1974
6 | 2021-10-31 16:00 | 0.53
7 | 2021-10-31 16:00 | 18.8
8 | 2021-10-31 16:00 | 41.31868
9 | 2021-10-31 16:00 | 1.29404
10 | 2021-10-31 16:00 | 1.177713
11 | 2021-10-31 16:00 | 0.9995424
12 | 2021-10-31 16:00 | 0.4955328
13 | 2021-10-31 16:00 | 0.3190542
14 | 2021-10-31 16:00 | 0.6495007
15 | 2021-10-31 16:00 | 2.400456
20 | 2021-10-31 16:00 | 0.2677673
21 | 2021-10-31 16:00 | 3.968152
22 | 2021-10-31 16:00 | 5.489821
23 | 2021-10-31 16:00 | 2.764124
24 | 2021-10-31 16:00 | 228.4143
25 | 2021-10-31 16:00 | 0.1605464
26 | 2021-10-31 16:00 | 430.8691
28 | 2021-10-31 16:00 | 93.57272
29 | 2021-10-31 16:00 | 68
30 | 2021-10-31 16:00 | 3289.423
31 | 2021-10-31 16:00 | 1.303754
34 | 2021-10-31 16:00 | 29.84163
35 | 2021-10-31 16:00 | 395.8712
36 | 2021-10-31 16:00 | 1.051656
37 | 2021-10-31 16:00 | 1.008256
38 | 2021-10-31 16:00 | 6.368608
39 | 2021-10-31 16:00 | 43.36956
40 | 2021-10-31 16:00 | 1.180009
41 | 2021-10-31 16:00 | 1.408065
42 | 2021-10-31 16:00 | 1.176765
43 | 2021-10-31 16:00 | 11.3
44 | 2021-10-31 16:00 | 0.4
45 | 2021-10-31 16:00 | 0.3
46 | 2021-10-31 16:00 | 0.6
47 | 2021-10-31 16:00 | 89.2
48 | 2021-10-31 16:00 | 7.6
49 | 2021-10-31 16:00 | 32.55834
50 | 2021-10-31 16:00 | 57.19092
51 | 2021-10-31 16:00 | 2045.485
52 | 2021-10-31 16:00 | 3.688967
53 | 2021-10-31 16:00 | 1386.336
54 | 2021-10-31 16:00 | 2335.021
55 | 2021-10-31 16:00 | 456.5806
1 | 2021-11-01 | 1.339748
2 | 2021-11-01 | 0.9378234
3 | 2021-11-01 | 0.4019243
4 | 2021-11-01 | 1250.101
5 | 2021-11-01 | 158.0555
6 | 2021-11-01 | 0.682
7 | 2021-11-01 | 20.6
8 | 2021-11-01 | 43.73673
9 | 2021-11-01 | 1.255599
10 | 2021-11-01 | 1.223398
11 | 2021-11-01 | 0.9994229
12 | 2021-11-01 | 0.5440996
13 | 2021-11-01 | 0.3503245
14 | 2021-11-01 | 0.7131578
15 | 2021-11-01 | 2.87926
20 | 2021-11-01 | 0.220428
21 | 2021-11-01 | 4.210876
22 | 2021-11-01 | 5.473911
23 | 2021-11-01 | 2.865037
24 | 2021-11-01 | 235.1468
25 | 2021-11-01 | 0.1600812
26 | 2021-11-01 | 408.2302
28 | 2021-11-01 | 51.1115
29 | 2021-11-01 | 67
30 | 2021-11-01 | 3365.593
31 | 2021-11-01 | 1.487748
34 | 2021-11-01 | 29.4398
35 | 2021-11-01 | 382.1266
36 | 2021-11-01 | 1.02108
37 | 2021-11-01 | 0.9704685
38 | 2021-11-01 | 7.090135
39 | 2021-11-01 | 47.72727
40 | 2021-11-01 | 1.192263
41 | 2021-11-01 | 1.419086
42 | 2021-11-01 | 1.186955
43 | 2021-11-01 | 11.3
44 | 2021-11-01 | 0.4
45 | 2021-11-01 | 0.3
46 | 2021-11-01 | 0.6
47 | 2021-11-01 | 89
48 | 2021-11-01 | 7.7
49 | 2021-11-01 | 31.9671
50 | 2021-11-01 | 56.53474
51 | 2021-11-01 | 2039.263
52 | 2021-11-01 | 3.573082
53 | 2021-11-01 | 1346.33
54 | 2021-11-01 | 2288.969
55 | 2021-11-01 | 475.8231
1 | 2021-11-01 08:00 | 1.271486
2 | 2021-11-01 08:00 | 0.8900399
3 | 2021-11-01 08:00 | 0.3814457
4 | 2021-11-01 08:00 | 1250.643
5 | 2021-11-01 08:00 | 183.445
6 | 2021-11-01 08:00 | 0.8275
7 | 2021-11-01 08:00 | 19.3
8 | 2021-11-01 08:00 | 42.69912
9 | 2021-11-01 08:00 | 1.259259
10 | 2021-11-01 08:00 | 1.187539
11 | 2021-11-01 08:00 | 0.9996005
12 | 2021-11-01 08:00 | 0.5127063
13 | 2021-11-01 08:00 | 0.3301116
14 | 2021-11-01 08:00 | 0.6720103
15 | 2021-11-01 08:00 | 3.006642
20 | 2021-11-01 08:00 | 0.2065217
21 | 2021-11-01 08:00 | 4.100689
22 | 2021-11-01 08:00 | 5.01577
23 | 2021-11-01 08:00 | 2.788511
24 | 2021-11-01 08:00 | 244.3069
25 | 2021-11-01 08:00 | 0.1466831
26 | 2021-11-01 08:00 | 415.5492
28 | 2021-11-01 08:00 | 111.9772
29 | 2021-11-01 08:00 | 64
30 | 2021-11-01 08:00 | 3070.346
31 | 2021-11-01 08:00 | 1.331772
34 | 2021-11-01 08:00 | 29.59775
35 | 2021-11-01 08:00 | 380.4601
36 | 2021-11-01 08:00 | 1.029101
37 | 2021-11-01 08:00 | 0.9606458
38 | 2021-11-01 08:00 | 7.107331
39 | 2021-11-01 08:00 | 44.91228
40 | 2021-11-01 08:00 | 1.189132
41 | 2021-11-01 08:00 | 1.41463
42 | 2021-11-01 08:00 | 1.183581
43 | 2021-11-01 08:00 | 11.8
44 | 2021-11-01 08:00 | 0.4
45 | 2021-11-01 08:00 | 0.3
46 | 2021-11-01 08:00 | 0.7
47 | 2021-11-01 08:00 | 88.5
48 | 2021-11-01 08:00 | 7.9
49 | 2021-11-01 08:00 | 32.3111
50 | 2021-11-01 08:00 | 56.54027
51 | 2021-11-01 08:00 | 2019.177
52 | 2021-11-01 08:00 | 3.65515
53 | 2021-11-01 08:00 | 1250.091
54 | 2021-11-01 08:00 | 2122.831
55 | 2021-11-01 08:00 | 464.5887
1 | 2021-11-01 16:00 | 1.155454
2 | 2021-11-01 16:00 | 0.8088179
3 | 2021-11-01 16:00 | 0.3466362
4 | 2021-11-01 16:00 | 1251.234
5 | 2021-11-01 16:00 | 177.1202
6 | 2021-11-01 16:00 | 0.5475
7 | 2021-11-01 16:00 | 18.9
8 | 2021-11-01 16:00 | 42.47191
9 | 2021-11-01 16:00 | 1.202305
10 | 2021-11-01 16:00 | 1.232489
11 | 2021-11-01 16:00 | 0.9995454
12 | 2021-11-01 16:00 | 0.467896
13 | 2021-11-01 16:00 | 0.30126
14 | 2021-11-01 16:00 | 0.6132769
15 | 2021-11-01 16:00 | 3.496662
20 | 2021-11-01 16:00 | 0.1835829
21 | 2021-11-01 16:00 | 4.600873
22 | 2021-11-01 16:00 | 5.373555
23 | 2021-11-01 16:00 | 2.675217
24 | 2021-11-01 16:00 | 243.7403
25 | 2021-11-01 16:00 | 0.1571463
26 | 2021-11-01 16:00 | 421.062
28 | 2021-11-01 16:00 | 110.6837
29 | 2021-11-01 16:00 | 69
30 | 2021-11-01 16:00 | 3304.179
31 | 2021-11-01 16:00 | 1.37613
34 | 2021-11-01 16:00 | 29.713
35 | 2021-11-01 16:00 | 397.3246
36 | 2021-11-01 16:00 | 0.9795135
37 | 2021-11-01 16:00 | 0.9343284
38 | 2021-11-01 16:00 | 8.097534
39 | 2021-11-01 16:00 | 35.8209
40 | 2021-11-01 16:00 | 1.185889
41 | 2021-11-01 16:00 | 1.420308
42 | 2021-11-01 16:00 | 1.187845
43 | 2021-11-01 16:00 | 11.6
44 | 2021-11-01 16:00 | 0.4
45 | 2021-11-01 16:00 | 0.3
46 | 2021-11-01 16:00 | 0.7
47 | 2021-11-01 16:00 | 88.6
48 | 2021-11-01 16:00 | 7.9
49 | 2021-11-01 16:00 | 32.23779
50 | 2021-11-01 16:00 | 56.98467
51 | 2021-11-01 16:00 | 2014.288
52 | 2021-11-01 16:00 | 3.604606
53 | 2021-11-01 16:00 | 1336.245
54 | 2021-11-01 16:00 | 2257.844
55 | 2021-11-01 16:00 | 468.7594
1 | 2021-11-02 | 1.234192
2 | 2021-11-02 | 0.8639343
3 | 2021-11-02 | 0.3702576
4 | 2021-11-02 | 1251.144
5 | 2021-11-02 | 188.7755
6 | 2021-11-02 | 0.695
7 | 2021-11-02 | 19
8 | 2021-11-02 | 41.9426
9 | 2021-11-02 | 1.1743
10 | 2021-11-02 | 1.265394
11 | 2021-11-02 | 0.9996136
12 | 2021-11-02 | 0.5029373
13 | 2021-11-02 | 0.3238217
14 | 2021-11-02 | 0.6592059
15 | 2021-11-02 | 3.696333
20 | 2021-11-02 | 0.1781022
21 | 2021-11-02 | 4.898197
22 | 2021-11-02 | 5.364247
23 | 2021-11-02 | 2.762017
24 | 2021-11-02 | 266.2169
25 | 2021-11-02 | 0.1568741
26 | 2021-11-02 | 409.274
28 | 2021-11-02 | 112.8183
29 | 2021-11-02 | 68
30 | 2021-11-02 | 3365.442
31 | 2021-11-02 | 1.41023
34 | 2021-11-02 | 29.74669
35 | 2021-11-02 | 404.3867
36 | 2021-11-02 | 0.9554707
37 | 2021-11-02 | 0.9211577
38 | 2021-11-02 | 8.59453
39 | 2021-11-02 | 37.23077
40 | 2021-11-02 | 1.149776
41 | 2021-11-02 | 1.371267
42 | 2021-11-02 | 1.154069
43 | 2021-11-02 | 11.6
44 | 2021-11-02 | 0.4
45 | 2021-11-02 | 0.3
46 | 2021-11-02 | 0.7
47 | 2021-11-02 | 88.7
48 | 2021-11-02 | 7.8
49 | 2021-11-02 | 32.63468
50 | 2021-11-02 | 56.86081
51 | 2021-11-02 | 2020.366
52 | 2021-11-02 | 3.525319
53 | 2021-11-02 | 1320.02
54 | 2021-11-02 | 2228.899
55 | 2021-11-02 | 478.9734
1 | 2021-11-02 08:00 | 1.316453
2 | 2021-11-02 08:00 | 0.9215171
3 | 2021-11-02 08:00 | 0.3949359
4 | 2021-11-02 08:00 | 1249.794
5 | 2021-11-02 08:00 | 192.2322
6 | 2021-11-02 08:00 | 0.915
7 | 2021-11-02 08:00 | 19.2
8 | 2021-11-02 08:00 | 41.83007
9 | 2021-11-02 08:00 | 1.22449
10 | 2021-11-02 08:00 | 1.222287
11 | 2021-11-02 08:00 | 0.9996459
12 | 2021-11-02 08:00 | 0.5338368
13 | 2021-11-02 08:00 | 0.3437167
14 | 2021-11-02 08:00 | 0.6997064
15 | 2021-11-02 08:00 | 3.030365
20 | 2021-11-02 08:00 | 0.2056564
21 | 2021-11-02 08:00 | 4.142857
22 | 2021-11-02 08:00 | 4.953231
23 | 2021-11-02 08:00 | 2.83851
24 | 2021-11-02 08:00 | 320.968
25 | 2021-11-02 08:00 | 0.1448542
26 | 2021-11-02 08:00 | 369.6219
28 | 2021-11-02 08:00 | 125.4616
29 | 2021-11-02 08:00 | 63
30 | 2021-11-02 08:00 | 3099.529
31 | 2021-11-02 08:00 | 1.669689
34 | 2021-11-02 08:00 | 30.00499
35 | 2021-11-02 08:00 | 403.789
36 | 2021-11-02 08:00 | 1.010204
37 | 2021-11-02 08:00 | 0.969697
38 | 2021-11-02 08:00 | 7.173222
39 | 2021-11-02 08:00 | 54
40 | 2021-11-02 08:00 | 1.180343
41 | 2021-11-02 08:00 | 1.407862
42 | 2021-11-02 08:00 | 1.18154
43 | 2021-11-02 08:00 | 11.8
44 | 2021-11-02 08:00 | 0.39
45 | 2021-11-02 08:00 | 0.3
46 | 2021-11-02 08:00 | 0.8
47 | 2021-11-02 08:00 | 88.6
48 | 2021-11-02 08:00 | 7.8
49 | 2021-11-02 08:00 | 32.71437
50 | 2021-11-02 08:00 | 57.04465
51 | 2021-11-02 08:00 | 2001.621
52 | 2021-11-02 08:00 | 3.582277
53 | 2021-11-02 08:00 | 1236.186
54 | 2021-11-02 08:00 | 2075.519
55 | 2021-11-02 08:00 | 468.6879
1 | 2021-11-02 16:00 | 1.324455
2 | 2021-11-02 16:00 | 0.9271182
3 | 2021-11-02 16:00 | 0.3973364
4 | 2021-11-02 16:00 | 1250.666
5 | 2021-11-02 16:00 | 186.1625
6 | 2021-11-02 16:00 | 1.04
7 | 2021-11-02 16:00 | 18.6
8 | 2021-11-02 16:00 | 41.24168
9 | 2021-11-02 16:00 | 1.330656
10 | 2021-11-02 16:00 | 1.132801
11 | 2021-11-02 16:00 | 0.9995977
12 | 2021-11-02 16:00 | 0.5339341
13 | 2021-11-02 16:00 | 0.3437793
14 | 2021-11-02 16:00 | 0.6998338
15 | 2021-11-02 16:00 | 2.330411
20 | 2021-11-02 16:00 | 0.2685294
21 | 2021-11-02 16:00 | 3.674541
22 | 2021-11-02 16:00 | 5.409989
23 | 2021-11-02 16:00 | 2.851203
24 | 2021-11-02 16:00 | 294.2123
25 | 2021-11-02 16:00 | 0.1582118
26 | 2021-11-02 16:00 | 397.7317
28 | 2021-11-02 16:00 | 128.9981
29 | 2021-11-02 16:00 | 69.5
30 | 2021-11-02 16:00 | 3220.504
31 | 2021-11-02 16:00 | 1.580406
34 | 2021-11-02 16:00 | 30.27809
35 | 2021-11-02 16:00 | 414.829
36 | 2021-11-02 16:00 | 1.095047
37 | 2021-11-02 16:00 | 1.027921
38 | 2021-11-02 16:00 | 6.004951
39 | 2021-11-02 16:00 | 70
40 | 2021-11-02 16:00 | 1.177629
41 | 2021-11-02 16:00 | 1.404442
42 | 2021-11-02 16:00 | 1.179225
43 | 2021-11-02 16:00 | 11.7
44 | 2021-11-02 16:00 | 0.39
45 | 2021-11-02 16:00 | 0.3
46 | 2021-11-02 16:00 | 0.8
47 | 2021-11-02 16:00 | 88.6
48 | 2021-11-02 16:00 | 7.8
49 | 2021-11-02 16:00 | 32.54191
50 | 2021-11-02 16:00 | 57.00399
51 | 2021-11-02 16:00 | 2003.149
52 | 2021-11-02 16:00 | 3.655364
53 | 2021-11-02 16:00 | 1365.118
54 | 2021-11-02 16:00 | 2290.268
55 | 2021-11-02 16:00 | 458.9713
1 | 2021-11-03 | 1.304378
2 | 2021-11-03 | 0.9130649
3 | 2021-11-03 | 0.3913135
4 | 2021-11-03 | 1250.088
5 | 2021-11-03 | 171.9257
6 | 2021-11-03 | 0.7025
7 | 2021-11-03 | 18.7
8 | 2021-11-03 | 41.0989
9 | 2021-11-03 | 1.281617
10 | 2021-11-03 | 1.127202
11 | 2021-11-03 | 0.9995151
12 | 2021-11-03 | 0.5231647
13 | 2021-11-03 | 0.3368453
14 | 2021-11-03 | 0.6857183
15 | 2021-11-03 | 2.440177
20 | 2021-11-03 | 0.2614463
21 | 2021-11-03 | 3.938993
22 | 2021-11-03 | 5.655376
23 | 2021-11-03 | 2.839258
24 | 2021-11-03 | 251.0825
25 | 2021-11-03 | 0.165388
26 | 2021-11-03 | 421.1039
28 | 2021-11-03 | 115.176
29 | 2021-11-03 | 73.5
30 | 2021-11-03 | 3314.298
31 | 2021-11-03 | 1.460413
34 | 2021-11-03 | 30.08827
35 | 2021-11-03 | 414.5734
36 | 2021-11-03 | 1.049544
37 | 2021-11-03 | 1.005113
38 | 2021-11-03 | 6.37917
39 | 2021-11-03 | 46.78571
40 | 2021-11-03 | 1.274791
41 | 2021-11-03 | 1.514925
42 | 2021-11-03 | 1.259711
43 | 2021-11-03 | 11.7
44 | 2021-11-03 | 0.39
45 | 2021-11-03 | 0.3
46 | 2021-11-03 | 0.8
47 | 2021-11-03 | 88.3
48 | 2021-11-03 | 7.9
49 | 2021-11-03 | 33.49883
50 | 2021-11-03 | 57.03708
51 | 2021-11-03 | 2018.57
52 | 2021-11-03 | 3.706617
53 | 2021-11-03 | 1432.784
54 | 2021-11-03 | 2413.565
55 | 2021-11-03 | 454.4651
1 | 2021-11-03 08:00 | 1.311742
2 | 2021-11-03 08:00 | 0.9182195
3 | 2021-11-03 08:00 | 0.3935226
4 | 2021-11-03 08:00 | 1249.882
5 | 2021-11-03 08:00 | 189.4078
6 | 2021-11-03 08:00 | 0.945
7 | 2021-11-03 08:00 | 20.8
8 | 2021-11-03 08:00 | 44.16136
9 | 2021-11-03 08:00 | 1.14393
10 | 2021-11-03 08:00 | 1.144195
11 | 2021-11-03 08:00 | 0.999611
12 | 2021-11-03 08:00 | 0.5271437
13 | 2021-11-03 08:00 | 0.3394073
14 | 2021-11-03 08:00 | 0.6909336
15 | 2021-11-03 08:00 | 3.677773
20 | 2021-11-03 08:00 | 0.1926097
21 | 2021-11-03 08:00 | 5.636557
22 | 2021-11-03 08:00 | 5.403099
23 | 2021-11-03 08:00 | 2.847846
24 | 2021-11-03 08:00 | 262.688
25 | 2021-11-03 08:00 | 0.1580103
26 | 2021-11-03 08:00 | 405.5612
28 | 2021-11-03 08:00 | 119.7217
29 | 2021-11-03 08:00 | 70
30 | 2021-11-03 08:00 | 3280.214
31 | 2021-11-03 08:00 | 1.386892
34 | 2021-11-03 08:00 | 29.83673
35 | 2021-11-03 08:00 | 412.9641
36 | 2021-11-03 08:00 | 0.9198999
37 | 2021-11-03 08:00 | 0.8987218
38 | 2021-11-03 08:00 | 9.31433
39 | 2021-11-03 08:00 | 31.83099
40 | 2021-11-03 08:00 | 1.215966
41 | 2021-11-03 08:00 | 1.446399
42 | 2021-11-03 08:00 | 1.207891
43 | 2021-11-03 08:00 | 11.3
44 | 2021-11-03 08:00 | 0.42
45 | 2021-11-03 08:00 | 0.3
46 | 2021-11-03 08:00 | 0.6
47 | 2021-11-03 08:00 | 88.5
48 | 2021-11-03 08:00 | 7.8
49 | 2021-11-03 08:00 | 35.2514
50 | 2021-11-03 08:00 | 57.05888
51 | 2021-11-03 08:00 | 2018.031
52 | 2021-11-03 08:00 | 3.66114
53 | 2021-11-03 08:00 | 1366.929
54 | 2021-11-03 08:00 | 2295.356
55 | 2021-11-03 08:00 | 458.6568
1 | 2021-11-03 16:00 | 1.328701
2 | 2021-11-03 16:00 | 0.9300908
3 | 2021-11-03 16:00 | 0.3986104
4 | 2021-11-03 16:00 | 1250.218
5 | 2021-11-03 16:00 | 193.5054
6 | 2021-11-03 16:00 | 0.864
7 | 2021-11-03 16:00 | 18.4
8 | 2021-11-03 16:00 | 40.6181
9 | 2021-11-03 16:00 | 1.199234
10 | 2021-11-03 16:00 | 1.125008
11 | 2021-11-03 16:00 | 0.9996256
12 | 2021-11-03 16:00 | 0.5297807
13 | 2021-11-03 16:00 | 0.3411051
14 | 2021-11-03 16:00 | 0.69439
15 | 2021-11-03 16:00 | 3.42505
20 | 2021-11-03 16:00 | 0.1898684
21 | 2021-11-03 16:00 | 4.687862
22 | 2021-11-03 16:00 | 5.314039
23 | 2021-11-03 16:00 | 2.864401
24 | 2021-11-03 16:00 | 298.1065
25 | 2021-11-03 16:00 | 0.1554058
26 | 2021-11-03 16:00 | 449.4904
28 | 2021-11-03 16:00 | 126.166
29 | 2021-11-03 16:00 | 70
30 | 2021-11-03 16:00 | 3218.453
31 | 2021-11-03 16:00 | 1.54056
34 | 2021-11-03 16:00 | 29.55131
35 | 2021-11-03 16:00 | 412.9017
36 | 2021-11-03 16:00 | 0.9757344
37 | 2021-11-03 16:00 | 0.9399399
38 | 2021-11-03 16:00 | 8.112912
39 | 2021-11-03 16:00 | 39.47368
40 | 2021-11-03 16:00 | 1.204627
41 | 2021-11-03 16:00 | 1.433935
42 | 2021-11-03 16:00 | 1.198269
43 | 2021-11-03 16:00 | 11.6
44 | 2021-11-03 16:00 | 0.42
45 | 2021-11-03 16:00 | 0.3
46 | 2021-11-03 16:00 | 0.7
47 | 2021-11-03 16:00 | 88.3
48 | 2021-11-03 16:00 | 8
49 | 2021-11-03 16:00 | 36.60517
50 | 2021-11-03 16:00 | 57.26547
51 | 2021-11-03 16:00 | 1999.513
52 | 2021-11-03 16:00 | 3.741594
53 | 2021-11-03 16:00 | 1364.51
54 | 2021-11-03 16:00 | 2285.871
55 | 2021-11-03 16:00 | 447.7324
1 | 2021-11-04 | 1.315229
2 | 2021-11-04 | 0.9206604
3 | 2021-11-04 | 0.3945687
4 | 2021-11-04 | 1250.53
5 | 2021-11-04 | 176.6363
6 | 2021-11-04 | 0.7275
7 | 2021-11-04 | 18.7
8 | 2021-11-04 | 41.18943
9 | 2021-11-04 | 1.203283
10 | 2021-11-04 | 1.116204
11 | 2021-11-04 | 0.9995337
12 | 2021-11-04 | 0.5237262
13 | 2021-11-04 | 0.3372068
14 | 2021-11-04 | 0.6864541
15 | 2021-11-04 | 3.300283
20 | 2021-11-04 | 0.1983178
21 | 2021-11-04 | 4.695353
22 | 2021-11-04 | 5.570994
23 | 2021-11-04 | 2.846239
24 | 2021-11-04 | 272.0309
25 | 2021-11-04 | 0.1629203
26 | 2021-11-04 | 404.0901
28 | 2021-11-04 | 99.98024
29 | 2021-11-04 | 72.5
30 | 2021-11-04 | 3298.455
31 | 2021-11-04 | 1.540063
34 | 2021-11-04 | 29.9358
35 | 2021-11-04 | 416.1096
36 | 2021-11-04 | 0.979798
37 | 2021-11-04 | 0.9482587
38 | 2021-11-04 | 7.995635
39 | 2021-11-04 | 47.45098
40 | 2021-11-04 | 1.176903
41 | 2021-11-04 | 1.421457
42 | 2021-11-04 | 1.189879
43 | 2021-11-04 | 11.6
44 | 2021-11-04 | 0.42
45 | 2021-11-04 | 0.3
46 | 2021-11-04 | 0.7
47 | 2021-11-04 | 88.6
48 | 2021-11-04 | 7.8
49 | 2021-11-04 | 37.86757
50 | 2021-11-04 | 57.33327
51 | 2021-11-04 | 2000.817
52 | 2021-11-04 | 3.742029
53 | 2021-11-04 | 1432.933
54 | 2021-11-04 | 2399.586
55 | 2021-11-04 | 447.5106
1 | 2021-11-04 08:00 | 1.210437
2 | 2021-11-04 08:00 | 0.8473056
3 | 2021-11-04 08:00 | 0.363131
4 | 2021-11-04 08:00 | 1251.131
5 | 2021-11-04 08:00 | 157.2573
6 | 2021-11-04 08:00 | 0.556
7 | 2021-11-04 08:00 | 20.4
8 | 2021-11-04 08:00 | 43.4968
9 | 2021-11-04 08:00 | 1.295905
10 | 2021-11-04 08:00 | 1.186934
11 | 2021-11-04 08:00 | 0.9993982
12 | 2021-11-04 08:00 | 0.4840145
13 | 2021-11-04 08:00 | 0.3116381
14 | 2021-11-04 08:00 | 0.6344036
15 | 2021-11-04 08:00 | 2.434727
20 | 2021-11-04 08:00 | 0.2588962
21 | 2021-11-04 08:00 | 3.832039
22 | 2021-11-04 08:00 | 5.449831
23 | 2021-11-04 08:00 | 2.735317
24 | 2021-11-04 08:00 | 241.833
25 | 2021-11-04 08:00 | 0.1593769
26 | 2021-11-04 08:00 | 419.712
28 | 2021-11-04 08:00 | 67.29803
29 | 2021-11-04 08:00 | 71
30 | 2021-11-04 08:00 | 3337.16
31 | 2021-11-04 08:00 | 1.537818
34 | 2021-11-04 08:00 | 29.58285
35 | 2021-11-04 08:00 | 407.0439
36 | 2021-11-04 08:00 | 1.060766
37 | 2021-11-04 08:00 | 1.005123
38 | 2021-11-04 08:00 | 6.266767
39 | 2021-11-04 08:00 | 66.32653
40 | 2021-11-04 08:00 | 1.159353
41 | 2021-11-04 08:00 | 1.40183
42 | 2021-11-04 08:00 | 1.173541
43 | 2021-11-04 08:00 | 11.5
44 | 2021-11-04 08:00 | 0.4
45 | 2021-11-04 08:00 | 0.3
46 | 2021-11-04 08:00 | 0.7
47 | 2021-11-04 08:00 | 88.5
48 | 2021-11-04 08:00 | 7.9
49 | 2021-11-04 08:00 | 38.89654
50 | 2021-11-04 08:00 | 57.42673
51 | 2021-11-04 08:00 | 1999.01
52 | 2021-11-04 08:00 | 3.677718
53 | 2021-11-04 08:00 | 1389.174
54 | 2021-11-04 08:00 | 2329.027
55 | 2021-11-04 08:00 | 455.8684
1 | 2021-11-04 16:00 | 1.227494
2 | 2021-11-04 16:00 | 0.8592458
3 | 2021-11-04 16:00 | 0.3682482
4 | 2021-11-04 16:00 | 1251.16
5 | 2021-11-04 16:00 | 177.5953
6 | 2021-11-04 16:00 | 0.6075
7 | 2021-11-04 16:00 | 21.5
8 | 2021-11-04 16:00 | 46.94323
9 | 2021-11-04 16:00 | 1.266055
10 | 2021-11-04 16:00 | 1.212051
11 | 2021-11-04 16:00 | 0.9995551
12 | 2021-11-04 16:00 | 0.4913467
13 | 2021-11-04 16:00 | 0.316359
14 | 2021-11-04 16:00 | 0.6440141
15 | 2021-11-04 16:00 | 2.6254
20 | 2021-11-04 16:00 | 0.2485331
21 | 2021-11-04 16:00 | 4.291099
22 | 2021-11-04 16:00 | 5.281567
23 | 2021-11-04 16:00 | 2.753365
24 | 2021-11-04 16:00 | 241.7965
25 | 2021-11-04 16:00 | 0.1544562
26 | 2021-11-04 16:00 | 422.9561
28 | 2021-11-04 16:00 | 127.3542
29 | 2021-11-04 16:00 | 69
30 | 2021-11-04 16:00 | 3367.514
31 | 2021-11-04 16:00 | 1.361502
34 | 2021-11-04 16:00 | 29.05268
35 | 2021-11-04 16:00 | 414.497
36 | 2021-11-04 16:00 | 1.024902
37 | 2021-11-04 16:00 | 0.9907692
38 | 2021-11-04 16:00 | 6.916499
39 | 2021-11-04 16:00 | 52.8
40 | 2021-11-04 16:00 | 1.155078
41 | 2021-11-04 16:00 | 1.397883
42 | 2021-11-04 16:00 | 1.168939
43 | 2021-11-04 16:00 | 11.4
44 | 2021-11-04 16:00 | 0.4
45 | 2021-11-04 16:00 | 0.3
46 | 2021-11-04 16:00 | 0.5
47 | 2021-11-04 16:00 | 88.5
48 | 2021-11-04 16:00 | 7.8
49 | 2021-11-04 16:00 | 39.191
50 | 2021-11-04 16:00 | 57.44952
51 | 2021-11-04 16:00 | 1963.766
52 | 2021-11-04 16:00 | 3.661472
53 | 2021-11-04 16:00 | 1345.649
54 | 2021-11-04 16:00 | 2252.632
55 | 2021-11-04 16:00 | 457.1962
1 | 2021-11-05 | 1.213926
2 | 2021-11-05 | 0.8497484
3 | 2021-11-05 | 0.3641779
4 | 2021-11-05 | 1251.293
5 | 2021-11-05 | 170.2847
6 | 2021-11-05 | 0.6125
7 | 2021-11-05 | 19.3
8 | 2021-11-05 | 42.98441
9 | 2021-11-05 | 1.25098
10 | 2021-11-05 | 1.173609
11 | 2021-11-05 | 0.9995106
12 | 2021-11-05 | 0.4848756
13 | 2021-11-05 | 0.3121925
14 | 2021-11-05 | 0.6355323
15 | 2021-11-05 | 2.824162
20 | 2021-11-05 | 0.2360861
21 | 2021-11-05 | 4.631526
22 | 2021-11-05 | 5.333837
23 | 2021-11-05 | 2.743326
24 | 2021-11-05 | 256.0685
25 | 2021-11-05 | 0.1559848
26 | 2021-11-05 | 409.097
28 | 2021-11-05 | 115.3534
29 | 2021-11-05 | 70
30 | 2021-11-05 | 3251.923
31 | 2021-11-05 | 1.503767
34 | 2021-11-05 | 29.75253
35 | 2021-11-05 | 398.7448
36 | 2021-11-05 | 1.003922
37 | 2021-11-05 | 0.9755352
38 | 2021-11-05 | 7.455688
39 | 2021-11-05 | 41.66667
40 | 2021-11-05 | 1.158804
41 | 2021-11-05 | 1.406322
42 | 2021-11-05 | 1.165299
43 | 2021-11-05 | 11.4
44 | 2021-11-05 | 0.4
45 | 2021-11-05 | 0.3
46 | 2021-11-05 | 0.5
47 | 2021-11-05 | 88.7
48 | 2021-11-05 | 7.9
49 | 2021-11-05 | 40.25362
50 | 2021-11-05 | 57.76846
51 | 2021-11-05 | 2026.875
52 | 2021-11-05 | 3.674635
53 | 2021-11-05 | 1369.372
54 | 2021-11-05 | 2281.559
55 | 2021-11-05 | 453.4153
1 | 2021-11-05 08:00 | 1.207983
2 | 2021-11-05 08:00 | 0.845588
3 | 2021-11-05 08:00 | 0.3623948
4 | 2021-11-05 08:00 | 1251.172
5 | 2021-11-05 08:00 | 167.2756
6 | 2021-11-05 08:00 | 0.535
7 | 2021-11-05 08:00 | 17.5
8 | 2021-11-05 08:00 | 40.69767
9 | 2021-11-05 08:00 | 1.324832
10 | 2021-11-05 08:00 | 1.170537
11 | 2021-11-05 08:00 | 0.9994813
12 | 2021-11-05 08:00 | 0.4822187
13 | 2021-11-05 08:00 | 0.3104818
14 | 2021-11-05 08:00 | 0.6320499
15 | 2021-11-05 08:00 | 2.29565
20 | 2021-11-05 08:00 | 0.2768652
21 | 2021-11-05 08:00 | 3.767705
22 | 2021-11-05 08:00 | 5.421724
23 | 2021-11-05 08:00 | 2.735868
24 | 2021-11-05 08:00 | 257.0023
25 | 2021-11-05 08:00 | 0.158555
26 | 2021-11-05 08:00 | 395.6637
28 | 2021-11-05 08:00 | 108.5744
29 | 2021-11-05 08:00 | 71
30 | 2021-11-05 08:00 | 3276.141
31 | 2021-11-05 08:00 | 1.536401
34 | 2021-11-05 08:00 | 30.09641
35 | 2021-11-05 08:00 | 412.3483
36 | 2021-11-05 08:00 | 1.07651
37 | 2021-11-05 08:00 | 1.023859
38 | 2021-11-05 08:00 | 6.063354
39 | 2021-11-05 08:00 | 54.28571
40 | 2021-11-05 08:00 | 1.138604
41 | 2021-11-05 08:00 | 1.38764
42 | 2021-11-05 08:00 | 1.151409
43 | 2021-11-05 08:00 | 11.6
44 | 2021-11-05 08:00 | 0.41
45 | 2021-11-05 08:00 | 0.3
46 | 2021-11-05 08:00 | 0.7
47 | 2021-11-05 08:00 | 88.4
48 | 2021-11-05 08:00 | 7.8
49 | 2021-11-05 08:00 | 41.72697
50 | 2021-11-05 08:00 | 58.18134
51 | 2021-11-05 08:00 | 2012.034
52 | 2021-11-05 08:00 | 3.663907
53 | 2021-11-05 08:00 | 1400.211
54 | 2021-11-05 08:00 | 2319.061
55 | 2021-11-05 08:00 | 452.0374
1 | 2021-11-05 16:00 | 1.166389
2 | 2021-11-05 16:00 | 0.8164726
3 | 2021-11-05 16:00 | 0.3499168
4 | 2021-11-05 16:00 | 1251.191
5 | 2021-11-05 16:00 | 175.9237
6 | 2021-11-05 16:00 | 0.565
7 | 2021-11-05 16:00 | 19.7
8 | 2021-11-05 16:00 | 44.57014
9 | 2021-11-05 16:00 | 1.30563
10 | 2021-11-05 16:00 | 1.158309
11 | 2021-11-05 16:00 | 0.9995487
12 | 2021-11-05 16:00 | 0.4627929
13 | 2021-11-05 16:00 | 0.2979743
14 | 2021-11-05 16:00 | 0.6065882
15 | 2021-11-05 16:00 | 2.360322
20 | 2021-11-05 16:00 | 0.2735949
21 | 2021-11-05 16:00 | 3.971338
22 | 2021-11-05 16:00 | 5.175292
23 | 2021-11-05 16:00 | 2.693565
24 | 2021-11-05 16:00 | 236.0268
25 | 2021-11-05 16:00 | 0.1513482
26 | 2021-11-05 16:00 | 393.2227
28 | 2021-11-05 16:00 | 119.5487
29 | 2021-11-05 16:00 | 68.5
30 | 2021-11-05 16:00 | 3178.725
31 | 2021-11-05 16:00 | 1.341643
34 | 2021-11-05 16:00 | 29.72888
35 | 2021-11-05 16:00 | 408.0254
36 | 2021-11-05 16:00 | 1.05496
37 | 2021-11-05 16:00 | 1.012474
38 | 2021-11-05 16:00 | 6.33166
39 | 2021-11-05 16:00 | 43
40 | 2021-11-05 16:00 | 1.084533
41 | 2021-11-05 16:00 | 1.324449
42 | 2021-11-05 16:00 | 1.102974
43 | 2021-11-05 16:00 | 11.5
44 | 2021-11-05 16:00 | 0.41
45 | 2021-11-05 16:00 | 0.3
46 | 2021-11-05 16:00 | 0.7
47 | 2021-11-05 16:00 | 88.5
48 | 2021-11-05 16:00 | 7.8
49 | 2021-11-05 16:00 | 43.7721
50 | 2021-11-05 16:00 | 58.2796
51 | 2021-11-05 16:00 | 2000.22
52 | 2021-11-05 16:00 | 3.712933
53 | 2021-11-05 16:00 | 1350.813
54 | 2021-11-05 16:00 | 2233.475
55 | 2021-11-05 16:00 | 445.3165
1 | 2021-11-06 | 1.189702
2 | 2021-11-06 | 0.8327916
3 | 2021-11-06 | 0.3569106
4 | 2021-11-06 | 1251.108
5 | 2021-11-06 | 188.9388
6 | 2021-11-06 | 0.705
7 | 2021-11-06 | 20.8
8 | 2021-11-06 | 44.9244
9 | 2021-11-06 | 1.227214
10 | 2021-11-06 | 1.117105
11 | 2021-11-06 | 0.9996089
12 | 2021-11-06 | 0.4686831
13 | 2021-11-06 | 0.3017668
14 | 2021-11-06 | 0.6143085
15 | 2021-11-06 | 3.010601
20 | 2021-11-06 | 0.221911
21 | 2021-11-06 | 4.755778
22 | 2021-11-06 | 5.135349
23 | 2021-11-06 | 2.717695
24 | 2021-11-06 | 279.12
25 | 2021-11-06 | 0.1501801
26 | 2021-11-06 | 355.7646
28 | 2021-11-06 | 109.5105
29 | 2021-11-06 | 68.5
30 | 2021-11-06 | 3111.013
31 | 2021-11-06 | 1.477304
34 | 2021-11-06 | 29.50217
35 | 2021-11-06 | 403.4805
36 | 2021-11-06 | 0.9897304
37 | 2021-11-06 | 0.9646822
38 | 2021-11-06 | 7.766379
39 | 2021-11-06 | 44.64286
40 | 2021-11-06 | 0.9997657
41 | 2021-11-06 | 1.234346
42 | 2021-11-06 | 1.002321
43 | 2021-11-06 | 11.5
44 | 2021-11-06 | 0.41
45 | 2021-11-06 | 0.3
46 | 2021-11-06 | 0.7
47 | 2021-11-06 | 88.8
48 | 2021-11-06 | 7.8
49 | 2021-11-06 | 42.36206
50 | 2021-11-06 | 56.66582
51 | 2021-11-06 | 2002.452
52 | 2021-11-06 | 3.820027
53 | 2021-11-06 | 1323.388
54 | 2021-11-06 | 2245.481
55 | 2021-11-06 | 444.1768
1 | 2021-11-06 08:00 | 1.22858
2 | 2021-11-06 08:00 | 0.8600062
3 | 2021-11-06 08:00 | 0.3685741
4 | 2021-11-06 08:00 | 1250.422
5 | 2021-11-06 08:00 | 175.0997
6 | 2021-11-06 08:00 | 0.5725
7 | 2021-11-06 08:00 | 20
8 | 2021-11-06 08:00 | 42.82655
9 | 2021-11-06 08:00 | 1.257294
10 | 2021-11-06 08:00 | 1.132941
11 | 2021-11-06 08:00 | 0.9995293
12 | 2021-11-06 08:00 | 0.4866152
13 | 2021-11-06 08:00 | 0.3133126
14 | 2021-11-06 08:00 | 0.6378124
15 | 2021-11-06 08:00 | 2.916227
20 | 2021-11-06 08:00 | 0.2282668
21 | 2021-11-06 08:00 | 4.669446
22 | 2021-11-06 08:00 | 5.389022
23 | 2021-11-06 08:00 | 2.761474
24 | 2021-11-06 08:00 | 243.7175
25 | 2021-11-06 08:00 | 0.1575986
26 | 2021-11-06 08:00 | 391.5176
28 | 2021-11-06 08:00 | 112.77
29 | 2021-11-06 08:00 | 71.5
30 | 2021-11-06 08:00 | 3205.615
31 | 2021-11-06 08:00 | 1.391879
34 | 2021-11-06 08:00 | 30.0565
35 | 2021-11-06 08:00 | 416.6207
36 | 2021-11-06 08:00 | 1.002653
37 | 2021-11-06 08:00 | 0.9663609
38 | 2021-11-06 08:00 | 7.585673
39 | 2021-11-06 08:00 | 42.10526
40 | 2021-11-06 08:00 | 1.116308
41 | 2021-11-06 08:00 | 1.345339
42 | 2021-11-06 08:00 | 1.134231
43 | 2021-11-06 08:00 | 11.6
44 | 2021-11-06 08:00 | 0.4
45 | 2021-11-06 08:00 | 0.3
46 | 2021-11-06 08:00 | 0.6
47 | 2021-11-06 08:00 | 88.7
48 | 2021-11-06 08:00 | 7.8
49 | 2021-11-06 08:00 | 39.33031
50 | 2021-11-06 08:00 | 57.59009
51 | 2021-11-06 08:00 | 1998.331
52 | 2021-11-06 08:00 | 3.79071
53 | 2021-11-06 08:00 | 1399.807
54 | 2021-11-06 08:00 | 2339.979
55 | 2021-11-06 08:00 | 440.9843
1 | 2021-11-06 16:00 | 1.167416
2 | 2021-11-06 16:00 | 0.8171911
3 | 2021-11-06 16:00 | 0.3502248
4 | 2021-11-06 16:00 | 1251.119
5 | 2021-11-06 16:00 | 156.3045
6 | 2021-11-06 16:00 | 0.488
7 | 2021-11-06 16:00 | 19.9
8 | 2021-11-06 16:00 | 42.70386
9 | 2021-11-06 16:00 | 1.234375
10 | 2021-11-06 16:00 | 1.143486
11 | 2021-11-06 16:00 | 0.9993739
12 | 2021-11-06 16:00 | 0.4632007
13 | 2021-11-06 16:00 | 0.2982369
14 | 2021-11-06 16:00 | 0.6071228
15 | 2021-11-06 16:00 | 3.022986
20 | 2021-11-06 16:00 | 0.2088601
21 | 2021-11-06 16:00 | 4.246697
22 | 2021-11-06 16:00 | 5.659938
23 | 2021-11-06 16:00 | 2.698239
24 | 2021-11-06 16:00 | 212.6658
25 | 2021-11-06 16:00 | 0.1655214
26 | 2021-11-06 16:00 | 394.0236
28 | 2021-11-06 16:00 | 100.3197
29 | 2021-11-06 16:00 | 74.5
30 | 2021-11-06 16:00 | 3311.774
31 | 2021-11-06 16:00 | 1.360587
34 | 2021-11-06 16:00 | 30.20425
35 | 2021-11-06 16:00 | 414.5619
36 | 2021-11-06 16:00 | 1.009115
37 | 2021-11-06 16:00 | 0.9653768
38 | 2021-11-06 16:00 | 7.269683
39 | 2021-11-06 16:00 | 39.0625
40 | 2021-11-06 16:00 | 1.112402
41 | 2021-11-06 16:00 | 1.349083
42 | 2021-11-06 16:00 | 1.120141
43 | 2021-11-06 16:00 | 11.5
44 | 2021-11-06 16:00 | 0.4
45 | 2021-11-06 16:00 | 0.3
46 | 2021-11-06 16:00 | 0.6
47 | 2021-11-06 16:00 | 88.8
48 | 2021-11-06 16:00 | 7.7
49 | 2021-11-06 16:00 | 38.30001
50 | 2021-11-06 16:00 | 57.17336
51 | 2021-11-06 16:00 | 2018.391
52 | 2021-11-06 16:00 | 3.781711
53 | 2021-11-06 16:00 | 1454.566
54 | 2021-11-06 16:00 | 2452.091
55 | 2021-11-06 16:00 | 445.7741
1 | 2021-11-07 | 1.130377
2 | 2021-11-07 | 0.7912642
3 | 2021-11-07 | 0.3391132
4 | 2021-11-07 | 1251.295
5 | 2021-11-07 | 158.3711
6 | 2021-11-07 | 0.484
7 | 2021-11-07 | 19.5
8 | 2021-11-07 | 41.75589
9 | 2021-11-07 | 1.13625
10 | 2021-11-07 | 1.300873
11 | 2021-11-07 | 0.9994138
12 | 2021-11-07 | 0.4587301
13 | 2021-11-07 | 0.2953584
14 | 2021-11-07 | 0.601263
15 | 2021-11-07 | 3.685575
20 | 2021-11-07 | 0.1918584
21 | 2021-11-07 | 5.618895
22 | 2021-11-07 | 5.341462
23 | 2021-11-07 | 2.658166
24 | 2021-11-07 | 214.3328
25 | 2021-11-07 | 0.1562078
26 | 2021-11-07 | 386.3316
28 | 2021-11-07 | 98.82261
29 | 2021-11-07 | 69
30 | 2021-11-07 | 3326.448
31 | 2021-11-07 | 1.353358
34 | 2021-11-07 | 30.4116
35 | 2021-11-07 | 413.3699
36 | 2021-11-07 | 0.92
37 | 2021-11-07 | 0.9044776
38 | 2021-11-07 | 9.304469
39 | 2021-11-07 | 25.23148
40 | 2021-11-07 | 1.043812
41 | 2021-11-07 | 1.247753
42 | 2021-11-07 | 1.049432
43 | 2021-11-07 | 11.5
44 | 2021-11-07 | 0.4
45 | 2021-11-07 | 0.3
46 | 2021-11-07 | 0.6
47 | 2021-11-07 | 89.1
48 | 2021-11-07 | 7.6
49 | 2021-11-07 | 34.85377
50 | 2021-11-07 | 56.93094
51 | 2021-11-07 | 2018.001
52 | 2021-11-07 | 3.54853
53 | 2021-11-07 | 1318.783
54 | 2021-11-07 | 2231.862
55 | 2021-11-07 | 476.9202
1 | 2021-11-07 08:00 | 1.181
2 | 2021-11-07 08:00 | 0.8267001
3 | 2021-11-07 08:00 | 0.3543
4 | 2021-11-07 08:00 | 1251.455
5 | 2021-11-07 08:00 | 167.0958
6 | 2021-11-07 08:00 | 0.73
7 | 2021-11-07 08:00 | 18
8 | 2021-11-07 08:00 | 42.45283
9 | 2021-11-07 08:00 | 1.144819
10 | 2021-11-07 08:00 | 1.214435
11 | 2021-11-07 08:00 | 0.9994798
12 | 2021-11-07 08:00 | 0.4752275
13 | 2021-11-07 08:00 | 0.3059804
14 | 2021-11-07 08:00 | 0.6228864
15 | 2021-11-07 08:00 | 3.969714
20 | 2021-11-07 08:00 | 0.1646354
21 | 2021-11-07 08:00 | 4.918255
22 | 2021-11-07 08:00 | 5.473242
23 | 2021-11-07 08:00 | 2.712179
24 | 2021-11-07 08:00 | 231.8663
25 | 2021-11-07 08:00 | 0.1600616
26 | 2021-11-07 08:00 | 402.8178
28 | 2021-11-07 08:00 | 110.7668
29 | 2021-11-07 08:00 | 70.5
30 | 2021-11-07 08:00 | 3320.437
31 | 2021-11-07 08:00 | 1.387625
34 | 2021-11-07 08:00 | 30.33603
35 | 2021-11-07 08:00 | 404.9576
36 | 2021-11-07 08:00 | 0.9413233
37 | 2021-11-07 08:00 | 0.9070228
38 | 2021-11-07 08:00 | 8.887969
39 | 2021-11-07 08:00 | 28.78049
40 | 2021-11-07 08:00 | 1.055073
41 | 2021-11-07 08:00 | 1.259317
42 | 2021-11-07 08:00 | 1.049492
43 | 2021-11-07 08:00 | 11.6
44 | 2021-11-07 08:00 | 0.39
45 | 2021-11-07 08:00 | 0.3
46 | 2021-11-07 08:00 | 0.6
47 | 2021-11-07 08:00 | 88.7
48 | 2021-11-07 08:00 | 7.6
49 | 2021-11-07 08:00 | 39.66201
50 | 2021-11-07 08:00 | 57.31609
51 | 2021-11-07 08:00 | 2041.154
52 | 2021-11-07 08:00 | 3.592891
53 | 2021-11-07 08:00 | 1378.761
54 | 2021-11-07 08:00 | 2312.674
55 | 2021-11-07 08:00 | 466.8544
1 | 2021-11-07 16:00 | 1.203315
2 | 2021-11-07 16:00 | 0.8423207
3 | 2021-11-07 16:00 | 0.3609946
4 | 2021-11-07 16:00 | 1250.802
5 | 2021-11-07 16:00 | 181.4396
6 | 2021-11-07 16:00 | 0.62
7 | 2021-11-07 16:00 | 19.8
8 | 2021-11-07 16:00 | 42.12766
9 | 2021-11-07 16:00 | 1.178616
10 | 2021-11-07 16:00 | 1.249072
11 | 2021-11-07 16:00 | 0.999574
12 | 2021-11-07 16:00 | 0.4845209
13 | 2021-11-07 16:00 | 0.3119641
14 | 2021-11-07 16:00 | 0.6350674
15 | 2021-11-07 16:00 | 3.682902
20 | 2021-11-07 16:00 | 0.1766349
21 | 2021-11-07 16:00 | 4.785598
22 | 2021-11-07 16:00 | 5.255013
23 | 2021-11-07 16:00 | 2.734203
24 | 2021-11-07 16:00 | 251.2722
25 | 2021-11-07 16:00 | 0.1536796
26 | 2021-11-07 16:00 | 416.8563
28 | 2021-11-07 16:00 | 112.9664
29 | 2021-11-07 16:00 | 67.5
30 | 2021-11-07 16:00 | 3308.213
31 | 2021-11-07 16:00 | 1.38488
34 | 2021-11-07 16:00 | 29.87592
35 | 2021-11-07 16:00 | 410.3697
36 | 2021-11-07 16:00 | 0.9622642
37 | 2021-11-07 16:00 | 0.9231527
38 | 2021-11-07 16:00 | 8.4685
39 | 2021-11-07 16:00 | 32.89474
40 | 2021-11-07 16:00 | 1.052623
41 | 2021-11-07 16:00 | 1.25651
42 | 2021-11-07 16:00 | 1.047316
43 | 2021-11-07 16:00 | 11.4
44 | 2021-11-07 16:00 | 0.39
45 | 2021-11-07 16:00 | 0.3
46 | 2021-11-07 16:00 | 0.7
47 | 2021-11-07 16:00 | 88.9
48 | 2021-11-07 16:00 | 7.7
49 | 2021-11-07 16:00 | 39.75737
50 | 2021-11-07 16:00 | 57.31871
51 | 2021-11-07 16:00 | 2006.853
52 | 2021-11-07 16:00 | 3.584121
53 | 2021-11-07 16:00 | 1321.301
54 | 2021-11-07 16:00 | 2217.843
55 | 2021-11-07 16:00 | 468.324
1 | 2021-11-08 | 1.21233
2 | 2021-11-08 | 0.8486312
3 | 2021-11-08 | 0.3636991
4 | 2021-11-08 | 1250.746
5 | 2021-11-08 | 180.5858
6 | 2021-11-08 | 0.64
7 | 2021-11-08 | 20
8 | 2021-11-08 | 41.66667
9 | 2021-11-08 | 1.202824
10 | 2021-11-08 | 1.199698
11 | 2021-11-08 | 0.9995617
12 | 2021-11-08 | 0.4849674
13 | 2021-11-08 | 0.3122516
14 | 2021-11-08 | 0.6356526
15 | 2021-11-08 | 3.58479
20 | 2021-11-08 | 0.1759215
21 | 2021-11-08 | 4.483472
22 | 2021-11-08 | 5.363513
23 | 2021-11-08 | 2.744631
24 | 2021-11-08 | 249.5244
25 | 2021-11-08 | 0.1568526
26 | 2021-11-08 | 426.42
28 | 2021-11-08 | 127.1088
29 | 2021-11-08 | 69.5
30 | 2021-11-08 | 3280.66
31 | 2021-11-08 | 1.38175
34 | 2021-11-08 | 30.13296
35 | 2021-11-08 | 416.6423
36 | 2021-11-08 | 0.983312
37 | 2021-11-08 | 0.9295635
38 | 2021-11-08 | 8.068263
39 | 2021-11-08 | 39.14474
40 | 2021-11-08 | 0.9978786
41 | 2021-11-08 | 1.182711
42 | 2021-11-08 | 0.9956925
43 | 2021-11-08 | 11.4
44 | 2021-11-08 | 0.39
45 | 2021-11-08 | 0.3
46 | 2021-11-08 | 0.7
47 | 2021-11-08 | 89.4
48 | 2021-11-08 | 7.5
49 | 2021-11-08 | 39.77476
50 | 2021-11-08 | 57.25764
51 | 2021-11-08 | 2009.19
52 | 2021-11-08 | 3.66216
53 | 2021-11-08 | 1362.359
54 | 2021-11-08 | 2289.135
55 | 2021-11-08 | 458.82
1 | 2021-11-08 08:00 | 1.201243
2 | 2021-11-08 08:00 | 0.8408703
3 | 2021-11-08 08:00 | 0.360373
4 | 2021-11-08 08:00 | 1251.243
5 | 2021-11-08 08:00 | 177.1707
6 | 2021-11-08 08:00 | 0.5875
7 | 2021-11-08 08:00 | 20
8 | 2021-11-08 08:00 | 42.19409
9 | 2021-11-08 08:00 | 1.15125
10 | 2021-11-08 08:00 | 1.152075
11 | 2021-11-08 08:00 | 0.9995428
12 | 2021-11-08 08:00 | 0.4790768
13 | 2021-11-08 08:00 | 0.3084588
14 | 2021-11-08 08:00 | 0.6279317
15 | 2021-11-08 08:00 | 3.850264
20 | 2021-11-08 08:00 | 0.1721077
21 | 2021-11-08 08:00 | 5.008337
22 | 2021-11-08 08:00 | 5.471766
23 | 2021-11-08 08:00 | 2.737356
24 | 2021-11-08 08:00 | 247.5401
25 | 2021-11-08 08:00 | 0.1600184
26 | 2021-11-08 08:00 | 430.0703
28 | 2021-11-08 08:00 | 103.9133
29 | 2021-11-08 08:00 | 71.5
30 | 2021-11-08 08:00 | 3263.187
31 | 2021-11-08 08:00 | 1.397184
34 | 2021-11-08 08:00 | 30.58509
35 | 2021-11-08 08:00 | 416.6019
36 | 2021-11-08 08:00 | 0.9425
37 | 2021-11-08 08:00 | 0.9118812
38 | 2021-11-08 08:00 | 8.858602
39 | 2021-11-08 08:00 | 40.33333
40 | 2021-11-08 08:00 | 1.026986
41 | 2021-11-08 08:00 | 1.232346
42 | 2021-11-08 08:00 | 1.026541
43 | 2021-11-08 08:00 | 11.3
44 | 2021-11-08 08:00 | 0.4
45 | 2021-11-08 08:00 | 0.3
46 | 2021-11-08 08:00 | 0.6
47 | 2021-11-08 08:00 | 89.3
48 | 2021-11-08 08:00 | 7.6
49 | 2021-11-08 08:00 | 42.65944
50 | 2021-11-08 08:00 | 58.27941
51 | 2021-11-08 08:00 | 2028.286
52 | 2021-11-08 08:00 | 3.664035
53 | 2021-11-08 08:00 | 1418.791
54 | 2021-11-08 08:00 | 2342.689
55 | 2021-11-08 08:00 | 450.6471
1 | 2021-11-08 16:00 | 1.213248
2 | 2021-11-08 16:00 | 0.8492734
3 | 2021-11-08 16:00 | 0.3639743
4 | 2021-11-08 16:00 | 1251.02
5 | 2021-11-08 16:00 | 171.7709
6 | 2021-11-08 16:00 | 0.7
7 | 2021-11-08 16:00 | 21.3
8 | 2021-11-08 16:00 | 46.30435
9 | 2021-11-08 16:00 | 1.23476
10 | 2021-11-08 16:00 | 1.150449
11 | 2021-11-08 16:00 | 0.9995204
12 | 2021-11-08 16:00 | 0.4854406
13 | 2021-11-08 16:00 | 0.3125562
14 | 2021-11-08 16:00 | 0.6362728
15 | 2021-11-08 16:00 | 3.143391
20 | 2021-11-08 16:00 | 0.2063719
21 | 2021-11-08 16:00 | 4.543457
22 | 2021-11-08 16:00 | 5.285751
23 | 2021-11-08 16:00 | 2.738781
24 | 2021-11-08 16:00 | 225.118
25 | 2021-11-08 16:00 | 0.1545785
26 | 2021-11-08 16:00 | 428.7078
28 | 2021-11-08 16:00 | 114.2813
29 | 2021-11-08 16:00 | 70
30 | 2021-11-08 16:00 | 3315.505
31 | 2021-11-08 16:00 | 1.310571
34 | 2021-11-08 16:00 | 29.06744
35 | 2021-11-08 16:00 | 398.6822
36 | 2021-11-08 16:00 | 0.998703
37 | 2021-11-08 16:00 | 0.952953
38 | 2021-11-08 16:00 | 7.686848
39 | 2021-11-08 16:00 | 41.96721
40 | 2021-11-08 16:00 | 1.029013
41 | 2021-11-08 16:00 | 1.236363
42 | 2021-11-08 16:00 | 1.0293
43 | 2021-11-08 16:00 | 11.5
44 | 2021-11-08 16:00 | 0.4
45 | 2021-11-08 16:00 | 0.3
46 | 2021-11-08 16:00 | 0.5
47 | 2021-11-08 16:00 | 89.4
48 | 2021-11-08 16:00 | 7.4
49 | 2021-11-08 16:00 | 42.90518
50 | 2021-11-08 16:00 | 58.38647
51 | 2021-11-08 16:00 | 1996.198
52 | 2021-11-08 16:00 | 3.622137
53 | 2021-11-08 16:00 | 1366.274
54 | 2021-11-08 16:00 | 2250.12
55 | 2021-11-08 16:00 | 454.6769
1 | 2021-11-09 | 1.193998
2 | 2021-11-09 | 0.8357988
3 | 2021-11-09 | 0.3581995
4 | 2021-11-09 | 1251.072
5 | 2021-11-09 | 182.3629
6 | 2021-11-09 | 0.595
7 | 2021-11-09 | 20.4
8 | 2021-11-09 | 43.03798
9 | 2021-11-09 | 1.141427
10 | 2021-11-09 | 1.125718
11 | 2021-11-09 | 0.9995641
12 | 2021-11-09 | 0.4738914
13 | 2021-11-09 | 0.3051202
14 | 2021-11-09 | 0.6211352
15 | 2021-11-09 | 3.513494
20 | 2021-11-09 | 0.2065906
21 | 2021-11-09 | 5.871334
22 | 2021-11-09 | 5.468422
23 | 2021-11-09 | 2.726065
24 | 2021-11-09 | 264.1341
25 | 2021-11-09 | 0.1599206
26 | 2021-11-09 | 418.682
28 | 2021-11-09 | 127.0309
29 | 2021-11-09 | 71.5
30 | 2021-11-09 | 3277.512
31 | 2021-11-09 | 1.448398
34 | 2021-11-09 | 29.99286
35 | 2021-11-09 | 413.4281
36 | 2021-11-09 | 0.9123905
37 | 2021-11-09 | 0.9029703
38 | 2021-11-09 | 9.384828
39 | 2021-11-09 | 25.93407
40 | 2021-11-09 | 1.061172
41 | 2021-11-09 | 1.284469
42 | 2021-11-09 | 1.062583
43 | 2021-11-09 | 11.5
44 | 2021-11-09 | 0.4
45 | 2021-11-09 | 0.3
46 | 2021-11-09 | 0.5
47 | 2021-11-09 | 89.5
48 | 2021-11-09 | 7.4
49 | 2021-11-09 | 42.64502
50 | 2021-11-09 | 58.53991
51 | 2021-11-09 | 2011.657
52 | 2021-11-09 | 3.72315
53 | 2021-11-09 | 1434.015
54 | 2021-11-09 | 2360.637
55 | 2021-11-09 | 442.1453
1 | 2021-11-09 08:00 | 1.13963
2 | 2021-11-09 08:00 | 0.7977409
3 | 2021-11-09 08:00 | 0.341889
4 | 2021-11-09 08:00 | 1251.389
5 | 2021-11-09 08:00 | 182.7035
6 | 2021-11-09 08:00 | 0.5925
7 | 2021-11-09 08:00 | 20.7
8 | 2021-11-09 08:00 | 45.39474
9 | 2021-11-09 08:00 | 1.196451
10 | 2021-11-09 08:00 | 1.164374
11 | 2021-11-09 08:00 | 0.9995701
12 | 2021-11-09 08:00 | 0.4533148
13 | 2021-11-09 08:00 | 0.2918717
14 | 2021-11-09 08:00 | 0.5941652
15 | 2021-11-09 08:00 | 3.328727
20 | 2021-11-09 08:00 | 0.2075749
21 | 2021-11-09 08:00 | 5.245338
22 | 2021-11-09 08:00 | 5.291727
23 | 2021-11-09 08:00 | 2.668058
24 | 2021-11-09 08:00 | 247.5975
25 | 2021-11-09 08:00 | 0.1547533
26 | 2021-11-09 08:00 | 435.1512
28 | 2021-11-09 08:00 | 128.5455
29 | 2021-11-09 08:00 | 69.5
30 | 2021-11-09 08:00 | 3175.573
31 | 2021-11-09 08:00 | 1.355187
34 | 2021-11-09 08:00 | 30.44253
35 | 2021-11-09 08:00 | 408.4673
36 | 2021-11-09 08:00 | 0.9569075
37 | 2021-11-09 08:00 | 0.9355798
38 | 2021-11-09 08:00 | 8.574064
39 | 2021-11-09 08:00 | 36.9697
40 | 2021-11-09 08:00 | 1.063958
41 | 2021-11-09 08:00 | 1.277924
42 | 2021-11-09 08:00 | 1.05652
43 | 2021-11-09 08:00 | 11.4
44 | 2021-11-09 08:00 | 0.4
45 | 2021-11-09 08:00 | 0.3
46 | 2021-11-09 08:00 | 0.7
47 | 2021-11-09 08:00 | 89.6
48 | 2021-11-09 08:00 | 7.3
49 | 2021-11-09 08:00 | 42.81538
50 | 2021-11-09 08:00 | 58.1378
51 | 2021-11-09 08:00 | 2026.054
52 | 2021-11-09 08:00 | 3.693931
53 | 2021-11-09 08:00 | 1373.232
54 | 2021-11-09 08:00 | 2275.5
55 | 2021-11-09 08:00 | 448.5844
1 | 2021-11-09 16:00 | 1.150683
2 | 2021-11-09 16:00 | 0.8054778
3 | 2021-11-09 16:00 | 0.3452048
4 | 2021-11-09 16:00 | 1251.313
5 | 2021-11-09 16:00 | 195.7938
6 | 2021-11-09 16:00 | 0.5
7 | 2021-11-09 16:00 | 20
8 | 2021-11-09 16:00 | 44.15011
9 | 2021-11-09 16:00 | 1.167085
10 | 2021-11-09 16:00 | 1.190213
11 | 2021-11-09 16:00 | 0.999633
12 | 2021-11-09 16:00 | 0.4580389
13 | 2021-11-09 16:00 | 0.2949134
14 | 2021-11-09 16:00 | 0.6003571
15 | 2021-11-09 16:00 | 3.669333
20 | 2021-11-09 16:00 | 0.1862377
21 | 2021-11-09 16:00 | 5.25052
22 | 2021-11-09 16:00 | 5.171291
23 | 2021-11-09 16:00 | 2.678659
24 | 2021-11-09 16:00 | 266.789
25 | 2021-11-09 16:00 | 0.1512312
26 | 2021-11-09 16:00 | 422.6752
28 | 2021-11-09 16:00 | 136.6793
29 | 2021-11-09 16:00 | 68
30 | 2021-11-09 16:00 | 3196.589
31 | 2021-11-09 16:00 | 1.362602
34 | 2021-11-09 16:00 | 29.88972
35 | 2021-11-09 16:00 | 408.8308
36 | 2021-11-09 16:00 | 0.942211
37 | 2021-11-09 16:00 | 0.9125737
38 | 2021-11-09 16:00 | 8.919853
39 | 2021-11-09 16:00 | 35.15152
40 | 2021-11-09 16:00 | 1.062137
41 | 2021-11-09 16:00 | 1.279769
42 | 2021-11-09 16:00 | 1.058723
43 | 2021-11-09 16:00 | 11.4
44 | 2021-11-09 16:00 | 0.4
45 | 2021-11-09 16:00 | 0.3
46 | 2021-11-09 16:00 | 0.7
47 | 2021-11-09 16:00 | 89.4
48 | 2021-11-09 16:00 | 7.4
49 | 2021-11-09 16:00 | 42.72992
50 | 2021-11-09 16:00 | 58.31012
51 | 2021-11-09 16:00 | 2004.742
52 | 2021-11-09 16:00 | 3.686264
53 | 2021-11-09 16:00 | 1342.627
54 | 2021-11-09 16:00 | 2221.137
55 | 2021-11-09 16:00 | 448.7802
1 | 2021-11-10 | 1.163484
2 | 2021-11-10 | 0.8144387
3 | 2021-11-10 | 0.3490452
4 | 2021-11-10 | 1251.189
5 | 2021-11-10 | 189.2376
6 | 2021-11-10 | 0.5425
7 | 2021-11-10 | 19.8
8 | 2021-11-10 | 43.23144
9 | 2021-11-10 | 1.194622
10 | 2021-11-10 | 1.198407
11 | 2021-11-10 | 0.9996102
12 | 2021-11-10 | 0.4646488
13 | 2021-11-10 | 0.2991692
14 | 2021-11-10 | 0.6090207
15 | 2021-11-10 | 3.593115
20 | 2021-11-10 | 0.1782116
21 | 2021-11-10 | 4.615375
22 | 2021-11-10 | 5.292237
23 | 2021-11-10 | 2.692354
24 | 2021-11-10 | 253.4048
25 | 2021-11-10 | 0.1547682
26 | 2021-11-10 | 409.9575
28 | 2021-11-10 | 133.2671
29 | 2021-11-10 | 69
30 | 2021-11-10 | 3275.815
31 | 2021-11-10 | 1.339082
34 | 2021-11-10 | 29.72649
35 | 2021-11-10 | 411.2121
36 | 2021-11-10 | 0.9743918
37 | 2021-11-10 | 0.9292828
38 | 2021-11-10 | 8.208489
39 | 2021-11-10 | 38.125
40 | 2021-11-10 | 1.033214
41 | 2021-11-10 | 1.225055
42 | 2021-11-10 | 1.042803
43 | 2021-11-10 | 11.4
44 | 2021-11-10 | 0.4
45 | 2021-11-10 | 0.3
46 | 2021-11-10 | 0.7
47 | 2021-11-10 | 89.5
48 | 2021-11-10 | 7.3
49 | 2021-11-10 | 40.75021
50 | 2021-11-10 | 57.77552
51 | 2021-11-10 | 2004.748
52 | 2021-11-10 | 3.670669
53 | 2021-11-10 | 1356.859
54 | 2021-11-10 | 2263.625
55 | 2021-11-10 | 454.4901
1 | 2021-11-10 08:00 | 1.219896
2 | 2021-11-10 08:00 | 0.8539271
3 | 2021-11-10 08:00 | 0.3659688
4 | 2021-11-10 08:00 | 1239.261
5 | 2021-11-10 08:00 | 216.9648
6 | 2021-11-10 08:00 | 0.862
7 | 2021-11-10 08:00 | 19.9
8 | 2021-11-10 08:00 | 41.98312
9 | 2021-11-10 08:00 | 1.192938
10 | 2021-11-10 08:00 | 1.099913
11 | 2021-11-10 08:00 | 0.9997301
12 | 2021-11-10 08:00 | 0.4913049
13 | 2021-11-10 08:00 | 0.316332
14 | 2021-11-10 08:00 | 0.6439592
15 | 2021-11-10 08:00 | 3.495443
20 | 2021-11-10 08:00 | 0.1837201
21 | 2021-11-10 08:00 | 4.603874
22 | 2021-11-10 08:00 | 4.497858
23 | 2021-11-10 08:00 | 2.73437
24 | 2021-11-10 08:00 | 318.2
25 | 2021-11-10 08:00 | 0.1315371
26 | 2021-11-10 08:00 | 378.9968
28 | 2021-11-10 08:00 | 133.2862
29 | 2021-11-10 08:00 | 58
30 | 2021-11-10 08:00 | 2918.311
31 | 2021-11-10 08:00 | 1.466597
34 | 2021-11-10 08:00 | 26.53962
35 | 2021-11-10 08:00 | 272.7425
36 | 2021-11-10 08:00 | 0.9760404
37 | 2021-11-10 08:00 | 0.9375619
38 | 2021-11-10 08:00 | 8.099318
39 | 2021-11-10 08:00 | 34.04255
40 | 2021-11-10 08:00 | 1.06177
41 | 2021-11-10 08:00 | 1.264525
42 | 2021-11-10 08:00 | 1.050595
43 | 2021-11-10 08:00 | 11.3
44 | 2021-11-10 08:00 | 0.39
45 | 2021-11-10 08:00 | 0.3
46 | 2021-11-10 08:00 | 0.7
47 | 2021-11-10 08:00 | 89.5
48 | 2021-11-10 08:00 | 7.3
49 | 2021-11-10 08:00 | 42.79078
50 | 2021-11-10 08:00 | 57.53333
51 | 2021-11-10 08:00 | 2118.794
52 | 2021-11-10 08:00 | 3.546671
53 | 2021-11-10 08:00 | 1134.847
54 | 2021-11-10 08:00 | 1893.513
55 | 2021-11-10 08:00 | 470.4465
1 | 2021-11-10 16:00 | 1.153359
2 | 2021-11-10 16:00 | 0.8073512
3 | 2021-11-10 16:00 | 0.3460076
4 | 2021-11-10 16:00 | 1244.518
5 | 2021-11-10 16:00 | 198.8375
6 | 2021-11-10 16:00 | 0.7225
7 | 2021-11-10 16:00 | 18.5
8 | 2021-11-10 16:00 | 41.11111
9 | 2021-11-10 16:00 | 1.144638
10 | 2021-11-10 16:00 | 1.159189
11 | 2021-11-10 16:00 | 0.9996551
12 | 2021-11-10 16:00 | 0.4650514
13 | 2021-11-10 16:00 | 0.2994285
14 | 2021-11-10 16:00 | 0.6095484
15 | 2021-11-10 16:00 | 3.982641
20 | 2021-11-10 16:00 | 0.1662277
21 | 2021-11-10 16:00 | 5.038959
22 | 2021-11-10 16:00 | 5.004333
23 | 2021-11-10 16:00 | 2.672862
24 | 2021-11-10 16:00 | 286.2083
25 | 2021-11-10 16:00 | 0.1463486
26 | 2021-11-10 16:00 | 369.8881
28 | 2021-11-10 16:00 | 133.7197
29 | 2021-11-10 16:00 | 64
30 | 2021-11-10 16:00 | 3191.712
31 | 2021-11-10 16:00 | 1.439408
34 | 2021-11-10 16:00 | 27.80098
35 | 2021-11-10 16:00 | 324.3109
36 | 2021-11-10 16:00 | 0.9376559
37 | 2021-11-10 16:00 | 0.9
38 | 2021-11-10 16:00 | 9.021599
39 | 2021-11-10 16:00 | 26.52174
40 | 2021-11-10 16:00 | 1.060417
41 | 2021-11-10 16:00 | 1.262386
42 | 2021-11-10 16:00 | 1.049453
43 | 2021-11-10 16:00 | 11.4
44 | 2021-11-10 16:00 | 0.39
45 | 2021-11-10 16:00 | 0.3
46 | 2021-11-10 16:00 | 0.6
47 | 2021-11-10 16:00 | 89.2
48 | 2021-11-10 16:00 | 7.7
49 | 2021-11-10 16:00 | 42.53176
50 | 2021-11-10 16:00 | 57.48111
51 | 2021-11-10 16:00 | 2079.364
52 | 2021-11-10 16:00 | 3.536078
53 | 2021-11-10 16:00 | 1257.478
54 | 2021-11-10 16:00 | 2102.88
55 | 2021-11-10 16:00 | 472.925
1 | 2021-11-11 | 1.183193
2 | 2021-11-11 | 0.8282354
3 | 2021-11-11 | 0.3549581
4 | 2021-11-11 | 1250.828
5 | 2021-11-11 | 202.3509
6 | 2021-11-11 | 0.9925
7 | 2021-11-11 | 18.3
8 | 2021-11-11 | 40.66666
9 | 2021-11-11 | 1.180892
10 | 2021-11-11 | 1.176044
11 | 2021-11-11 | 0.9996566
12 | 2021-11-11 | 0.4736529
13 | 2021-11-11 | 0.3049666
14 | 2021-11-11 | 0.6208225
15 | 2021-11-11 | 3.768102
20 | 2021-11-11 | 0.1685588
21 | 2021-11-11 | 4.607238
22 | 2021-11-11 | 5.171613
23 | 2021-11-11 | 2.714245
24 | 2021-11-11 | 285.9225
25 | 2021-11-11 | 0.1512406
26 | 2021-11-11 | 373.4247
28 | 2021-11-11 | 134.9368
29 | 2021-11-11 | 67
30 | 2021-11-11 | 3211.33
31 | 2021-11-11 | 1.413004
34 | 2021-11-11 | 29.86375
35 | 2021-11-11 | 408.412
36 | 2021-11-11 | 0.966879
37 | 2021-11-11 | 0.9205561
38 | 2021-11-11 | 8.37534
39 | 2021-11-11 | 29.52381
40 | 2021-11-11 | 1.020668
41 | 2021-11-11 | 1.219393
42 | 2021-11-11 | 1.017866
43 | 2021-11-11 | 11.4
44 | 2021-11-11 | 0.39
45 | 2021-11-11 | 0.3
46 | 2021-11-11 | 0.6
47 | 2021-11-11 | 89.1
48 | 2021-11-11 | 7.8
49 | 2021-11-11 | 42.31288
50 | 2021-11-11 | 56.98184
51 | 2021-11-11 | 2005.038
52 | 2021-11-11 | 3.623171
53 | 2021-11-11 | 1309.863
54 | 2021-11-11 | 2200.564
55 | 2021-11-11 | 463.681
1 | 2021-11-11 08:00 | 1.260907
2 | 2021-11-11 08:00 | 0.8826352
3 | 2021-11-11 08:00 | 0.3782722
4 | 2021-11-11 08:00 | 1251.124
5 | 2021-11-11 08:00 | 164.3225
6 | 2021-11-11 08:00 | 0.7225
7 | 2021-11-11 08:00 | 19.4
8 | 2021-11-11 08:00 | 42.17391
9 | 2021-11-11 08:00 | 1.202842
10 | 2021-11-11 08:00 | 1.166461
11 | 2021-11-11 08:00 | 0.9994516
12 | 2021-11-11 08:00 | 0.5050094
13 | 2021-11-11 08:00 | 0.3251558
14 | 2021-11-11 08:00 | 0.6619218
15 | 2021-11-11 08:00 | 3.55262
20 | 2021-11-11 08:00 | 0.1743262
21 | 2021-11-11 08:00 | 4.324547
22 | 2021-11-11 08:00 | 5.69803
23 | 2021-11-11 08:00 | 2.796515
24 | 2021-11-11 08:00 | 233.115
25 | 2021-11-11 08:00 | 0.1666354
26 | 2021-11-11 08:00 | 395.1207
28 | 2021-11-11 08:00 | 114.4331
29 | 2021-11-11 08:00 | 74
30 | 2021-11-11 08:00 | 3302.642
31 | 2021-11-11 08:00 | 1.418644
34 | 2021-11-11 08:00 | 31.03264
35 | 2021-11-11 08:00 | 409.3315
36 | 2021-11-11 08:00 | 0.9870801
37 | 2021-11-11 08:00 | 0.9347389
38 | 2021-11-11 08:00 | 7.877167
39 | 2021-11-11 08:00 | 31.16883
40 | 2021-11-11 08:00 | 1.005019
41 | 2021-11-11 08:00 | 1.200558
42 | 2021-11-11 08:00 | 1.00406
43 | 2021-11-11 08:00 | 11.8
44 | 2021-11-11 08:00 | 0.37
45 | 2021-11-11 08:00 | 0.3
46 | 2021-11-11 08:00 | 0.7
47 | 2021-11-11 08:00 | 89.3
48 | 2021-11-11 08:00 | 7.8
49 | 2021-11-11 08:00 | 42.26067
50 | 2021-11-11 08:00 | 56.87708
51 | 2021-11-11 08:00 | 2069.481
52 | 2021-11-11 08:00 | 3.617986
53 | 2021-11-11 08:00 | 1434.783
54 | 2021-11-11 08:00 | 2422.626
55 | 2021-11-11 08:00 | 466.6949
1 | 2021-11-11 16:00 | 1.29733
2 | 2021-11-11 16:00 | 0.9081309
3 | 2021-11-11 16:00 | 0.389199
4 | 2021-11-11 16:00 | 1250.917
5 | 2021-11-11 16:00 | 175.0556
6 | 2021-11-11 16:00 | 0.8633333
7 | 2021-11-11 16:00 | 21.2
8 | 2021-11-11 16:00 | 45.5914
9 | 2021-11-11 16:00 | 1.155583
10 | 2021-11-11 16:00 | 1.174527
11 | 2021-11-11 16:00 | 0.999542
12 | 2021-11-11 16:00 | 0.5198907
13 | 2021-11-11 16:00 | 0.3347373
14 | 2021-11-11 16:00 | 0.6814269
15 | 2021-11-11 16:00 | 3.743907
20 | 2021-11-11 16:00 | 0.1850541
21 | 2021-11-11 16:00 | 5.415715
22 | 2021-11-11 16:00 | 5.402519
23 | 2021-11-11 16:00 | 2.829419
24 | 2021-11-11 16:00 | 230.7724
25 | 2021-11-11 16:00 | 0.1579933
26 | 2021-11-11 16:00 | 397.7403
28 | 2021-11-11 16:00 | 114.9366
29 | 2021-11-11 16:00 | 70
30 | 2021-11-11 16:00 | 3217.937
31 | 2021-11-11 16:00 | 1.318281
34 | 2021-11-11 16:00 | 30.78083
35 | 2021-11-11 16:00 | 410.0963
36 | 2021-11-11 16:00 | 0.9309912
37 | 2021-11-11 16:00 | 0.9011742
38 | 2021-11-11 16:00 | 9.159622
39 | 2021-11-11 16:00 | 28.79032
40 | 2021-11-11 16:00 | 1.02985
41 | 2021-11-11 16:00 | 1.229574
42 | 2021-11-11 16:00 | 1.026059
43 | 2021-11-11 16:00 | 11.5
44 | 2021-11-11 16:00 | 0.37
45 | 2021-11-11 16:00 | 0.3
46 | 2021-11-11 16:00 | 0.7
47 | 2021-11-11 16:00 | 89.3
48 | 2021-11-11 16:00 | 7.8
49 | 2021-11-11 16:00 | 41.90263
50 | 2021-11-11 16:00 | 56.96752
51 | 2021-11-11 16:00 | 2048.433
52 | 2021-11-11 16:00 | 3.615492
53 | 2021-11-11 16:00 | 1363.672
54 | 2021-11-11 16:00 | 2295.343
55 | 2021-11-11 16:00 | 465.5542
1 | 2021-11-12 | 1.318694
2 | 2021-11-12 | 0.9230856
3 | 2021-11-12 | 0.3956081
4 | 2021-11-12 | 1250.506
5 | 2021-11-12 | 189.0082
6 | 2021-11-12 | 0.936
7 | 2021-11-12 | 19.8
8 | 2021-11-12 | 41.94915
9 | 2021-11-12 | 1.180892
10 | 2021-11-12 | 1.180247
11 | 2021-11-12 | 0.999637
12 | 2021-11-12 | 0.5289211
13 | 2021-11-12 | 0.3405517
14 | 2021-11-12 | 0.6932633
15 | 2021-11-12 | 3.562457
20 | 2021-11-12 | 0.1875294
21 | 2021-11-12 | 4.990357
22 | 2021-11-12 | 4.802674
23 | 2021-11-12 | 2.838836
24 | 2021-11-12 | 294.0527
25 | 2021-11-12 | 0.1404513
26 | 2021-11-12 | 417.8002
28 | 2021-11-12 | 117.214
29 | 2021-11-12 | 62
30 | 2021-11-12 | 2952.54
31 | 2021-11-12 | 1.555767
34 | 2021-11-12 | 29.85258
35 | 2021-11-12 | 366.4113
36 | 2021-11-12 | 0.9566879
37 | 2021-11-12 | 0.9279279
38 | 2021-11-12 | 8.552814
39 | 2021-11-12 | 27.85714
40 | 2021-11-12 | 1.04264
41 | 2021-11-12 | 1.243233
42 | 2021-11-12 | 1.044289
43 | 2021-11-12 | 11.5
44 | 2021-11-12 | 0.37
45 | 2021-11-12 | 0.3
46 | 2021-11-12 | 0.7
47 | 2021-11-12 | 89.1
48 | 2021-11-12 | 7.9
49 | 2021-11-12 | 40.81245
50 | 2021-11-12 | 56.78655
51 | 2021-11-12 | 2062.934
52 | 2021-11-12 | 3.617793
53 | 2021-11-12 | 1207.79
54 | 2021-11-12 | 2038.961
55 | 2021-11-12 | 466.6311
1 | 2021-11-12 08:00 | 1.245234
2 | 2021-11-12 08:00 | 0.8716636
3 | 2021-11-12 08:00 | 0.3735701
4 | 2021-11-12 08:00 | 1251.212
5 | 2021-11-12 08:00 | 184.8956
6 | 2021-11-12 08:00 | 0.86
7 | 2021-11-12 08:00 | 19
8 | 2021-11-12 08:00 | 43.87991
9 | 2021-11-12 08:00 | 1.113415
10 | 2021-11-12 08:00 | 1.15846
11 | 2021-11-12 08:00 | 0.9995849
12 | 2021-11-12 08:00 | 0.4994668
13 | 2021-11-12 08:00 | 0.3215871
14 | 2021-11-12 08:00 | 0.6546571
15 | 2021-11-12 08:00 | 3.607171
20 | 2021-11-12 08:00 | 0.2039784
21 | 2021-11-12 08:00 | 6.065877
22 | 2021-11-12 08:00 | 5.244317
23 | 2021-11-12 08:00 | 2.767956
24 | 2021-11-12 08:00 | 283.4795
25 | 2021-11-12 08:00 | 0.1533668
26 | 2021-11-12 08:00 | 407.5208
28 | 2021-11-12 08:00 | 110.9079
29 | 2021-11-12 08:00 | 68
30 | 2021-11-12 08:00 | 3278.522
31 | 2021-11-12 08:00 | 1.533186
34 | 2021-11-12 08:00 | 29.16826
35 | 2021-11-12 08:00 | 395.1711
36 | 2021-11-12 08:00 | 0.8963414
37 | 2021-11-12 08:00 | 0.8812741
38 | 2021-11-12 08:00 | 9.673049
39 | 2021-11-12 08:00 | 24.15254
40 | 2021-11-12 08:00 | 1.053845
41 | 2021-11-12 08:00 | 1.266209
42 | 2021-11-12 08:00 | 1.062465
43 | 2021-11-12 08:00 | 11.4
44 | 2021-11-12 08:00 | 0.4
45 | 2021-11-12 08:00 | 0.3
46 | 2021-11-12 08:00 | 0.7
47 | 2021-11-12 08:00 | 89.2
48 | 2021-11-12 08:00 | 7.8
49 | 2021-11-12 08:00 | 41.44265
50 | 2021-11-12 08:00 | 57.45646
51 | 2021-11-12 08:00 | 2001.182
52 | 2021-11-12 08:00 | 3.610128
53 | 2021-11-12 08:00 | 1334.265
54 | 2021-11-12 08:00 | 2225.391
55 | 2021-11-12 08:00 | 461.9998
1 | 2021-11-12 16:00 | 1.239637
2 | 2021-11-12 16:00 | 0.8677459
3 | 2021-11-12 16:00 | 0.3718911
4 | 2021-11-12 16:00 | 1251.118
5 | 2021-11-12 16:00 | 152.4169
6 | 2021-11-12 16:00 | 0.76
7 | 2021-11-12 16:00 | 20.4
8 | 2021-11-12 16:00 | 45.13274
9 | 2021-11-12 16:00 | 1.211688
10 | 2021-11-12 16:00 | 1.151335
11 | 2021-11-12 16:00 | 0.9993314
12 | 2021-11-12 16:00 | 0.4975505
13 | 2021-11-12 16:00 | 0.3203534
14 | 2021-11-12 16:00 | 0.6521454
15 | 2021-11-12 16:00 | 3.186166
20 | 2021-11-12 16:00 | 0.2192195
21 | 2021-11-12 16:00 | 5.305269
22 | 2021-11-12 16:00 | 5.721263
23 | 2021-11-12 16:00 | 2.772395
24 | 2021-11-12 16:00 | 215.4222
25 | 2021-11-12 16:00 | 0.1673148
26 | 2021-11-12 16:00 | 419.6242
28 | 2021-11-12 16:00 | 91.9544
29 | 2021-11-12 16:00 | 75
30 | 2021-11-12 16:00 | 3363.332
31 | 2021-11-12 16:00 | 1.413375
34 | 2021-11-12 16:00 | 30.71687
35 | 2021-11-12 16:00 | 416.6267
36 | 2021-11-12 16:00 | 0.9597403
37 | 2021-11-12 16:00 | 0.944332
38 | 2021-11-12 16:00 | 8.491435
39 | 2021-11-12 16:00 | 26.69118
40 | 2021-11-12 16:00 | 1.079018
41 | 2021-11-12 16:00 | 1.295939
42 | 2021-11-12 16:00 | 1.085057
43 | 2021-11-12 16:00 | 11.6
44 | 2021-11-12 16:00 | 0.4
45 | 2021-11-12 16:00 | 0.3
46 | 2021-11-12 16:00 | 0.6
47 | 2021-11-12 16:00 | 89.1
48 | 2021-11-12 16:00 | 7.7
49 | 2021-11-12 16:00 | 41.12248
50 | 2021-11-12 16:00 | 57.55227
51 | 2021-11-12 16:00 | 2042.15
52 | 2021-11-12 16:00 | 3.606049
53 | 2021-11-12 16:00 | 1455.46
54 | 2021-11-12 16:00 | 2425.581
55 | 2021-11-12 16:00 | 462.1509
1 | 2021-11-13 | 1.304244
2 | 2021-11-13 | 0.9129706
3 | 2021-11-13 | 0.3912731
4 | 2021-11-13 | 1250.909
5 | 2021-11-13 | 156.2045
6 | 2021-11-13 | 0.725
7 | 2021-11-13 | 20.4
8 | 2021-11-13 | 45.13274
9 | 2021-11-13 | 1.184343
10 | 2021-11-13 | 1.105003
11 | 2021-11-13 | 0.9993855
12 | 2021-11-13 | 0.5165547
13 | 2021-11-13 | 0.3325894
14 | 2021-11-13 | 0.6770543
15 | 2021-11-13 | 3.358632
20 | 2021-11-13 | 0.2040927
21 | 2021-11-13 | 5.17272
22 | 2021-11-13 | 5.57417
23 | 2021-11-13 | 2.838665
24 | 2021-11-13 | 210.5491
25 | 2021-11-13 | 0.1630132
26 | 2021-11-13 | 407.4399
28 | 2021-11-13 | 104.5527
29 | 2021-11-13 | 72.5
30 | 2021-11-13 | 3154.728
31 | 2021-11-13 | 1.347906
34 | 2021-11-13 | 31.28308
35 | 2021-11-13 | 416.6818
36 | 2021-11-13 | 0.9558081
37 | 2021-11-13 | 0.9408225
38 | 2021-11-13 | 8.531352
39 | 2021-11-13 | 29.64706
40 | 2021-11-13 | 0.9640061
41 | 2021-11-13 | 1.160083
42 | 2021-11-13 | 0.9731313
43 | 2021-11-13 | 11.6
44 | 2021-11-13 | 0.4
45 | 2021-11-13 | 0.3
46 | 2021-11-13 | 0.6
47 | 2021-11-13 | 89.3
48 | 2021-11-13 | 7.7
49 | 2021-11-13 | 40.53581
50 | 2021-11-13 | 57.47929
51 | 2021-11-13 | 2059.691
52 | 2021-11-13 | 3.775997
53 | 2021-11-13 | 1446.302
54 | 2021-11-13 | 2418.543
55 | 2021-11-13 | 442.8568
1 | 2021-11-13 08:00 | 1.155795
2 | 2021-11-13 08:00 | 0.8090564
3 | 2021-11-13 08:00 | 0.3467385
4 | 2021-11-13 08:00 | 1251.503
5 | 2021-11-13 08:00 | 183.4723
6 | 2021-11-13 08:00 | 0.59
7 | 2021-11-13 08:00 | 18.4
8 | 2021-11-13 08:00 | 42.7907
9 | 2021-11-13 08:00 | 1.179747
10 | 2021-11-13 08:00 | 1.135377
11 | 2021-11-13 08:00 | 0.9995859
12 | 2021-11-13 08:00 | 0.4601002
13 | 2021-11-13 08:00 | 0.2962406
14 | 2021-11-13 08:00 | 0.6030589
15 | 2021-11-13 08:00 | 3.415349
20 | 2021-11-13 08:00 | 0.2039189
21 | 2021-11-13 08:00 | 5.363305
22 | 2021-11-13 08:00 | 5.128775
23 | 2021-11-13 08:00 | 2.677701
24 | 2021-11-13 08:00 | 236.5126
25 | 2021-11-13 08:00 | 0.1499879
26 | 2021-11-13 08:00 | 412.2249
28 | 2021-11-13 08:00 | 123.3106
29 | 2021-11-13 08:00 | 67
30 | 2021-11-13 08:00 | 3069.66
31 | 2021-11-13 08:00 | 1.289092
34 | 2021-11-13 08:00 | 29.80064
35 | 2021-11-13 08:00 | 378.9116
36 | 2021-11-13 08:00 | 0.9455696
37 | 2021-11-13 08:00 | 0.9292124
38 | 2021-11-13 08:00 | 8.778654
39 | 2021-11-13 08:00 | 24.2
40 | 2021-11-13 08:00 | 1.012311
41 | 2021-11-13 08:00 | 1.218467
42 | 2021-11-13 08:00 | 1.016578
43 | 2021-11-13 08:00 | 11.7
44 | 2021-11-13 08:00 | 0.4
45 | 2021-11-13 08:00 | 0.3
46 | 2021-11-13 08:00 | 0.6
47 | 2021-11-13 08:00 | 89.2
48 | 2021-11-13 08:00 | 7.6
49 | 2021-11-13 08:00 | 40.82019
50 | 2021-11-13 08:00 | 57.85004
51 | 2021-11-13 08:00 | 2053.127
52 | 2021-11-13 08:00 | 3.708994
53 | 2021-11-13 08:00 | 1325.703
54 | 2021-11-13 08:00 | 2205.634
55 | 2021-11-13 08:00 | 448.5708
1 | 2021-11-13 16:00 | 1.200507
2 | 2021-11-13 16:00 | 0.840355
3 | 2021-11-13 16:00 | 0.3601522
4 | 2021-11-13 16:00 | 1251.271
5 | 2021-11-13 16:00 | 166.902
6 | 2021-11-13 16:00 | 0.5875
7 | 2021-11-13 16:00 | 19
8 | 2021-11-13 16:00 | 40
9 | 2021-11-13 16:00 | 1.128554
10 | 2021-11-13 16:00 | 1.167622
11 | 2021-11-13 16:00 | 0.9994787
12 | 2021-11-13 16:00 | 0.4790197
13 | 2021-11-13 16:00 | 0.3084221
14 | 2021-11-13 16:00 | 0.6278569
15 | 2021-11-13 16:00 | 3.387882
20 | 2021-11-13 16:00 | 0.2204206
21 | 2021-11-13 16:00 | 6.194718
22 | 2021-11-13 16:00 | 5.45552
23 | 2021-11-13 16:00 | 2.733978
24 | 2021-11-13 16:00 | 226.2348
25 | 2021-11-13 16:00 | 0.1595433
26 | 2021-11-13 16:00 | 409.4064
28 | 2021-11-13 16:00 | 107.36
29 | 2021-11-13 16:00 | 71
30 | 2021-11-13 16:00 | 3265.286
31 | 2021-11-13 16:00 | 1.355495
34 | 2021-11-13 16:00 | 30.37782
35 | 2021-11-13 16:00 | 415.1237
36 | 2021-11-13 16:00 | 0.893696
37 | 2021-11-13 16:00 | 0.8898636
38 | 2021-11-13 16:00 | 9.5826
39 | 2021-11-13 16:00 | 23.50516
40 | 2021-11-13 16:00 | 0.9842877
41 | 2021-11-13 16:00 | 1.185391
42 | 2021-11-13 16:00 | 0.9917507
43 | 2021-11-13 16:00 | 11.6
44 | 2021-11-13 16:00 | 0.4
45 | 2021-11-13 16:00 | 0.3
46 | 2021-11-13 16:00 | 0.7
47 | 2021-11-13 16:00 | 88.9
48 | 2021-11-13 16:00 | 7.8
49 | 2021-11-13 16:00 | 41.22569
50 | 2021-11-13 16:00 | 57.74475
51 | 2021-11-13 16:00 | 2029.271
52 | 2021-11-13 16:00 | 3.67541
53 | 2021-11-13 16:00 | 1401.482
54 | 2021-11-13 16:00 | 2336.131
55 | 2021-11-13 16:00 | 453.5277
1 | 2021-11-14 | 1.205171
2 | 2021-11-14 | 0.8436196
3 | 2021-11-14 | 0.3615513
4 | 2021-11-14 | 1250.912
5 | 2021-11-14 | 183.3662
6 | 2021-11-14 | 0.5775
7 | 2021-11-14 | 19
8 | 2021-11-14 | 41.57549
9 | 2021-11-14 | 1.136476
10 | 2021-11-14 | 1.190912
11 | 2021-11-14 | 0.9995889
12 | 2021-11-14 | 0.4838481
13 | 2021-11-14 | 0.3115309
14 | 2021-11-14 | 0.6341854
15 | 2021-11-14 | 3.745244
20 | 2021-11-14 | 0.1885213
21 | 2021-11-14 | 5.619817
22 | 2021-11-14 | 5.36446
23 | 2021-11-14 | 2.739613
24 | 2021-11-14 | 241.9801
25 | 2021-11-14 | 0.1568803
26 | 2021-11-14 | 406.6461
28 | 2021-11-14 | 116.4682
29 | 2021-11-14 | 70
30 | 2021-11-14 | 3258.271
31 | 2021-11-14 | 1.319655
34 | 2021-11-14 | 30.22595
35 | 2021-11-14 | 403.9368
36 | 2021-11-14 | 0.9181141
37 | 2021-11-14 | 0.8945313
38 | 2021-11-14 | 9.365061
39 | 2021-11-14 | 26.59091
40 | 2021-11-14 | 1.038023
41 | 2021-11-14 | 1.250744
42 | 2021-11-14 | 1.044714
43 | 2021-11-14 | 11.6
44 | 2021-11-14 | 0.4
45 | 2021-11-14 | 0.3
46 | 2021-11-14 | 0.7
47 | 2021-11-14 | 89.4
48 | 2021-11-14 | 7.6
49 | 2021-11-14 | 41.25537
50 | 2021-11-14 | 57.80829
51 | 2021-11-14 | 2046.459
52 | 2021-11-14 | 3.601281
53 | 2021-11-14 | 1364.726
54 | 2021-11-14 | 2273.042
55 | 2021-11-14 | 462.4927
1 | 2021-11-14 08:00 | 1.233629
2 | 2021-11-14 08:00 | 0.8635404
3 | 2021-11-14 08:00 | 0.3700887
4 | 2021-11-14 08:00 | 1250.403
5 | 2021-11-14 08:00 | 183.1172
6 | 2021-11-14 08:00 | 0.9625
7 | 2021-11-14 08:00 | 20.3
8 | 2021-11-14 08:00 | 43.56223
9 | 2021-11-14 08:00 | 1.210797
10 | 2021-11-14 08:00 | 1.101815
11 | 2021-11-14 08:00 | 0.9995934
12 | 2021-11-14 08:00 | 0.4944471
13 | 2021-11-14 08:00 | 0.3183552
14 | 2021-11-14 08:00 | 0.6480778
15 | 2021-11-14 08:00 | 3.367038
20 | 2021-11-14 08:00 | 0.1963892
21 | 2021-11-14 08:00 | 4.818707
22 | 2021-11-14 08:00 | 5.209279
23 | 2021-11-14 08:00 | 2.767463
24 | 2021-11-14 08:00 | 242.2843
25 | 2021-11-14 08:00 | 0.1523422
26 | 2021-11-14 08:00 | 397.5798
28 | 2021-11-14 08:00 | 117.7925
29 | 2021-11-14 08:00 | 68
30 | 2021-11-14 08:00 | 3065.572
31 | 2021-11-14 08:00 | 1.323111
34 | 2021-11-14 08:00 | 30.49427
35 | 2021-11-14 08:00 | 389.5909
36 | 2021-11-14 08:00 | 0.9768637
37 | 2021-11-14 08:00 | 0.938247
38 | 2021-11-14 08:00 | 8.185746
39 | 2021-11-14 08:00 | 37.35294
40 | 2021-11-14 08:00 | 1.087375
41 | 2021-11-14 08:00 | 1.30967
42 | 2021-11-14 08:00 | 1.088574
43 | 2021-11-14 08:00 | 11.7
44 | 2021-11-14 08:00 | 0.4
45 | 2021-11-14 08:00 | 0.3
46 | 2021-11-14 08:00 | 0.8
47 | 2021-11-14 08:00 | 89.2
48 | 2021-11-14 08:00 | 7.7
49 | 2021-11-14 08:00 | 41.13414
50 | 2021-11-14 08:00 | 58.0671
51 | 2021-11-14 08:00 | 2082.809
52 | 2021-11-14 08:00 | 3.622548
53 | 2021-11-14 08:00 | 1340.914
54 | 2021-11-14 08:00 | 2213.801
55 | 2021-11-14 08:00 | 455.7467
1 | 2021-11-14 16:00 | 1.243328
2 | 2021-11-14 16:00 | 0.8703294
3 | 2021-11-14 16:00 | 0.3729983
4 | 2021-11-14 16:00 | 1250.939
5 | 2021-11-14 16:00 | 189.7056
6 | 2021-11-14 16:00 | 0.8025
7 | 2021-11-14 16:00 | 18.6
8 | 2021-11-14 16:00 | 41.15044
9 | 2021-11-14 16:00 | 1.165195
10 | 2021-11-14 16:00 | 1.090412
11 | 2021-11-14 16:00 | 0.9996068
12 | 2021-11-14 16:00 | 0.4945764
13 | 2021-11-14 16:00 | 0.3184384
14 | 2021-11-14 16:00 | 0.6482472
15 | 2021-11-14 16:00 | 3.711879
20 | 2021-11-14 16:00 | 0.1838306
21 | 2021-11-14 16:00 | 5.249066
22 | 2021-11-14 16:00 | 5.357728
23 | 2021-11-14 16:00 | 2.77991
24 | 2021-11-14 16:00 | 252.1808
25 | 2021-11-14 16:00 | 0.1566835
26 | 2021-11-14 16:00 | 382.7957
28 | 2021-11-14 16:00 | 123.8768
29 | 2021-11-14 16:00 | 70.5
30 | 2021-11-14 16:00 | 3082.019
31 | 2021-11-14 16:00 | 1.329327
34 | 2021-11-14 16:00 | 30.46318
35 | 2021-11-14 16:00 | 368.9634
36 | 2021-11-14 16:00 | 0.9407314
37 | 2021-11-14 16:00 | 0.9094488
38 | 2021-11-14 16:00 | 8.960945
39 | 2021-11-14 16:00 | 28.57143
40 | 2021-11-14 16:00 | 1.062675
41 | 2021-11-14 16:00 | 1.271296
42 | 2021-11-14 16:00 | 1.060154
43 | 2021-11-14 16:00 | 11.6
44 | 2021-11-14 16:00 | 0.4
45 | 2021-11-14 16:00 | 0.3
46 | 2021-11-14 16:00 | 0.7
47 | 2021-11-14 16:00 | 89.2
48 | 2021-11-14 16:00 | 7.8
49 | 2021-11-14 16:00 | 40.90536
50 | 2021-11-14 16:00 | 57.51879
51 | 2021-11-14 16:00 | 2119.932
52 | 2021-11-14 16:00 | 3.717124
53 | 2021-11-14 16:00 | 1380.956
54 | 2021-11-14 16:00 | 2306.886
55 | 2021-11-14 16:00 | 449.4063
1 | 2021-11-15 | 1.225443
2 | 2021-11-15 | 0.8578103
3 | 2021-11-15 | 0.367633
4 | 2021-11-15 | 1251.15
5 | 2021-11-15 | 177.6376
6 | 2021-11-15 | 0.8475
7 | 2021-11-15 | 19.2
8 | 2021-11-15 | 41.29033
9 | 2021-11-15 | 1.156446
10 | 2021-11-15 | 1.135538
11 | 2021-11-15 | 0.9995453
12 | 2021-11-15 | 0.4893681
13 | 2021-11-15 | 0.315085
14 | 2021-11-15 | 0.6414205
15 | 2021-11-15 | 3.940907
20 | 2021-11-15 | 0.1636102
21 | 2021-11-15 | 4.790589
22 | 2021-11-15 | 5.401128
23 | 2021-11-15 | 2.759513
24 | 2021-11-15 | 210.7021
25 | 2021-11-15 | 0.1579527
26 | 2021-11-15 | 416.2544
28 | 2021-11-15 | 122.5702
29 | 2021-11-15 | 71
30 | 2021-11-15 | 3226.26
31 | 2021-11-15 | 1.186135
34 | 2021-11-15 | 30.20996
35 | 2021-11-15 | 410.1702
36 | 2021-11-15 | 0.9499374
37 | 2021-11-15 | 0.9094488
38 | 2021-11-15 | 8.731497
39 | 2021-11-15 | 34.78261
40 | 2021-11-15 | 1.043112
41 | 2021-11-15 | 1.251711
42 | 2021-11-15 | 1.041264
43 | 2021-11-15 | 11.6
44 | 2021-11-15 | 0.4
45 | 2021-11-15 | 0.3
46 | 2021-11-15 | 0.7
47 | 2021-11-15 | 89.4
48 | 2021-11-15 | 7.6
49 | 2021-11-15 | 40.91837
50 | 2021-11-15 | 57.16685
51 | 2021-11-15 | 2029.977
52 | 2021-11-15 | 3.669247
53 | 2021-11-15 | 1376.634
54 | 2021-11-15 | 2310.126
55 | 2021-11-15 | 457.3412
1 | 2021-11-15 08:00 | 1.284138
2 | 2021-11-15 08:00 | 0.8988969
3 | 2021-11-15 08:00 | 0.3852415
4 | 2021-11-15 08:00 | 1250.674
5 | 2021-11-15 08:00 | 138.0431
6 | 2021-11-15 08:00 | 0.698
7 | 2021-11-15 08:00 | 20.8
8 | 2021-11-15 08:00 | 44.06779
9 | 2021-11-15 08:00 | 1.181818
10 | 2021-11-15 08:00 | 1.136655
11 | 2021-11-15 08:00 | 0.999094
12 | 2021-11-15 08:00 | 0.5092559
13 | 2021-11-15 08:00 | 0.3278899
14 | 2021-11-15 08:00 | 0.6674877
15 | 2021-11-15 08:00 | 3.712545
20 | 2021-11-15 08:00 | 0.1688542
21 | 2021-11-15 08:00 | 4.480053
22 | 2021-11-15 08:00 | 5.689483
23 | 2021-11-15 08:00 | 2.823264
24 | 2021-11-15 08:00 | 194.2432
25 | 2021-11-15 08:00 | 0.1663854
26 | 2021-11-15 08:00 | 416.1238
28 | 2021-11-15 08:00 | 68.26101
29 | 2021-11-15 08:00 | 74.5
30 | 2021-11-15 08:00 | 3293.026
31 | 2021-11-15 08:00 | 1.407119
34 | 2021-11-15 08:00 | 30.76356
35 | 2021-11-15 08:00 | 414.8375
36 | 2021-11-15 08:00 | 0.9705506
37 | 2021-11-15 08:00 | 0.9285714
38 | 2021-11-15 08:00 | 8.192597
39 | 2021-11-15 08:00 | 19.90132
40 | 2021-11-15 08:00 | 0.9838639
41 | 2021-11-15 08:00 | 1.181508
42 | 2021-11-15 08:00 | 0.9886521
43 | 2021-11-15 08:00 | 11.1
44 | 2021-11-15 08:00 | 0.4
45 | 2021-11-15 08:00 | 0.3
46 | 2021-11-15 08:00 | 0.5
47 | 2021-11-15 08:00 | 89.2
48 | 2021-11-15 08:00 | 7.6
49 | 2021-11-15 08:00 | 41.05469
50 | 2021-11-15 08:00 | 56.82617
51 | 2021-11-15 08:00 | 2046.661
52 | 2021-11-15 08:00 | 3.753064
53 | 2021-11-15 08:00 | 1455.589
54 | 2021-11-15 08:00 | 2462.206
55 | 2021-11-15 08:00 | 450.7127
1 | 2021-11-15 16:00 | 1.314431
2 | 2021-11-15 16:00 | 0.9201016
3 | 2021-11-15 16:00 | 0.3943293
4 | 2021-11-15 16:00 | 1249.866
5 | 2021-11-15 16:00 | 151.5252
6 | 2021-11-15 16:00 | 0.73
7 | 2021-11-15 16:00 | 20.6
8 | 2021-11-15 16:00 | 43.18658
9 | 2021-11-15 16:00 | 1.191763
10 | 2021-11-15 16:00 | 1.142225
11 | 2021-11-15 16:00 | 0.9993095
12 | 2021-11-15 16:00 | 0.5257681
13 | 2021-11-15 16:00 | 0.3385216
14 | 2021-11-15 16:00 | 0.6891306
15 | 2021-11-15 16:00 | 3.63711
20 | 2021-11-15 16:00 | 0.1759278
21 | 2021-11-15 16:00 | 4.624928
22 | 2021-11-15 16:00 | 5.711329
23 | 2021-11-15 16:00 | 2.847584
24 | 2021-11-15 16:00 | 185.8022
25 | 2021-11-15 16:00 | 0.1670243
26 | 2021-11-15 16:00 | 405.0616
28 | 2021-11-15 16:00 | 80.81959
29 | 2021-11-15 16:00 | 75
30 | 2021-11-15 16:00 | 3378.106
31 | 2021-11-15 16:00 | 1.226213
34 | 2021-11-15 16:00 | 30.32653
35 | 2021-11-15 16:00 | 416.7019
36 | 2021-11-15 16:00 | 0.9716859
37 | 2021-11-15 16:00 | 0.9269269
38 | 2021-11-15 16:00 | 8.262037
39 | 2021-11-15 16:00 | 28.83721
40 | 2021-11-15 16:00 | 1.028633
41 | 2021-11-15 16:00 | 1.243297
42 | 2021-11-15 16:00 | 1.035099
43 | 2021-11-15 16:00 | 11.4
44 | 2021-11-15 16:00 | 0.4
45 | 2021-11-15 16:00 | 0.3
46 | 2021-11-15 16:00 | 0.7
47 | 2021-11-15 16:00 | 89.4
48 | 2021-11-15 16:00 | 7.8
49 | 2021-11-15 16:00 | 40.62372
50 | 2021-11-15 16:00 | 57.5006
51 | 2021-11-15 16:00 | 2018.167
52 | 2021-11-15 16:00 | 3.652911
53 | 2021-11-15 16:00 | 1458.581
54 | 2021-11-15 16:00 | 2436.456
55 | 2021-11-15 16:00 | 457.2871
1 | 2021-11-16 | 1.259785
2 | 2021-11-16 | 0.8818494
3 | 2021-11-16 | 0.3779355
4 | 2021-11-16 | 1245.075
5 | 2021-11-16 | 225.7673
6 | 2021-11-16 | 0.7766666
7 | 2021-11-16 | 18.8
8 | 2021-11-16 | 39.91507
9 | 2021-11-16 | 1.210797
10 | 2021-11-16 | 1.196036
11 | 2021-11-16 | 0.999756
12 | 2021-11-16 | 0.5095426
13 | 2021-11-16 | 0.3280746
14 | 2021-11-16 | 0.6678637
15 | 2021-11-16 | 3.413142
20 | 2021-11-16 | 0.1841059
21 | 2021-11-16 | 4.387205
22 | 2021-11-16 | 4.164585
23 | 2021-11-16 | 2.773989
24 | 2021-11-16 | 294.9072
25 | 2021-11-16 | 0.1217907
26 | 2021-11-16 | 334.8114
28 | 2021-11-16 | 120.5434
29 | 2021-11-16 | 54
30 | 2021-11-16 | 2779.439
31 | 2021-11-16 | 1.306244
34 | 2021-11-16 | 27.38634
35 | 2021-11-16 | 294.6988
36 | 2021-11-16 | 0.9910026
37 | 2021-11-16 | 0.9410589
38 | 2021-11-16 | 7.800346
39 | 2021-11-16 | 34.4
40 | 2021-11-16 | 0.9740034
41 | 2021-11-16 | 1.179168
42 | 2021-11-16 | 0.9860042
43 | 2021-11-16 | 11.4
44 | 2021-11-16 | 0.4
45 | 2021-11-16 | 0.3
46 | 2021-11-16 | 0.7
47 | 2021-11-16 | 89.7
48 | 2021-11-16 | 7.6
49 | 2021-11-16 | 41.83616
50 | 2021-11-16 | 57.6893
51 | 2021-11-16 | 2098.251
52 | 2021-11-16 | 3.508236
53 | 2021-11-16 | 1047.651
54 | 2021-11-16 | 1741.539
55 | 2021-11-16 | 473.8356
1 | 2021-11-16 08:00 | 1.19256
2 | 2021-11-16 08:00 | 0.8347921
3 | 2021-11-16 08:00 | 0.357768
4 | 2021-11-16 08:00 | 1241.811
5 | 2021-11-16 08:00 | 265.1124
6 | 2021-11-16 08:00 | 0.7175
9 | 2021-11-16 08:00 | 1.116395
10 | 2021-11-16 08:00 | 1.171857
11 | 2021-11-16 08:00 | 0.9997016
12 | 2021-11-16 08:00 | 0.4824135
13 | 2021-11-16 08:00 | 0.3106073
14 | 2021-11-16 08:00 | 0.6323052
15 | 2021-11-16 08:00 | 3.882523
20 | 2021-11-16 08:00 | 0.1833349
21 | 2021-11-16 08:00 | 5.747497
22 | 2021-11-16 08:00 | 4.241391
23 | 2021-11-16 08:00 | 2.700498
24 | 2021-11-16 08:00 | 347.4675
25 | 2021-11-16 08:00 | 0.1240369
26 | 2021-11-16 08:00 | 283.571
28 | 2021-11-16 08:00 | 149.5153
29 | 2021-11-16 08:00 | 54
30 | 2021-11-16 08:00 | 2922.137
31 | 2021-11-16 08:00 | 1.310642
34 | 2021-11-16 08:00 | 25.7723
35 | 2021-11-16 08:00 | 276.4536
36 | 2021-11-16 08:00 | 0.9061326
37 | 2021-11-16 08:00 | 0.8779528
38 | 2021-11-16 08:00 | 9.63002
39 | 2021-11-16 08:00 | 25.33333
40 | 2021-11-16 08:00 | 1.032955
41 | 2021-11-16 08:00 | 1.248791
42 | 2021-11-16 08:00 | 1.038396
43 | 2021-11-16 08:00 | 11.4
44 | 2021-11-16 08:00 | 0.4
45 | 2021-11-16 08:00 | 0.3
46 | 2021-11-16 08:00 | 0.7
47 | 2021-11-16 08:00 | 89.5
48 | 2021-11-16 08:00 | 7.6
49 | 2021-11-16 08:00 | 40.80632
50 | 2021-11-16 08:00 | 57.87987
51 | 2021-11-16 08:00 | 2053.883
52 | 2021-11-16 08:00 | 3.51832
53 | 2021-11-16 08:00 | 1069.181
54 | 2021-11-16 08:00 | 1774.561
55 | 2021-11-16 08:00 | 471.7418
1 | 2021-11-16 16:00 | 1.151746
2 | 2021-11-16 16:00 | 0.8062223
3 | 2021-11-16 16:00 | 0.3455238
4 | 2021-11-16 16:00 | 1250.885
5 | 2021-11-16 16:00 | 204.1543
6 | 2021-11-16 16:00 | 0.7533333
7 | 2021-11-16 16:00 | 17
8 | 2021-11-16 16:00 | 40.47619
9 | 2021-11-16 16:00 | 1.173469
10 | 2021-11-16 16:00 | 1.171643
11 | 2021-11-16 16:00 | 0.9996215
12 | 2021-11-16 16:00 | 0.4637048
13 | 2021-11-16 16:00 | 0.2985614
14 | 2021-11-16 16:00 | 0.6077834
15 | 2021-11-16 16:00 | 3.706944
20 | 2021-11-16 16:00 | 0.1779422
21 | 2021-11-16 16:00 | 4.919898
22 | 2021-11-16 16:00 | 5.538362
23 | 2021-11-16 16:00 | 2.688377
24 | 2021-11-16 16:00 | 245.6111
25 | 2021-11-16 16:00 | 0.161966
26 | 2021-11-16 16:00 | 375.1103
28 | 2021-11-16 16:00 | 127.2518
29 | 2021-11-16 16:00 | 71
30 | 2021-11-16 16:00 | 3414.758
31 | 2021-11-16 16:00 | 1.203066
34 | 2021-11-16 16:00 | 29.52365
35 | 2021-11-16 16:00 | 397.0534
36 | 2021-11-16 16:00 | 0.9540817
37 | 2021-11-16 16:00 | 0.92
38 | 2021-11-16 16:00 | 8.626842
39 | 2021-11-16 16:00 | 26.36364
40 | 2021-11-16 16:00 | 1.035477
41 | 2021-11-16 16:00 | 1.252123
42 | 2021-11-16 16:00 | 1.040489
43 | 2021-11-16 16:00 | 11.3
44 | 2021-11-16 16:00 | 0.4
45 | 2021-11-16 16:00 | 0.3
46 | 2021-11-16 16:00 | 0.5
47 | 2021-11-16 16:00 | 89.6
48 | 2021-11-16 16:00 | 7.7
49 | 2021-11-16 16:00 | 41.02852
50 | 2021-11-16 16:00 | 57.92278
51 | 2021-11-16 16:00 | 2026.559
52 | 2021-11-16 16:00 | 3.570711
53 | 2021-11-16 16:00 | 1407.777
54 | 2021-11-16 16:00 | 2335.775
55 | 2021-11-16 16:00 | 464.6675
1 | 2021-11-17 | 1.19149
2 | 2021-11-17 | 0.8340427
3 | 2021-11-17 | 0.3574469
4 | 2021-11-17 | 1251.341
5 | 2021-11-17 | 169.7595
6 | 2021-11-17 | 0.75075
7 | 2021-11-17 | 19.4
8 | 2021-11-17 | 43.30357
9 | 2021-11-17 | 1.164141
10 | 2021-11-17 | 1.208768
11 | 2021-11-17 | 0.9994884
12 | 2021-11-17 | 0.4807609
13 | 2021-11-17 | 0.3095432
14 | 2021-11-17 | 0.6301391
15 | 2021-11-17 | 3.801816
20 | 2021-11-17 | 0.1755532
21 | 2021-11-17 | 5.060584
22 | 2021-11-17 | 5.45074
23 | 2021-11-17 | 2.731535
24 | 2021-11-17 | 222.7965
25 | 2021-11-17 | 0.1594035
26 | 2021-11-17 | 378.3869
28 | 2021-11-17 | 112.4326
29 | 2021-11-17 | 69.5
30 | 2021-11-17 | 3320.68
31 | 2021-11-17 | 1.312425
34 | 2021-11-17 | 30.48306
35 | 2021-11-17 | 406.4279
36 | 2021-11-17 | 0.9457071
37 | 2021-11-17 | 0.9092702
38 | 2021-11-17 | 8.8624
39 | 2021-11-17 | 20
40 | 2021-11-17 | 1.112484
41 | 2021-11-17 | 1.327042
42 | 2021-11-17 | 1.102741
43 | 2021-11-17 | 11.3
44 | 2021-11-17 | 0.4
45 | 2021-11-17 | 0.3
46 | 2021-11-17 | 0.5
47 | 2021-11-17 | 89.5
48 | 2021-11-17 | 7.6
49 | 2021-11-17 | 41.0624
50 | 2021-11-17 | 57.61271
51 | 2021-11-17 | 2053.291
52 | 2021-11-17 | 3.544703
53 | 2021-11-17 | 1373.656
54 | 2021-11-17 | 2290.1
55 | 2021-11-17 | 470.3235
1 | 2021-11-17 08:00 | 1.207974
2 | 2021-11-17 08:00 | 0.8455821
3 | 2021-11-17 08:00 | 0.3623923
4 | 2021-11-17 08:00 | 1251.233
5 | 2021-11-17 08:00 | 183.6261
6 | 2021-11-17 08:00 | 0.7866667
7 | 2021-11-17 08:00 | 18.2
8 | 2021-11-17 08:00 | 40.44445
9 | 2021-11-17 08:00 | 1.201282
10 | 2021-11-17 08:00 | 1.180558
11 | 2021-11-17 08:00 | 0.9995745
12 | 2021-11-17 08:00 | 0.4843725
13 | 2021-11-17 08:00 | 0.3118685
14 | 2021-11-17 08:00 | 0.6348728
15 | 2021-11-17 08:00 | 3.442582
20 | 2021-11-17 08:00 | 0.1819965
21 | 2021-11-17 08:00 | 4.374995
22 | 2021-11-17 08:00 | 5.35391
23 | 2021-11-17 08:00 | 2.745478
24 | 2021-11-17 08:00 | 265.52
25 | 2021-11-17 08:00 | 0.1565718
26 | 2021-11-17 08:00 | 369.5494
28 | 2021-11-17 08:00 | 120.8281
29 | 2021-11-17 08:00 | 69.5
30 | 2021-11-17 08:00 | 3244.53
31 | 2021-11-17 08:00 | 1.445982
34 | 2021-11-17 08:00 | 30.35097
35 | 2021-11-17 08:00 | 410.8868
36 | 2021-11-17 08:00 | 0.9858974
37 | 2021-11-17 08:00 | 0.9436052
38 | 2021-11-17 08:00 | 7.817577
39 | 2021-11-17 08:00 | 33.15789
40 | 2021-11-17 08:00 | 1.043517
41 | 2021-11-17 08:00 | 1.245513
42 | 2021-11-17 08:00 | 1.042266
43 | 2021-11-17 08:00 | 11.6
44 | 2021-11-17 08:00 | 0.41
45 | 2021-11-17 08:00 | 0.3
46 | 2021-11-17 08:00 | 0.6
47 | 2021-11-17 08:00 | 89.4
48 | 2021-11-17 08:00 | 7.7
49 | 2021-11-17 08:00 | 41.36376
50 | 2021-11-17 08:00 | 57.28094
51 | 2021-11-17 08:00 | 2030.405
52 | 2021-11-17 08:00 | 3.614722
53 | 2021-11-17 08:00 | 1355.908
54 | 2021-11-17 08:00 | 2273.224
55 | 2021-11-17 08:00 | 463.8068
1 | 2021-11-17 16:00 | 1.198246
2 | 2021-11-17 16:00 | 0.8387719
3 | 2021-11-17 16:00 | 0.3594736
4 | 2021-11-17 16:00 | 1251.146
5 | 2021-11-17 16:00 | 179.6495
6 | 2021-11-17 16:00 | 0.81
7 | 2021-11-17 16:00 | 17.6
8 | 2021-11-17 16:00 | 39.11111
9 | 2021-11-17 16:00 | 1.127475
10 | 2021-11-17 16:00 | 1.14816
11 | 2021-11-17 16:00 | 0.9995402
12 | 2021-11-17 16:00 | 0.4774165
13 | 2021-11-17 16:00 | 0.3073899
14 | 2021-11-17 16:00 | 0.6257555
15 | 2021-11-17 16:00 | 3.770119
20 | 2021-11-17 16:00 | 0.1878513
21 | 2021-11-17 16:00 | 5.66079
22 | 2021-11-17 16:00 | 5.298629
23 | 2021-11-17 16:00 | 2.738608
24 | 2021-11-17 16:00 | 241.6369
25 | 2021-11-17 16:00 | 0.1549551
26 | 2021-11-17 16:00 | 383.2723
28 | 2021-11-17 16:00 | 118.65
29 | 2021-11-17 16:00 | 69
30 | 2021-11-17 16:00 | 3159.798
31 | 2021-11-17 16:00 | 1.345047
34 | 2021-11-17 16:00 | 30.49454
35 | 2021-11-17 16:00 | 411.7779
36 | 2021-11-17 16:00 | 0.9146039
37 | 2021-11-17 16:00 | 0.8931373
38 | 2021-11-17 16:00 | 9.430909
39 | 2021-11-17 16:00 | 27.61905
40 | 2021-11-17 16:00 | 1.054236
41 | 2021-11-17 16:00 | 1.257671
42 | 2021-11-17 16:00 | 1.051407
43 | 2021-11-17 16:00 | 11.4
44 | 2021-11-17 16:00 | 0.41
45 | 2021-11-17 16:00 | 0.3
46 | 2021-11-17 16:00 | 0.7
47 | 2021-11-17 16:00 | 89.5
48 | 2021-11-17 16:00 | 7.7
49 | 2021-11-17 16:00 | 40.90195
50 | 2021-11-17 16:00 | 57.25476
51 | 2021-11-17 16:00 | 2041.067
52 | 2021-11-17 16:00 | 3.697252
53 | 2021-11-17 16:00 | 1357.921
54 | 2021-11-17 16:00 | 2275.153
55 | 2021-11-17 16:00 | 453.1656
1 | 2021-11-18 | 1.208009
2 | 2021-11-18 | 0.8456066
3 | 2021-11-18 | 0.3624028
4 | 2021-11-18 | 1250.242
5 | 2021-11-18 | 167.5884
6 | 2021-11-18 | 0.7725
7 | 2021-11-18 | 19
8 | 2021-11-18 | 40.68522
9 | 2021-11-18 | 1.236364
10 | 2021-11-18 | 1.110232
11 | 2021-11-18 | 0.9994718
12 | 2021-11-18 | 0.4810914
13 | 2021-11-18 | 0.3097559
14 | 2021-11-18 | 0.6305722
15 | 2021-11-18 | 3.005555
20 | 2021-11-18 | 0.2113127
21 | 2021-11-18 | 4.287498
22 | 2021-11-18 | 5.540377
23 | 2021-11-18 | 2.745246
24 | 2021-11-18 | 238.0961
25 | 2021-11-18 | 0.1620249
26 | 2021-11-18 | 397.4168
28 | 2021-11-18 | 116.9502
29 | 2021-11-18 | 72
30 | 2021-11-18 | 3211.19
31 | 2021-11-18 | 1.420719
34 | 2021-11-18 | 30.58903
35 | 2021-11-18 | 403.4678
36 | 2021-11-18 | 1.009091
37 | 2021-11-18 | 0.9655172
38 | 2021-11-18 | 7.293053
39 | 2021-11-18 | 37.61194
40 | 2021-11-18 | 1.025344
41 | 2021-11-18 | 1.244906
42 | 2021-11-18 | 1.050249
43 | 2021-11-18 | 11.4
44 | 2021-11-18 | 0.41
45 | 2021-11-18 | 0.3
46 | 2021-11-18 | 0.7
47 | 2021-11-18 | 89.4
48 | 2021-11-18 | 7.9
49 | 2021-11-18 | 41.22667
50 | 2021-11-18 | 57.57698
51 | 2021-11-18 | 2059.416
52 | 2021-11-18 | 3.698747
53 | 2021-11-18 | 1428.119
54 | 2021-11-18 | 2380.226
55 | 2021-11-18 | 450.6083
1 | 2021-11-18 08:00 | 1.309018
2 | 2021-11-18 08:00 | 0.9163123
3 | 2021-11-18 08:00 | 0.3927053
4 | 2021-11-18 08:00 | 1245.113
5 | 2021-11-18 08:00 | 291.6174
6 | 2021-11-18 08:00 | 0.99
7 | 2021-11-18 08:00 | 18.6
8 | 2021-11-18 08:00 | 40.25974
9 | 2021-11-18 08:00 | 1.208974
10 | 2021-11-18 08:00 | 1.196658
11 | 2021-11-18 08:00 | 0.9998124
12 | 2021-11-18 08:00 | 0.5301605
13 | 2021-11-18 08:00 | 0.3413496
14 | 2021-11-18 08:00 | 0.6948877
15 | 2021-11-18 08:00 | 3.271778
20 | 2021-11-18 08:00 | 0.2021794
21 | 2021-11-18 08:00 | 4.782453
22 | 2021-11-18 08:00 | 4.621419
23 | 2021-11-18 08:00 | 2.823292
24 | 2021-11-18 08:00 | 295.0291
25 | 2021-11-18 08:00 | 0.1351506
26 | 2021-11-18 08:00 | 387.1713
28 | 2021-11-18 08:00 | 387.6046
29 | 2021-11-18 08:00 | 59
30 | 2021-11-18 08:00 | 2981.818
31 | 2021-11-18 08:00 | 1.011699
34 | 2021-11-18 08:00 | 28.95067
35 | 2021-11-18 08:00 | 348.3048
36 | 2021-11-18 08:00 | 0.9782051
37 | 2021-11-18 08:00 | 0.9477387
38 | 2021-11-18 08:00 | 8.054231
39 | 2021-11-18 08:00 | 38.46154
40 | 2021-11-18 08:00 | 1.049267
41 | 2021-11-18 08:00 | 1.278252
42 | 2021-11-18 08:00 | 1.067546
43 | 2021-11-18 08:00 | 11.2
44 | 2021-11-18 08:00 | 0.41
45 | 2021-11-18 08:00 | 0.3
46 | 2021-11-18 08:00 | 0.4
47 | 2021-11-18 08:00 | 89.6
48 | 2021-11-18 08:00 | 7.6
49 | 2021-11-18 08:00 | 40.8153
50 | 2021-11-18 08:00 | 57.49057
51 | 2021-11-18 08:00 | 2044.991
52 | 2021-11-18 08:00 | 3.504407
53 | 2021-11-18 08:00 | 1159.075
54 | 2021-11-18 08:00 | 1929.541
55 | 2021-11-18 08:00 | 475.0374
1 | 2021-11-18 16:00 | 1.268063
2 | 2021-11-18 16:00 | 0.8876444
3 | 2021-11-18 16:00 | 0.380419
4 | 2021-11-18 16:00 | 1248.777
5 | 2021-11-18 16:00 | 171.5177
6 | 2021-11-18 16:00 | 0.8025
7 | 2021-11-18 16:00 | 18.5
8 | 2021-11-18 16:00 | 39.52991
9 | 2021-11-18 16:00 | 1.180451
10 | 2021-11-18 16:00 | 1.161615
11 | 2021-11-18 16:00 | 0.9995053
12 | 2021-11-18 16:00 | 0.5089896
13 | 2021-11-18 16:00 | 0.3277185
14 | 2021-11-18 16:00 | 0.6671388
15 | 2021-11-18 16:00 | 3.342223
20 | 2021-11-18 16:00 | 0.2057216
21 | 2021-11-18 16:00 | 5.198355
22 | 2021-11-18 16:00 | 5.276169
23 | 2021-11-18 16:00 | 2.792846
24 | 2021-11-18 16:00 | 277.1517
25 | 2021-11-18 16:00 | 0.1542983
26 | 2021-11-18 16:00 | 410.8147
28 | 2021-11-18 16:00 | 99.82577
29 | 2021-11-18 16:00 | 68
30 | 2021-11-18 16:00 | 3133.685
31 | 2021-11-18 16:00 | 1.615878
34 | 2021-11-18 16:00 | 30.82662
35 | 2021-11-18 16:00 | 398.5646
36 | 2021-11-18 16:00 | 0.9548872
37 | 2021-11-18 16:00 | 0.9438878
38 | 2021-11-18 16:00 | 8.540578
39 | 2021-11-18 16:00 | 32
40 | 2021-11-18 16:00 | 1.041558
41 | 2021-11-18 16:00 | 1.268602
42 | 2021-11-18 16:00 | 1.060548
43 | 2021-11-18 16:00 | 11.5
44 | 2021-11-18 16:00 | 0.41
45 | 2021-11-18 16:00 | 0.3
46 | 2021-11-18 16:00 | 0.5
47 | 2021-11-18 16:00 | 89.3
48 | 2021-11-18 16:00 | 7.7
49 | 2021-11-18 16:00 | 40.88369
50 | 2021-11-18 16:00 | 57.44782
51 | 2021-11-18 16:00 | 2033.215
52 | 2021-11-18 16:00 | 3.608163
53 | 2021-11-18 16:00 | 1339.819
54 | 2021-11-18 16:00 | 2237.034
55 | 2021-11-18 16:00 | 462.7434
1 | 2021-11-19 | 1.207607
2 | 2021-11-19 | 0.8453246
3 | 2021-11-19 | 0.3622819
4 | 2021-11-19 | 1251.225
5 | 2021-11-19 | 179.1742
6 | 2021-11-19 | 0.6825
7 | 2021-11-19 | 19
8 | 2021-11-19 | 41.30435
9 | 2021-11-19 | 1.215484
10 | 2021-11-19 | 1.171385
11 | 2021-11-19 | 0.9995474
12 | 2021-11-19 | 0.4820769
13 | 2021-11-19 | 0.3103905
14 | 2021-11-19 | 0.631864
15 | 2021-11-19 | 3.175571
20 | 2021-11-19 | 0.1993527
21 | 2021-11-19 | 4.345118
22 | 2021-11-19 | 5.348142
23 | 2021-11-19 | 2.739525
24 | 2021-11-19 | 245.7622
25 | 2021-11-19 | 0.1564031
26 | 2021-11-19 | 420.3495
28 | 2021-11-19 | 120.5975
29 | 2021-11-19 | 69
30 | 2021-11-19 | 3199.714
31 | 2021-11-19 | 1.371638
34 | 2021-11-19 | 30.64558
35 | 2021-11-19 | 414.5518
36 | 2021-11-19 | 0.996129
37 | 2021-11-19 | 0.9612245
38 | 2021-11-19 | 7.520689
39 | 2021-11-19 | 37.05882
40 | 2021-11-19 | 1.049392
41 | 2021-11-19 | 1.270656
42 | 2021-11-19 | 1.060681
43 | 2021-11-19 | 11.5
44 | 2021-11-19 | 0.41
45 | 2021-11-19 | 0.3
46 | 2021-11-19 | 0.5
47 | 2021-11-19 | 89.1
48 | 2021-11-19 | 7.8
49 | 2021-11-19 | 40.78302
50 | 2021-11-19 | 57.51222
51 | 2021-11-19 | 2022.974
52 | 2021-11-19 | 3.675126
53 | 2021-11-19 | 1369.78
54 | 2021-11-19 | 2289.046
55 | 2021-11-19 | 454.7068
1 | 2021-11-19 08:00 | 1.23755
2 | 2021-11-19 08:00 | 0.8662852
3 | 2021-11-19 08:00 | 0.3712651
4 | 2021-11-19 08:00 | 1251.275
5 | 2021-11-19 08:00 | 162.8177
6 | 2021-11-19 08:00 | 0.6125
7 | 2021-11-19 08:00 | 19.7
8 | 2021-11-19 08:00 | 41.91489
9 | 2021-11-19 08:00 | 1.224675
10 | 2021-11-19 08:00 | 1.187722
11 | 2021-11-19 08:00 | 0.9994349
12 | 2021-11-19 08:00 | 0.4954289
13 | 2021-11-19 08:00 | 0.3189873
14 | 2021-11-19 08:00 | 0.6493646
15 | 2021-11-19 08:00 | 3.213305
20 | 2021-11-19 08:00 | 0.2007477
21 | 2021-11-19 08:00 | 4.525518
22 | 2021-11-19 08:00 | 5.662448
23 | 2021-11-19 08:00 | 2.773782
24 | 2021-11-19 08:00 | 235.5041
25 | 2021-11-19 08:00 | 0.1655948
26 | 2021-11-19 08:00 | 416.5268
28 | 2021-11-19 08:00 | 95.54396
29 | 2021-11-19 08:00 | 72.5
30 | 2021-11-19 08:00 | 3295.817
31 | 2021-11-19 08:00 | 1.446428
34 | 2021-11-19 08:00 | 31.25199
35 | 2021-11-19 08:00 | 413.9475
36 | 2021-11-19 08:00 | 0.9935065
37 | 2021-11-19 08:00 | 0.9506049
38 | 2021-11-19 08:00 | 7.738823
39 | 2021-11-19 08:00 | 29.30233
40 | 2021-11-19 08:00 | 1.011022
41 | 2021-11-19 08:00 | 1.223581
42 | 2021-11-19 08:00 | 1.024776
43 | 2021-11-19 08:00 | 11.5
44 | 2021-11-19 08:00 | 0.4
45 | 2021-11-19 08:00 | 0.3
46 | 2021-11-19 08:00 | 0.4
47 | 2021-11-19 08:00 | 89.2
48 | 2021-11-19 08:00 | 7.8
49 | 2021-11-19 08:00 | 40.45997
50 | 2021-11-19 08:00 | 57.15302
51 | 2021-11-19 08:00 | 2064.704
52 | 2021-11-19 08:00 | 3.644829
53 | 2021-11-19 08:00 | 1432.977
54 | 2021-11-19 08:00 | 2412.441
55 | 2021-11-19 08:00 | 461.8919
1 | 2021-11-19 16:00 | 1.250065
2 | 2021-11-19 16:00 | 0.8750455
3 | 2021-11-19 16:00 | 0.3750195
4 | 2021-11-19 16:00 | 1250.899
5 | 2021-11-19 16:00 | 182.4322
6 | 2021-11-19 16:00 | 0.7225
7 | 2021-11-19 16:00 | 19.7
8 | 2021-11-19 16:00 | 41.91489
9 | 2021-11-19 16:00 | 1.157629
10 | 2021-11-19 16:00 | 1.197386
11 | 2021-11-19 16:00 | 0.9995853
12 | 2021-11-19 16:00 | 0.4996738
13 | 2021-11-19 16:00 | 0.3217205
14 | 2021-11-19 16:00 | 0.6549284
15 | 2021-11-19 16:00 | 3.573579
20 | 2021-11-19 16:00 | 0.1984393
21 | 2021-11-19 16:00 | 5.616924
22 | 2021-11-19 16:00 | 5.166524
23 | 2021-11-19 16:00 | 2.786842
24 | 2021-11-19 16:00 | 238.2496
25 | 2021-11-19 16:00 | 0.1510918
26 | 2021-11-19 16:00 | 405.1405
28 | 2021-11-19 16:00 | 134.7366
29 | 2021-11-19 16:00 | 66.5
30 | 2021-11-19 16:00 | 3115.753
31 | 2021-11-19 16:00 | 1.305963
34 | 2021-11-19 16:00 | 31.00329
35 | 2021-11-19 16:00 | 414.3239
36 | 2021-11-19 16:00 | 0.925599
37 | 2021-11-19 16:00 | 0.9071146
38 | 2021-11-19 16:00 | 9.190503
39 | 2021-11-19 16:00 | 27.44186
40 | 2021-11-19 16:00 | 1.058831
41 | 2021-11-19 16:00 | 1.281915
42 | 2021-11-19 16:00 | 1.067994
43 | 2021-11-19 16:00 | 11.3
44 | 2021-11-19 16:00 | 0.4
45 | 2021-11-19 16:00 | 0.3
46 | 2021-11-19 16:00 | 0.4
47 | 2021-11-19 16:00 | 89.1
48 | 2021-11-19 16:00 | 7.8
49 | 2021-11-19 16:00 | 40.72406
50 | 2021-11-19 16:00 | 57.50419
51 | 2021-11-19 16:00 | 2046.819
52 | 2021-11-19 16:00 | 3.660117
53 | 2021-11-19 16:00 | 1320.346
54 | 2021-11-19 16:00 | 2206.511
55 | 2021-11-19 16:00 | 456.5869
1 | 2021-11-20 | 1.307408
2 | 2021-11-20 | 0.9151858
3 | 2021-11-20 | 0.3922225
4 | 2021-11-20 | 1250.245
5 | 2021-11-20 | 208.5324
6 | 2021-11-20 | 0.98
7 | 2021-11-20 | 19
8 | 2021-11-20 | 41.48472
9 | 2021-11-20 | 1.221656
10 | 2021-11-20 | 1.186991
11 | 2021-11-20 | 0.9996916
12 | 2021-11-20 | 0.5251167
13 | 2021-11-20 | 0.3381022
14 | 2021-11-20 | 0.6882768
15 | 2021-11-20 | 3.159713
20 | 2021-11-20 | 0.2027125
21 | 2021-11-20 | 4.438227
22 | 2021-11-20 | 4.665355
23 | 2021-11-20 | 2.83221
24 | 2021-11-20 | 301.226
25 | 2021-11-20 | 0.1364354
26 | 2021-11-20 | 465.6846
28 | 2021-11-20 | 133.5031
29 | 2021-11-20 | 61
30 | 2021-11-20 | 2961.969
31 | 2021-11-20 | 1.444504
34 | 2021-11-20 | 29.62749
35 | 2021-11-20 | 378.535
36 | 2021-11-20 | 0.9974523
37 | 2021-11-20 | 0.9561316
38 | 2021-11-20 | 7.597939
39 | 2021-11-20 | 36.48649
40 | 2021-11-20 | 1.031207
41 | 2021-11-20 | 1.254708
42 | 2021-11-20 | 1.047984
43 | 2021-11-20 | 11.3
44 | 2021-11-20 | 0.4
45 | 2021-11-20 | 0.3
46 | 2021-11-20 | 0.4
47 | 2021-11-20 | 89.6
48 | 2021-11-20 | 7.7
49 | 2021-11-20 | 40.83093
50 | 2021-11-20 | 57.49465
51 | 2021-11-20 | 2026.513
52 | 2021-11-20 | 3.601226
53 | 2021-11-20 | 1186.73
54 | 2021-11-20 | 1975.97
55 | 2021-11-20 | 462.3576
1 | 2021-11-20 08:00 | 1.31956
2 | 2021-11-20 08:00 | 0.923692
3 | 2021-11-20 08:00 | 0.395868
4 | 2021-11-20 08:00 | 1251.201
5 | 2021-11-20 08:00 | 201.6373
6 | 2021-11-20 08:00 | 1.0675
7 | 2021-11-20 08:00 | 20.3
8 | 2021-11-20 08:00 | 43.19149
9 | 2021-11-20 08:00 | 1.191919
10 | 2021-11-20 08:00 | 1.123069
11 | 2021-11-20 08:00 | 0.9996629
12 | 2021-11-20 08:00 | 0.532468
13 | 2021-11-20 08:00 | 0.3428353
14 | 2021-11-20 08:00 | 0.6979121
15 | 2021-11-20 08:00 | 3.475752
20 | 2021-11-20 08:00 | 0.1896548
21 | 2021-11-20 08:00 | 4.831923
22 | 2021-11-20 08:00 | 4.77116
23 | 2021-11-20 08:00 | 2.838939
24 | 2021-11-20 08:00 | 284.0424
25 | 2021-11-20 08:00 | 0.1395296
26 | 2021-11-20 08:00 | 414.1841
28 | 2021-11-20 08:00 | 122.6183
29 | 2021-11-20 08:00 | 60.5
30 | 2021-11-20 08:00 | 3038.862
31 | 2021-11-20 08:00 | 1.40868
34 | 2021-11-20 08:00 | 28.12352
35 | 2021-11-20 08:00 | 337.4247
36 | 2021-11-20 08:00 | 0.9684343
37 | 2021-11-20 08:00 | 0.9346535
38 | 2021-11-20 08:00 | 8.307676
39 | 2021-11-20 08:00 | 38.15385
40 | 2021-11-20 08:00 | 1.023326
41 | 2021-11-20 08:00 | 1.245188
42 | 2021-11-20 08:00 | 1.041077
43 | 2021-11-20 08:00 | 11.6
44 | 2021-11-20 08:00 | 0.41
45 | 2021-11-20 08:00 | 0.3
46 | 2021-11-20 08:00 | 0.5
47 | 2021-11-20 08:00 | 89.4
48 | 2021-11-20 08:00 | 7.7
49 | 2021-11-20 08:00 | 40.78988
50 | 2021-11-20 08:00 | 57.45214
51 | 2021-11-20 08:00 | 2043.951
52 | 2021-11-20 08:00 | 3.547128
53 | 2021-11-20 08:00 | 1205.12
54 | 2021-11-20 08:00 | 2004.762
55 | 2021-11-20 08:00 | 468.9814
1 | 2021-11-20 16:00 | 1.251179
2 | 2021-11-20 16:00 | 0.8758256
3 | 2021-11-20 16:00 | 0.3753538
4 | 2021-11-20 16:00 | 1250.292
5 | 2021-11-20 16:00 | 192.0487
6 | 2021-11-20 16:00 | 0.9633333
7 | 2021-11-20 16:00 | 18.9
8 | 2021-11-20 16:00 | 43.44828
9 | 2021-11-20 16:00 | 1.204835
10 | 2021-11-20 16:00 | 1.141298
11 | 2021-11-20 16:00 | 0.9996294
12 | 2021-11-20 16:00 | 0.5066705
13 | 2021-11-20 16:00 | 0.3262253
14 | 2021-11-20 16:00 | 0.6640991
15 | 2021-11-20 16:00 | 3.340931
20 | 2021-11-20 16:00 | 0.197785
21 | 2021-11-20 16:00 | 4.801451
22 | 2021-11-20 16:00 | 4.826969
23 | 2021-11-20 16:00 | 2.772904
24 | 2021-11-20 16:00 | 269.1665
25 | 2021-11-20 16:00 | 0.1411617
26 | 2021-11-20 16:00 | 397.3095
28 | 2021-11-20 16:00 | 123.7974
29 | 2021-11-20 16:00 | 61
30 | 2021-11-20 16:00 | 3110.873
31 | 2021-11-20 16:00 | 1.401553
34 | 2021-11-20 16:00 | 27.46363
35 | 2021-11-20 16:00 | 314.2223
36 | 2021-11-20 16:00 | 0.975827
37 | 2021-11-20 16:00 | 0.9422886
38 | 2021-11-20 16:00 | 8.142383
39 | 2021-11-20 16:00 | 36.47059
40 | 2021-11-20 16:00 | 0.9959024
41 | 2021-11-20 16:00 | 1.211365
42 | 2021-11-20 16:00 | 1.015937
43 | 2021-11-20 16:00 | 11.4
44 | 2021-11-20 16:00 | 0.41
45 | 2021-11-20 16:00 | 0.3
46 | 2021-11-20 16:00 | 0.5
47 | 2021-11-20 16:00 | 89.4
48 | 2021-11-20 16:00 | 7.6
49 | 2021-11-20 16:00 | 40.5086
50 | 2021-11-20 16:00 | 57.21753
51 | 2021-11-20 16:00 | 2078.434
52 | 2021-11-20 16:00 | 3.509307
53 | 2021-11-20 16:00 | 1204.691
54 | 2021-11-20 16:00 | 2016.246
55 | 2021-11-20 16:00 | 476.9209
1 | 2021-11-21 | 1.225279
2 | 2021-11-21 | 0.8576955
3 | 2021-11-21 | 0.3675838
4 | 2021-11-21 | 1251.281
5 | 2021-11-21 | 206.952
6 | 2021-11-21 | 0.8725
7 | 2021-11-21 | 19
8 | 2021-11-21 | 43.379
9 | 2021-11-21 | 1.139303
10 | 2021-11-21 | 1.179447
11 | 2021-11-21 | 0.9996749
12 | 2021-11-21 | 0.4956732
13 | 2021-11-21 | 0.3191446
14 | 2021-11-21 | 0.6496848
15 | 2021-11-21 | 3.78769
20 | 2021-11-21 | 0.1836526
21 | 2021-11-21 | 5.471088
22 | 2021-11-21 | 4.971525
23 | 2021-11-21 | 2.758034
24 | 2021-11-21 | 286.2792
25 | 2021-11-21 | 0.1453892
26 | 2021-11-21 | 390.421
28 | 2021-11-21 | 121.9552
29 | 2021-11-21 | 63.5
30 | 2021-11-21 | 3185.846
31 | 2021-11-21 | 1.383312
34 | 2021-11-21 | 28.46065
35 | 2021-11-21 | 349.9834
36 | 2021-11-21 | 0.9241294
37 | 2021-11-21 | 0.8989205
38 | 2021-11-21 | 9.258778
39 | 2021-11-21 | 25.4945
40 | 2021-11-21 | 1.058384
41 | 2021-11-21 | 1.27673
42 | 2021-11-21 | 1.074187
43 | 2021-11-21 | 11.4
44 | 2021-11-21 | 0.41
45 | 2021-11-21 | 0.3
46 | 2021-11-21 | 0.5
47 | 2021-11-21 | 89.5
48 | 2021-11-21 | 7.7
49 | 2021-11-21 | 41.1982
50 | 2021-11-21 | 57.44483
51 | 2021-11-21 | 2067.381
52 | 2021-11-21 | 3.513361
53 | 2021-11-21 | 1245.129
54 | 2021-11-21 | 2079.292
55 | 2021-11-21 | 475.3116
1 | 2021-11-21 08:00 | 1.218476
2 | 2021-11-21 08:00 | 0.8529332
3 | 2021-11-21 08:00 | 0.3655428
4 | 2021-11-21 08:00 | 1251.527
5 | 2021-11-21 08:00 | 196.9285
6 | 2021-11-21 08:00 | 1.13
7 | 2021-11-21 08:00 | 18
8 | 2021-11-21 08:00 | 40.90909
9 | 2021-11-21 08:00 | 1.214929
10 | 2021-11-21 08:00 | 1.128182
11 | 2021-11-21 08:00 | 0.9996274
12 | 2021-11-21 08:00 | 0.4886647
13 | 2021-11-21 08:00 | 0.3146321
14 | 2021-11-21 08:00 | 0.6404987
15 | 2021-11-21 08:00 | 3.397896
20 | 2021-11-21 08:00 | 0.1841752
21 | 2021-11-21 08:00 | 4.347311
22 | 2021-11-21 08:00 | 5.025908
23 | 2021-11-21 08:00 | 2.747664
24 | 2021-11-21 08:00 | 286.1707
25 | 2021-11-21 08:00 | 0.1469796
26 | 2021-11-21 08:00 | 430.1142
28 | 2021-11-21 08:00 | 126.4715
29 | 2021-11-21 08:00 | 65
30 | 2021-11-21 08:00 | 2989.943
31 | 2021-11-21 08:00 | 1.453171
34 | 2021-11-21 08:00 | 30.76975
35 | 2021-11-21 08:00 | 390.5902
36 | 2021-11-21 08:00 | 0.994852
37 | 2021-11-21 08:00 | 0.9411765
38 | 2021-11-21 08:00 | 7.745208
39 | 2021-11-21 08:00 | 42.41379
40 | 2021-11-21 08:00 | 1.055606
41 | 2021-11-21 08:00 | 1.272388
42 | 2021-11-21 08:00 | 1.070918
43 | 2021-11-21 08:00 | 11.7
44 | 2021-11-21 08:00 | 0.43
45 | 2021-11-21 08:00 | 0.3
46 | 2021-11-21 08:00 | 0.6
47 | 2021-11-21 08:00 | 89.4
48 | 2021-11-21 08:00 | 7.6
49 | 2021-11-21 08:00 | 41.26076
50 | 2021-11-21 08:00 | 57.38359
51 | 2021-11-21 08:00 | 2067.275
52 | 2021-11-21 08:00 | 3.613957
53 | 2021-11-21 08:00 | 1280.322
54 | 2021-11-21 08:00 | 2133.504
55 | 2021-11-21 08:00 | 461.096
1 | 2021-11-21 16:00 | 1.194312
2 | 2021-11-21 16:00 | 0.8360181
3 | 2021-11-21 16:00 | 0.3582935
4 | 2021-11-21 16:00 | 1251.353
5 | 2021-11-21 16:00 | 203.3475
6 | 2021-11-21 16:00 | 0.688
7 | 2021-11-21 16:00 | 18
8 | 2021-11-21 16:00 | 40.72398
9 | 2021-11-21 16:00 | 1.145885
10 | 2021-11-21 16:00 | 1.224676
11 | 2021-11-21 16:00 | 0.9996612
12 | 2021-11-21 16:00 | 0.4775068
13 | 2021-11-21 16:00 | 0.307448
14 | 2021-11-21 16:00 | 0.6258739
15 | 2021-11-21 16:00 | 3.792612
20 | 2021-11-21 16:00 | 0.181312
21 | 2021-11-21 16:00 | 5.352417
22 | 2021-11-21 16:00 | 4.973052
23 | 2021-11-21 16:00 | 2.725416
24 | 2021-11-21 16:00 | 273.843
25 | 2021-11-21 16:00 | 0.1454338
26 | 2021-11-21 16:00 | 376.675
28 | 2021-11-21 16:00 | 140.6495
29 | 2021-11-21 16:00 | 64.5
30 | 2021-11-21 16:00 | 3041.085
31 | 2021-11-21 16:00 | 1.346675
34 | 2021-11-21 16:00 | 30.6975
35 | 2021-11-21 16:00 | 403.7485
36 | 2021-11-21 16:00 | 0.9301746
37 | 2021-11-21 16:00 | 0.9027505
38 | 2021-11-21 16:00 | 9.145029
39 | 2021-11-21 16:00 | 31.79348
40 | 2021-11-21 16:00 | 1.080177
41 | 2021-11-21 16:00 | 1.293816
42 | 2021-11-21 16:00 | 1.086851
43 | 2021-11-21 16:00 | 11.6
44 | 2021-11-21 16:00 | 0.43
45 | 2021-11-21 16:00 | 0.3
46 | 2021-11-21 16:00 | 0.6
47 | 2021-11-21 16:00 | 89.5
48 | 2021-11-21 16:00 | 7.6
49 | 2021-11-21 16:00 | 40.92346
50 | 2021-11-21 16:00 | 57.04394
51 | 2021-11-21 16:00 | 2037.969
52 | 2021-11-21 16:00 | 3.654714
53 | 2021-11-21 16:00 | 1259.268
54 | 2021-11-21 16:00 | 2122.682
55 | 2021-11-21 16:00 | 461.2255
1 | 2021-11-22 | 1.17786
2 | 2021-11-22 | 0.824502
3 | 2021-11-22 | 0.353358
4 | 2021-11-22 | 1251.086
5 | 2021-11-22 | 194.5515
6 | 2021-11-22 | 0.735
7 | 2021-11-22 | 19.7
8 | 2021-11-22 | 42.82609
9 | 2021-11-22 | 1.215109
10 | 2021-11-22 | 1.201641
11 | 2021-11-22 | 0.9996318
12 | 2021-11-22 | 0.4727589
13 | 2021-11-22 | 0.304391
14 | 2021-11-22 | 0.6196508
15 | 2021-11-22 | 3.325934
20 | 2021-11-22 | 0.1875458
21 | 2021-11-22 | 4.290391
22 | 2021-11-22 | 5.187688
23 | 2021-11-22 | 2.713572
24 | 2021-11-22 | 272.4536
25 | 2021-11-22 | 0.1517107
26 | 2021-11-22 | 460.4164
28 | 2021-11-22 | 129.9451
29 | 2021-11-22 | 66
30 | 2021-11-22 | 3232.454
31 | 2021-11-22 | 1.400419
34 | 2021-11-22 | 29.56006
35 | 2021-11-22 | 397.5399
36 | 2021-11-22 | 0.9974392
37 | 2021-11-22 | 0.9471058
38 | 2021-11-22 | 7.616324
39 | 2021-11-22 | 40
40 | 2021-11-22 | 1.077143
41 | 2021-11-22 | 1.300243
42 | 2021-11-22 | 1.087861
43 | 2021-11-22 | 11.6
44 | 2021-11-22 | 0.43
45 | 2021-11-22 | 0.3
46 | 2021-11-22 | 0.6
47 | 2021-11-22 | 89.4
48 | 2021-11-22 | 7.6
49 | 2021-11-22 | 40.49097
50 | 2021-11-22 | 57.13028
51 | 2021-11-22 | 2015.702
52 | 2021-11-22 | 3.613384
53 | 2021-11-22 | 1309.18
54 | 2021-11-22 | 2200.32
55 | 2021-11-22 | 465.1278
1 | 2021-11-22 08:00 | 1.201967
2 | 2021-11-22 08:00 | 0.8413765
3 | 2021-11-22 08:00 | 0.36059
4 | 2021-11-22 08:00 | 1248.913
5 | 2021-11-22 08:00 | 174.2806
6 | 2021-11-22 08:00 | 0.74975
7 | 2021-11-22 08:00 | 19.8
8 | 2021-11-22 08:00 | 43.51648
9 | 2021-11-22 08:00 | 1.189086
10 | 2021-11-22 08:00 | 1.162444
11 | 2021-11-22 08:00 | 0.999532
12 | 2021-11-22 08:00 | 0.4788601
13 | 2021-11-22 08:00 | 0.3083193
14 | 2021-11-22 08:00 | 0.6276477
15 | 2021-11-22 08:00 | 3.597088
20 | 2021-11-22 08:00 | 0.1798881
21 | 2021-11-22 08:00 | 4.708161
22 | 2021-11-22 08:00 | 5.243212
23 | 2021-11-22 08:00 | 2.735277
24 | 2021-11-22 08:00 | 247.179
25 | 2021-11-22 08:00 | 0.1533345
26 | 2021-11-22 08:00 | 347.8235
28 | 2021-11-22 08:00 | 107.7023
29 | 2021-11-22 08:00 | 68.5
30 | 2021-11-22 08:00 | 3104.528
31 | 2021-11-22 08:00 | 1.418282
34 | 2021-11-22 08:00 | 30.93553
35 | 2021-11-22 08:00 | 412.4452
36 | 2021-11-22 08:00 | 0.9695432
37 | 2021-11-22 08:00 | 0.9286422
38 | 2021-11-22 08:00 | 8.305249
39 | 2021-11-22 08:00 | 32.82051
40 | 2021-11-22 08:00 | 1.098955
41 | 2021-11-22 08:00 | 1.327197
42 | 2021-11-22 08:00 | 1.107578
43 | 2021-11-22 08:00 | 11.6
44 | 2021-11-22 08:00 | 0.41
45 | 2021-11-22 08:00 | 0.3
46 | 2021-11-22 08:00 | 0.4
47 | 2021-11-22 08:00 | 89.6
48 | 2021-11-22 08:00 | 7.5
49 | 2021-11-22 08:00 | 40.88723
50 | 2021-11-22 08:00 | 57.32143
51 | 2021-11-22 08:00 | 2039.443
52 | 2021-11-22 08:00 | 3.698428
53 | 2021-11-22 08:00 | 1344.376
54 | 2021-11-22 08:00 | 2251.693
55 | 2021-11-22 08:00 | 452.8675
1 | 2021-11-22 16:00 | 1.221004
2 | 2021-11-22 16:00 | 0.8547025
3 | 2021-11-22 16:00 | 0.3663011
4 | 2021-11-22 16:00 | 1250.324
5 | 2021-11-22 16:00 | 179.0702
6 | 2021-11-22 16:00 | 0.64
7 | 2021-11-22 16:00 | 18.7
8 | 2021-11-22 16:00 | 41.37168
9 | 2021-11-22 16:00 | 1.166877
10 | 2021-11-22 16:00 | 1.21203
11 | 2021-11-22 16:00 | 0.9995523
12 | 2021-11-22 16:00 | 0.4907453
13 | 2021-11-22 16:00 | 0.3159717
14 | 2021-11-22 16:00 | 0.6432257
15 | 2021-11-22 16:00 | 3.867938
20 | 2021-11-22 16:00 | 0.1671661
21 | 2021-11-22 16:00 | 4.792488
22 | 2021-11-22 16:00 | 5.261178
23 | 2021-11-22 16:00 | 2.744142
24 | 2021-11-22 16:00 | 267.5803
25 | 2021-11-22 16:00 | 0.1538599
26 | 2021-11-22 16:00 | 358.7173
28 | 2021-11-22 16:00 | 107.1396
29 | 2021-11-22 16:00 | 68
30 | 2021-11-22 16:00 | 3205.111
31 | 2021-11-22 16:00 | 1.494276
34 | 2021-11-22 16:00 | 30.2679
35 | 2021-11-22 16:00 | 395.0375
36 | 2021-11-22 16:00 | 0.954488
37 | 2021-11-22 16:00 | 0.9120553
38 | 2021-11-22 16:00 | 8.660426
39 | 2021-11-22 16:00 | 23.83838
40 | 2021-11-22 16:00 | 1.09106
41 | 2021-11-22 16:00 | 1.317685
42 | 2021-11-22 16:00 | 1.100554
43 | 2021-11-22 16:00 | 11.5
44 | 2021-11-22 16:00 | 0.41
45 | 2021-11-22 16:00 | 0.3
46 | 2021-11-22 16:00 | 0.6
47 | 2021-11-22 16:00 | 89.7
48 | 2021-11-22 16:00 | 7.5
49 | 2021-11-22 16:00 | 40.91877
50 | 2021-11-22 16:00 | 57.28444
51 | 2021-11-22 16:00 | 2027.283
52 | 2021-11-22 16:00 | 3.592179
53 | 2021-11-22 16:00 | 1326.245
54 | 2021-11-22 16:00 | 2225.597
55 | 2021-11-22 16:00 | 467.1591
1 | 2021-11-23 | 1.176465
2 | 2021-11-23 | 0.8235256
3 | 2021-11-23 | 0.3529395
4 | 2021-11-23 | 1251.369
5 | 2021-11-23 | 197.1102
6 | 2021-11-23 | 0.8225
7 | 2021-11-23 | 20.6
8 | 2021-11-23 | 43.45992
9 | 2021-11-23 | 1.203922
10 | 2021-11-23 | 1.225939
11 | 2021-11-23 | 0.9996616
12 | 2021-11-23 | 0.4721517
13 | 2021-11-23 | 0.304
14 | 2021-11-23 | 0.6188548
15 | 2021-11-23 | 3.812911
20 | 2021-11-23 | 0.162378
21 | 2021-11-23 | 4.41467
22 | 2021-11-23 | 4.682673
23 | 2021-11-23 | 2.686456
24 | 2021-11-23 | 223.8008
25 | 2021-11-23 | 0.1369419
26 | 2021-11-23 | 340.235
28 | 2021-11-23 | 122.6741
29 | 2021-11-23 | 60
30 | 2021-11-23 | 2935.896
31 | 2021-11-23 | 1.13541
34 | 2021-11-23 | 30.33738
35 | 2021-11-23 | 390.2214
36 | 2021-11-23 | 0.9856209
37 | 2021-11-23 | 0.915507
38 | 2021-11-23 | 8.22758
39 | 2021-11-23 | 29.38272
40 | 2021-11-23 | 1.002733
41 | 2021-11-23 | 1.213777
42 | 2021-11-23 | 1.026894
43 | 2021-11-23 | 11.5
44 | 2021-11-23 | 0.41
45 | 2021-11-23 | 0.3
46 | 2021-11-23 | 0.6
47 | 2021-11-23 | 90
48 | 2021-11-23 | 7.4
49 | 2021-11-23 | 40.67298
50 | 2021-11-23 | 57.54964
51 | 2021-11-23 | 2047.941
52 | 2021-11-23 | 3.612435
53 | 2021-11-23 | 1191.189
54 | 2021-11-23 | 1986.208
55 | 2021-11-23 | 461.5768
1 | 2021-11-23 08:00 | 1.179274
2 | 2021-11-23 08:00 | 0.8254915
3 | 2021-11-23 08:00 | 0.3537821
4 | 2021-11-23 08:00 | 1250.844
5 | 2021-11-23 08:00 | 145.8658
6 | 2021-11-23 08:00 | 0.6125
7 | 2021-11-23 08:00 | 18.3
8 | 2021-11-23 08:00 | 40.84821
9 | 2021-11-23 08:00 | 1.108075
10 | 2021-11-23 08:00 | 1.131442
11 | 2021-11-23 08:00 | 0.9992284
12 | 2021-11-23 08:00 | 0.4765798
13 | 2021-11-23 08:00 | 0.3068511
14 | 2021-11-23 08:00 | 0.6246588
15 | 2021-11-23 08:00 | 3.944131
20 | 2021-11-23 08:00 | 0.1802234
21 | 2021-11-23 08:00 | 5.748099
22 | 2021-11-23 08:00 | 5.634077
23 | 2021-11-23 08:00 | 2.614324
24 | 2021-11-23 08:00 | 203.4909
25 | 2021-11-23 08:00 | 0.1647651
26 | 2021-11-23 08:00 | 310.5463
28 | 2021-11-23 08:00 | 57.63494
29 | 2021-11-23 08:00 | 71.5
30 | 2021-11-23 08:00 | 3546.375
31 | 2021-11-23 08:00 | 1.395056
34 | 2021-11-23 08:00 | 27.20575
35 | 2021-11-23 08:00 | 329.1989
36 | 2021-11-23 08:00 | 0.9043478
37 | 2021-11-23 08:00 | 0.8745098
38 | 2021-11-23 08:00 | 9.69223
39 | 2021-11-23 08:00 | 22.13592
40 | 2021-11-23 08:00 | 1.013726
41 | 2021-11-23 08:00 | 1.227182
42 | 2021-11-23 08:00 | 1.037433
43 | 2021-11-23 08:00 | 11.7
44 | 2021-11-23 08:00 | 0.42
45 | 2021-11-23 08:00 | 0.4
46 | 2021-11-23 08:00 | 0.6
47 | 2021-11-23 08:00 | 89.8
48 | 2021-11-23 08:00 | 7.5
49 | 2021-11-23 08:00 | 40.93887
50 | 2021-11-23 08:00 | 57.67739
51 | 2021-11-23 08:00 | 2059.058
52 | 2021-11-23 08:00 | 3.527923
53 | 2021-11-23 08:00 | 1415.264
54 | 2021-11-23 08:00 | 2360.942
55 | 2021-11-23 08:00 | 472.8557
1 | 2021-11-23 16:00 | 1.156772
2 | 2021-11-23 16:00 | 0.8097402
3 | 2021-11-23 16:00 | 0.3470315
4 | 2021-11-23 16:00 | 1248.415
5 | 2021-11-23 16:00 | 182.147
6 | 2021-11-23 16:00 | 0.53
7 | 2021-11-23 16:00 | 19.3
8 | 2021-11-23 16:00 | 41.95652
9 | 2021-11-23 16:00 | 1.256544
10 | 2021-11-23 16:00 | 1.14946
11 | 2021-11-23 16:00 | 0.9995812
12 | 2021-11-23 16:00 | 0.4641523
13 | 2021-11-23 16:00 | 0.2988496
14 | 2021-11-23 16:00 | 0.6083701
15 | 2021-11-23 16:00 | 2.897964
20 | 2021-11-23 16:00 | 0.2204856
21 | 2021-11-23 16:00 | 4.27999
22 | 2021-11-23 16:00 | 5.087316
23 | 2021-11-23 16:00 | 2.632992
24 | 2021-11-23 16:00 | 231.0283
25 | 2021-11-23 16:00 | 0.1487754
26 | 2021-11-23 16:00 | 313.7712
28 | 2021-11-23 16:00 | 125.374
29 | 2021-11-23 16:00 | 64.5
30 | 2021-11-23 16:00 | 3314.419
31 | 2021-11-23 16:00 | 1.268362
34 | 2021-11-23 16:00 | 26.60093
35 | 2021-11-23 16:00 | 321.708
36 | 2021-11-23 16:00 | 1.019634
37 | 2021-11-23 16:00 | 0.9687185
38 | 2021-11-23 16:00 | 7.177953
39 | 2021-11-23 16:00 | 36
40 | 2021-11-23 16:00 | 1.001213
41 | 2021-11-23 16:00 | 1.211996
42 | 2021-11-23 16:00 | 1.025584
43 | 2021-11-23 16:00 | 11.6
44 | 2021-11-23 16:00 | 0.42
45 | 2021-11-23 16:00 | 0.3
46 | 2021-11-23 16:00 | 0.5
47 | 2021-11-23 16:00 | 89.7
48 | 2021-11-23 16:00 | 7.4
49 | 2021-11-23 16:00 | 40.74802
50 | 2021-11-23 16:00 | 57.55558
51 | 2021-11-23 16:00 | 2051.047
52 | 2021-11-23 16:00 | 3.614004
53 | 2021-11-23 16:00 | 1289.36
54 | 2021-11-23 16:00 | 2158.49
55 | 2021-11-23 16:00 | 463.22
1 | 2021-11-24 | 1.223973
2 | 2021-11-24 | 0.8567813
3 | 2021-11-24 | 0.367192
4 | 2021-11-24 | 1251.432
5 | 2021-11-24 | 176.3643
6 | 2021-11-24 | 0.4525
7 | 2021-11-24 | 19.3
8 | 2021-11-24 | 42.79379
9 | 2021-11-24 | 1.134496
10 | 2021-11-24 | 1.277226
11 | 2021-11-24 | 0.9995391
12 | 2021-11-24 | 0.4931643
13 | 2021-11-24 | 0.3175292
14 | 2021-11-24 | 0.6463963
15 | 2021-11-24 | 3.82102
20 | 2021-11-24 | 0.1841474
21 | 2021-11-24 | 5.603504
22 | 2021-11-24 | 5.324409
23 | 2021-11-24 | 2.708499
24 | 2021-11-24 | 210.945
25 | 2021-11-24 | 0.155709
26 | 2021-11-24 | 306.2886
28 | 2021-11-24 | 110.8392
29 | 2021-11-24 | 68.5
30 | 2021-11-24 | 3324.208
31 | 2021-11-24 | 1.196076
34 | 2021-11-24 | 30.25331
35 | 2021-11-24 | 412.5472
36 | 2021-11-24 | 0.9165629
37 | 2021-11-24 | 0.8879142
38 | 2021-11-24 | 9.424524
39 | 2021-11-24 | 28.88889
40 | 2021-11-24 | 1.005446
41 | 2021-11-24 | 1.222908
42 | 2021-11-24 | 1.013213
43 | 2021-11-24 | 11.6
44 | 2021-11-24 | 0.42
45 | 2021-11-24 | 0.3
46 | 2021-11-24 | 0.5
47 | 2021-11-24 | 90.1
48 | 2021-11-24 | 7.3
49 | 2021-11-24 | 40.92389
50 | 2021-11-24 | 57.91062
51 | 2021-11-24 | 2029.179
52 | 2021-11-24 | 3.562895
53 | 2021-11-24 | 1346.648
54 | 2021-11-24 | 2242.734
55 | 2021-11-24 | 467.4345
1 | 2021-11-24 08:00 | 1.185922
2 | 2021-11-24 08:00 | 0.8301451
3 | 2021-11-24 08:00 | 0.3557765
4 | 2021-11-24 08:00 | 1251.022
5 | 2021-11-24 08:00 | 193.8439
6 | 2021-11-24 08:00 | 0.7346666
7 | 2021-11-24 08:00 | 19.6
8 | 2021-11-24 08:00 | 42.06009
9 | 2021-11-24 08:00 | 1.163317
10 | 2021-11-24 08:00 | 1.157712
11 | 2021-11-24 08:00 | 0.9996197
12 | 2021-11-24 08:00 | 0.4768574
13 | 2021-11-24 08:00 | 0.3070299
14 | 2021-11-24 08:00 | 0.6250227
15 | 2021-11-24 08:00 | 3.75835
20 | 2021-11-24 08:00 | 0.1807353
21 | 2021-11-24 08:00 | 5.21808
22 | 2021-11-24 08:00 | 5.190067
23 | 2021-11-24 08:00 | 2.671466
24 | 2021-11-24 08:00 | 233.1861
25 | 2021-11-24 08:00 | 0.1517803
26 | 2021-11-24 08:00 | 301.6211
28 | 2021-11-24 08:00 | 130.3282
29 | 2021-11-24 08:00 | 66.5
30 | 2021-11-24 08:00 | 3242.406
31 | 2021-11-24 08:00 | 1.202958
34 | 2021-11-24 08:00 | 28.76371
35 | 2021-11-24 08:00 | 365.8823
36 | 2021-11-24 08:00 | 0.9409547
37 | 2021-11-24 08:00 | 0.906954
38 | 2021-11-24 08:00 | 8.97643
39 | 2021-11-24 08:00 | 28.40909
40 | 2021-11-24 08:00 | 1.002889
41 | 2021-11-24 08:00 | 1.219954
42 | 2021-11-24 08:00 | 1.01098
43 | 2021-11-24 08:00 | 11.6
44 | 2021-11-24 08:00 | 0.42
45 | 2021-11-24 08:00 | 0.3
46 | 2021-11-24 08:00 | 0.5
47 | 2021-11-24 08:00 | 89.8
48 | 2021-11-24 08:00 | 7.5
49 | 2021-11-24 08:00 | 41.0169
50 | 2021-11-24 08:00 | 57.91099
51 | 2021-11-24 08:00 | 2058.027
52 | 2021-11-24 08:00 | 3.585785
53 | 2021-11-24 08:00 | 1322.201
54 | 2021-11-24 08:00 | 2193.686
55 | 2021-11-24 08:00 | 462.6928
1 | 2021-11-24 16:00 | 1.221334
2 | 2021-11-24 16:00 | 0.8549337
3 | 2021-11-24 16:00 | 0.3664002
4 | 2021-11-24 16:00 | 1250.741
5 | 2021-11-24 16:00 | 206.5481
6 | 2021-11-24 16:00 | 0.8225
7 | 2021-11-24 16:00 | 19
8 | 2021-11-24 16:00 | 42.98642
9 | 2021-11-24 16:00 | 1.207959
10 | 2021-11-24 16:00 | 1.186227
11 | 2021-11-24 16:00 | 0.9996648
12 | 2021-11-24 16:00 | 0.4906771
13 | 2021-11-24 16:00 | 0.3159278
14 | 2021-11-24 16:00 | 0.6431364
15 | 2021-11-24 16:00 | 3.402079
20 | 2021-11-24 16:00 | 0.193969
21 | 2021-11-24 16:00 | 4.813429
22 | 2021-11-24 16:00 | 5.221953
23 | 2021-11-24 16:00 | 2.714192
24 | 2021-11-24 16:00 | 231.8586
25 | 2021-11-24 16:00 | 0.1527128
26 | 2021-11-24 16:00 | 341.0495
28 | 2021-11-24 16:00 | 144.9723
29 | 2021-11-24 16:00 | 67
30 | 2021-11-24 16:00 | 3222.943
31 | 2021-11-24 16:00 | 1.12254
34 | 2021-11-24 16:00 | 30.21378
35 | 2021-11-24 16:00 | 416.6255
36 | 2021-11-24 16:00 | 0.9756098
37 | 2021-11-24 16:00 | 0.9363184
38 | 2021-11-24 16:00 | 8.215508
39 | 2021-11-24 16:00 | 41.63934
40 | 2021-11-24 16:00 | 1.009804
41 | 2021-11-24 16:00 | 1.227816
42 | 2021-11-24 16:00 | 1.0171
43 | 2021-11-24 16:00 | 11.7
44 | 2021-11-24 16:00 | 0.42
45 | 2021-11-24 16:00 | 0.3
46 | 2021-11-24 16:00 | 0.6
47 | 2021-11-24 16:00 | 89.9
48 | 2021-11-24 16:00 | 7.5
49 | 2021-11-24 16:00 | 40.74824
50 | 2021-11-24 16:00 | 57.91029
51 | 2021-11-24 16:00 | 2022.232
52 | 2021-11-24 16:00 | 3.59901
53 | 2021-11-24 16:00 | 1334.147
54 | 2021-11-24 16:00 | 2210.822
55 | 2021-11-24 16:00 | 460.4337
1 | 2021-11-25 | 1.238855
2 | 2021-11-25 | 0.8671985
3 | 2021-11-25 | 0.3716565
4 | 2021-11-25 | 1251.172
5 | 2021-11-25 | 190.4647
6 | 2021-11-25 | 0.79
7 | 2021-11-25 | 18.8
8 | 2021-11-25 | 41.96428
9 | 2021-11-25 | 1.215762
10 | 2021-11-25 | 1.167883
11 | 2021-11-25 | 0.9996011
12 | 2021-11-25 | 0.4982265
13 | 2021-11-25 | 0.3207886
14 | 2021-11-25 | 0.6530315
15 | 2021-11-25 | 3.349089
20 | 2021-11-25 | 0.1924846
21 | 2021-11-25 | 4.578985
22 | 2021-11-25 | 5.496535
23 | 2021-11-25 | 2.747451
24 | 2021-11-25 | 234.5702
25 | 2021-11-25 | 0.1607428
26 | 2021-11-25 | 350.3496
28 | 2021-11-25 | 134.8061
29 | 2021-11-25 | 70
30 | 2021-11-25 | 3286.203
31 | 2021-11-25 | 1.231568
34 | 2021-11-25 | 30.61882
35 | 2021-11-25 | 416.6148
36 | 2021-11-25 | 0.9870801
37 | 2021-11-25 | 0.9419419
38 | 2021-11-25 | 7.928074
39 | 2021-11-25 | 38.4375
40 | 2021-11-25 | 1.004751
41 | 2021-11-25 | 1.228173
42 | 2021-11-25 | 1.025159
43 | 2021-11-25 | 11.7
44 | 2021-11-25 | 0.42
45 | 2021-11-25 | 0.3
46 | 2021-11-25 | 0.6
47 | 2021-11-25 | 90
48 | 2021-11-25 | 7.4
49 | 2021-11-25 | 40.68941
50 | 2021-11-25 | 57.64753
51 | 2021-11-25 | 2037.854
52 | 2021-11-25 | 3.58759
53 | 2021-11-25 | 1395.961
54 | 2021-11-25 | 2323.081
55 | 2021-11-25 | 463.8614
1 | 2021-11-25 08:00 | 1.302096
2 | 2021-11-25 08:00 | 0.911467
3 | 2021-11-25 08:00 | 0.3906287
4 | 2021-11-25 08:00 | 1251.632
5 | 2021-11-25 08:00 | 211.6249
6 | 2021-11-25 08:00 | 0.7975
7 | 2021-11-25 08:00 | 18
8 | 2021-11-25 08:00 | 40.63205
9 | 2021-11-25 08:00 | 1.199485
10 | 2021-11-25 08:00 | 1.188044
11 | 2021-11-25 08:00 | 0.9996918
12 | 2021-11-25 08:00 | 0.522552
13 | 2021-11-25 08:00 | 0.3364508
14 | 2021-11-25 08:00 | 0.6849151
15 | 2021-11-25 08:00 | 3.569512
20 | 2021-11-25 08:00 | 0.1819879
21 | 2021-11-25 08:00 | 4.732952
22 | 2021-11-25 08:00 | 4.799087
23 | 2021-11-25 08:00 | 2.802817
24 | 2021-11-25 08:00 | 253.405
25 | 2021-11-25 08:00 | 0.1403463
26 | 2021-11-25 08:00 | 410.2242
28 | 2021-11-25 08:00 | 147.3072
29 | 2021-11-25 08:00 | 62
30 | 2021-11-25 08:00 | 3010.296
31 | 2021-11-25 08:00 | 1.197425
34 | 2021-11-25 08:00 | 30.00729
35 | 2021-11-25 08:00 | 391.9202
36 | 2021-11-25 08:00 | 0.972973
37 | 2021-11-25 08:00 | 0.9273632
38 | 2021-11-25 08:00 | 8.302464
39 | 2021-11-25 08:00 | 32.30769
40 | 2021-11-25 08:00 | 1.044335
41 | 2021-11-25 08:00 | 1.275925
42 | 2021-11-25 08:00 | 1.064959
43 | 2021-11-25 08:00 | 11.4
44 | 2021-11-25 08:00 | 0.43
45 | 2021-11-25 08:00 | 0.3
46 | 2021-11-25 08:00 | 0.6
47 | 2021-11-25 08:00 | 89.8
48 | 2021-11-25 08:00 | 7.5
49 | 2021-11-25 08:00 | 42.94529
50 | 2021-11-25 08:00 | 58.36518
51 | 2021-11-25 08:00 | 2025.131
52 | 2021-11-25 08:00 | 3.586297
53 | 2021-11-25 08:00 | 1236.969
54 | 2021-11-25 08:00 | 2032.449
55 | 2021-11-25 08:00 | 458.1571
1 | 2021-11-25 16:00 | 1.231
2 | 2021-11-25 16:00 | 0.8617002
3 | 2021-11-25 16:00 | 0.3693001
4 | 2021-11-25 16:00 | 1251.075
5 | 2021-11-25 16:00 | 192.7884
6 | 2021-11-25 16:00 | 0.87
7 | 2021-11-25 16:00 | 17.3
8 | 2021-11-25 16:00 | 40.23256
9 | 2021-11-25 16:00 | 1.18742
10 | 2021-11-25 16:00 | 1.131752
11 | 2021-11-25 16:00 | 0.9996003
12 | 2021-11-25 16:00 | 0.494366
13 | 2021-11-25 16:00 | 0.318303
14 | 2021-11-25 16:00 | 0.6479715
15 | 2021-11-25 16:00 | 3.567056
20 | 2021-11-25 16:00 | 0.188584
21 | 2021-11-25 16:00 | 5.058978
22 | 2021-11-25 16:00 | 5.153125
23 | 2021-11-25 16:00 | 2.736174
24 | 2021-11-25 16:00 | 251.073
25 | 2021-11-25 16:00 | 0.1507
26 | 2021-11-25 16:00 | 399.1783
28 | 2021-11-25 16:00 | 128.5806
29 | 2021-11-25 16:00 | 67
30 | 2021-11-25 16:00 | 3122.544
31 | 2021-11-25 16:00 | 1.302324
34 | 2021-11-25 16:00 | 30.1475
35 | 2021-11-25 16:00 | 394.0228
36 | 2021-11-25 16:00 | 0.9563543
37 | 2021-11-25 16:00 | 0.9231537
38 | 2021-11-25 16:00 | 8.626034
39 | 2021-11-25 16:00 | 34.5283
40 | 2021-11-25 16:00 | 1.017292
41 | 2021-11-25 16:00 | 1.236943
42 | 2021-11-25 16:00 | 1.05003
43 | 2021-11-25 16:00 | 11.5
44 | 2021-11-25 16:00 | 0.43
45 | 2021-11-25 16:00 | 0.3
46 | 2021-11-25 16:00 | 0.6
47 | 2021-11-25 16:00 | 89.2
48 | 2021-11-25 16:00 | 7.6
49 | 2021-11-25 16:00 | 42.24745
50 | 2021-11-25 16:00 | 58.45539
51 | 2021-11-25 16:00 | 2026.688
52 | 2021-11-25 16:00 | 3.586176
53 | 2021-11-25 16:00 | 1330.437
54 | 2021-11-25 16:00 | 2180.844
55 | 2021-11-25 16:00 | 457.0869
1 | 2021-11-26 | 1.208716
2 | 2021-11-26 | 0.846101
3 | 2021-11-26 | 0.3626148
4 | 2021-11-26 | 1250.988
5 | 2021-11-26 | 195.5405
6 | 2021-11-26 | 0.885
7 | 2021-11-26 | 19
8 | 2021-11-26 | 40.94828
9 | 2021-11-26 | 1.170854
10 | 2021-11-26 | 1.093664
11 | 2021-11-26 | 0.9996313
12 | 2021-11-26 | 0.4804883
13 | 2021-11-26 | 0.3093677
14 | 2021-11-26 | 0.6297818
15 | 2021-11-26 | 3.608526
20 | 2021-11-26 | 0.1862068
21 | 2021-11-26 | 5.062301
22 | 2021-11-26 | 5.031136
23 | 2021-11-26 | 2.716121
24 | 2021-11-26 | 221.8892
25 | 2021-11-26 | 0.1471325
26 | 2021-11-26 | 321.3655
28 | 2021-11-26 | 132.4026
29 | 2021-11-26 | 65.5
30 | 2021-11-26 | 3067.317
31 | 2021-11-26 | 1.134748
34 | 2021-11-26 | 29.4602
35 | 2021-11-26 | 391.3718
36 | 2021-11-26 | 0.951005
37 | 2021-11-26 | 0.9246032
38 | 2021-11-26 | 8.670827
39 | 2021-11-26 | 32.98701
40 | 2021-11-26 | 0.9835846
41 | 2021-11-26 | 1.174691
42 | 2021-11-26 | 1.014288
43 | 2021-11-26 | 11.5
44 | 2021-11-26 | 0.43
45 | 2021-11-26 | 0.3
46 | 2021-11-26 | 0.6
47 | 2021-11-26 | 89.9
48 | 2021-11-26 | 7.3
49 | 2021-11-26 | 42.38002
50 | 2021-11-26 | 58.45565
51 | 2021-11-26 | 2024.916
52 | 2021-11-26 | 3.707088
53 | 2021-11-26 | 1320.02
54 | 2021-11-26 | 2166.464
55 | 2021-11-26 | 442.7292
1 | 2021-11-26 08:00 | 1.22134
2 | 2021-11-26 08:00 | 0.8549382
3 | 2021-11-26 08:00 | 0.3664021
4 | 2021-11-26 08:00 | 1250.472
5 | 2021-11-26 08:00 | 169.5662
6 | 2021-11-26 08:00 | 1.0525
7 | 2021-11-26 08:00 | 19.2
8 | 2021-11-26 08:00 | 40.67797
9 | 2021-11-26 08:00 | 1.139506
10 | 2021-11-26 08:00 | 1.080119
11 | 2021-11-26 08:00 | 0.9994934
12 | 2021-11-26 08:00 | 0.4873371
13 | 2021-11-26 08:00 | 0.3137773
14 | 2021-11-26 08:00 | 0.6387585
15 | 2021-11-26 08:00 | 3.828149
20 | 2021-11-26 08:00 | 0.1788588
21 | 2021-11-26 08:00 | 5.319155
22 | 2021-11-26 08:00 | 5.468949
23 | 2021-11-26 08:00 | 2.742003
24 | 2021-11-26 08:00 | 212.8678
25 | 2021-11-26 08:00 | 0.1599361
26 | 2021-11-26 08:00 | 317.1584
28 | 2021-11-26 08:00 | 80.22009
29 | 2021-11-26 08:00 | 71
30 | 2021-11-26 08:00 | 3194.421
31 | 2021-11-26 08:00 | 1.255367
34 | 2021-11-26 08:00 | 30.64672
35 | 2021-11-26 08:00 | 413.0664
36 | 2021-11-26 08:00 | 0.9296296
37 | 2021-11-26 08:00 | 0.9031311
38 | 2021-11-26 08:00 | 9.147304
39 | 2021-11-26 08:00 | 28.27586
40 | 2021-11-26 08:00 | 1.031859
41 | 2021-11-26 08:00 | 1.247645
42 | 2021-11-26 08:00 | 1.043297
43 | 2021-11-26 08:00 | 11.6
44 | 2021-11-26 08:00 | 0.42
45 | 2021-11-26 08:00 | 0.3
46 | 2021-11-26 08:00 | 0.5
47 | 2021-11-26 08:00 | 89.5
48 | 2021-11-26 08:00 | 7.4
49 | 2021-11-26 08:00 | 42.39311
50 | 2021-11-26 08:00 | 58.27441
51 | 2021-11-26 08:00 | 2039.314
52 | 2021-11-26 08:00 | 3.661174
53 | 2021-11-26 08:00 | 1424.259
54 | 2021-11-26 08:00 | 2339.913
55 | 2021-11-26 08:00 | 448.7354
1 | 2021-11-26 16:00 | 1.288458
2 | 2021-11-26 16:00 | 0.9019203
3 | 2021-11-26 16:00 | 0.3865373
4 | 2021-11-26 16:00 | 1251.31
5 | 2021-11-26 16:00 | 172.6414
6 | 2021-11-26 16:00 | 0.9075
7 | 2021-11-26 16:00 | 20
8 | 2021-11-26 16:00 | 42.37288
9 | 2021-11-26 16:00 | 1.096933
10 | 2021-11-26 16:00 | 1.170305
11 | 2021-11-26 16:00 | 0.9995147
12 | 2021-11-26 16:00 | 0.5208872
13 | 2021-11-26 16:00 | 0.3353789
14 | 2021-11-26 16:00 | 0.6827331
15 | 2021-11-26 16:00 | 3.722761
20 | 2021-11-26 16:00 | 0.1982879
21 | 2021-11-26 16:00 | 6.136726
22 | 2021-11-26 16:00 | 5.296981
23 | 2021-11-26 16:00 | 2.797877
24 | 2021-11-26 16:00 | 223.4282
25 | 2021-11-26 16:00 | 0.1549069
26 | 2021-11-26 16:00 | 308.7376
28 | 2021-11-26 16:00 | 112.0507
29 | 2021-11-26 16:00 | 68
30 | 2021-11-26 16:00 | 3254.552
31 | 2021-11-26 16:00 | 1.294175
34 | 2021-11-26 16:00 | 30.2859
35 | 2021-11-26 16:00 | 407.1623
36 | 2021-11-26 16:00 | 0.8907976
37 | 2021-11-26 16:00 | 0.8704966
38 | 2021-11-26 16:00 | 9.859488
39 | 2021-11-26 16:00 | 25.27472
40 | 2021-11-26 16:00 | 1.052112
41 | 2021-11-26 16:00 | 1.271095
42 | 2021-11-26 16:00 | 1.060238
43 | 2021-11-26 16:00 | 11.5
44 | 2021-11-26 16:00 | 0.42
45 | 2021-11-26 16:00 | 0.3
46 | 2021-11-26 16:00 | 0.5
47 | 2021-11-26 16:00 | 89.9
48 | 2021-11-26 16:00 | 7.4
49 | 2021-11-26 16:00 | 41.43156
50 | 2021-11-26 16:00 | 58.18877
51 | 2021-11-26 16:00 | 2014.328
52 | 2021-11-26 16:00 | 3.518329
53 | 2021-11-26 16:00 | 1346.938
54 | 2021-11-26 16:00 | 2217.568
55 | 2021-11-26 16:00 | 467.9429
1 | 2021-11-27 | 1.203148
2 | 2021-11-27 | 0.8422036
3 | 2021-11-27 | 0.3609444
4 | 2021-11-27 | 1251.56
5 | 2021-11-27 | 204.2467
6 | 2021-11-27 | 0.696
7 | 2021-11-27 | 18.3
8 | 2021-11-27 | 40.9396
9 | 2021-11-27 | 1.14375
10 | 2021-11-27 | 1.189715
11 | 2021-11-27 | 0.9996582
12 | 2021-11-27 | 0.4839269
13 | 2021-11-27 | 0.3115816
14 | 2021-11-27 | 0.6342888
15 | 2021-11-27 | 3.841594
20 | 2021-11-27 | 0.1786672
21 | 2021-11-27 | 5.347817
22 | 2021-11-27 | 5.189194
23 | 2021-11-27 | 2.71109
24 | 2021-11-27 | 239.1997
25 | 2021-11-27 | 0.1517548
26 | 2021-11-27 | 333.0267
28 | 2021-11-27 | 128.1111
29 | 2021-11-27 | 66
30 | 2021-11-27 | 3196.384
31 | 2021-11-27 | 1.171131
34 | 2021-11-27 | 30.06623
35 | 2021-11-27 | 397.7895
36 | 2021-11-27 | 0.92875
37 | 2021-11-27 | 0.8988212
38 | 2021-11-27 | 9.189411
39 | 2021-11-27 | 26.06838
40 | 2021-11-27 | 1.077923
41 | 2021-11-27 | 1.302838
42 | 2021-11-27 | 1.084184
43 | 2021-11-27 | 11.5
44 | 2021-11-27 | 0.42
45 | 2021-11-27 | 0.3
46 | 2021-11-27 | 0.5
47 | 2021-11-27 | 90.1
48 | 2021-11-27 | 7.3
49 | 2021-11-27 | 40.78477
50 | 2021-11-27 | 57.86826
51 | 2021-11-27 | 2033.936
52 | 2021-11-27 | 3.585006
53 | 2021-11-27 | 1320.567
54 | 2021-11-27 | 2192.566
55 | 2021-11-27 | 463.1292
1 | 2021-11-27 08:00 | 1.257193
2 | 2021-11-27 08:00 | 0.8800351
3 | 2021-11-27 08:00 | 0.3771579
4 | 2021-11-27 08:00 | 1251.355
5 | 2021-11-27 08:00 | 207.3524
6 | 2021-11-27 08:00 | 1.303333
7 | 2021-11-27 08:00 | 19.2
8 | 2021-11-27 08:00 | 41.55844
9 | 2021-11-27 08:00 | 1.101235
10 | 2021-11-27 08:00 | 1.115015
11 | 2021-11-27 08:00 | 0.9996769
12 | 2021-11-27 08:00 | 0.5033587
13 | 2021-11-27 08:00 | 0.324093
14 | 2021-11-27 08:00 | 0.6597583
15 | 2021-11-27 08:00 | 3.761532
20 | 2021-11-27 08:00 | 0.1953041
21 | 2021-11-27 08:00 | 6.086867
22 | 2021-11-27 08:00 | 4.916668
23 | 2021-11-27 08:00 | 2.767973
24 | 2021-11-27 08:00 | 281.0339
25 | 2021-11-27 08:00 | 0.1437849
26 | 2021-11-27 08:00 | 368.7106
28 | 2021-11-27 08:00 | 130.1696
29 | 2021-11-27 08:00 | 64
30 | 2021-11-27 08:00 | 3086.922
31 | 2021-11-27 08:00 | 1.355344
34 | 2021-11-27 08:00 | 29.57028
35 | 2021-11-27 08:00 | 406.245
36 | 2021-11-27 08:00 | 0.8901235
37 | 2021-11-27 08:00 | 0.8643411
38 | 2021-11-27 08:00 | 9.848399
39 | 2021-11-27 08:00 | 20.96386
40 | 2021-11-27 08:00 | 1.079237
41 | 2021-11-27 08:00 | 1.30464
42 | 2021-11-27 08:00 | 1.085735
43 | 2021-11-27 08:00 | 11.5
44 | 2021-11-27 08:00 | 0.42
45 | 2021-11-27 08:00 | 0.4
46 | 2021-11-27 08:00 | 0.5
47 | 2021-11-27 08:00 | 89.9
48 | 2021-11-27 08:00 | 7.3
49 | 2021-11-27 08:00 | 41.20285
50 | 2021-11-27 08:00 | 57.95606
51 | 2021-11-27 08:00 | 1999.94
52 | 2021-11-27 08:00 | 3.634384
53 | 2021-11-27 08:00 | 1271.48
54 | 2021-11-27 08:00 | 2093.137
55 | 2021-11-27 08:00 | 452.9574
1 | 2021-11-27 16:00 | 1.323111
2 | 2021-11-27 16:00 | 0.9261777
3 | 2021-11-27 16:00 | 0.3969333
4 | 2021-11-27 16:00 | 1250.39
5 | 2021-11-27 16:00 | 247.0186
6 | 2021-11-27 16:00 | 1.11
7 | 2021-11-27 16:00 | 18.8
8 | 2021-11-27 16:00 | 41.22807
9 | 2021-11-27 16:00 | 1.153558
10 | 2021-11-27 16:00 | 1.121514
11 | 2021-11-27 16:00 | 0.9997681
12 | 2021-11-27 16:00 | 0.5285898
13 | 2021-11-27 16:00 | 0.3403383
14 | 2021-11-27 16:00 | 0.692829
15 | 2021-11-27 16:00 | 3.731728
20 | 2021-11-27 16:00 | 0.1849634
21 | 2021-11-27 16:00 | 5.372858
22 | 2021-11-27 16:00 | 4.578434
23 | 2021-11-27 16:00 | 2.828116
24 | 2021-11-27 16:00 | 380.5001
25 | 2021-11-27 16:00 | 0.1338935
26 | 2021-11-27 16:00 | 501.0691
28 | 2021-11-27 16:00 | 148.1869
29 | 2021-11-27 16:00 | 59
30 | 2021-11-27 16:00 | 2942.388
31 | 2021-11-27 16:00 | 1.54037
34 | 2021-11-27 16:00 | 28.15737
35 | 2021-11-27 16:00 | 352.824
36 | 2021-11-27 16:00 | 0.9325843
37 | 2021-11-27 16:00 | 0.9049951
38 | 2021-11-27 16:00 | 9.104585
39 | 2021-11-27 16:00 | 23.28244
40 | 2021-11-27 16:00 | 1.103696
41 | 2021-11-27 16:00 | 1.323917
42 | 2021-11-27 16:00 | 1.099428
43 | 2021-11-27 16:00 | 11.6
44 | 2021-11-27 16:00 | 0.42
45 | 2021-11-27 16:00 | 0.3
46 | 2021-11-27 16:00 | 0.5
47 | 2021-11-27 16:00 | 89.8
48 | 2021-11-27 16:00 | 7.3
49 | 2021-11-27 16:00 | 40.93297
50 | 2021-11-27 16:00 | 57.55074
51 | 2021-11-27 16:00 | 2031.064
52 | 2021-11-27 16:00 | 3.664045
53 | 2021-11-27 16:00 | 1178.198
54 | 2021-11-27 16:00 | 1956.843
55 | 2021-11-27 16:00 | 453.2907
1 | 2021-11-28 | 1.323126
2 | 2021-11-28 | 0.9261883
3 | 2021-11-28 | 0.3969379
4 | 2021-11-28 | 1249.569
5 | 2021-11-28 | 196.4832
6 | 2021-11-28 | 0.825
7 | 2021-11-28 | 18.7
8 | 2021-11-28 | 42.02247
9 | 2021-11-28 | 1.162469
10 | 2021-11-28 | 1.182539
11 | 2021-11-28 | 0.9996328
12 | 2021-11-28 | 0.5349527
13 | 2021-11-28 | 0.3444352
14 | 2021-11-28 | 0.701169
15 | 2021-11-28 | 3.899121
20 | 2021-11-28 | 0.1650032
21 | 2021-11-28 | 4.758885
22 | 2021-11-28 | 4.935694
23 | 2021-11-28 | 2.82027
24 | 2021-11-28 | 324.7718
25 | 2021-11-28 | 0.1443413
26 | 2021-11-28 | 410.0672
28 | 2021-11-28 | 112.7707
29 | 2021-11-28 | 62
30 | 2021-11-28 | 3146.934
31 | 2021-11-28 | 1.652924
34 | 2021-11-28 | 28.49014
35 | 2021-11-28 | 347.4179
36 | 2021-11-28 | 0.9534005
37 | 2021-11-28 | 0.9120553
38 | 2021-11-28 | 8.658007
39 | 2021-11-28 | 26.74157
40 | 2021-11-28 | 1.099797
41 | 2021-11-28 | 1.31969
42 | 2021-11-28 | 1.092257
43 | 2021-11-28 | 11.6
44 | 2021-11-28 | 0.42
45 | 2021-11-28 | 0.3
46 | 2021-11-28 | 0.5
47 | 2021-11-28 | 89.6
48 | 2021-11-28 | 7.4
49 | 2021-11-28 | 41.16632
50 | 2021-11-28 | 57.34971
51 | 2021-11-28 | 2042.956
52 | 2021-11-28 | 3.520236
53 | 2021-11-28 | 1236.473
54 | 2021-11-28 | 2066.371
55 | 2021-11-28 | 474.7356
1 | 2021-11-28 08:00 | 1.322996
2 | 2021-11-28 08:00 | 0.9260972
3 | 2021-11-28 08:00 | 0.3968988
4 | 2021-11-28 08:00 | 1250.473
5 | 2021-11-28 08:00 | 214.5042
6 | 2021-11-28 08:00 | 0.9625
7 | 2021-11-28 08:00 | 19
8 | 2021-11-28 08:00 | 42.88939
9 | 2021-11-28 08:00 | 1.193342
10 | 2021-11-28 08:00 | 1.224122
11 | 2021-11-28 08:00 | 0.9996924
12 | 2021-11-28 08:00 | 0.541191
13 | 2021-11-28 08:00 | 0.3484518
14 | 2021-11-28 08:00 | 0.7093456
15 | 2021-11-28 08:00 | 3.654054
20 | 2021-11-28 08:00 | 0.1742594
21 | 2021-11-28 08:00 | 4.589315
22 | 2021-11-28 08:00 | 4.697513
23 | 2021-11-28 08:00 | 2.812379
24 | 2021-11-28 08:00 | 333.2468
25 | 2021-11-28 08:00 | 0.1373759
26 | 2021-11-28 08:00 | 454.1259
28 | 2021-11-28 08:00 | 123.8894
29 | 2021-11-28 08:00 | 59.5
30 | 2021-11-28 08:00 | 3188.423
31 | 2021-11-28 08:00 | 1.553568
34 | 2021-11-28 08:00 | 27.49593
35 | 2021-11-28 08:00 | 332.8322
36 | 2021-11-28 08:00 | 0.9743918
37 | 2021-11-28 08:00 | 0.9255214
38 | 2021-11-28 08:00 | 8.243369
39 | 2021-11-28 08:00 | 37.35294
40 | 2021-11-28 08:00 | 1.113865
41 | 2021-11-28 08:00 | 1.332668
42 | 2021-11-28 08:00 | 1.109291
43 | 2021-11-28 08:00 | 11.3
44 | 2021-11-28 08:00 | 0.39
45 | 2021-11-28 08:00 | 0.3
46 | 2021-11-28 08:00 | 0.5
47 | 2021-11-28 08:00 | 89.8
48 | 2021-11-28 08:00 | 7.2
49 | 2021-11-28 08:00 | 41.39498
50 | 2021-11-28 08:00 | 57.5909
51 | 2021-11-28 08:00 | 2024.925
52 | 2021-11-28 08:00 | 3.386443
53 | 2021-11-28 08:00 | 1160.062
54 | 2021-11-28 08:00 | 1926.951
55 | 2021-11-28 08:00 | 490.5077
1 | 2021-11-28 16:00 | 1.269025
2 | 2021-11-28 16:00 | 0.8883173
3 | 2021-11-28 16:00 | 0.3807074
4 | 2021-11-28 16:00 | 1250.653
5 | 2021-11-28 16:00 | 209.7378
6 | 2021-11-28 16:00 | 0.8366666
7 | 2021-11-28 16:00 | 19
8 | 2021-11-28 16:00 | 42.69663
9 | 2021-11-28 16:00 | 1.187342
10 | 2021-11-28 16:00 | 1.177269
11 | 2021-11-28 16:00 | 0.9996629
12 | 2021-11-28 16:00 | 0.5110713
13 | 2021-11-28 16:00 | 0.3290589
14 | 2021-11-28 16:00 | 0.6698673
15 | 2021-11-28 16:00 | 3.657331
20 | 2021-11-28 16:00 | 0.1750152
21 | 2021-11-28 16:00 | 4.635025
22 | 2021-11-28 16:00 | 5.316648
23 | 2021-11-28 16:00 | 2.788183
24 | 2021-11-28 16:00 | 287.4368
25 | 2021-11-28 16:00 | 0.1554821
26 | 2021-11-28 16:00 | 306.1581
28 | 2021-11-28 16:00 | 128.2997
29 | 2021-11-28 16:00 | 67.5
30 | 2021-11-28 16:00 | 3303.676
31 | 2021-11-28 16:00 | 1.370458
34 | 2021-11-28 16:00 | 29.46861
35 | 2021-11-28 16:00 | 392.7209
36 | 2021-11-28 16:00 | 0.9708861
37 | 2021-11-28 16:00 | 0.9259625
38 | 2021-11-28 16:00 | 8.292356
39 | 2021-11-28 16:00 | 37.07547
40 | 2021-11-28 16:00 | 1.098498
41 | 2021-11-28 16:00 | 1.31802
42 | 2021-11-28 16:00 | 1.091334
43 | 2021-11-28 16:00 | 11.5
44 | 2021-11-28 16:00 | 0.39
45 | 2021-11-28 16:00 | 0.3
46 | 2021-11-28 16:00 | 0.5
47 | 2021-11-28 16:00 | 89.8
48 | 2021-11-28 16:00 | 7.4
49 | 2021-11-28 16:00 | 41.21576
50 | 2021-11-28 16:00 | 57.35732
51 | 2021-11-28 16:00 | 2027.703
52 | 2021-11-28 16:00 | 3.565145
53 | 2021-11-28 16:00 | 1341.126
54 | 2021-11-28 16:00 | 2240.849
55 | 2021-11-28 16:00 | 468.6687
1 | 2021-11-29 | 1.266728
2 | 2021-11-29 | 0.8867095
3 | 2021-11-29 | 0.3800184
4 | 2021-11-29 | 1251.101
5 | 2021-11-29 | 214.3161
6 | 2021-11-29 | 0.8075
7 | 2021-11-29 | 18.2
8 | 2021-11-29 | 41.45786
9 | 2021-11-29 | 1.218346
10 | 2021-11-29 | 1.247575
11 | 2021-11-29 | 0.9996881
12 | 2021-11-29 | 0.5158072
13 | 2021-11-29 | 0.3321081
14 | 2021-11-29 | 0.6760746
15 | 2021-11-29 | 3.311512
20 | 2021-11-29 | 0.1934777
21 | 2021-11-29 | 4.509277
22 | 2021-11-29 | 5.231705
23 | 2021-11-29 | 2.788876
24 | 2021-11-29 | 284.2366
25 | 2021-11-29 | 0.152998
26 | 2021-11-29 | 332.9412
28 | 2021-11-29 | 144.8799
29 | 2021-11-29 | 65.5
30 | 2021-11-29 | 3328.455
31 | 2021-11-29 | 1.32625
34 | 2021-11-29 | 29.85254
35 | 2021-11-29 | 399.9663
36 | 2021-11-29 | 0.9909561
37 | 2021-11-29 | 0.9448898
38 | 2021-11-29 | 7.820789
39 | 2021-11-29 | 40
40 | 2021-11-29 | 1.092795
41 | 2021-11-29 | 1.304823
42 | 2021-11-29 | 1.079968
43 | 2021-11-29 | 11.5
44 | 2021-11-29 | 0.39
45 | 2021-11-29 | 0.3
46 | 2021-11-29 | 0.5
47 | 2021-11-29 | 90
48 | 2021-11-29 | 7.4
49 | 2021-11-29 | 40.98185
50 | 2021-11-29 | 57.72211
51 | 2021-11-29 | 2038.022
52 | 2021-11-29 | 3.441538
53 | 2021-11-29 | 1302.039
54 | 2021-11-29 | 2163.824
55 | 2021-11-29 | 482.8869
1 | 2021-11-29 08:00 | 1.229986
2 | 2021-11-29 08:00 | 0.8609899
3 | 2021-11-29 08:00 | 0.3689957
4 | 2021-11-29 08:00 | 1251.387
5 | 2021-11-29 08:00 | 193.7953
6 | 2021-11-29 08:00 | 0.84
7 | 2021-11-29 08:00 | 18.3
8 | 2021-11-29 08:00 | 40.21978
9 | 2021-11-29 08:00 | 1.223087
10 | 2021-11-29 08:00 | 1.102691
11 | 2021-11-29 08:00 | 0.9996072
12 | 2021-11-29 08:00 | 0.4910149
13 | 2021-11-29 08:00 | 0.3161453
14 | 2021-11-29 08:00 | 0.6435792
15 | 2021-11-29 08:00 | 3.384275
20 | 2021-11-29 08:00 | 0.1788545
21 | 2021-11-29 08:00 | 4.080697
22 | 2021-11-29 08:00 | 5.380372
23 | 2021-11-29 08:00 | 2.751209
24 | 2021-11-29 08:00 | 254.2599
25 | 2021-11-29 08:00 | 0.1573457
26 | 2021-11-29 08:00 | 346.823
28 | 2021-11-29 08:00 | 123.1385
29 | 2021-11-29 08:00 | 70
30 | 2021-11-29 08:00 | 3109.921
31 | 2021-11-29 08:00 | 1.312002
34 | 2021-11-29 08:00 | 30.91887
35 | 2021-11-29 08:00 | 399.9832
36 | 2021-11-29 08:00 | 1.009079
37 | 2021-11-29 08:00 | 0.942058
38 | 2021-11-29 08:00 | 7.464972
39 | 2021-11-29 08:00 | 42.5
40 | 2021-11-29 08:00 | 1.057917
41 | 2021-11-29 08:00 | 1.272301
42 | 2021-11-29 08:00 | 1.054529
43 | 2021-11-29 08:00 | 11.7
44 | 2021-11-29 08:00 | 0.4
45 | 2021-11-29 08:00 | 0.3
46 | 2021-11-29 08:00 | 0.6
47 | 2021-11-29 08:00 | 90.2
48 | 2021-11-29 08:00 | 7.1
49 | 2021-11-29 08:00 | 42.35492
50 | 2021-11-29 08:00 | 57.99242
51 | 2021-11-29 08:00 | 2079.934
52 | 2021-11-29 08:00 | 3.656028
53 | 2021-11-29 08:00 | 1391.694
54 | 2021-11-29 08:00 | 2300.25
55 | 2021-11-29 08:00 | 452.0866
1 | 2021-11-29 16:00 | 1.242447
2 | 2021-11-29 16:00 | 0.8697131
3 | 2021-11-29 16:00 | 0.3727342
4 | 2021-11-29 16:00 | 1251.192
5 | 2021-11-29 16:00 | 138.8869
6 | 2021-11-29 16:00 | 0.7225
7 | 2021-11-29 16:00 | 18.5
8 | 2021-11-29 16:00 | 39.9568
9 | 2021-11-29 16:00 | 1.194872
10 | 2021-11-29 16:00 | 1.159648
11 | 2021-11-29 16:00 | 0.9990993
12 | 2021-11-29 16:00 | 0.500452
13 | 2021-11-29 16:00 | 0.3222215
14 | 2021-11-29 16:00 | 0.6559485
15 | 2021-11-29 16:00 | 3.653088
20 | 2021-11-29 16:00 | 0.174883
21 | 2021-11-29 16:00 | 4.617121
22 | 2021-11-29 16:00 | 5.65028
23 | 2021-11-29 16:00 | 2.753394
24 | 2021-11-29 16:00 | 186.1077
25 | 2021-11-29 16:00 | 0.1652389
26 | 2021-11-29 16:00 | 228.2906
28 | 2021-11-29 16:00 | 42.87551
29 | 2021-11-29 16:00 | 73
30 | 2021-11-29 16:00 | 3344.882
31 | 2021-11-29 16:00 | 1.339995
34 | 2021-11-29 16:00 | 30.74845
35 | 2021-11-29 16:00 | 406.0378
36 | 2021-11-29 16:00 | 0.974359
37 | 2021-11-29 16:00 | 0.9246032
38 | 2021-11-29 16:00 | 8.270209
39 | 2021-11-29 16:00 | 44.06779
40 | 2021-11-29 16:00 | 1.064337
41 | 2021-11-29 16:00 | 1.279452
42 | 2021-11-29 16:00 | 1.059247
43 | 2021-11-29 16:00 | 11.4
44 | 2021-11-29 16:00 | 0.4
45 | 2021-11-29 16:00 | 0.3
46 | 2021-11-29 16:00 | 0.5
47 | 2021-11-29 16:00 | 90.1
48 | 2021-11-29 16:00 | 7.2
49 | 2021-11-29 16:00 | 42.38816
50 | 2021-11-29 16:00 | 57.99686
51 | 2021-11-29 16:00 | 2054.827
52 | 2021-11-29 16:00 | 3.549757
53 | 2021-11-29 16:00 | 1436.989
54 | 2021-11-29 16:00 | 2378.808
55 | 2021-11-29 16:00 | 466.3451
1 | 2021-11-30 | 1.301582
2 | 2021-11-30 | 0.9111075
3 | 2021-11-30 | 0.3904747
4 | 2021-11-30 | 1250.875
5 | 2021-11-30 | 149.8264
6 | 2021-11-30 | 0.5633333
7 | 2021-11-30 | 19
8 | 2021-11-30 | 40.86021
9 | 2021-11-30 | 1.246094
10 | 2021-11-30 | 1.275188
11 | 2021-11-30 | 0.9992964
12 | 2021-11-30 | 0.5282425
13 | 2021-11-30 | 0.3401147
14 | 2021-11-30 | 0.6923737
15 | 2021-11-30 | 3.073938
20 | 2021-11-30 | 0.1999588
21 | 2021-11-30 | 4.055161
22 | 2021-11-30 | 5.553581
23 | 2021-11-30 | 2.811926
24 | 2021-11-30 | 199.6119
25 | 2021-11-30 | 0.162411
26 | 2021-11-30 | 314.6166
28 | 2021-11-30 | 67.00689
29 | 2021-11-30 | 66
30 | 2021-11-30 | 3401.434
31 | 2021-11-30 | 1.332288
34 | 2021-11-30 | 31.0491
35 | 2021-11-30 | 416.6526
36 | 2021-11-30 | 1.02474
37 | 2021-11-30 | 0.957958
38 | 2021-11-30 | 7.129099
39 | 2021-11-30 | 50.58139
40 | 2021-11-30 | 1.056666
41 | 2021-11-30 | 1.277604
42 | 2021-11-30 | 1.064342
43 | 2021-11-30 | 11.4
44 | 2021-11-30 | 0.4
45 | 2021-11-30 | 0.3
46 | 2021-11-30 | 0.5
47 | 2021-11-30 | 90.1
48 | 2021-11-30 | 7.2
49 | 2021-11-30 | 42.2887
50 | 2021-11-30 | 57.61476
51 | 2021-11-30 | 2017.536
52 | 2021-11-30 | 3.464619
53 | 2021-11-30 | 1380.597
54 | 2021-11-30 | 2308.054
55 | 2021-11-30 | 482.5291
1 | 2021-11-30 08:00 | 1.346934
2 | 2021-11-30 08:00 | 0.9428536
3 | 2021-11-30 08:00 | 0.4040801
4 | 2021-11-30 08:00 | 1250.84
5 | 2021-11-30 08:00 | 117.6631
6 | 2021-11-30 08:00 | 0.6625
7 | 2021-11-30 08:00 | 20.7
8 | 2021-11-30 08:00 | 44.32548
9 | 2021-11-30 08:00 | 1.121921
10 | 2021-11-30 08:00 | 1.203966
11 | 2021-11-30 08:00 | 0.9981191
12 | 2021-11-30 08:00 | 0.5411007
13 | 2021-11-30 08:00 | 0.3483936
14 | 2021-11-30 08:00 | 0.7092271
15 | 2021-11-30 08:00 | 3.867568
20 | 2021-11-30 08:00 | 0.1813744
21 | 2021-11-30 08:00 | 5.583195
22 | 2021-11-30 08:00 | 5.717191
23 | 2021-11-30 08:00 | 2.864322
24 | 2021-11-30 08:00 | 153.8292
25 | 2021-11-30 08:00 | 0.1671957
26 | 2021-11-30 08:00 | 227.4044
28 | 2021-11-30 08:00 | 41.97261
29 | 2021-11-30 08:00 | 71.5
30 | 2021-11-30 08:00 | 3372.657
31 | 2021-11-30 08:00 | 1.30737
34 | 2021-11-30 08:00 | 31.37504
35 | 2021-11-30 08:00 | 425.9661
36 | 2021-11-30 08:00 | 0.9150246
37 | 2021-11-30 08:00 | 0.8896484
38 | 2021-11-30 08:00 | 9.450764
39 | 2021-11-30 08:00 | 28.53933
40 | 2021-11-30 08:00 | 1.051258
41 | 2021-11-30 08:00 | 1.262279
42 | 2021-11-30 08:00 | 1.052792
43 | 2021-11-30 08:00 | 11.4
44 | 2021-11-30 08:00 | 0.4
45 | 2021-11-30 08:00 | 0.3
46 | 2021-11-30 08:00 | 0.5
47 | 2021-11-30 08:00 | 90.1
48 | 2021-11-30 08:00 | 7.2
49 | 2021-11-30 08:00 | 42.28724
50 | 2021-11-30 08:00 | 57.24582
51 | 2021-11-30 08:00 | 2004.145
52 | 2021-11-30 08:00 | 3.581892
53 | 2021-11-30 08:00 | 1439.357
54 | 2021-11-30 08:00 | 2418.143
55 | 2021-11-30 08:00 | 469.0303
1 | 2021-11-30 16:00 | 1.306929
2 | 2021-11-30 16:00 | 0.9148501
3 | 2021-11-30 16:00 | 0.3920786
4 | 2021-11-30 16:00 | 1251.114
5 | 2021-11-30 16:00 | 130.2574
6 | 2021-11-30 16:00 | 0.75
7 | 2021-11-30 16:00 | 19.5
8 | 2021-11-30 16:00 | 41.22622
9 | 2021-11-30 16:00 | 1.112763
10 | 2021-11-30 16:00 | 1.247696
11 | 2021-11-30 16:00 | 0.9989218
12 | 2021-11-30 16:00 | 0.5285063
13 | 2021-11-30 16:00 | 0.3402846
14 | 2021-11-30 16:00 | 0.6927196
15 | 2021-11-30 16:00 | 3.9059
20 | 2021-11-30 16:00 | 0.1823699
21 | 2021-11-30 16:00 | 5.761685
22 | 2021-11-30 16:00 | 5.507105
23 | 2021-11-30 16:00 | 2.825209
24 | 2021-11-30 16:00 | 134.7853
25 | 2021-11-30 16:00 | 0.1610519
26 | 2021-11-30 16:00 | 159.9647
28 | 2021-11-30 16:00 | 56.98001
29 | 2021-11-30 16:00 | 70
30 | 2021-11-30 16:00 | 3345.208
31 | 2021-11-30 16:00 | 1.034761
34 | 2021-11-30 16:00 | 31.44486
35 | 2021-11-30 16:00 | 432.0828
36 | 2021-11-30 16:00 | 0.9045849
37 | 2021-11-30 16:00 | 0.8743914
38 | 2021-11-30 16:00 | 9.667585
39 | 2021-11-30 16:00 | 25.05494
40 | 2021-11-30 16:00 | 1.085582
41 | 2021-11-30 16:00 | 1.303785
42 | 2021-11-30 16:00 | 1.083164
43 | 2021-11-30 16:00 | 11.4
44 | 2021-11-30 16:00 | 0.4
45 | 2021-11-30 16:00 | 0.3
46 | 2021-11-30 16:00 | 0.5
47 | 2021-11-30 16:00 | 90.1
48 | 2021-11-30 16:00 | 7.2
49 | 2021-11-30 16:00 | 42.55954
50 | 2021-11-30 16:00 | 57.48678
51 | 2021-11-30 16:00 | 2002.075
52 | 2021-11-30 16:00 | 3.502427
53 | 2021-11-30 16:00 | 1377.278
54 | 2021-11-30 16:00 | 2302.56
55 | 2021-11-30 16:00 | 477.3317
1 | 2021-12-01 | 1.204679
2 | 2021-12-01 | 0.8432754
3 | 2021-12-01 | 0.3614037
4 | 2021-12-01 | 1251.086
5 | 2021-12-01 | 195.054
6 | 2021-12-01 | 0.6625
7 | 2021-12-01 | 20.2
8 | 2021-12-01 | 42.34801
9 | 2021-12-01 | 1.142322
10 | 2021-12-01 | 1.212946
11 | 2021-12-01 | 0.9996238
12 | 2021-12-01 | 0.4843803
13 | 2021-12-01 | 0.3118736
14 | 2021-12-01 | 0.6348831
15 | 2021-12-01 | 3.745537
20 | 2021-12-01 | 0.1875933
21 | 2021-12-01 | 5.566623
22 | 2021-12-01 | 5.460886
23 | 2021-12-01 | 2.737633
24 | 2021-12-01 | 145.0415
25 | 2021-12-01 | 0.1597002
26 | 2021-12-01 | 188.8493
28 | 2021-12-01 | 114.0728
29 | 2021-12-01 | 69.5
30 | 2021-12-01 | 3280.461
31 | 2021-12-01 | 0.7435969
34 | 2021-12-01 | 31.49779
35 | 2021-12-01 | 435.2013
36 | 2021-12-01 | 0.9213483
37 | 2021-12-01 | 0.8961802
38 | 2021-12-01 | 9.31216
39 | 2021-12-01 | 28.29268
40 | 2021-12-01 | 1.058407
41 | 2021-12-01 | 1.296554
42 | 2021-12-01 | 1.071879
43 | 2021-12-01 | 11.4
44 | 2021-12-01 | 0.4
45 | 2021-12-01 | 0.3
46 | 2021-12-01 | 0.5
47 | 2021-12-01 | 89.8
48 | 2021-12-01 | 7.4
49 | 2021-12-01 | 42.67459
50 | 2021-12-01 | 57.95452
51 | 2021-12-01 | 2032.745
52 | 2021-12-01 | 3.567092
53 | 2021-12-01 | 1389.907
54 | 2021-12-01 | 2305.611
55 | 2021-12-01 | 465.0353
1 | 2021-12-01 08:00 | 1.295081
2 | 2021-12-01 08:00 | 0.9065568
3 | 2021-12-01 08:00 | 0.3885244
4 | 2021-12-01 08:00 | 1251.306
5 | 2021-12-01 08:00 | 161.1675
6 | 2021-12-01 08:00 | 0.7075
7 | 2021-12-01 08:00 | 19.3
8 | 2021-12-01 08:00 | 41.15139
9 | 2021-12-01 08:00 | 1.191624
10 | 2021-12-01 08:00 | 1.308696
11 | 2021-12-01 08:00 | 0.9994336
12 | 2021-12-01 08:00 | 0.533636
13 | 2021-12-01 08:00 | 0.3435874
14 | 2021-12-01 08:00 | 0.699443
15 | 2021-12-01 08:00 | 3.357727
20 | 2021-12-01 08:00 | 0.2096986
21 | 2021-12-01 08:00 | 5.463238
22 | 2021-12-01 08:00 | 5.683067
23 | 2021-12-01 08:00 | 2.82592
24 | 2021-12-01 08:00 | 191.9487
25 | 2021-12-01 08:00 | 0.1661978
26 | 2021-12-01 08:00 | 309.2385
28 | 2021-12-01 08:00 | 72.67467
29 | 2021-12-01 08:00 | 69.5
30 | 2021-12-01 08:00 | 3519.328
31 | 2021-12-01 08:00 | 1.190988
34 | 2021-12-01 08:00 | 31.46076
35 | 2021-12-01 08:00 | 430.2012
36 | 2021-12-01 08:00 | 0.9454315
37 | 2021-12-01 08:00 | 0.9269497
38 | 2021-12-01 08:00 | 8.820966
39 | 2021-12-01 08:00 | 25.56701
40 | 2021-12-01 08:00 | 1.115378
41 | 2021-12-01 08:00 | 1.3635
42 | 2021-12-01 08:00 | 1.121917
43 | 2021-12-01 08:00 | 11.8
44 | 2021-12-01 08:00 | 0.41
45 | 2021-12-01 08:00 | 0.3
46 | 2021-12-01 08:00 | 0.4
47 | 2021-12-01 08:00 | 89.9
48 | 2021-12-01 08:00 | 7.2
49 | 2021-12-01 08:00 | 41.41606
50 | 2021-12-01 08:00 | 58.04679
51 | 2021-12-01 08:00 | 2036.839
52 | 2021-12-01 08:00 | 3.307719
53 | 2021-12-01 08:00 | 1390.441
54 | 2021-12-01 08:00 | 2301.863
55 | 2021-12-01 08:00 | 500.4934
1 | 2021-12-01 16:00 | 1.267952
2 | 2021-12-01 16:00 | 0.8875664
3 | 2021-12-01 16:00 | 0.3803856
4 | 2021-12-01 16:00 | 1251.535
5 | 2021-12-01 16:00 | 155.4488
6 | 2021-12-01 16:00 | 0.7475
7 | 2021-12-01 16:00 | 19
8 | 2021-12-01 16:00 | 43.67816
9 | 2021-12-01 16:00 | 1.230968
10 | 2021-12-01 16:00 | 1.312246
11 | 2021-12-01 16:00 | 0.9993967
12 | 2021-12-01 16:00 | 0.51908
13 | 2021-12-01 16:00 | 0.3342153
14 | 2021-12-01 16:00 | 0.6803643
15 | 2021-12-01 16:00 | 2.989214
20 | 2021-12-01 16:00 | 0.2305178
21 | 2021-12-01 16:00 | 5.064638
22 | 2021-12-01 16:00 | 5.294136
23 | 2021-12-01 16:00 | 2.785085
24 | 2021-12-01 16:00 | 203.6373
25 | 2021-12-01 16:00 | 0.1548238
26 | 2021-12-01 16:00 | 331.0707
28 | 2021-12-01 16:00 | 62.46939
29 | 2021-12-01 16:00 | 52.5
30 | 2021-12-01 16:00 | 3347.582
31 | 2021-12-01 16:00 | 1.309996
34 | 2021-12-01 16:00 | 31.2353
35 | 2021-12-01 16:00 | 431.6003
36 | 2021-12-01 16:00 | 0.9793549
37 | 2021-12-01 16:00 | 0.9616935
38 | 2021-12-01 16:00 | 8.053853
39 | 2021-12-01 16:00 | 34.47368
40 | 2021-12-01 16:00 | 1.117377
41 | 2021-12-01 16:00 | 1.365884
42 | 2021-12-01 16:00 | 1.12143
43 | 2021-12-01 16:00 | 11.8
44 | 2021-12-01 16:00 | 0.41
45 | 2021-12-01 16:00 | 0.3
46 | 2021-12-01 16:00 | 0.4
47 | 2021-12-01 16:00 | 89.9
48 | 2021-12-01 16:00 | 7.2
49 | 2021-12-01 16:00 | 42.39791
50 | 2021-12-01 16:00 | 58.11671
51 | 2021-12-01 16:00 | 1998.999
52 | 2021-12-01 16:00 | 3.367444
53 | 2021-12-01 16:00 | 1310.925
54 | 2021-12-01 16:00 | 2167.206
55 | 2021-12-01 16:00 | 490.9327
1 | 2021-12-02 | 1.207271
2 | 2021-12-02 | 0.8450896
3 | 2021-12-02 | 0.3621812
4 | 2021-12-02 | 1251.203
5 | 2021-12-02 | 216.9985
6 | 2021-12-02 | 0.87325
7 | 2021-12-02 | 19
8 | 2021-12-02 | 41.75824
9 | 2021-12-02 | 1.265971
10 | 2021-12-02 | 1.266594
11 | 2021-12-02 | 0.9996881
12 | 2021-12-02 | 0.4886872
13 | 2021-12-02 | 0.3146466
14 | 2021-12-02 | 0.6405281
15 | 2021-12-02 | 2.756544
20 | 2021-12-02 | 0.2428548
21 | 2021-12-02 | 4.62935
22 | 2021-12-02 | 5.180621
23 | 2021-12-02 | 2.727862
24 | 2021-12-02 | 152.4017
25 | 2021-12-02 | 0.1515041
26 | 2021-12-02 | 147.3366
28 | 2021-12-02 | 116.1496
30 | 2021-12-02 | 3322.709
31 | 2021-12-02 | 0.7023169
34 | 2021-12-02 | 30.19436
35 | 2021-12-02 | 429.0034
36 | 2021-12-02 | 1.01043
37 | 2021-12-02 | 0.9788306
38 | 2021-12-02 | 7.385894
39 | 2021-12-02 | 48.36364
40 | 2021-12-02 | 1.048374
41 | 2021-12-02 | 1.266078
42 | 2021-12-02 | 1.051119
43 | 2021-12-02 | 11.8
44 | 2021-12-02 | 0.41
45 | 2021-12-02 | 0.3
46 | 2021-12-02 | 0.4
47 | 2021-12-02 | 89.4
48 | 2021-12-02 | 7.9
49 | 2021-12-02 | 42.32341
50 | 2021-12-02 | 57.79565
51 | 2021-12-02 | 1975.362
52 | 2021-12-02 | 3.493826
53 | 2021-12-02 | 1302.796
54 | 2021-12-02 | 2162.739
55 | 2021-12-02 | 475.1452
1 | 2021-12-02 08:00 | 0.6323636
2 | 2021-12-02 08:00 | 0.4426545
3 | 2021-12-02 08:00 | 0.1897091
4 | 2021-12-02 08:00 | 1228.871
5 | 2021-12-02 08:00 | 221.3011
6 | 2021-12-02 08:00 | 0.586
7 | 2021-12-02 08:00 | 18.3
8 | 2021-12-02 08:00 | 39.69631
9 | 2021-12-02 08:00 | 1.09828
10 | 2021-12-02 08:00 | 1.603352
11 | 2021-12-02 08:00 | 0.9998527
12 | 2021-12-02 08:00 | 0.2512755
13 | 2021-12-02 08:00 | 0.1617865
14 | 2021-12-02 08:00 | 0.3293498
15 | 2021-12-02 08:00 | 3.676057
20 | 2021-12-02 08:00 | 0.2014065
21 | 2021-12-02 08:00 | 6.162454
22 | 2021-12-02 08:00 | 2.598548
23 | 2021-12-02 08:00 | 1.446891
24 | 2021-12-02 08:00 | 228.9413
25 | 2021-12-02 08:00 | 0.07599294
26 | 2021-12-02 08:00 | 293.3285
28 | 2021-12-02 08:00 | 99.56374
30 | 2021-12-02 08:00 | 2376.391
31 | 2021-12-02 08:00 | 1.034524
34 | 2021-12-02 08:00 | 25.63232
35 | 2021-12-02 08:00 | 192.7017
36 | 2021-12-02 08:00 | 0.8918919
37 | 2021-12-02 08:00 | 0.8764706
38 | 2021-12-02 08:00 | 9.838511
39 | 2021-12-02 08:00 | 54.54546
40 | 2021-12-02 08:00 | 1.017571
41 | 2021-12-02 08:00 | 1.228972
42 | 2021-12-02 08:00 | 1.024147
43 | 2021-12-02 08:00 | 11.8
44 | 2021-12-02 08:00 | 0.42
45 | 2021-12-02 08:00 | 0.3
46 | 2021-12-02 08:00 | 0.5
47 | 2021-12-02 08:00 | 89.3
48 | 2021-12-02 08:00 | 7.6
49 | 2021-12-02 08:00 | 42.56894
50 | 2021-12-02 08:00 | 57.66827
51 | 2021-12-02 08:00 | 1983.996
52 | 2021-12-02 08:00 | 3.709708
53 | 2021-12-02 08:00 | 670.8826
54 | 2021-12-02 08:00 | 1119.584
55 | 2021-12-02 08:00 | 449.8528
1 | 2021-12-02 16:00 | 1.194747
2 | 2021-12-02 16:00 | 0.8363226
3 | 2021-12-02 16:00 | 0.358424
4 | 2021-12-02 16:00 | 1247.636
5 | 2021-12-02 16:00 | 203.4038
6 | 2021-12-02 16:00 | 0.722
7 | 2021-12-02 16:00 | 19.3
8 | 2021-12-02 16:00 | 43.56659
9 | 2021-12-02 16:00 | 1.229299
10 | 2021-12-02 16:00 | 1.310416
11 | 2021-12-02 16:00 | 0.99966
12 | 2021-12-02 16:00 | 0.4865142
13 | 2021-12-02 16:00 | 0.3132475
14 | 2021-12-02 16:00 | 0.6376801
15 | 2021-12-02 16:00 | 3.033767
20 | 2021-12-02 16:00 | 0.2250544
21 | 2021-12-02 16:00 | 4.988991
22 | 2021-12-02 16:00 | 4.906981
23 | 2021-12-02 16:00 | 2.691586
24 | 2021-12-02 16:00 | 305.4116
25 | 2021-12-02 16:00 | 0.1435016
26 | 2021-12-02 16:00 | 342.0673
28 | 2021-12-02 16:00 | 79.96611
29 | 2021-12-02 16:00 | 60.5
30 | 2021-12-02 16:00 | 3290.936
31 | 2021-12-02 16:00 | 1.501504
34 | 2021-12-02 16:00 | 29.28338
35 | 2021-12-02 16:00 | 405.8773
36 | 2021-12-02 16:00 | 0.9821656
37 | 2021-12-02 16:00 | 0.9582919
38 | 2021-12-02 16:00 | 8.022758
39 | 2021-12-02 16:00 | 40
40 | 2021-12-02 16:00 | 1.021663
41 | 2021-12-02 16:00 | 1.245724
42 | 2021-12-02 16:00 | 1.036143
43 | 2021-12-02 16:00 | 11.7
44 | 2021-12-02 16:00 | 0.42
45 | 2021-12-02 16:00 | 0.3
46 | 2021-12-02 16:00 | 0.5
47 | 2021-12-02 16:00 | 89.9
48 | 2021-12-02 16:00 | 7.5
49 | 2021-12-02 16:00 | 42.70056
50 | 2021-12-02 16:00 | 58.11399
51 | 2021-12-02 16:00 | 1952.906
52 | 2021-12-02 16:00 | 3.422668
53 | 2021-12-02 16:00 | 1226.498
54 | 2021-12-02 16:00 | 2026.929
55 | 2021-12-02 16:00 | 482.844
1 | 2021-12-03 | 1.374155
2 | 2021-12-03 | 0.9619087
3 | 2021-12-03 | 0.4122466
4 | 2021-12-03 | 1250.53
5 | 2021-12-03 | 190.821
6 | 2021-12-03 | 0.68
7 | 2021-12-03 | 19.7
8 | 2021-12-03 | 43.77778
9 | 2021-12-03 | 1.212468
10 | 2021-12-03 | 1.272365
11 | 2021-12-03 | 0.9996176
12 | 2021-12-03 | 0.5521541
13 | 2021-12-03 | 0.3555105
14 | 2021-12-03 | 0.7237151
15 | 2021-12-03 | 3.27911
20 | 2021-12-03 | 0.1998373
21 | 2021-12-03 | 4.697345
22 | 2021-12-03 | 5.21127
23 | 2021-12-03 | 2.905602
24 | 2021-12-03 | 268.3301
25 | 2021-12-03 | 0.1524004
26 | 2021-12-03 | 428.8685
28 | 2021-12-03 | 70.04226
29 | 2021-12-03 | 64.5
30 | 2021-12-03 | 3286.9
31 | 2021-12-03 | 1.406187
34 | 2021-12-03 | 30.85994
35 | 2021-12-03 | 451.6719
36 | 2021-12-03 | 0.9834605
37 | 2021-12-03 | 0.9463754
38 | 2021-12-03 | 7.976455
39 | 2021-12-03 | 29.88235
40 | 2021-12-03 | 1.050284
41 | 2021-12-03 | 1.277143
42 | 2021-12-03 | 1.061644
43 | 2021-12-03 | 11.7
44 | 2021-12-03 | 0.42
45 | 2021-12-03 | 0.3
46 | 2021-12-03 | 0.5
47 | 2021-12-03 | 89.7
48 | 2021-12-03 | 7.6
49 | 2021-12-03 | 42.63713
50 | 2021-12-03 | 57.81121
51 | 2021-12-03 | 1962.095
52 | 2021-12-03 | 3.575343
53 | 2021-12-03 | 1324.735
54 | 2021-12-03 | 2202.808
55 | 2021-12-03 | 465.0825
1 | 2021-12-03 08:00 | 1.19331
2 | 2021-12-03 08:00 | 0.8353171
3 | 2021-12-03 08:00 | 0.357993
4 | 2021-12-03 08:00 | 1250.957
5 | 2021-12-03 08:00 | 269.6896
6 | 2021-12-03 08:00 | 0.92
7 | 2021-12-03 08:00 | 17.5
8 | 2021-12-03 08:00 | 40.50926
9 | 2021-12-03 08:00 | 1.278796
10 | 2021-12-03 08:00 | 1.201463
11 | 2021-12-03 08:00 | 0.999795
12 | 2021-12-03 08:00 | 0.4778226
13 | 2021-12-03 08:00 | 0.3076513
14 | 2021-12-03 08:00 | 0.6262878
15 | 2021-12-03 08:00 | 2.601523
20 | 2021-12-03 08:00 | 0.2496743
21 | 2021-12-03 08:00 | 4.231229
22 | 2021-12-03 08:00 | 4.119364
23 | 2021-12-03 08:00 | 2.680409
24 | 2021-12-03 08:00 | 422.4955
25 | 2021-12-03 08:00 | 0.1204683
26 | 2021-12-03 08:00 | 534.8071
28 | 2021-12-03 08:00 | 116.4789
29 | 2021-12-03 08:00 | 51
30 | 2021-12-03 08:00 | 2763.049
31 | 2021-12-03 08:00 | 1.566599
34 | 2021-12-03 08:00 | 28.17408
35 | 2021-12-03 08:00 | 349.8877
36 | 2021-12-03 08:00 | 1.032722
37 | 2021-12-03 08:00 | 0.9908722
38 | 2021-12-03 08:00 | 6.832753
39 | 2021-12-03 08:00 | 39.11765
40 | 2021-12-03 08:00 | 1.049983
41 | 2021-12-03 08:00 | 1.27631
42 | 2021-12-03 08:00 | 1.061125
43 | 2021-12-03 08:00 | 11.8
44 | 2021-12-03 08:00 | 0.43
45 | 2021-12-03 08:00 | 0.3
46 | 2021-12-03 08:00 | 0.7
47 | 2021-12-03 08:00 | 90.3
48 | 2021-12-03 08:00 | 7.2
49 | 2021-12-03 08:00 | 42.29459
50 | 2021-12-03 08:00 | 57.74373
51 | 2021-12-03 08:00 | 1988.574
52 | 2021-12-03 08:00 | 3.620402
53 | 2021-12-03 08:00 | 1055.995
54 | 2021-12-03 08:00 | 1752.094
55 | 2021-12-03 08:00 | 458.288
1 | 2021-12-03 16:00 | 1.238506
2 | 2021-12-03 16:00 | 0.8669543
3 | 2021-12-03 16:00 | 0.3715518
4 | 2021-12-03 16:00 | 1251.338
5 | 2021-12-03 16:00 | 230.2685
6 | 2021-12-03 16:00 | 0.885
7 | 2021-12-03 16:00 | 17.1
8 | 2021-12-03 16:00 | 38.60045
9 | 2021-12-03 16:00 | 1.151741
10 | 2021-12-03 16:00 | 1.223159
11 | 2021-12-03 16:00 | 0.9997185
12 | 2021-12-03 16:00 | 0.4952642
13 | 2021-12-03 16:00 | 0.3188813
14 | 2021-12-03 16:00 | 0.6491487
15 | 2021-12-03 16:00 | 3.638314
20 | 2021-12-03 16:00 | 0.192937
21 | 2021-12-03 16:00 | 5.523978
22 | 2021-12-03 16:00 | 4.949104
23 | 2021-12-03 16:00 | 2.761256
24 | 2021-12-03 16:00 | 350.0549
25 | 2021-12-03 16:00 | 0.1447335
26 | 2021-12-03 16:00 | 594.0289
28 | 2021-12-03 16:00 | 134.7296
29 | 2021-12-03 16:00 | 62
30 | 2021-12-03 16:00 | 3147.204
31 | 2021-12-03 16:00 | 1.520203
34 | 2021-12-03 16:00 | 30.38782
35 | 2021-12-03 16:00 | 444.3264
36 | 2021-12-03 16:00 | 0.9278607
37 | 2021-12-03 16:00 | 0.906954
38 | 2021-12-03 16:00 | 9.162292
39 | 2021-12-03 16:00 | 36
40 | 2021-12-03 16:00 | 1.057764
41 | 2021-12-03 16:00 | 1.285472
42 | 2021-12-03 16:00 | 1.068045
43 | 2021-12-03 16:00 | 11.7
44 | 2021-12-03 16:00 | 0.43
45 | 2021-12-03 16:00 | 0.3
46 | 2021-12-03 16:00 | 0.7
47 | 2021-12-03 16:00 | 90.1
48 | 2021-12-03 16:00 | 7.3
49 | 2021-12-03 16:00 | 42.18221
50 | 2021-12-03 16:00 | 57.76945
51 | 2021-12-03 16:00 | 1952.222
52 | 2021-12-03 16:00 | 3.637522
53 | 2021-12-03 16:00 | 1272.667
54 | 2021-12-03 16:00 | 2109.944
55 | 2021-12-03 16:00 | 455.7749
1 | 2021-12-04 | 1.23632
2 | 2021-12-04 | 0.865424
3 | 2021-12-04 | 0.370896
4 | 2021-12-04 | 1251.097
5 | 2021-12-04 | 240.7543
6 | 2021-12-04 | 0.96
7 | 2021-12-04 | 18.6
8 | 2021-12-04 | 40.43478
9 | 2021-12-04 | 1.177582
10 | 2021-12-04 | 1.114757
11 | 2021-12-04 | 0.9997523
12 | 2021-12-04 | 0.4904247
13 | 2021-12-04 | 0.3157653
14 | 2021-12-04 | 0.6428055
15 | 2021-12-04 | 3.489681
20 | 2021-12-04 | 0.200928
21 | 2021-12-04 | 5.46336
22 | 2021-12-04 | 4.656484
23 | 2021-12-04 | 2.751973
24 | 2021-12-04 | 368.516
25 | 2021-12-04 | 0.136176
26 | 2021-12-04 | 624.4674
28 | 2021-12-04 | 131.8607
29 | 2021-12-04 | 59
30 | 2021-12-04 | 2919.908
31 | 2021-12-04 | 1.530672
34 | 2021-12-04 | 29.1263
35 | 2021-12-04 | 385.0243
36 | 2021-12-04 | 0.9395466
37 | 2021-12-04 | 0.9175662
38 | 2021-12-04 | 8.953041
39 | 2021-12-04 | 42.0339
40 | 2021-12-04 | 1.040355
41 | 2021-12-04 | 1.26291
42 | 2021-12-04 | 1.049673
43 | 2021-12-04 | 11.7
44 | 2021-12-04 | 0.43
45 | 2021-12-04 | 0.3
46 | 2021-12-04 | 0.7
47 | 2021-12-04 | 89.8
48 | 2021-12-04 | 7.6
49 | 2021-12-04 | 42.60575
50 | 2021-12-04 | 58.03187
51 | 2021-12-04 | 2007.628
52 | 2021-12-04 | 3.730276
53 | 2021-12-04 | 1220.027
54 | 2021-12-04 | 2012.031
55 | 2021-12-04 | 442.1039
1 | 2021-12-04 08:00 | 1.245019
2 | 2021-12-04 08:00 | 0.8715133
3 | 2021-12-04 08:00 | 0.3735057
4 | 2021-12-04 08:00 | 1250.601
5 | 2021-12-04 08:00 | 226.3691
6 | 2021-12-04 08:00 | 0.63
7 | 2021-12-04 08:00 | 19
8 | 2021-12-04 08:00 | 41.12554
9 | 2021-12-04 08:00 | 1.19695
10 | 2021-12-04 08:00 | 1.155582
11 | 2021-12-04 08:00 | 0.9997045
12 | 2021-12-04 08:00 | 0.4935531
13 | 2021-12-04 08:00 | 0.3177796
14 | 2021-12-04 08:00 | 0.646906
15 | 2021-12-04 08:00 | 3.351726
20 | 2021-12-04 08:00 | 0.20646
21 | 2021-12-04 08:00 | 5.270287
22 | 2021-12-04 08:00 | 5.101702
23 | 2021-12-04 08:00 | 2.765172
24 | 2021-12-04 08:00 | 358.2949
25 | 2021-12-04 08:00 | 0.1491961
26 | 2021-12-04 08:00 | 525.1444
28 | 2021-12-04 08:00 | 114.0512
29 | 2021-12-04 08:00 | 64
30 | 2021-12-04 08:00 | 3180.187
31 | 2021-12-04 08:00 | 1.582791
34 | 2021-12-04 08:00 | 29.26986
35 | 2021-12-04 08:00 | 408.1544
36 | 2021-12-04 08:00 | 0.9555273
37 | 2021-12-04 08:00 | 0.9326733
38 | 2021-12-04 08:00 | 8.622012
39 | 2021-12-04 08:00 | 26.59091
40 | 2021-12-04 08:00 | 1.029765
41 | 2021-12-04 08:00 | 1.249488
42 | 2021-12-04 08:00 | 1.040092
43 | 2021-12-04 08:00 | 11.5
44 | 2021-12-04 08:00 | 0.43
45 | 2021-12-04 08:00 | 0.3
46 | 2021-12-04 08:00 | 0.6
47 | 2021-12-04 08:00 | 89.6
48 | 2021-12-04 08:00 | 7.7
49 | 2021-12-04 08:00 | 42.3371
50 | 2021-12-04 08:00 | 57.91762
51 | 2021-12-04 08:00 | 1973.39
52 | 2021-12-04 08:00 | 3.741712
53 | 2021-12-04 08:00 | 1329.235
54 | 2021-12-04 08:00 | 2207.272
55 | 2021-12-04 08:00 | 443.7964
1 | 2021-12-04 16:00 | 1.209807
2 | 2021-12-04 16:00 | 0.846865
3 | 2021-12-04 16:00 | 0.3629421
4 | 2021-12-04 16:00 | 1251.002
5 | 2021-12-04 16:00 | 178.4103
6 | 2021-12-04 16:00 | 0.715
7 | 2021-12-04 16:00 | 19.5
8 | 2021-12-04 16:00 | 41.75589
9 | 2021-12-04 16:00 | 1.187894
10 | 2021-12-04 16:00 | 1.174918
11 | 2021-12-04 16:00 | 0.9995429
12 | 2021-12-04 16:00 | 0.4812603
13 | 2021-12-04 16:00 | 0.3098647
14 | 2021-12-04 16:00 | 0.6307937
15 | 2021-12-04 16:00 | 3.405482
20 | 2021-12-04 16:00 | 0.2028925
21 | 2021-12-04 16:00 | 5.274292
22 | 2021-12-04 16:00 | 5.439852
23 | 2021-12-04 16:00 | 2.73944
24 | 2021-12-04 16:00 | 272.9847
25 | 2021-12-04 16:00 | 0.1590851
26 | 2021-12-04 16:00 | 453.2579
28 | 2021-12-04 16:00 | 76.94907
29 | 2021-12-04 16:00 | 68
30 | 2021-12-04 16:00 | 3260.976
31 | 2021-12-04 16:00 | 1.530095
34 | 2021-12-04 16:00 | 31.00651
35 | 2021-12-04 16:00 | 448.3432
36 | 2021-12-04 16:00 | 0.9520807
37 | 2021-12-04 16:00 | 0.9299111
38 | 2021-12-04 16:00 | 8.679775
39 | 2021-12-04 16:00 | 29.48718
40 | 2021-12-04 16:00 | 1.029452
41 | 2021-12-04 16:00 | 1.249058
42 | 2021-12-04 16:00 | 1.039687
43 | 2021-12-04 16:00 | 11.6
44 | 2021-12-04 16:00 | 0.43
45 | 2021-12-04 16:00 | 0.3
46 | 2021-12-04 16:00 | 0.6
47 | 2021-12-04 16:00 | 89.7
48 | 2021-12-04 16:00 | 7.6
49 | 2021-12-04 16:00 | 42.24895
50 | 2021-12-04 16:00 | 57.89726
51 | 2021-12-04 16:00 | 1977.851
52 | 2021-12-04 16:00 | 3.700093
53 | 2021-12-04 16:00 | 1409.813
54 | 2021-12-04 16:00 | 2339.876
55 | 2021-12-04 16:00 | 448.5582
1 | 2021-12-05 | 1.201207
2 | 2021-12-05 | 0.840845
3 | 2021-12-05 | 0.3603621
4 | 2021-12-05 | 1251.139
5 | 2021-12-05 | 192.2579
6 | 2021-12-05 | 0.67
7 | 2021-12-05 | 18.8
8 | 2021-12-05 | 41.68514
9 | 2021-12-05 | 1.183206
10 | 2021-12-05 | 1.260068
11 | 2021-12-05 | 0.9996191
12 | 2021-12-05 | 0.4793951
13 | 2021-12-05 | 0.3086638
14 | 2021-12-05 | 0.6283489
15 | 2021-12-05 | 3.523718
20 | 2021-12-05 | 0.1928277
21 | 2021-12-05 | 5.143487
22 | 2021-12-05 | 4.996891
23 | 2021-12-05 | 2.719988
24 | 2021-12-05 | 261.871
25 | 2021-12-05 | 0.146131
26 | 2021-12-05 | 430.6759
28 | 2021-12-05 | 102.3012
29 | 2021-12-05 | 63
30 | 2021-12-05 | 3168.025
31 | 2021-12-05 | 1.362082
34 | 2021-12-05 | 30.87952
35 | 2021-12-05 | 456.7647
36 | 2021-12-05 | 0.9529262
37 | 2021-12-05 | 0.9253731
38 | 2021-12-05 | 8.667206
39 | 2021-12-05 | 30
40 | 2021-12-05 | 1.0476
41 | 2021-12-05 | 1.260743
42 | 2021-12-05 | 1.041149
43 | 2021-12-05 | 11.6
44 | 2021-12-05 | 0.43
45 | 2021-12-05 | 0.3
46 | 2021-12-05 | 0.6
47 | 2021-12-05 | 89.6
48 | 2021-12-05 | 7.8
49 | 2021-12-05 | 42.5382
50 | 2021-12-05 | 57.78318
51 | 2021-12-05 | 1923.292
52 | 2021-12-05 | 3.657125
53 | 2021-12-05 | 1285.063
54 | 2021-12-05 | 2137.025
55 | 2021-12-05 | 454.7213
1 | 2021-12-05 08:00 | 1.278044
2 | 2021-12-05 08:00 | 0.8946307
3 | 2021-12-05 08:00 | 0.3834131
4 | 2021-12-05 08:00 | 1252.111
5 | 2021-12-05 08:00 | 204.9784
6 | 2021-12-05 08:00 | 1.026
7 | 2021-12-05 08:00 | 18.4
8 | 2021-12-05 08:00 | 40.43956
9 | 2021-12-05 08:00 | 1.132754
10 | 2021-12-05 08:00 | 1.109281
11 | 2021-12-05 08:00 | 0.9996584
12 | 2021-12-05 08:00 | 0.5027109
13 | 2021-12-05 08:00 | 0.3236759
14 | 2021-12-05 08:00 | 0.6589091
15 | 2021-12-05 08:00 | 3.819422
20 | 2021-12-05 08:00 | 0.1845206
21 | 2021-12-05 08:00 | 5.620582
22 | 2021-12-05 08:00 | 5.031848
23 | 2021-12-05 08:00 | 2.80429
24 | 2021-12-05 08:00 | 318.362
25 | 2021-12-05 08:00 | 0.1471533
26 | 2021-12-05 08:00 | 506.8587
28 | 2021-12-05 08:00 | 108.0418
29 | 2021-12-05 08:00 | 63.5
30 | 2021-12-05 08:00 | 3032.215
31 | 2021-12-05 08:00 | 1.553149
34 | 2021-12-05 08:00 | 30.93262
35 | 2021-12-05 08:00 | 456.83
36 | 2021-12-05 08:00 | 0.9156327
37 | 2021-12-05 08:00 | 0.8872692
38 | 2021-12-05 08:00 | 9.440003
39 | 2021-12-05 08:00 | 28.125
40 | 2021-12-05 08:00 | 1.049613
41 | 2021-12-05 08:00 | 1.265251
42 | 2021-12-05 08:00 | 1.044971
43 | 2021-12-05 08:00 | 11.6
44 | 2021-12-05 08:00 | 0.4
45 | 2021-12-05 08:00 | 0.3
46 | 2021-12-05 08:00 | 0.6
47 | 2021-12-05 08:00 | 89.5
48 | 2021-12-05 08:00 | 7.9
49 | 2021-12-05 08:00 | 42.13881
50 | 2021-12-05 08:00 | 57.82379
51 | 2021-12-05 08:00 | 1956.508
52 | 2021-12-05 08:00 | 3.842629
53 | 2021-12-05 08:00 | 1333.606
54 | 2021-12-05 08:00 | 2206.306
55 | 2021-12-05 08:00 | 430.5363
1 | 2021-12-05 16:00 | 1.236023
2 | 2021-12-05 16:00 | 0.8652161
3 | 2021-12-05 16:00 | 0.3708069
4 | 2021-12-05 16:00 | 1250.845
5 | 2021-12-05 16:00 | 196.8821
6 | 2021-12-05 16:00 | 0.9425
7 | 2021-12-05 16:00 | 19.4
8 | 2021-12-05 16:00 | 42.17391
9 | 2021-12-05 16:00 | 1.162703
10 | 2021-12-05 16:00 | 1.128125
11 | 2021-12-05 16:00 | 0.9996192
12 | 2021-12-05 16:00 | 0.4880134
13 | 2021-12-05 16:00 | 0.3142128
14 | 2021-12-05 16:00 | 0.6396451
15 | 2021-12-05 16:00 | 3.742663
20 | 2021-12-05 16:00 | 0.1828515
21 | 2021-12-05 16:00 | 5.288239
22 | 2021-12-05 16:00 | 5.225178
23 | 2021-12-05 16:00 | 2.756223
24 | 2021-12-05 16:00 | 347.7101
25 | 2021-12-05 16:00 | 0.1528071
26 | 2021-12-05 16:00 | 619.6212
28 | 2021-12-05 16:00 | 110.9
29 | 2021-12-05 16:00 | 66
30 | 2021-12-05 16:00 | 3257.92
31 | 2021-12-05 16:00 | 1.766083
34 | 2021-12-05 16:00 | 29.73353
35 | 2021-12-05 16:00 | 451.8878
36 | 2021-12-05 16:00 | 0.9386733
37 | 2021-12-05 16:00 | 0.9054581
38 | 2021-12-05 16:00 | 9.030901
39 | 2021-12-05 16:00 | 24.89796
40 | 2021-12-05 16:00 | 1.044593
41 | 2021-12-05 16:00 | 1.259577
42 | 2021-12-05 16:00 | 1.04012
43 | 2021-12-05 16:00 | 11.5
44 | 2021-12-05 16:00 | 0.4
45 | 2021-12-05 16:00 | 0.3
46 | 2021-12-05 16:00 | 0.5
47 | 2021-12-05 16:00 | 89.6
48 | 2021-12-05 16:00 | 7.6
49 | 2021-12-05 16:00 | 42.4564
50 | 2021-12-05 16:00 | 57.83257
51 | 2021-12-05 16:00 | 1924.357
52 | 2021-12-05 16:00 | 3.790672
53 | 2021-12-05 16:00 | 1374.685
54 | 2021-12-05 16:00 | 2276.036
55 | 2021-12-05 16:00 | 436.7771
1 | 2021-12-06 | 1.237677
2 | 2021-12-06 | 0.8663741
3 | 2021-12-06 | 0.3713032
4 | 2021-12-06 | 1250.197
5 | 2021-12-06 | 210.6579
6 | 2021-12-06 | 0.7425
7 | 2021-12-06 | 19.7
8 | 2021-12-06 | 43.2967
9 | 2021-12-06 | 1.137888
10 | 2021-12-06 | 1.167792
11 | 2021-12-06 | 0.999668
12 | 2021-12-06 | 0.4880095
13 | 2021-12-06 | 0.3142103
14 | 2021-12-06 | 0.63964
15 | 2021-12-06 | 3.918724
20 | 2021-12-06 | 0.176793
21 | 2021-12-06 | 5.465671
22 | 2021-12-06 | 5.140768
23 | 2021-12-06 | 2.762486
24 | 2021-12-06 | 365.3873
25 | 2021-12-06 | 0.1503386
26 | 2021-12-06 | 621.4387
28 | 2021-12-06 | 111.218
29 | 2021-12-06 | 65
30 | 2021-12-06 | 3176.641
31 | 2021-12-06 | 1.734506
34 | 2021-12-06 | 30.53704
35 | 2021-12-06 | 459.9962
36 | 2021-12-06 | 0.9217391
37 | 2021-12-06 | 0.8858801
38 | 2021-12-06 | 9.384396
39 | 2021-12-06 | 26.22222
40 | 2021-12-06 | 1.031929
41 | 2021-12-06 | 1.247887
42 | 2021-12-06 | 1.030031
43 | 2021-12-06 | 11.5
44 | 2021-12-06 | 0.4
45 | 2021-12-06 | 0.3
46 | 2021-12-06 | 0.5
47 | 2021-12-06 | 89.8
48 | 2021-12-06 | 7.5
49 | 2021-12-06 | 42.57453
50 | 2021-12-06 | 58.11901
51 | 2021-12-06 | 1937.186
52 | 2021-12-06 | 3.806161
53 | 2021-12-06 | 1358.134
54 | 2021-12-06 | 2244.189
55 | 2021-12-06 | 434.1397
1 | 2021-12-06 08:00 | 1.231201
2 | 2021-12-06 08:00 | 0.8618404
3 | 2021-12-06 08:00 | 0.3693602
4 | 2021-12-06 08:00 | 1250.239
5 | 2021-12-06 08:00 | 188.2271
6 | 2021-12-06 08:00 | 0.785
7 | 2021-12-06 08:00 | 19.7
8 | 2021-12-06 08:00 | 41.73729
9 | 2021-12-06 08:00 | 1.217783
10 | 2021-12-06 08:00 | 1.18077
11 | 2021-12-06 08:00 | 0.9996036
12 | 2021-12-06 08:00 | 0.4863329
13 | 2021-12-06 08:00 | 0.3131308
14 | 2021-12-06 08:00 | 0.6374424
15 | 2021-12-06 08:00 | 3.282671
20 | 2021-12-06 08:00 | 0.203527
21 | 2021-12-06 08:00 | 4.883051
22 | 2021-12-06 08:00 | 4.928499
23 | 2021-12-06 08:00 | 2.733652
24 | 2021-12-06 08:00 | 288.0044
25 | 2021-12-06 08:00 | 0.1441309
26 | 2021-12-06 08:00 | 410.9185
28 | 2021-12-06 08:00 | 74.6958
29 | 2021-12-06 08:00 | 62
30 | 2021-12-06 08:00 | 3047.911
31 | 2021-12-06 08:00 | 1.530089
34 | 2021-12-06 08:00 | 31.05995
35 | 2021-12-06 08:00 | 457.1584
36 | 2021-12-06 08:00 | 0.9780928
37 | 2021-12-06 08:00 | 0.9421735
38 | 2021-12-06 08:00 | 8.165722
39 | 2021-12-06 08:00 | 45.55556
40 | 2021-12-06 08:00 | 1.03965
41 | 2021-12-06 08:00 | 1.257707
42 | 2021-12-06 08:00 | 1.03673
43 | 2021-12-06 08:00 | 11.5
44 | 2021-12-06 08:00 | 0.41
45 | 2021-12-06 08:00 | 0.3
46 | 2021-12-06 08:00 | 0.5
47 | 2021-12-06 08:00 | 89.9
48 | 2021-12-06 08:00 | 7.3
49 | 2021-12-06 08:00 | 43.02767
50 | 2021-12-06 08:00 | 58.23836
51 | 2021-12-06 08:00 | 1915.731
52 | 2021-12-06 08:00 | 3.777592
53 | 2021-12-06 08:00 | 1300.74
54 | 2021-12-06 08:00 | 2144.269
55 | 2021-12-06 08:00 | 436.3891
1 | 2021-12-06 16:00 | 1.23861
2 | 2021-12-06 16:00 | 0.8670272
3 | 2021-12-06 16:00 | 0.3715831
4 | 2021-12-06 16:00 | 1244.82
5 | 2021-12-06 16:00 | 188.0395
6 | 2021-12-06 16:00 | 0.7825
7 | 2021-12-06 16:00 | 19.2
8 | 2021-12-06 16:00 | 42.76169
9 | 2021-12-06 16:00 | 1.210728
10 | 2021-12-06 16:00 | 1.150794
11 | 2021-12-06 16:00 | 0.9996115
12 | 2021-12-06 16:00 | 0.4884289
13 | 2021-12-06 16:00 | 0.3144803
14 | 2021-12-06 16:00 | 0.6401896
15 | 2021-12-06 16:00 | 3.291015
20 | 2021-12-06 16:00 | 0.2058427
21 | 2021-12-06 16:00 | 5.024311
22 | 2021-12-06 16:00 | 5.14456
23 | 2021-12-06 16:00 | 2.756871
24 | 2021-12-06 16:00 | 275.4955
25 | 2021-12-06 16:00 | 0.1504495
26 | 2021-12-06 16:00 | 458.6328
28 | 2021-12-06 16:00 | 77.76361
29 | 2021-12-06 16:00 | 65.5
30 | 2021-12-06 16:00 | 3159.052
31 | 2021-12-06 16:00 | 1.465094
34 | 2021-12-06 16:00 | 30.52946
35 | 2021-12-06 16:00 | 459.9624
36 | 2021-12-06 16:00 | 0.9706258
37 | 2021-12-06 16:00 | 0.9404762
38 | 2021-12-06 16:00 | 8.315327
39 | 2021-12-06 16:00 | 47.16981
40 | 2021-12-06 16:00 | 1.037712
41 | 2021-12-06 16:00 | 1.254604
42 | 2021-12-06 16:00 | 1.034613
43 | 2021-12-06 16:00 | 11.8
44 | 2021-12-06 16:00 | 0.41
45 | 2021-12-06 16:00 | 0.3
46 | 2021-12-06 16:00 | 0.6
47 | 2021-12-06 16:00 | 89.8
48 | 2021-12-06 16:00 | 7.3
49 | 2021-12-06 16:00 | 42.47013
50 | 2021-12-06 16:00 | 58.11708
51 | 2021-12-06 16:00 | 1937.189
52 | 2021-12-06 16:00 | 3.806172
53 | 2021-12-06 16:00 | 1359.032
54 | 2021-12-06 16:00 | 2245.609
55 | 2021-12-06 16:00 | 434.1263
1 | 2021-12-07 | 1.2629
2 | 2021-12-07 | 0.8840303
3 | 2021-12-07 | 0.3788701
4 | 2021-12-07 | 1245.375
5 | 2021-12-07 | 167.4383
6 | 2021-12-07 | 0.7
7 | 2021-12-07 | 20
8 | 2021-12-07 | 43.19654
9 | 2021-12-07 | 1.197452
10 | 2021-12-07 | 1.113281
11 | 2021-12-07 | 0.9994952
12 | 2021-12-07 | 0.5036778
13 | 2021-12-07 | 0.3242984
14 | 2021-12-07 | 0.6601765
15 | 2021-12-07 | 3.233929
20 | 2021-12-07 | 0.2165522
21 | 2021-12-07 | 5.354589
22 | 2021-12-07 | 5.045481
23 | 2021-12-07 | 2.733611
24 | 2021-12-07 | 169.6723
25 | 2021-12-07 | 0.147552
26 | 2021-12-07 | 131.0869
28 | 2021-12-07 | 37.27702
29 | 2021-12-07 | 64.5
30 | 2021-12-07 | 3311.364
31 | 2021-12-07 | 1.013342
34 | 2021-12-07 | 26.79055
35 | 2021-12-07 | 359.4308
36 | 2021-12-07 | 0.9541401
37 | 2021-12-07 | 0.9418837
38 | 2021-12-07 | 8.588519
39 | 2021-12-07 | 28.29268
40 | 2021-12-07 | 1.130418
41 | 2021-12-07 | 1.36506
42 | 2021-12-07 | 1.12378
43 | 2021-12-07 | 11.8
44 | 2021-12-07 | 0.41
45 | 2021-12-07 | 0.3
46 | 2021-12-07 | 0.6
47 | 2021-12-07 | 89.6
48 | 2021-12-07 | 7.5
49 | 2021-12-07 | 42.7247
50 | 2021-12-07 | 58.11271
51 | 2021-12-07 | 1973.387
52 | 2021-12-07 | 3.662985
53 | 2021-12-07 | 1306.359
54 | 2021-12-07 | 2159.999
55 | 2021-12-07 | 451.3942
1 | 2021-12-07 08:00 | 1.315104
2 | 2021-12-07 08:00 | 0.9205725
3 | 2021-12-07 08:00 | 0.3945311
4 | 2021-12-07 08:00 | 1251.275
5 | 2021-12-07 08:00 | 191.6297
6 | 2021-12-07 08:00 | 0.945
7 | 2021-12-07 08:00 | 20.5
8 | 2021-12-07 08:00 | 44.27646
9 | 2021-12-07 08:00 | 1.198986
10 | 2021-12-07 08:00 | 1.13356
11 | 2021-12-07 08:00 | 0.9996088
12 | 2021-12-07 08:00 | 0.5199187
13 | 2021-12-07 08:00 | 0.3347554
14 | 2021-12-07 08:00 | 0.6814637
15 | 2021-12-07 08:00 | 3.427465
20 | 2021-12-07 08:00 | 0.2002067
21 | 2021-12-07 08:00 | 5.209832
22 | 2021-12-07 08:00 | 5.078505
23 | 2021-12-07 08:00 | 2.834468
24 | 2021-12-07 08:00 | 227.1475
25 | 2021-12-07 08:00 | 0.1485178
26 | 2021-12-07 08:00 | 278.2404
28 | 2021-12-07 08:00 | 102.2308
29 | 2021-12-07 08:00 | 65
30 | 2021-12-07 08:00 | 3103.967
31 | 2021-12-07 08:00 | 1.185346
34 | 2021-12-07 08:00 | 30.44703
35 | 2021-12-07 08:00 | 446.6144
36 | 2021-12-07 08:00 | 0.9581749
37 | 2021-12-07 08:00 | 0.927451
38 | 2021-12-07 08:00 | 8.637298
39 | 2021-12-07 08:00 | 39.69231
40 | 2021-12-07 08:00 | 1.078315
41 | 2021-12-07 08:00 | 1.302018
42 | 2021-12-07 08:00 | 1.078158
43 | 2021-12-07 08:00 | 11.8
44 | 2021-12-07 08:00 | 0.42
45 | 2021-12-07 08:00 | 0.3
46 | 2021-12-07 08:00 | 0.6
47 | 2021-12-07 08:00 | 90
48 | 2021-12-07 08:00 | 7.2
49 | 2021-12-07 08:00 | 42.64475
50 | 2021-12-07 08:00 | 57.81776
51 | 2021-12-07 08:00 | 1945.076
52 | 2021-12-07 08:00 | 3.771767
53 | 2021-12-07 08:00 | 1331.815
54 | 2021-12-07 08:00 | 2206.935
55 | 2021-12-07 08:00 | 439.3402
1 | 2021-12-07 16:00 | 1.287139
2 | 2021-12-07 16:00 | 0.900997
3 | 2021-12-07 16:00 | 0.3861416
4 | 2021-12-07 16:00 | 1250.92
5 | 2021-12-07 16:00 | 198.4902
6 | 2021-12-07 16:00 | 0.72
7 | 2021-12-07 16:00 | 18.3
8 | 2021-12-07 16:00 | 42.75701
9 | 2021-12-07 16:00 | 1.188131
10 | 2021-12-07 16:00 | 1.263167
11 | 2021-12-07 16:00 | 0.9996371
12 | 2021-12-07 16:00 | 0.5148718
13 | 2021-12-07 16:00 | 0.3315059
14 | 2021-12-07 16:00 | 0.6748487
15 | 2021-12-07 16:00 | 3.43007
20 | 2021-12-07 16:00 | 0.2005007
21 | 2021-12-07 16:00 | 5.234082
22 | 2021-12-07 16:00 | 4.959708
23 | 2021-12-07 16:00 | 2.802563
24 | 2021-12-07 16:00 | 280.5744
25 | 2021-12-07 16:00 | 0.1450436
26 | 2021-12-07 16:00 | 475.3497
28 | 2021-12-07 16:00 | 104.7674
29 | 2021-12-07 16:00 | 62.5
30 | 2021-12-07 16:00 | 3276.01
31 | 2021-12-07 16:00 | 1.413543
34 | 2021-12-07 16:00 | 28.86182
35 | 2021-12-07 16:00 | 457.7829
36 | 2021-12-07 16:00 | 0.9532828
37 | 2021-12-07 16:00 | 0.928924
38 | 2021-12-07 16:00 | 8.664152
39 | 2021-12-07 16:00 | 43.15789
40 | 2021-12-07 16:00 | 1.210918
41 | 2021-12-07 16:00 | 1.428808
42 | 2021-12-07 16:00 | 1.206963
43 | 2021-12-07 16:00 | 11.6
44 | 2021-12-07 16:00 | 0.42
45 | 2021-12-07 16:00 | 0.3
46 | 2021-12-07 16:00 | 0.5
47 | 2021-12-07 16:00 | 89.9
48 | 2021-12-07 16:00 | 7.3
49 | 2021-12-07 16:00 | 27.69226
50 | 2021-12-07 16:00 | 56.40477
51 | 2021-12-07 16:00 | 1859.36
52 | 2021-12-07 16:00 | 3.814671
53 | 2021-12-07 16:00 | 1254.108
54 | 2021-12-07 16:00 | 2135.189
55 | 2021-12-07 16:00 | 446.3179
1 | 2021-12-08 | 1.310825
2 | 2021-12-08 | 0.9175778
3 | 2021-12-08 | 0.3932476
4 | 2021-12-08 | 1250.809
5 | 2021-12-08 | 189.1202
6 | 2021-12-08 | 0.7725
7 | 2021-12-08 | 20
8 | 2021-12-08 | 44.05286
9 | 2021-12-08 | 1.208651
10 | 2021-12-08 | 1.212275
11 | 2021-12-08 | 0.9996054
12 | 2021-12-08 | 0.5197825
13 | 2021-12-08 | 0.3346677
14 | 2021-12-08 | 0.6812852
15 | 2021-12-08 | 3.173677
20 | 2021-12-08 | 0.2170893
21 | 2021-12-08 | 5.150375
22 | 2021-12-08 | 4.985652
23 | 2021-12-08 | 2.824227
24 | 2021-12-08 | 317.5106
25 | 2021-12-08 | 0.1458023
26 | 2021-12-08 | 549.9318
28 | 2021-12-08 | 91.60149
29 | 2021-12-08 | 64
30 | 2021-12-08 | 3185.569
31 | 2021-12-08 | 1.678882
34 | 2021-12-08 | 30.04812
35 | 2021-12-08 | 458.7447
36 | 2021-12-08 | 0.9669211
37 | 2021-12-08 | 0.949051
38 | 2021-12-08 | 8.324053
39 | 2021-12-08 | 64.5
40 | 2021-12-08 | 1.224096
41 | 2021-12-08 | 1.512014
42 | 2021-12-08 | 1.181267
43 | 2021-12-08 | 11.6
44 | 2021-12-08 | 0.42
45 | 2021-12-08 | 0.3
46 | 2021-12-08 | 0.5
47 | 2021-12-08 | 89.7
48 | 2021-12-08 | 7.5
49 | 2021-12-08 | 41.0464
50 | 2021-12-08 | 57.71026
51 | 2021-12-08 | 1877.252
52 | 2021-12-08 | 3.75453
53 | 2021-12-08 | 1298.333
54 | 2021-12-08 | 2158.026
55 | 2021-12-08 | 442.7056
1 | 2021-12-08 08:00 | 1.32469
2 | 2021-12-08 08:00 | 0.9272833
3 | 2021-12-08 08:00 | 0.3974071
4 | 2021-12-08 08:00 | 1247.231
5 | 2021-12-08 08:00 | 178.7923
6 | 2021-12-08 08:00 | 0.7325
7 | 2021-12-08 08:00 | 19.5
8 | 2021-12-08 08:00 | 43.23725
9 | 2021-12-08 08:00 | 1.250965
10 | 2021-12-08 08:00 | 1.092804
11 | 2021-12-08 08:00 | 0.9995558
12 | 2021-12-08 08:00 | 0.5251971
13 | 2021-12-08 08:00 | 0.3381539
14 | 2021-12-08 08:00 | 0.6883821
15 | 2021-12-08 08:00 | 2.776824
20 | 2021-12-08 08:00 | 0.2437439
21 | 2021-12-08 08:00 | 4.754268
22 | 2021-12-08 08:00 | 4.954528
23 | 2021-12-08 08:00 | 2.829768
24 | 2021-12-08 08:00 | 298.9801
25 | 2021-12-08 08:00 | 0.1448921
26 | 2021-12-08 08:00 | 540.4156
28 | 2021-12-08 08:00 | 79.1282
29 | 2021-12-08 08:00 | 62
30 | 2021-12-08 08:00 | 3061.833
31 | 2021-12-08 08:00 | 1.672221
34 | 2021-12-08 08:00 | 28.15242
35 | 2021-12-08 08:00 | 356.9146
36 | 2021-12-08 08:00 | 1.001287
37 | 2021-12-08 08:00 | 0.978852
38 | 2021-12-08 08:00 | 7.531092
39 | 2021-12-08 08:00 | 44
40 | 2021-12-08 08:00 | 1.075764
41 | 2021-12-08 08:00 | 1.310848
42 | 2021-12-08 08:00 | 1.080988
43 | 2021-12-08 08:00 | 11.5
44 | 2021-12-08 08:00 | 0.41
45 | 2021-12-08 08:00 | 0.3
46 | 2021-12-08 08:00 | 0.7
47 | 2021-12-08 08:00 | 89.8
48 | 2021-12-08 08:00 | 7.4
49 | 2021-12-08 08:00 | 40.61681
50 | 2021-12-08 08:00 | 57.53615
51 | 2021-12-08 08:00 | 2023.938
52 | 2021-12-08 08:00 | 3.761945
53 | 2021-12-08 08:00 | 1285.784
54 | 2021-12-08 08:00 | 2145.784
55 | 2021-12-08 08:00 | 443.6142
1 | 2021-12-08 16:00 | 1.313498
2 | 2021-12-08 16:00 | 0.9194487
3 | 2021-12-08 16:00 | 0.3940494
4 | 2021-12-08 16:00 | 1250.012
5 | 2021-12-08 16:00 | 182.8273
6 | 2021-12-08 16:00 | 0.7275
7 | 2021-12-08 16:00 | 19.7
8 | 2021-12-08 16:00 | 43.0131
9 | 2021-12-08 16:00 | 1.341001
10 | 2021-12-08 16:00 | 1.160742
11 | 2021-12-08 16:00 | 0.999554
12 | 2021-12-08 16:00 | 0.5193672
13 | 2021-12-08 16:00 | 0.3344002
14 | 2021-12-08 16:00 | 0.6807407
15 | 2021-12-08 16:00 | 2.310622
20 | 2021-12-08 16:00 | 0.2738827
21 | 2021-12-08 16:00 | 3.746757
22 | 2021-12-08 16:00 | 5.356663
23 | 2021-12-08 16:00 | 2.824878
24 | 2021-12-08 16:00 | 232.3284
25 | 2021-12-08 16:00 | 0.1566523
26 | 2021-12-08 16:00 | 397.6158
28 | 2021-12-08 16:00 | 90.11707
29 | 2021-12-08 16:00 | 68.5
30 | 2021-12-08 16:00 | 3270.484
31 | 2021-12-08 16:00 | 1.270754
34 | 2021-12-08 16:00 | 30.34328
35 | 2021-12-08 16:00 | 468.2567
36 | 2021-12-08 16:00 | 1.086604
37 | 2021-12-08 16:00 | 1.029076
38 | 2021-12-08 16:00 | 6.057378
39 | 2021-12-08 16:00 | 39.67742
40 | 2021-12-08 16:00 | 1.109229
41 | 2021-12-08 16:00 | 1.34601
42 | 2021-12-08 16:00 | 1.113592
43 | 2021-12-08 16:00 | 11.7
44 | 2021-12-08 16:00 | 0.41
45 | 2021-12-08 16:00 | 0.3
46 | 2021-12-08 16:00 | 0.7
47 | 2021-12-08 16:00 | 89.5
48 | 2021-12-08 16:00 | 7.5
49 | 2021-12-08 16:00 | 39.08073
50 | 2021-12-08 16:00 | 57.53123
51 | 2021-12-08 16:00 | 1896.389
52 | 2021-12-08 16:00 | 3.81555
53 | 2021-12-08 16:00 | 1398.241
54 | 2021-12-08 16:00 | 2333.05
55 | 2021-12-08 16:00 | 437.3054
1 | 2021-12-09 | 1.286254
2 | 2021-12-09 | 0.9003776
3 | 2021-12-09 | 0.3858761
4 | 2021-12-09 | 1251.273
5 | 2021-12-09 | 182.6228
6 | 2021-12-09 | 0.525
7 | 2021-12-09 | 20
8 | 2021-12-09 | 43.47826
9 | 2021-12-09 | 1.294118
10 | 2021-12-09 | 1.181013
11 | 2021-12-09 | 0.9995606
12 | 2021-12-09 | 0.5054785
13 | 2021-12-09 | 0.3254579
14 | 2021-12-09 | 0.6625367
15 | 2021-12-09 | 2.389929
20 | 2021-12-09 | 0.2829482
21 | 2021-12-09 | 4.444443
22 | 2021-12-09 | 5.318002
23 | 2021-12-09 | 2.801417
24 | 2021-12-09 | 220.6255
25 | 2021-12-09 | 0.1555217
26 | 2021-12-09 | 371.4151
28 | 2021-12-09 | 77.13434
29 | 2021-12-09 | 66.5
30 | 2021-12-09 | 3285.045
31 | 2021-12-09 | 1.208094
34 | 2021-12-09 | 30.04465
35 | 2021-12-09 | 470.1482
36 | 2021-12-09 | 1.031373
37 | 2021-12-09 | 1.01227
38 | 2021-12-09 | 6.834373
39 | 2021-12-09 | 54.04255
40 | 2021-12-09 | 1.049645
41 | 2021-12-09 | 1.276593
42 | 2021-12-09 | 1.060523
43 | 2021-12-09 | 11.7
44 | 2021-12-09 | 0.41
45 | 2021-12-09 | 0.3
46 | 2021-12-09 | 0.7
47 | 2021-12-09 | 90
48 | 2021-12-09 | 7.2
49 | 2021-12-09 | 40.45321
50 | 2021-12-09 | 57.61559
51 | 2021-12-09 | 1886.548
52 | 2021-12-09 | 3.876776
53 | 2021-12-09 | 1398.801
54 | 2021-12-09 | 2338.158
55 | 2021-12-09 | 431.1687
1 | 2021-12-09 08:00 | 1.360196
2 | 2021-12-09 08:00 | 0.9521374
3 | 2021-12-09 08:00 | 0.4080589
4 | 2021-12-09 08:00 | 1250.474
5 | 2021-12-09 08:00 | 174.3938
6 | 2021-12-09 08:00 | 0.584
7 | 2021-12-09 08:00 | 18.8
8 | 2021-12-09 08:00 | 42.92237
9 | 2021-12-09 08:00 | 1.277344
10 | 2021-12-09 08:00 | 1.181214
11 | 2021-12-09 08:00 | 0.9994879
12 | 2021-12-09 08:00 | 0.5386484
13 | 2021-12-09 08:00 | 0.3468147
14 | 2021-12-09 08:00 | 0.706013
15 | 2021-12-09 08:00 | 2.528033
20 | 2021-12-09 08:00 | 0.259845
21 | 2021-12-09 08:00 | 4.278652
22 | 2021-12-09 08:00 | 5.64859
23 | 2021-12-09 08:00 | 2.884122
24 | 2021-12-09 08:00 | 235.047
25 | 2021-12-09 08:00 | 0.1651895
26 | 2021-12-09 08:00 | 479.1898
28 | 2021-12-09 08:00 | 81.62315
29 | 2021-12-09 08:00 | 72
30 | 2021-12-09 08:00 | 3398.769
31 | 2021-12-09 08:00 | 1.347794
34 | 2021-12-09 08:00 | 30.59402
35 | 2021-12-09 08:00 | 462.1224
36 | 2021-12-09 08:00 | 1.03125
37 | 2021-12-09 08:00 | 0.9979654
38 | 2021-12-09 08:00 | 6.806685
39 | 2021-12-09 08:00 | 41.21622
40 | 2021-12-09 08:00 | 1.005036
41 | 2021-12-09 08:00 | 1.218352
42 | 2021-12-09 08:00 | 1.017903
43 | 2021-12-09 08:00 | 11.5
44 | 2021-12-09 08:00 | 0.4
45 | 2021-12-09 08:00 | 0.3
46 | 2021-12-09 08:00 | 0.7
47 | 2021-12-09 08:00 | 89.6
48 | 2021-12-09 08:00 | 7.4
49 | 2021-12-09 08:00 | 41.16578
50 | 2021-12-09 08:00 | 57.32164
51 | 2021-12-09 08:00 | 1945.725
52 | 2021-12-09 08:00 | 3.769534
53 | 2021-12-09 08:00 | 1459.138
54 | 2021-12-09 08:00 | 2450.256
55 | 2021-12-09 08:00 | 445.4792
1 | 2021-12-09 16:00 | 1.336486
2 | 2021-12-09 16:00 | 0.9355404
3 | 2021-12-09 16:00 | 0.4009459
4 | 2021-12-09 16:00 | 1250.521
5 | 2021-12-09 16:00 | 194.7008
6 | 2021-12-09 16:00 | 0.758
7 | 2021-12-09 16:00 | 20
8 | 2021-12-09 16:00 | 43.47826
9 | 2021-12-09 16:00 | 1.163522
10 | 2021-12-09 16:00 | 1.173517
11 | 2021-12-09 16:00 | 0.9996148
12 | 2021-12-09 16:00 | 0.5293752
13 | 2021-12-09 16:00 | 0.340844
14 | 2021-12-09 16:00 | 0.6938584
15 | 2021-12-09 16:00 | 3.469715
20 | 2021-12-09 16:00 | 0.2049914
21 | 2021-12-09 16:00 | 5.617445
22 | 2021-12-09 16:00 | 5.250693
23 | 2021-12-09 16:00 | 2.857852
24 | 2021-12-09 16:00 | 286.0475
25 | 2021-12-09 16:00 | 0.1535533
26 | 2021-12-09 16:00 | 557.8956
28 | 2021-12-09 16:00 | 101.5577
29 | 2021-12-09 16:00 | 67.5
30 | 2021-12-09 16:00 | 3278.88
31 | 2021-12-09 16:00 | 1.469165
34 | 2021-12-09 16:00 | 29.86831
35 | 2021-12-09 16:00 | 451.234
36 | 2021-12-09 16:00 | 0.9295598
37 | 2021-12-09 16:00 | 0.9167492
38 | 2021-12-09 16:00 | 9.08716
39 | 2021-12-09 16:00 | 31.86813
40 | 2021-12-09 16:00 | 1.029411
41 | 2021-12-09 16:00 | 1.24959
42 | 2021-12-09 16:00 | 1.040757
43 | 2021-12-09 16:00 | 11.4
44 | 2021-12-09 16:00 | 0.4
45 | 2021-12-09 16:00 | 0.3
46 | 2021-12-09 16:00 | 0.7
47 | 2021-12-09 16:00 | 89.5
48 | 2021-12-09 16:00 | 7.7
49 | 2021-12-09 16:00 | 40.76457
50 | 2021-12-09 16:00 | 57.46038
51 | 2021-12-09 16:00 | 1934.413
52 | 2021-12-09 16:00 | 3.77188
53 | 2021-12-09 16:00 | 1362.703
54 | 2021-12-09 16:00 | 2277.453
55 | 2021-12-09 16:00 | 443.0883
1 | 2021-12-10 | 1.266642
2 | 2021-12-10 | 0.8866493
3 | 2021-12-10 | 0.3799925
4 | 2021-12-10 | 1248.649
5 | 2021-12-10 | 219.687
6 | 2021-12-10 | 0.88
7 | 2021-12-10 | 19.6
8 | 2021-12-10 | 42.70153
9 | 2021-12-10 | 1.245111
10 | 2021-12-10 | 1.081161
11 | 2021-12-10 | 0.9996995
12 | 2021-12-10 | 0.5012428
13 | 2021-12-10 | 0.3227307
14 | 2021-12-10 | 0.6569849
15 | 2021-12-10 | 3.057279
20 | 2021-12-10 | 0.2160273
21 | 2021-12-10 | 4.668057
22 | 2021-12-10 | 4.921931
23 | 2021-12-10 | 2.774012
24 | 2021-12-10 | 352.5743
25 | 2021-12-10 | 0.1439388
26 | 2021-12-10 | 612.9777
28 | 2021-12-10 | 111.5052
29 | 2021-12-10 | 62.5
30 | 2021-12-10 | 3063.506
31 | 2021-12-10 | 1.604894
34 | 2021-12-10 | 28.22479
35 | 2021-12-10 | 370.6191
36 | 2021-12-10 | 0.9986962
37 | 2021-12-10 | 0.9569138
38 | 2021-12-10 | 7.725336
39 | 2021-12-10 | 46.79245
40 | 2021-12-10 | 1.054494
41 | 2021-12-10 | 1.27298
42 | 2021-12-10 | 1.061532
43 | 2021-12-10 | 11.4
44 | 2021-12-10 | 0.4
45 | 2021-12-10 | 0.3
46 | 2021-12-10 | 0.7
47 | 2021-12-10 | 89.6
48 | 2021-12-10 | 7.8
49 | 2021-12-10 | 40.63951
50 | 2021-12-10 | 57.70584
51 | 2021-12-10 | 2010.314
52 | 2021-12-10 | 3.785216
53 | 2021-12-10 | 1287.057
54 | 2021-12-10 | 2138.424
55 | 2021-12-10 | 438.9401
1 | 2021-12-10 08:00 | 1.249952
2 | 2021-12-10 08:00 | 0.8749664
3 | 2021-12-10 08:00 | 0.3749856
4 | 2021-12-10 08:00 | 1250.616
5 | 2021-12-10 08:00 | 208.3588
6 | 2021-12-10 08:00 | 0.66
7 | 2021-12-10 08:00 | 19.2
8 | 2021-12-10 08:00 | 40.33614
9 | 2021-12-10 08:00 | 1.232648
10 | 2021-12-10 08:00 | 1.155418
11 | 2021-12-10 08:00 | 0.9996437
12 | 2021-12-10 08:00 | 0.5003834
13 | 2021-12-10 08:00 | 0.3221774
14 | 2021-12-10 08:00 | 0.6558585
15 | 2021-12-10 08:00 | 2.962606
20 | 2021-12-10 08:00 | 0.2244509
21 | 2021-12-10 08:00 | 4.684381
22 | 2021-12-10 08:00 | 5.153264
23 | 2021-12-10 08:00 | 2.75897
24 | 2021-12-10 08:00 | 314.6795
25 | 2021-12-10 08:00 | 0.150704
26 | 2021-12-10 08:00 | 589.1794
28 | 2021-12-10 08:00 | 95.16277
29 | 2021-12-10 08:00 | 65.5
30 | 2021-12-10 08:00 | 3212.073
31 | 2021-12-10 08:00 | 1.510277
34 | 2021-12-10 08:00 | 28.64384
35 | 2021-12-10 08:00 | 367.7492
36 | 2021-12-10 08:00 | 0.9948586
37 | 2021-12-10 08:00 | 0.9677094
38 | 2021-12-10 08:00 | 7.646987
39 | 2021-12-10 08:00 | 41.11842
40 | 2021-12-10 08:00 | 1.031893
41 | 2021-12-10 08:00 | 1.248914
42 | 2021-12-10 08:00 | 1.039231
43 | 2021-12-10 08:00 | 11.7
44 | 2021-12-10 08:00 | 0.42
45 | 2021-12-10 08:00 | 0.3
46 | 2021-12-10 08:00 | 0.6
47 | 2021-12-10 08:00 | 89.7
48 | 2021-12-10 08:00 | 8
49 | 2021-12-10 08:00 | 41.33995
50 | 2021-12-10 08:00 | 57.63577
51 | 2021-12-10 08:00 | 2036.215
52 | 2021-12-10 08:00 | 3.634573
53 | 2021-12-10 08:00 | 1316.323
54 | 2021-12-10 08:00 | 2194.219
55 | 2021-12-10 08:00 | 458.6317
1 | 2021-12-10 16:00 | 1.24651
2 | 2021-12-10 16:00 | 0.8725568
3 | 2021-12-10 16:00 | 0.3739529
4 | 2021-12-10 16:00 | 1250.665
5 | 2021-12-10 16:00 | 196.0705
6 | 2021-12-10 16:00 | 0.615
7 | 2021-12-10 16:00 | 19
8 | 2021-12-10 16:00 | 41.03672
9 | 2021-12-10 16:00 | 1.217391
10 | 2021-12-10 16:00 | 1.110439
11 | 2021-12-10 16:00 | 0.9996142
12 | 2021-12-10 16:00 | 0.495214
13 | 2021-12-10 16:00 | 0.318849
14 | 2021-12-10 16:00 | 0.649083
15 | 2021-12-10 16:00 | 3.188086
20 | 2021-12-10 16:00 | 0.2088434
21 | 2021-12-10 16:00 | 4.808142
22 | 2021-12-10 16:00 | 5.176339
23 | 2021-12-10 16:00 | 2.758553
24 | 2021-12-10 16:00 | 262.1339
25 | 2021-12-10 16:00 | 0.1513789
26 | 2021-12-10 16:00 | 533.0222
28 | 2021-12-10 16:00 | 102.919
29 | 2021-12-10 16:00 | 64
30 | 2021-12-10 16:00 | 3171.323
31 | 2021-12-10 16:00 | 1.336936
34 | 2021-12-10 16:00 | 28.37102
35 | 2021-12-10 16:00 | 359.476
36 | 2021-12-10 16:00 | 0.9820972
37 | 2021-12-10 16:00 | 0.951049
38 | 2021-12-10 16:00 | 7.996228
39 | 2021-12-10 16:00 | 45.35714
40 | 2021-12-10 16:00 | 1.029477
41 | 2021-12-10 16:00 | 1.242425
42 | 2021-12-10 16:00 | 1.038102
43 | 2021-12-10 16:00 | 11.6
44 | 2021-12-10 16:00 | 0.42
45 | 2021-12-10 16:00 | 0.3
46 | 2021-12-10 16:00 | 0.6
47 | 2021-12-10 16:00 | 89.8
48 | 2021-12-10 16:00 | 7.9
49 | 2021-12-10 16:00 | 41.11173
50 | 2021-12-10 16:00 | 57.5891
51 | 2021-12-10 16:00 | 2047.401
52 | 2021-12-10 16:00 | 3.730223
53 | 2021-12-10 16:00 | 1337.723
54 | 2021-12-10 16:00 | 2233.275
55 | 2021-12-10 16:00 | 447.5496
1 | 2021-12-11 | 1.271269
2 | 2021-12-11 | 0.8898882
3 | 2021-12-11 | 0.3813806
4 | 2021-12-11 | 1245.969
5 | 2021-12-11 | 193.7962
6 | 2021-12-11 | 0.54
7 | 2021-12-11 | 18.7
8 | 2021-12-11 | 41.46342
9 | 2021-12-11 | 1.206941
10 | 2021-12-11 | 1.227447
11 | 2021-12-11 | 0.9996291
12 | 2021-12-11 | 0.5119614
13 | 2021-12-11 | 0.329632
14 | 2021-12-11 | 0.671034
15 | 2021-12-11 | 3.306556
20 | 2021-12-11 | 0.198805
21 | 2021-12-11 | 4.738365
22 | 2021-12-11 | 5.082946
23 | 2021-12-11 | 2.787815
24 | 2021-12-11 | 279.7966
25 | 2021-12-11 | 0.1486476
26 | 2021-12-11 | 570.0043
28 | 2021-12-11 | 107.462
29 | 2021-12-11 | 63
30 | 2021-12-11 | 3316.902
31 | 2021-12-11 | 1.443767
34 | 2021-12-11 | 28.18989
35 | 2021-12-11 | 372.1911
36 | 2021-12-11 | 0.9781491
37 | 2021-12-11 | 0.9465726
38 | 2021-12-11 | 8.044921
39 | 2021-12-11 | 38.20895
40 | 2021-12-11 | 1.060735
41 | 2021-12-11 | 1.291547
42 | 2021-12-11 | 1.075666
43 | 2021-12-11 | 11.6
44 | 2021-12-11 | 0.42
45 | 2021-12-11 | 0.3
46 | 2021-12-11 | 0.6
47 | 2021-12-11 | 89.9
48 | 2021-12-11 | 7.8
49 | 2021-12-11 | 41.17659
50 | 2021-12-11 | 57.72912
51 | 2021-12-11 | 2018.803
52 | 2021-12-11 | 3.565906
53 | 2021-12-11 | 1283.395
54 | 2021-12-11 | 2142.506
55 | 2021-12-11 | 468.1574
1 | 2021-12-11 08:00 | 1.271596
2 | 2021-12-11 08:00 | 0.8901173
3 | 2021-12-11 08:00 | 0.3814788
4 | 2021-12-11 08:00 | 1250.667
5 | 2021-12-11 08:00 | 196.3897
6 | 2021-12-11 08:00 | 0.7725
7 | 2021-12-11 08:00 | 18.3
8 | 2021-12-11 08:00 | 42.55814
9 | 2021-12-11 08:00 | 1.183879
10 | 2021-12-11 08:00 | 1.165214
11 | 2021-12-11 08:00 | 0.999617
12 | 2021-12-11 08:00 | 0.505963
13 | 2021-12-11 08:00 | 0.3257698
14 | 2021-12-11 08:00 | 0.6631717
15 | 2021-12-11 08:00 | 3.325061
20 | 2021-12-11 08:00 | 0.210392
21 | 2021-12-11 08:00 | 5.378658
22 | 2021-12-11 08:00 | 5.066862
23 | 2021-12-11 08:00 | 2.793424
24 | 2021-12-11 08:00 | 320.7068
25 | 2021-12-11 08:00 | 0.1481773
26 | 2021-12-11 08:00 | 660.642
28 | 2021-12-11 08:00 | 93.13316
29 | 2021-12-11 08:00 | 64
30 | 2021-12-11 08:00 | 3176.303
31 | 2021-12-11 08:00 | 1.633012
34 | 2021-12-11 08:00 | 29.29713
35 | 2021-12-11 08:00 | 397.8088
36 | 2021-12-11 08:00 | 0.9483627
37 | 2021-12-11 08:00 | 0.936255
38 | 2021-12-11 08:00 | 8.703719
39 | 2021-12-11 08:00 | 32.25
40 | 2021-12-11 08:00 | 1.023682
41 | 2021-12-11 08:00 | 1.246449
42 | 2021-12-11 08:00 | 1.042501
43 | 2021-12-11 08:00 | 11.2
44 | 2021-12-11 08:00 | 0.4
45 | 2021-12-11 08:00 | 0.3
46 | 2021-12-11 08:00 | 0.5
47 | 2021-12-11 08:00 | 90
48 | 2021-12-11 08:00 | 7.6
49 | 2021-12-11 08:00 | 41.40963
50 | 2021-12-11 08:00 | 57.55479
51 | 2021-12-11 08:00 | 2000.903
52 | 2021-12-11 08:00 | 3.707441
53 | 2021-12-11 08:00 | 1304.97
54 | 2021-12-11 08:00 | 2179.829
55 | 2021-12-11 08:00 | 450.5546
1 | 2021-12-11 16:00 | 1.247845
2 | 2021-12-11 16:00 | 0.8734914
3 | 2021-12-11 16:00 | 0.3743535
4 | 2021-12-11 16:00 | 1251.226
5 | 2021-12-11 16:00 | 207.8643
6 | 2021-12-11 16:00 | 0.6575
7 | 2021-12-11 16:00 | 18
8 | 2021-12-11 16:00 | 41.2844
9 | 2021-12-11 16:00 | 1.188847
10 | 2021-12-11 16:00 | 1.315999
11 | 2021-12-11 16:00 | 0.9996766
12 | 2021-12-11 16:00 | 0.4977985
13 | 2021-12-11 16:00 | 0.320513
14 | 2021-12-11 16:00 | 0.6524704
15 | 2021-12-11 16:00 | 3.483285
20 | 2021-12-11 16:00 | 0.1941721
21 | 2021-12-11 16:00 | 5.082858
22 | 2021-12-11 16:00 | 4.754833
23 | 2021-12-11 16:00 | 2.756892
24 | 2021-12-11 16:00 | 314.5499
25 | 2021-12-11 16:00 | 0.1390522
26 | 2021-12-11 16:00 | 641.6301
28 | 2021-12-11 16:00 | 122.3656
29 | 2021-12-11 16:00 | 60.5
30 | 2021-12-11 16:00 | 3113.392
31 | 2021-12-11 16:00 | 1.513246
34 | 2021-12-11 16:00 | 30.4762
35 | 2021-12-11 16:00 | 450.7397
36 | 2021-12-11 16:00 | 0.9581749
37 | 2021-12-11 16:00 | 0.9287128
38 | 2021-12-11 16:00 | 8.566142
39 | 2021-12-11 16:00 | 39.04762
40 | 2021-12-11 16:00 | 1.033419
41 | 2021-12-11 16:00 | 1.247678
42 | 2021-12-11 16:00 | 1.043098
43 | 2021-12-11 16:00 | 11.5
44 | 2021-12-11 16:00 | 0.4
45 | 2021-12-11 16:00 | 0.3
46 | 2021-12-11 16:00 | 0.6
47 | 2021-12-11 16:00 | 90.1
48 | 2021-12-11 16:00 | 7.4
49 | 2021-12-11 16:00 | 41.43015
50 | 2021-12-11 16:00 | 57.21597
51 | 2021-12-11 16:00 | 1919.39
52 | 2021-12-11 16:00 | 3.675602
53 | 2021-12-11 16:00 | 1210.838
54 | 2021-12-11 16:00 | 2036.558
55 | 2021-12-11 16:00 | 457.596
1 | 2021-12-12 | 1.303077
2 | 2021-12-12 | 0.9121541
3 | 2021-12-12 | 0.3909232
4 | 2021-12-12 | 1250.369
5 | 2021-12-12 | 211.7794
6 | 2021-12-12 | 0.755
7 | 2021-12-12 | 18.9
8 | 2021-12-12 | 42.47191
9 | 2021-12-12 | 1.204315
10 | 2021-12-12 | 1.23593
11 | 2021-12-12 | 0.9996749
12 | 2021-12-12 | 0.5171481
13 | 2021-12-12 | 0.3329715
14 | 2021-12-12 | 0.6778322
15 | 2021-12-12 | 3.397436
20 | 2021-12-12 | 0.1905138
21 | 2021-12-12 | 4.634681
22 | 2021-12-12 | 5.056934
23 | 2021-12-12 | 2.822383
24 | 2021-12-12 | 320.5116
25 | 2021-12-12 | 0.1478869
26 | 2021-12-12 | 619.5998
28 | 2021-12-12 | 122.8371
29 | 2021-12-12 | 65.5
30 | 2021-12-12 | 3191.655
31 | 2021-12-12 | 1.513422
34 | 2021-12-12 | 30.49391
35 | 2021-12-12 | 458.1105
36 | 2021-12-12 | 0.9809645
37 | 2021-12-12 | 0.9405352
38 | 2021-12-12 | 8.032117
39 | 2021-12-12 | 47.16981
40 | 2021-12-12 | 1.068085
41 | 2021-12-12 | 1.285298
42 | 2021-12-12 | 1.071873
43 | 2021-12-12 | 11.5
44 | 2021-12-12 | 0.4
45 | 2021-12-12 | 0.3
46 | 2021-12-12 | 0.6
47 | 2021-12-12 | 89.9
48 | 2021-12-12 | 7.7
49 | 2021-12-12 | 40.81153
50 | 2021-12-12 | 57.20567
51 | 2021-12-12 | 1918.782
52 | 2021-12-12 | 3.746922
53 | 2021-12-12 | 1302.281
54 | 2021-12-12 | 2186.093
55 | 2021-12-12 | 448.0116
1 | 2021-12-12 08:00 | 1.330154
2 | 2021-12-12 08:00 | 0.9311075
3 | 2021-12-12 08:00 | 0.3990461
4 | 2021-12-12 08:00 | 1249.97
5 | 2021-12-12 08:00 | 209.9105
6 | 2021-12-12 08:00 | 0.8
7 | 2021-12-12 08:00 | 19.2
8 | 2021-12-12 08:00 | 41.83007
9 | 2021-12-12 08:00 | 1.223938
10 | 2021-12-12 08:00 | 1.174396
11 | 2021-12-12 08:00 | 0.9996775
12 | 2021-12-12 08:00 | 0.5225469
13 | 2021-12-12 08:00 | 0.3364476
14 | 2021-12-12 08:00 | 0.6849086
15 | 2021-12-12 08:00 | 3.222428
20 | 2021-12-12 08:00 | 0.1945234
21 | 2021-12-12 08:00 | 4.284526
22 | 2021-12-12 08:00 | 5.080286
23 | 2021-12-12 08:00 | 2.857088
24 | 2021-12-12 08:00 | 295.1818
25 | 2021-12-12 08:00 | 0.1485698
26 | 2021-12-12 08:00 | 611.3988
28 | 2021-12-12 08:00 | 105.0027
29 | 2021-12-12 08:00 | 65.5
30 | 2021-12-12 08:00 | 3229.107
31 | 2021-12-12 08:00 | 1.406227
34 | 2021-12-12 08:00 | 29.73694
35 | 2021-12-12 08:00 | 466.6136
36 | 2021-12-12 08:00 | 1.002574
37 | 2021-12-12 08:00 | 0.951952
38 | 2021-12-12 08:00 | 7.506955
39 | 2021-12-12 08:00 | 44.28571
40 | 2021-12-12 08:00 | 1.062866
41 | 2021-12-12 08:00 | 1.289067
42 | 2021-12-12 08:00 | 1.07414
43 | 2021-12-12 08:00 | 11.1
44 | 2021-12-12 08:00 | 0.4
45 | 2021-12-12 08:00 | 0.3
46 | 2021-12-12 08:00 | 0.5
47 | 2021-12-12 08:00 | 89.7
48 | 2021-12-12 08:00 | 7.8
49 | 2021-12-12 08:00 | 40.32274
50 | 2021-12-12 08:00 | 57.4507
51 | 2021-12-12 08:00 | 1890.113
52 | 2021-12-12 08:00 | 3.883101
53 | 2021-12-12 08:00 | 1338.126
54 | 2021-12-12 08:00 | 2235.173
55 | 2021-12-12 08:00 | 430.1654
1 | 2021-12-12 16:00 | 1.337437
2 | 2021-12-12 16:00 | 0.9362056
3 | 2021-12-12 16:00 | 0.401231
4 | 2021-12-12 16:00 | 1250.443
5 | 2021-12-12 16:00 | 193.8928
6 | 2021-12-12 16:00 | 0.7025
7 | 2021-12-12 16:00 | 19.3
8 | 2021-12-12 16:00 | 42.32456
9 | 2021-12-12 16:00 | 1.233933
10 | 2021-12-12 16:00 | 1.180491
11 | 2021-12-12 16:00 | 0.9996144
12 | 2021-12-12 16:00 | 0.5273996
13 | 2021-12-12 16:00 | 0.339572
14 | 2021-12-12 16:00 | 0.6912689
15 | 2021-12-12 16:00 | 2.978827
20 | 2021-12-12 16:00 | 0.2223799
21 | 2021-12-12 16:00 | 4.656106
22 | 2021-12-12 16:00 | 5.300935
23 | 2021-12-12 16:00 | 2.870097
24 | 2021-12-12 16:00 | 259.5494
25 | 2021-12-12 16:00 | 0.1550226
26 | 2021-12-12 16:00 | 532.7549
28 | 2021-12-12 16:00 | 112.0395
29 | 2021-12-12 16:00 | 68.5
30 | 2021-12-12 16:00 | 3346.37
31 | 2021-12-12 16:00 | 1.338624
34 | 2021-12-12 16:00 | 29.68783
35 | 2021-12-12 16:00 | 463.262
36 | 2021-12-12 16:00 | 0.9961439
37 | 2021-12-12 16:00 | 0.9657947
38 | 2021-12-12 16:00 | 7.634933
39 | 2021-12-12 16:00 | 39.36508
40 | 2021-12-12 16:00 | 1.029225
41 | 2021-12-12 16:00 | 1.250716
42 | 2021-12-12 16:00 | 1.045812
43 | 2021-12-12 16:00 | 11.2
44 | 2021-12-12 16:00 | 0.4
45 | 2021-12-12 16:00 | 0.3
46 | 2021-12-12 16:00 | 0.5
47 | 2021-12-12 16:00 | 89.3
48 | 2021-12-12 16:00 | 7.8
49 | 2021-12-12 16:00 | 41.29463
50 | 2021-12-12 16:00 | 57.49745
51 | 2021-12-12 16:00 | 1903.088
52 | 2021-12-12 16:00 | 3.821418
53 | 2021-12-12 16:00 | 1386.021
54 | 2021-12-12 16:00 | 2315.79
55 | 2021-12-12 16:00 | 437.2249
1 | 2021-12-13 | 1.312446
2 | 2021-12-13 | 0.9187118
3 | 2021-12-13 | 0.3937337
4 | 2021-12-13 | 1250.855
5 | 2021-12-13 | 187.793
6 | 2021-12-13 | 0.68
7 | 2021-12-13 | 19
8 | 2021-12-13 | 42.98642
9 | 2021-12-13 | 1.22023
10 | 2021-12-13 | 1.15401
11 | 2021-12-13 | 0.9995887
12 | 2021-12-13 | 0.5147367
13 | 2021-12-13 | 0.3314188
14 | 2021-12-13 | 0.6746715
15 | 2021-12-13 | 3.133548
20 | 2021-12-13 | 0.2116736
21 | 2021-12-13 | 4.746246
22 | 2021-12-13 | 5.296299
23 | 2021-12-13 | 2.851187
24 | 2021-12-13 | 265.765
25 | 2021-12-13 | 0.154887
26 | 2021-12-13 | 573.996
28 | 2021-12-13 | 97.39414
29 | 2021-12-13 | 68
30 | 2021-12-13 | 3258.038
31 | 2021-12-13 | 1.415202
34 | 2021-12-13 | 30.13905
35 | 2021-12-13 | 465.7751
36 | 2021-12-13 | 0.9859155
37 | 2021-12-13 | 0.9558676
38 | 2021-12-13 | 7.879795
39 | 2021-12-13 | 40.68966
40 | 2021-12-13 | 1.028226
41 | 2021-12-13 | 1.241762
42 | 2021-12-13 | 1.037578
43 | 2021-12-13 | 11.2
44 | 2021-12-13 | 0.4
45 | 2021-12-13 | 0.3
46 | 2021-12-13 | 0.5
47 | 2021-12-13 | 89
48 | 2021-12-13 | 7.8
49 | 2021-12-13 | 41.08157
50 | 2021-12-13 | 57.43405
51 | 2021-12-13 | 1912.023
52 | 2021-12-13 | 3.894565
53 | 2021-12-13 | 1395.43
54 | 2021-12-13 | 2335.485
55 | 2021-12-13 | 429.7442
1 | 2021-12-13 08:00 | 1.323496
2 | 2021-12-13 08:00 | 0.926447
3 | 2021-12-13 08:00 | 0.3970487
4 | 2021-12-13 08:00 | 1252.149
5 | 2021-12-13 08:00 | 193.6446
6 | 2021-12-13 08:00 | 0.7275
7 | 2021-12-13 08:00 | 20.1
8 | 2021-12-13 08:00 | 43.79085
9 | 2021-12-13 08:00 | 1.189086
10 | 2021-12-13 08:00 | 1.111478
11 | 2021-12-13 08:00 | 0.9996057
12 | 2021-12-13 08:00 | 0.5179784
13 | 2021-12-13 08:00 | 0.333506
14 | 2021-12-13 08:00 | 0.6789204
15 | 2021-12-13 08:00 | 3.55683
20 | 2021-12-13 08:00 | 0.1788517
21 | 2021-12-13 08:00 | 4.545926
22 | 2021-12-13 08:00 | 5.441752
23 | 2021-12-13 08:00 | 2.854664
24 | 2021-12-13 08:00 | 255.0256
25 | 2021-12-13 08:00 | 0.1591407
26 | 2021-12-13 08:00 | 499.0706
28 | 2021-12-13 08:00 | 105.8128
29 | 2021-12-13 08:00 | 70
30 | 2021-12-13 08:00 | 3267.827
31 | 2021-12-13 08:00 | 1.316978
34 | 2021-12-13 08:00 | 30.21808
35 | 2021-12-13 08:00 | 464.2407
36 | 2021-12-13 08:00 | 0.9746193
37 | 2021-12-13 08:00 | 0.9360639
38 | 2021-12-13 08:00 | 8.102756
39 | 2021-12-13 08:00 | 37.46032
40 | 2021-12-13 08:00 | 1.036411
41 | 2021-12-13 08:00 | 1.251877
42 | 2021-12-13 08:00 | 1.046663
43 | 2021-12-13 08:00 | 11.3
44 | 2021-12-13 08:00 | 0.42
45 | 2021-12-13 08:00 | 0.3
46 | 2021-12-13 08:00 | 0.5
47 | 2021-12-13 08:00 | 89.1
48 | 2021-12-13 08:00 | 7.7
49 | 2021-12-13 08:00 | 41.13148
50 | 2021-12-13 08:00 | 57.57292
51 | 2021-12-13 08:00 | 1928.785
52 | 2021-12-13 08:00 | 3.921576
53 | 2021-12-13 08:00 | 1442.765
54 | 2021-12-13 08:00 | 2408.073
55 | 2021-12-13 08:00 | 425.6116
1 | 2021-12-13 16:00 | 1.290408
2 | 2021-12-13 16:00 | 0.9032854
3 | 2021-12-13 16:00 | 0.3871223
4 | 2021-12-13 16:00 | 1251.238
5 | 2021-12-13 16:00 | 189.8887
6 | 2021-12-13 16:00 | 0.7825
7 | 2021-12-13 16:00 | 19.7
8 | 2021-12-13 16:00 | 42.5486
9 | 2021-12-13 16:00 | 1.206897
10 | 2021-12-13 16:00 | 1.125022
11 | 2021-12-13 16:00 | 0.9995984
12 | 2021-12-13 16:00 | 0.5072626
13 | 2021-12-13 16:00 | 0.3266066
14 | 2021-12-13 16:00 | 0.6648753
15 | 2021-12-13 16:00 | 3.373519
20 | 2021-12-13 16:00 | 0.1891727
21 | 2021-12-13 16:00 | 4.50122
22 | 2021-12-13 16:00 | 5.328993
23 | 2021-12-13 16:00 | 2.814462
24 | 2021-12-13 16:00 | 270.3075
25 | 2021-12-13 16:00 | 0.1558431
26 | 2021-12-13 16:00 | 543.918
28 | 2021-12-13 16:00 | 105.1267
29 | 2021-12-13 16:00 | 68.5
30 | 2021-12-13 16:00 | 3261.528
31 | 2021-12-13 16:00 | 1.423505
34 | 2021-12-13 16:00 | 29.88249
35 | 2021-12-13 16:00 | 453.1684
36 | 2021-12-13 16:00 | 0.9859515
37 | 2021-12-13 16:00 | 0.9440559
38 | 2021-12-13 16:00 | 7.874739
39 | 2021-12-13 16:00 | 38.4127
40 | 2021-12-13 16:00 | 1.043068
41 | 2021-12-13 16:00 | 1.259475
42 | 2021-12-13 16:00 | 1.052109
43 | 2021-12-13 16:00 | 11.2
44 | 2021-12-13 16:00 | 0.42
45 | 2021-12-13 16:00 | 0.3
46 | 2021-12-13 16:00 | 0.5
47 | 2021-12-13 16:00 | 89
48 | 2021-12-13 16:00 | 7.9
49 | 2021-12-13 16:00 | 40.78417
50 | 2021-12-13 16:00 | 57.53393
51 | 2021-12-13 16:00 | 1935.357
52 | 2021-12-13 16:00 | 3.86847
53 | 2021-12-13 16:00 | 1403.105
54 | 2021-12-13 16:00 | 2341.259
55 | 2021-12-13 16:00 | 431.3402
1 | 2021-12-14 | 1.31258
2 | 2021-12-14 | 0.9188063
3 | 2021-12-14 | 0.3937742
4 | 2021-12-14 | 1250.074
5 | 2021-12-14 | 199.25
6 | 2021-12-14 | 1.1025
7 | 2021-12-14 | 19.5
8 | 2021-12-14 | 43.14159
9 | 2021-12-14 | 1.176322
10 | 2021-12-14 | 1.069355
11 | 2021-12-14 | 0.9996518
12 | 2021-12-14 | 0.5186623
13 | 2021-12-14 | 0.3339464
14 | 2021-12-14 | 0.6798169
15 | 2021-12-14 | 3.659201
20 | 2021-12-14 | 0.1812786
21 | 2021-12-14 | 4.956234
22 | 2021-12-14 | 4.817371
23 | 2021-12-14 | 2.820942
24 | 2021-12-14 | 302.196
25 | 2021-12-14 | 0.140881
26 | 2021-12-14 | 565.8261
28 | 2021-12-14 | 109.5033
29 | 2021-12-14 | 61
30 | 2021-12-14 | 3016.518
31 | 2021-12-14 | 1.516667
34 | 2021-12-14 | 28.49799
35 | 2021-12-14 | 384.9369
36 | 2021-12-14 | 0.9559194
37 | 2021-12-14 | 0.9211046
38 | 2021-12-14 | 8.615436
39 | 2021-12-14 | 36.25
40 | 2021-12-14 | 1.030437
41 | 2021-12-14 | 1.242427
42 | 2021-12-14 | 1.035834
43 | 2021-12-14 | 11.2
44 | 2021-12-14 | 0.42
45 | 2021-12-14 | 0.3
46 | 2021-12-14 | 0.5
47 | 2021-12-14 | 89.2
48 | 2021-12-14 | 8
49 | 2021-12-14 | 40.54509
50 | 2021-12-14 | 57.50606
51 | 2021-12-14 | 1984.781
52 | 2021-12-14 | 3.804971
53 | 2021-12-14 | 1263.695
54 | 2021-12-14 | 2098.338
55 | 2021-12-14 | 436.3971
1 | 2021-12-14 08:00 | 1.23845
2 | 2021-12-14 08:00 | 0.8669153
3 | 2021-12-14 08:00 | 0.3715351
4 | 2021-12-14 08:00 | 1250.845
5 | 2021-12-14 08:00 | 163.2655
6 | 2021-12-14 08:00 | 0.4375
7 | 2021-12-14 08:00 | 20.2
8 | 2021-12-14 08:00 | 43.91304
9 | 2021-12-14 08:00 | 1.173804
10 | 2021-12-14 08:00 | 1.228245
11 | 2021-12-14 08:00 | 0.9994236
12 | 2021-12-14 08:00 | 0.4907763
13 | 2021-12-14 08:00 | 0.3159917
14 | 2021-12-14 08:00 | 0.6432664
15 | 2021-12-14 08:00 | 3.476493
20 | 2021-12-14 08:00 | 0.1973884
21 | 2021-12-14 08:00 | 5.227923
22 | 2021-12-14 08:00 | 5.414626
23 | 2021-12-14 08:00 | 2.743188
24 | 2021-12-14 08:00 | 204.98
25 | 2021-12-14 08:00 | 0.1583474
26 | 2021-12-14 08:00 | 378.5888
28 | 2021-12-14 08:00 | 75.28683
29 | 2021-12-14 08:00 | 69
30 | 2021-12-14 08:00 | 3338.243
31 | 2021-12-14 08:00 | 1.255502
34 | 2021-12-14 08:00 | 30.53038
35 | 2021-12-14 08:00 | 460.1616
36 | 2021-12-14 08:00 | 0.9483627
37 | 2021-12-14 08:00 | 0.931069
38 | 2021-12-14 08:00 | 8.704416
39 | 2021-12-14 08:00 | 27.14286
40 | 2021-12-14 08:00 | 1.020109
41 | 2021-12-14 08:00 | 1.225338
42 | 2021-12-14 08:00 | 1.031842
43 | 2021-12-14 08:00 | 11.3
44 | 2021-12-14 08:00 | 0.42
45 | 2021-12-14 08:00 | 0.3
46 | 2021-12-14 08:00 | 0.4
47 | 2021-12-14 08:00 | 89
48 | 2021-12-14 08:00 | 7.8
49 | 2021-12-14 08:00 | 40.26243
50 | 2021-12-14 08:00 | 57.54355
51 | 2021-12-14 08:00 | 1909.236
52 | 2021-12-14 08:00 | 3.772311
53 | 2021-12-14 08:00 | 1401.863
54 | 2021-12-14 08:00 | 2347.501
55 | 2021-12-14 08:00 | 443.9078
1 | 2021-12-14 16:00 | 1.326204
2 | 2021-12-14 16:00 | 0.9283429
3 | 2021-12-14 16:00 | 0.3978612
4 | 2021-12-14 16:00 | 1251.001
5 | 2021-12-14 16:00 | 174.2975
6 | 2021-12-14 16:00 | 0.73
7 | 2021-12-14 16:00 | 21
8 | 2021-12-14 16:00 | 44.68085
9 | 2021-12-14 16:00 | 1.215938
10 | 2021-12-14 16:00 | 1.153153
11 | 2021-12-14 16:00 | 0.999525
12 | 2021-12-14 16:00 | 0.5203815
13 | 2021-12-14 16:00 | 0.3350533
14 | 2021-12-14 16:00 | 0.6820703
15 | 2021-12-14 16:00 | 3.195237
20 | 2021-12-14 16:00 | 0.211465
21 | 2021-12-14 16:00 | 4.957162
22 | 2021-12-14 16:00 | 5.165417
23 | 2021-12-14 16:00 | 2.83361
24 | 2021-12-14 16:00 | 229.3074
25 | 2021-12-14 16:00 | 0.1510594
26 | 2021-12-14 16:00 | 412.4034
28 | 2021-12-14 16:00 | 104.4416
29 | 2021-12-14 16:00 | 65.5
30 | 2021-12-14 16:00 | 3178.054
31 | 2021-12-14 16:00 | 1.315609
34 | 2021-12-14 16:00 | 30.20266
35 | 2021-12-14 16:00 | 458.2834
36 | 2021-12-14 16:00 | 0.9755784
37 | 2021-12-14 16:00 | 0.9488465
38 | 2021-12-14 16:00 | 8.152399
39 | 2021-12-14 16:00 | 51.91489
40 | 2021-12-14 16:00 | 1.022148
41 | 2021-12-14 16:00 | 1.229753
42 | 2021-12-14 16:00 | 1.027917
43 | 2021-12-14 16:00 | 11.2
44 | 2021-12-14 16:00 | 0.42
45 | 2021-12-14 16:00 | 0.3
46 | 2021-12-14 16:00 | 0.5
47 | 2021-12-14 16:00 | 89.5
48 | 2021-12-14 16:00 | 7.7
49 | 2021-12-14 16:00 | 40.87831
50 | 2021-12-14 16:00 | 57.467
51 | 2021-12-14 16:00 | 1906.445
52 | 2021-12-14 16:00 | 3.891045
53 | 2021-12-14 16:00 | 1361.937
54 | 2021-12-14 16:00 | 2276.261
55 | 2021-12-14 16:00 | 429.5353
1 | 2021-12-15 | 1.327214
2 | 2021-12-15 | 0.9290494
3 | 2021-12-15 | 0.3981641
4 | 2021-12-15 | 1250.996
5 | 2021-12-15 | 169.121
6 | 2021-12-15 | 0.6366667
7 | 2021-12-15 | 20.2
8 | 2021-12-15 | 43.53448
9 | 2021-12-15 | 1.232737
10 | 2021-12-15 | 1.142833
11 | 2021-12-15 | 0.9994748
12 | 2021-12-15 | 0.521569
13 | 2021-12-15 | 0.3358179
14 | 2021-12-15 | 0.6836267
15 | 2021-12-15 | 2.94436
20 | 2021-12-15 | 0.2265372
21 | 2021-12-15 | 4.704636
22 | 2021-12-15 | 5.456804
23 | 2021-12-15 | 2.845817
24 | 2021-12-15 | 281.9177
25 | 2021-12-15 | 0.1595809
26 | 2021-12-15 | 551.2387
28 | 2021-12-15 | 97.44501
29 | 2021-12-15 | 70
30 | 2021-12-15 | 3301.275
31 | 2021-12-15 | 1.666958
34 | 2021-12-15 | 30.26311
35 | 2021-12-15 | 463.3138
36 | 2021-12-15 | 0.9948849
37 | 2021-12-15 | 0.9688442
38 | 2021-12-15 | 7.648995
39 | 2021-12-15 | 44.30233
40 | 2021-12-15 | 1.02169
41 | 2021-12-15 | 1.235179
42 | 2021-12-15 | 1.043749
43 | 2021-12-15 | 11.2
44 | 2021-12-15 | 0.42
45 | 2021-12-15 | 0.3
46 | 2021-12-15 | 0.5
47 | 2021-12-15 | 89.4
48 | 2021-12-15 | 8
49 | 2021-12-15 | 40.81594
50 | 2021-12-15 | 57.55158
51 | 2021-12-15 | 1919.996
52 | 2021-12-15 | 3.872084
53 | 2021-12-15 | 1436.342
54 | 2021-12-15 | 2398.617
55 | 2021-12-15 | 431.2791
1 | 2021-12-15 08:00 | 1.288075
2 | 2021-12-15 08:00 | 0.9016528
3 | 2021-12-15 08:00 | 0.3864226
4 | 2021-12-15 08:00 | 1251.18
5 | 2021-12-15 08:00 | 174.8369
6 | 2021-12-15 08:00 | 0.665
7 | 2021-12-15 08:00 | 20.4
8 | 2021-12-15 08:00 | 43.22034
9 | 2021-12-15 08:00 | 1.200253
10 | 2021-12-15 08:00 | 1.151105
11 | 2021-12-15 08:00 | 0.9995338
12 | 2021-12-15 08:00 | 0.5053669
13 | 2021-12-15 08:00 | 0.325386
14 | 2021-12-15 08:00 | 0.6623904
15 | 2021-12-15 08:00 | 3.275212
20 | 2021-12-15 08:00 | 0.2057277
21 | 2021-12-15 08:00 | 4.963656
22 | 2021-12-15 08:00 | 5.089353
23 | 2021-12-15 08:00 | 2.80071
24 | 2021-12-15 08:00 | 279.4066
25 | 2021-12-15 08:00 | 0.148835
26 | 2021-12-15 08:00 | 563.2228
28 | 2021-12-15 08:00 | 100.8345
29 | 2021-12-15 08:00 | 65.5
30 | 2021-12-15 08:00 | 3136.634
31 | 2021-12-15 08:00 | 1.598099
34 | 2021-12-15 08:00 | 29.74031
35 | 2021-12-15 08:00 | 436.9853
36 | 2021-12-15 08:00 | 0.9695817
37 | 2021-12-15 08:00 | 0.947
38 | 2021-12-15 08:00 | 8.238869
39 | 2021-12-15 08:00 | 38.68853
40 | 2021-12-15 08:00 | 1.015941
41 | 2021-12-15 08:00 | 1.228946
42 | 2021-12-15 08:00 | 1.034658
43 | 2021-12-15 08:00 | 11.4
44 | 2021-12-15 08:00 | 0.4
45 | 2021-12-15 08:00 | 0.3
46 | 2021-12-15 08:00 | 0.5
47 | 2021-12-15 08:00 | 89.5
48 | 2021-12-15 08:00 | 7.9
49 | 2021-12-15 08:00 | 41.21758
50 | 2021-12-15 08:00 | 57.39217
51 | 2021-12-15 08:00 | 1939.936
52 | 2021-12-15 08:00 | 3.887868
53 | 2021-12-15 08:00 | 1339.964
54 | 2021-12-15 08:00 | 2242.604
55 | 2021-12-15 08:00 | 430.4751
1 | 2021-12-15 16:00 | 1.250983
2 | 2021-12-15 16:00 | 0.8756881
3 | 2021-12-15 16:00 | 0.3752949
4 | 2021-12-15 16:00 | 1251.228
5 | 2021-12-15 16:00 | 172.177
6 | 2021-12-15 16:00 | 0.6875
7 | 2021-12-15 16:00 | 18.6
8 | 2021-12-15 16:00 | 44.18052
9 | 2021-12-15 16:00 | 1.190176
10 | 2021-12-15 16:00 | 1.184295
11 | 2021-12-15 16:00 | 0.9994972
12 | 2021-12-15 16:00 | 0.4946927
13 | 2021-12-15 16:00 | 0.3185133
14 | 2021-12-15 16:00 | 0.6483997
15 | 2021-12-15 16:00 | 3.357241
20 | 2021-12-15 16:00 | 0.2010162
21 | 2021-12-15 16:00 | 5.012805
22 | 2021-12-15 16:00 | 5.224061
23 | 2021-12-15 16:00 | 2.765665
24 | 2021-12-15 16:00 | 254.5916
25 | 2021-12-15 16:00 | 0.1527744
26 | 2021-12-15 16:00 | 453.2832
28 | 2021-12-15 16:00 | 87.08675
29 | 2021-12-15 16:00 | 67.5
30 | 2021-12-15 16:00 | 3271.476
31 | 2021-12-15 16:00 | 1.478662
34 | 2021-12-15 16:00 | 30.00971
35 | 2021-12-15 16:00 | 458.0673
36 | 2021-12-15 16:00 | 0.9634761
37 | 2021-12-15 16:00 | 0.9421735
38 | 2021-12-15 16:00 | 8.370046
39 | 2021-12-15 16:00 | 37.77778
40 | 2021-12-15 16:00 | 1.042345
41 | 2021-12-15 16:00 | 1.260314
42 | 2021-12-15 16:00 | 1.05941
43 | 2021-12-15 16:00 | 11.3
44 | 2021-12-15 16:00 | 0.4
45 | 2021-12-15 16:00 | 0.3
46 | 2021-12-15 16:00 | 0.5
47 | 2021-12-15 16:00 | 89.4
48 | 2021-12-15 16:00 | 7.7
49 | 2021-12-15 16:00 | 41.09847
50 | 2021-12-15 16:00 | 57.56865
51 | 2021-12-15 16:00 | 1909.858
52 | 2021-12-15 16:00 | 3.788356
53 | 2021-12-15 16:00 | 1364.056
54 | 2021-12-15 16:00 | 2271.705
55 | 2021-12-15 16:00 | 439.6115
1 | 2021-12-16 | 1.279678
2 | 2021-12-16 | 0.8957745
3 | 2021-12-16 | 0.3839033
4 | 2021-12-16 | 1251.045
5 | 2021-12-16 | 168.4732
6 | 2021-12-16 | 0.5925
7 | 2021-12-16 | 19.6
8 | 2021-12-16 | 43.26711
9 | 2021-12-16 | 1.165207
10 | 2021-12-16 | 1.198001
11 | 2021-12-16 | 0.9994838
12 | 2021-12-16 | 0.5052717
13 | 2021-12-16 | 0.3253247
14 | 2021-12-16 | 0.6622657
15 | 2021-12-16 | 3.619099
20 | 2021-12-16 | 0.1898082
21 | 2021-12-16 | 5.287559
22 | 2021-12-16 | 5.287578
23 | 2021-12-16 | 2.792404
24 | 2021-12-16 | 249.3419
25 | 2021-12-16 | 0.154632
26 | 2021-12-16 | 397.4091
28 | 2021-12-16 | 73.63278
29 | 2021-12-16 | 67
30 | 2021-12-16 | 3306.957
31 | 2021-12-16 | 1.48001
34 | 2021-12-16 | 30.13032
35 | 2021-12-16 | 464.8458
36 | 2021-12-16 | 0.9411765
37 | 2021-12-16 | 0.9163386
38 | 2021-12-16 | 8.906657
39 | 2021-12-16 | 33.42857
40 | 2021-12-16 | 1.037611
41 | 2021-12-16 | 1.250757
42 | 2021-12-16 | 1.037299
43 | 2021-12-16 | 11.3
44 | 2021-12-16 | 0.4
45 | 2021-12-16 | 0.3
46 | 2021-12-16 | 0.5
47 | 2021-12-16 | 89.6
48 | 2021-12-16 | 7.4
49 | 2021-12-16 | 40.92377
50 | 2021-12-16 | 57.71242
51 | 2021-12-16 | 1898.169
52 | 2021-12-16 | 3.809865
53 | 2021-12-16 | 1383.862
54 | 2021-12-16 | 2305.54
55 | 2021-12-16 | 437.2906
1 | 2021-12-16 08:00 | 1.340069
2 | 2021-12-16 08:00 | 0.9380481
3 | 2021-12-16 08:00 | 0.4020206
4 | 2021-12-16 08:00 | 1250.487
5 | 2021-12-16 08:00 | 163.3922
6 | 2021-12-16 08:00 | 0.708
7 | 2021-12-16 08:00 | 20
8 | 2021-12-16 08:00 | 43.95604
9 | 2021-12-16 08:00 | 1.239018
10 | 2021-12-16 08:00 | 1.138327
11 | 2021-12-16 08:00 | 0.9994264
12 | 2021-12-16 08:00 | 0.5284085
13 | 2021-12-16 08:00 | 0.3402216
14 | 2021-12-16 08:00 | 0.6925914
15 | 2021-12-16 08:00 | 3.020229
20 | 2021-12-16 08:00 | 0.214811
21 | 2021-12-16 08:00 | 4.482998
22 | 2021-12-16 08:00 | 5.449274
23 | 2021-12-16 08:00 | 2.855386
24 | 2021-12-16 08:00 | 257.407
25 | 2021-12-16 08:00 | 0.1593607
26 | 2021-12-16 08:00 | 456.4873
28 | 2021-12-16 08:00 | 90.99567
29 | 2021-12-16 08:00 | 70
30 | 2021-12-16 08:00 | 3282.503
31 | 2021-12-16 08:00 | 1.575394
34 | 2021-12-16 08:00 | 30.60827
35 | 2021-12-16 08:00 | 460.6292
36 | 2021-12-16 08:00 | 1.003876
37 | 2021-12-16 08:00 | 0.9618856
38 | 2021-12-16 08:00 | 7.503227
39 | 2021-12-16 08:00 | 40.66667
40 | 2021-12-16 08:00 | 1.027041
41 | 2021-12-16 08:00 | 1.238999
42 | 2021-12-16 08:00 | 1.028526
43 | 2021-12-16 08:00 | 11.1
44 | 2021-12-16 08:00 | 0.42
45 | 2021-12-16 08:00 | 0.3
46 | 2021-12-16 08:00 | 0.5
47 | 2021-12-16 08:00 | 89.5
48 | 2021-12-16 08:00 | 7.5
49 | 2021-12-16 08:00 | 41.24112
50 | 2021-12-16 08:00 | 57.72513
51 | 2021-12-16 08:00 | 1927.564
52 | 2021-12-16 08:00 | 3.822816
53 | 2021-12-16 08:00 | 1432.435
54 | 2021-12-16 08:00 | 2380.905
55 | 2021-12-16 08:00 | 434.7943
1 | 2021-12-16 16:00 | 1.28344
2 | 2021-12-16 16:00 | 0.8984079
3 | 2021-12-16 16:00 | 0.3850319
4 | 2021-12-16 16:00 | 1251.271
5 | 2021-12-16 16:00 | 171.5149
6 | 2021-12-16 16:00 | 0.67875
7 | 2021-12-16 16:00 | 20.3
8 | 2021-12-16 16:00 | 42.73684
9 | 2021-12-16 16:00 | 1.203822
10 | 2021-12-16 16:00 | 1.172668
11 | 2021-12-16 16:00 | 0.9995008
12 | 2021-12-16 16:00 | 0.506274
13 | 2021-12-16 16:00 | 0.3259701
14 | 2021-12-16 16:00 | 0.6635795
15 | 2021-12-16 16:00 | 3.332716
20 | 2021-12-16 16:00 | 0.1988315
21 | 2021-12-16 16:00 | 4.82477
22 | 2021-12-16 16:00 | 5.300381
23 | 2021-12-16 16:00 | 2.802061
24 | 2021-12-16 16:00 | 280.8435
25 | 2021-12-16 16:00 | 0.1550064
26 | 2021-12-16 16:00 | 479.9511
28 | 2021-12-16 16:00 | 106.8597
29 | 2021-12-16 16:00 | 67.5
30 | 2021-12-16 16:00 | 3303.845
31 | 2021-12-16 16:00 | 1.637429
34 | 2021-12-16 16:00 | 30.05075
35 | 2021-12-16 16:00 | 465.4413
36 | 2021-12-16 16:00 | 0.9745223
37 | 2021-12-16 16:00 | 0.9431137
38 | 2021-12-16 16:00 | 8.157487
39 | 2021-12-16 16:00 | 39.01639
40 | 2021-12-16 16:00 | 1.048865
41 | 2021-12-16 16:00 | 1.258428
42 | 2021-12-16 16:00 | 1.045277
43 | 2021-12-16 16:00 | 11.3
44 | 2021-12-16 16:00 | 0.42
45 | 2021-12-16 16:00 | 0.3
46 | 2021-12-16 16:00 | 0.5
47 | 2021-12-16 16:00 | 89.4
48 | 2021-12-16 16:00 | 7.7
49 | 2021-12-16 16:00 | 41.14555
50 | 2021-12-16 16:00 | 57.70472
51 | 2021-12-16 16:00 | 1906.462
52 | 2021-12-16 16:00 | 3.819139
53 | 2021-12-16 16:00 | 1390.866
54 | 2021-12-16 16:00 | 2314.496
55 | 2021-12-16 16:00 | 435.7181
1 | 2021-12-17 | 1.249083
2 | 2021-12-17 | 0.8743579
3 | 2021-12-17 | 0.3747248
4 | 2021-12-17 | 1251.046
5 | 2021-12-17 | 192.4853
6 | 2021-12-17 | 0.7125
7 | 2021-12-17 | 19.6
8 | 2021-12-17 | 42.8884
9 | 2021-12-17 | 1.20202
10 | 2021-12-17 | 1.23996
11 | 2021-12-17 | 0.9996241
12 | 2021-12-17 | 0.4912203
13 | 2021-12-17 | 0.3162776
14 | 2021-12-17 | 0.6438484
15 | 2021-12-17 | 3.330004
20 | 2021-12-17 | 0.1939743
21 | 2021-12-17 | 4.588656
22 | 2021-12-17 | 5.015772
23 | 2021-12-17 | 2.775968
24 | 2021-12-17 | 332.5446
25 | 2021-12-17 | 0.1466832
26 | 2021-12-17 | 619.4163
28 | 2021-12-17 | 117.8674
29 | 2021-12-17 | 63.5
30 | 2021-12-17 | 3280.352
31 | 2021-12-17 | 1.727636
34 | 2021-12-17 | 29.49011
35 | 2021-12-17 | 472.7208
36 | 2021-12-17 | 0.9823232
37 | 2021-12-17 | 0.9482072
38 | 2021-12-17 | 7.918661
39 | 2021-12-17 | 37.70492
40 | 2021-12-17 | 1.007493
41 | 2021-12-17 | 1.215321
42 | 2021-12-17 | 1.012947
43 | 2021-12-17 | 11.3
44 | 2021-12-17 | 0.42
45 | 2021-12-17 | 0.3
46 | 2021-12-17 | 0.5
47 | 2021-12-17 | 89.2
48 | 2021-12-17 | 7.8
49 | 2021-12-17 | 40.80871
50 | 2021-12-17 | 56.65069
51 | 2021-12-17 | 1872.084
52 | 2021-12-17 | 3.862794
53 | 2021-12-17 | 1297.412
54 | 2021-12-17 | 2202.074
55 | 2021-12-17 | 439.3924
1 | 2021-12-17 08:00 | 1.260376
2 | 2021-12-17 08:00 | 0.8822631
3 | 2021-12-17 08:00 | 0.3781127
4 | 2021-12-17 08:00 | 1250.63
5 | 2021-12-17 08:00 | 182.8092
6 | 2021-12-17 08:00 | 0.64275
7 | 2021-12-17 08:00 | 20.3
8 | 2021-12-17 08:00 | 44.13043
9 | 2021-12-17 08:00 | 1.169365
10 | 2021-12-17 08:00 | 1.204834
11 | 2021-12-17 08:00 | 0.999566
12 | 2021-12-17 08:00 | 0.4965199
13 | 2021-12-17 08:00 | 0.3196898
14 | 2021-12-17 08:00 | 0.6507946
15 | 2021-12-17 08:00 | 3.519459
20 | 2021-12-17 08:00 | 0.1967058
21 | 2021-12-17 08:00 | 5.335656
22 | 2021-12-17 08:00 | 5.17336
23 | 2021-12-17 08:00 | 2.781059
24 | 2021-12-17 08:00 | 342.6761
25 | 2021-12-17 08:00 | 0.1512917
26 | 2021-12-17 08:00 | 635.874
28 | 2021-12-17 08:00 | 106.983
29 | 2021-12-17 08:00 | 66
30 | 2021-12-17 08:00 | 3349.931
31 | 2021-12-17 08:00 | 1.874501
34 | 2021-12-17 08:00 | 28.93231
35 | 2021-12-17 08:00 | 449.4246
36 | 2021-12-17 08:00 | 0.9427148
37 | 2021-12-17 08:00 | 0.9223968
38 | 2021-12-17 08:00 | 8.855116
39 | 2021-12-17 08:00 | 31.66667
40 | 2021-12-17 08:00 | 1.062008
41 | 2021-12-17 08:00 | 1.281168
42 | 2021-12-17 08:00 | 1.060993
43 | 2021-12-17 08:00 | 11.3
44 | 2021-12-17 08:00 | 0.42
45 | 2021-12-17 08:00 | 0.3
46 | 2021-12-17 08:00 | 0.4
47 | 2021-12-17 08:00 | 89
48 | 2021-12-17 08:00 | 8
49 | 2021-12-17 08:00 | 41.01853
50 | 2021-12-17 08:00 | 57.00896
51 | 2021-12-17 08:00 | 1894.235
52 | 2021-12-17 08:00 | 3.837706
53 | 2021-12-17 08:00 | 1342.235
54 | 2021-12-17 08:00 | 2264.289
55 | 2021-12-17 08:00 | 439.5735
1 | 2021-12-17 16:00 | 1.27372
2 | 2021-12-17 16:00 | 0.8916043
3 | 2021-12-17 16:00 | 0.3821161
4 | 2021-12-17 16:00 | 1249.797
5 | 2021-12-17 16:00 | 190.5665
6 | 2021-12-17 16:00 | 0.7525
7 | 2021-12-17 16:00 | 20.5
8 | 2021-12-17 16:00 | 45.05495
9 | 2021-12-17 16:00 | 1.224777
10 | 2021-12-17 16:00 | 1.136789
11 | 2021-12-17 16:00 | 0.9996043
12 | 2021-12-17 16:00 | 0.4992007
13 | 2021-12-17 16:00 | 0.3214158
14 | 2021-12-17 16:00 | 0.6543083
15 | 2021-12-17 16:00 | 3.160838
20 | 2021-12-17 16:00 | 0.2018516
21 | 2021-12-17 16:00 | 4.404881
22 | 2021-12-17 16:00 | 5.105832
23 | 2021-12-17 16:00 | 2.789924
24 | 2021-12-17 16:00 | 345.4993
25 | 2021-12-17 16:00 | 0.1493169
26 | 2021-12-17 16:00 | 623.0281
28 | 2021-12-17 16:00 | 111.6953
29 | 2021-12-17 16:00 | 66.5
30 | 2021-12-17 16:00 | 3260.198
31 | 2021-12-17 16:00 | 1.813012
34 | 2021-12-17 16:00 | 28.57107
35 | 2021-12-17 16:00 | 433.9072
36 | 2021-12-17 16:00 | 1
37 | 2021-12-17 16:00 | 0.9551793
38 | 2021-12-17 16:00 | 7.565719
39 | 2021-12-17 16:00 | 42.37288
40 | 2021-12-17 16:00 | 1.056676
41 | 2021-12-17 16:00 | 1.281079
42 | 2021-12-17 16:00 | 1.061326
43 | 2021-12-17 16:00 | 11.2
44 | 2021-12-17 16:00 | 0.42
45 | 2021-12-17 16:00 | 0.3
46 | 2021-12-17 16:00 | 0.5
47 | 2021-12-17 16:00 | 89.1
48 | 2021-12-17 16:00 | 7.9
49 | 2021-12-17 16:00 | 41.23248
50 | 2021-12-17 16:00 | 57.30315
51 | 2021-12-17 16:00 | 1907.211
52 | 2021-12-17 16:00 | 3.901662
53 | 2021-12-17 16:00 | 1345.338
54 | 2021-12-17 16:00 | 2253.903
55 | 2021-12-17 16:00 | 429.3924
1 | 2021-12-18 | 1.295554
2 | 2021-12-18 | 0.9068879
3 | 2021-12-18 | 0.3886662
4 | 2021-12-18 | 1250.748
5 | 2021-12-18 | 182.6031
6 | 2021-12-18 | 0.71
7 | 2021-12-18 | 20
8 | 2021-12-18 | 43.95604
9 | 2021-12-18 | 1.177806
10 | 2021-12-18 | 1.120387
11 | 2021-12-18 | 0.9995662
12 | 2021-12-18 | 0.5084066
13 | 2021-12-18 | 0.3273432
14 | 2021-12-18 | 0.6663747
15 | 2021-12-18 | 3.691757
20 | 2021-12-18 | 0.1748574
21 | 2021-12-18 | 4.720395
22 | 2021-12-18 | 5.12237
23 | 2021-12-18 | 2.81184
24 | 2021-12-18 | 334.6047
25 | 2021-12-18 | 0.1498006
26 | 2021-12-18 | 598.3295
28 | 2021-12-18 | 108.0335
29 | 2021-12-18 | 67
30 | 2021-12-18 | 3251.447
31 | 2021-12-18 | 1.832415
34 | 2021-12-18 | 28.63267
35 | 2021-12-18 | 434.0596
36 | 2021-12-18 | 0.96343
37 | 2021-12-18 | 0.9247525
38 | 2021-12-18 | 8.412152
39 | 2021-12-18 | 35.49383
40 | 2021-12-18 | 0.8843145
41 | 2021-12-18 | 1.089303
42 | 2021-12-18 | 0.9098125
43 | 2021-12-18 | 11.2
44 | 2021-12-18 | 0.42
45 | 2021-12-18 | 0.3
46 | 2021-12-18 | 0.5
47 | 2021-12-18 | 88.7
48 | 2021-12-18 | 8
49 | 2021-12-18 | 41.14463
50 | 2021-12-18 | 58.01412
51 | 2021-12-18 | 1911.27
52 | 2021-12-18 | 3.886138
53 | 2021-12-18 | 1363.875
54 | 2021-12-18 | 2256.479
55 | 2021-12-18 | 425.7341
1 | 2021-12-18 08:00 | 1.334094
2 | 2021-12-18 08:00 | 0.933866
3 | 2021-12-18 08:00 | 0.4002283
4 | 2021-12-18 08:00 | 1251.167
5 | 2021-12-18 08:00 | 168.6098
6 | 2021-12-18 08:00 | 0.58
7 | 2021-12-18 08:00 | 20.5
8 | 2021-12-18 08:00 | 45.05495
9 | 2021-12-18 08:00 | 1.184111
10 | 2021-12-18 08:00 | 1.093943
11 | 2021-12-18 08:00 | 0.9994751
12 | 2021-12-18 08:00 | 0.5218961
13 | 2021-12-18 08:00 | 0.3360285
14 | 2021-12-18 08:00 | 0.6840555
15 | 2021-12-18 08:00 | 3.5932
20 | 2021-12-18 08:00 | 0.1795676
21 | 2021-12-18 08:00 | 4.681519
22 | 2021-12-18 08:00 | 5.444467
23 | 2021-12-18 08:00 | 2.851226
24 | 2021-12-18 08:00 | 290.5831
25 | 2021-12-18 08:00 | 0.1592201
26 | 2021-12-18 08:00 | 570.0484
28 | 2021-12-18 08:00 | 100.0478
29 | 2021-12-18 08:00 | 70.5
30 | 2021-12-18 08:00 | 3218.158
31 | 2021-12-18 08:00 | 1.723406
34 | 2021-12-18 08:00 | 29.89603
35 | 2021-12-18 08:00 | 436.2088
36 | 2021-12-18 08:00 | 0.9684741
37 | 2021-12-18 08:00 | 0.9315476
38 | 2021-12-18 08:00 | 8.274718
39 | 2021-12-18 08:00 | 38.09524
40 | 2021-12-18 08:00 | 0.9020651
41 | 2021-12-18 08:00 | 1.106022
42 | 2021-12-18 08:00 | 0.9233649
43 | 2021-12-18 08:00 | 11.2
44 | 2021-12-18 08:00 | 0.4
45 | 2021-12-18 08:00 | 0.3
46 | 2021-12-18 08:00 | 0.5
47 | 2021-12-18 08:00 | 89
48 | 2021-12-18 08:00 | 7.9
49 | 2021-12-18 08:00 | 39.64703
50 | 2021-12-18 08:00 | 57.76796
51 | 2021-12-18 08:00 | 1954.01
52 | 2021-12-18 08:00 | 3.947811
53 | 2021-12-18 08:00 | 1450.41
54 | 2021-12-18 08:00 | 2413.596
55 | 2021-12-18 08:00 | 421.5194
1 | 2021-12-18 16:00 | 1.290479
2 | 2021-12-18 16:00 | 0.9033352
3 | 2021-12-18 16:00 | 0.3871436
4 | 2021-12-18 16:00 | 1250.429
5 | 2021-12-18 16:00 | 177.304
6 | 2021-12-18 16:00 | 0.5825
7 | 2021-12-18 16:00 | 19.7
8 | 2021-12-18 16:00 | 42.82609
9 | 2021-12-18 16:00 | 1.149626
10 | 2021-12-18 16:00 | 1.175338
11 | 2021-12-18 16:00 | 0.9995229
12 | 2021-12-18 16:00 | 0.5131011
13 | 2021-12-18 16:00 | 0.3303658
14 | 2021-12-18 16:00 | 0.6725278
15 | 2021-12-18 16:00 | 3.786495
20 | 2021-12-18 16:00 | 0.1791508
21 | 2021-12-18 16:00 | 5.213396
22 | 2021-12-18 16:00 | 5.310318
23 | 2021-12-18 16:00 | 2.807594
24 | 2021-12-18 16:00 | 272.5901
25 | 2021-12-18 16:00 | 0.155297
26 | 2021-12-18 16:00 | 530.722
28 | 2021-12-18 16:00 | 107.4476
29 | 2021-12-18 16:00 | 67
30 | 2021-12-18 16:00 | 3323.687
31 | 2021-12-18 16:00 | 1.537416
34 | 2021-12-18 16:00 | 29.38567
35 | 2021-12-18 16:00 | 440.5665
36 | 2021-12-18 16:00 | 0.936409
37 | 2021-12-18 16:00 | 0.9092702
38 | 2021-12-18 16:00 | 8.99989
39 | 2021-12-18 16:00 | 25.97701
40 | 2021-12-18 16:00 | 0.9880553
41 | 2021-12-18 16:00 | 1.208207
42 | 2021-12-18 16:00 | 1.00091
43 | 2021-12-18 16:00 | 11.3
44 | 2021-12-18 16:00 | 0.4
45 | 2021-12-18 16:00 | 0.3
46 | 2021-12-18 16:00 | 0.5
47 | 2021-12-18 16:00 | 89.3
48 | 2021-12-18 16:00 | 7.7
49 | 2021-12-18 16:00 | 35.80893
50 | 2021-12-18 16:00 | 57.78467
51 | 2021-12-18 16:00 | 1932.617
52 | 2021-12-18 16:00 | 3.787112
53 | 2021-12-18 16:00 | 1380.632
54 | 2021-12-18 16:00 | 2296.5
55 | 2021-12-18 16:00 | 439.2184
1 | 2021-12-19 | 1.266884
2 | 2021-12-19 | 0.8868188
3 | 2021-12-19 | 0.3800652
4 | 2021-12-19 | 1251.009
5 | 2021-12-19 | 181.081
6 | 2021-12-19 | 0.722
7 | 2021-12-19 | 18.5
8 | 2021-12-19 | 42.52874
9 | 2021-12-19 | 1.153459
10 | 2021-12-19 | 1.106934
11 | 2021-12-19 | 0.9995658
12 | 2021-12-19 | 0.501534
13 | 2021-12-19 | 0.3229181
14 | 2021-12-19 | 0.6573666
15 | 2021-12-19 | 4.118269
20 | 2021-12-19 | 0.1591942
21 | 2021-12-19 | 4.988786
22 | 2021-12-19 | 5.289593
23 | 2021-12-19 | 2.785574
24 | 2021-12-19 | 292.3477
25 | 2021-12-19 | 0.1546909
26 | 2021-12-19 | 551.6589
28 | 2021-12-19 | 104.8799
29 | 2021-12-19 | 67
30 | 2021-12-19 | 3160.389
31 | 2021-12-19 | 1.614458
34 | 2021-12-19 | 30.02022
35 | 2021-12-19 | 439.599
36 | 2021-12-19 | 0.9421384
37 | 2021-12-19 | 0.8894277
38 | 2021-12-19 | 9.107056
39 | 2021-12-19 | 23.33333
40 | 2021-12-19 | 0.9820011
41 | 2021-12-19 | 1.199557
42 | 2021-12-19 | 0.9825286
43 | 2021-12-19 | 11.3
44 | 2021-12-19 | 0.4
45 | 2021-12-19 | 0.3
46 | 2021-12-19 | 0.5
47 | 2021-12-19 | 89.1
48 | 2021-12-19 | 7.9
49 | 2021-12-19 | 32.04337
50 | 2021-12-19 | 57.90485
51 | 2021-12-19 | 1964.404
52 | 2021-12-19 | 3.893401
53 | 2021-12-19 | 1393.56
54 | 2021-12-19 | 2310.684
55 | 2021-12-19 | 425.8785
1 | 2021-12-19 08:00 | 1.249454
2 | 2021-12-19 08:00 | 0.8746178
3 | 2021-12-19 08:00 | 0.3748362
4 | 2021-12-19 08:00 | 1250.866
5 | 2021-12-19 08:00 | 172.3126
6 | 2021-12-19 08:00 | 0.732
7 | 2021-12-19 08:00 | 21
8 | 2021-12-19 08:00 | 44.68085
9 | 2021-12-19 08:00 | 1.187817
10 | 2021-12-19 08:00 | 1.078952
11 | 2021-12-19 08:00 | 0.9995073
12 | 2021-12-19 08:00 | 0.4942513
13 | 2021-12-19 08:00 | 0.3182291
14 | 2021-12-19 08:00 | 0.647821
15 | 2021-12-19 08:00 | 3.692409
20 | 2021-12-19 08:00 | 0.1748495
21 | 2021-12-19 08:00 | 4.721773
22 | 2021-12-19 08:00 | 5.36763
23 | 2021-12-19 08:00 | 2.767695
24 | 2021-12-19 08:00 | 304.9908
25 | 2021-12-19 08:00 | 0.156973
26 | 2021-12-19 08:00 | 562.0922
28 | 2021-12-19 08:00 | 90.53202
29 | 2021-12-19 08:00 | 67.5
30 | 2021-12-19 08:00 | 3124.526
31 | 2021-12-19 08:00 | 1.769985
34 | 2021-12-19 08:00 | 30.19719
35 | 2021-12-19 08:00 | 435.765
36 | 2021-12-19 08:00 | 0.9682741
37 | 2021-12-19 08:00 | 0.9212598
38 | 2021-12-19 08:00 | 8.414182
39 | 2021-12-19 08:00 | 29.09091
40 | 2021-12-19 08:00 | 0.9783478
41 | 2021-12-19 08:00 | 1.193693
42 | 2021-12-19 08:00 | 0.9787027
43 | 2021-12-19 08:00 | 11.6
44 | 2021-12-19 08:00 | 0.4
45 | 2021-12-19 08:00 | 0.3
46 | 2021-12-19 08:00 | 0.6
47 | 2021-12-19 08:00 | 89
48 | 2021-12-19 08:00 | 7.9
49 | 2021-12-19 08:00 | 30.84968
50 | 2021-12-19 08:00 | 57.68352
51 | 2021-12-19 08:00 | 1974.32
52 | 2021-12-19 08:00 | 3.92002
53 | 2021-12-19 08:00 | 1412.68
54 | 2021-12-19 08:00 | 2349.849
55 | 2021-12-19 08:00 | 424.3341
1 | 2021-12-19 16:00 | 1.282968
2 | 2021-12-19 16:00 | 0.8980773
3 | 2021-12-19 16:00 | 0.3848903
4 | 2021-12-19 16:00 | 1251.323
5 | 2021-12-19 16:00 | 158.0386
6 | 2021-12-19 16:00 | 0.725
7 | 2021-12-19 16:00 | 20.3
8 | 2021-12-19 16:00 | 44.32314
9 | 2021-12-19 16:00 | 1.22365
10 | 2021-12-19 16:00 | 1.092592
11 | 2021-12-19 16:00 | 0.9993966
12 | 2021-12-19 16:00 | 0.5094918
13 | 2021-12-19 16:00 | 0.3280419
14 | 2021-12-19 16:00 | 0.667797
15 | 2021-12-19 16:00 | 3.294783
20 | 2021-12-19 16:00 | 0.1946475
21 | 2021-12-19 16:00 | 4.510462
22 | 2021-12-19 16:00 | 5.455097
23 | 2021-12-19 16:00 | 2.798196
24 | 2021-12-19 16:00 | 248.4072
25 | 2021-12-19 16:00 | 0.159531
26 | 2021-12-19 16:00 | 467.8116
28 | 2021-12-19 16:00 | 61.57187
29 | 2021-12-19 16:00 | 69
30 | 2021-12-19 16:00 | 3166.555
31 | 2021-12-19 16:00 | 1.571814
34 | 2021-12-19 16:00 | 30.49792
35 | 2021-12-19 16:00 | 434.8332
36 | 2021-12-19 16:00 | 0.9948586
37 | 2021-12-19 16:00 | 0.9444444
38 | 2021-12-19 16:00 | 7.805245
39 | 2021-12-19 16:00 | 38
40 | 2021-12-19 16:00 | 0.9818735
41 | 2021-12-19 16:00 | 1.197703
42 | 2021-12-19 16:00 | 0.9812694
43 | 2021-12-19 16:00 | 11.3
44 | 2021-12-19 16:00 | 0.4
45 | 2021-12-19 16:00 | 0.3
46 | 2021-12-19 16:00 | 0.5
47 | 2021-12-19 16:00 | 89.4
48 | 2021-12-19 16:00 | 7.5
49 | 2021-12-19 16:00 | 30.73984
50 | 2021-12-19 16:00 | 57.67157
51 | 2021-12-19 16:00 | 1977.857
52 | 2021-12-19 16:00 | 3.869541
53 | 2021-12-19 16:00 | 1426.718
54 | 2021-12-19 16:00 | 2372.553
55 | 2021-12-19 16:00 | 429.7525
1 | 2021-12-20 | 1.298432
2 | 2021-12-20 | 0.9089024
3 | 2021-12-20 | 0.3895296
4 | 2021-12-20 | 1250.926
5 | 2021-12-20 | 164.3317
6 | 2021-12-20 | 0.65
7 | 2021-12-20 | 21.2
8 | 2021-12-20 | 46.3895
9 | 2021-12-20 | 1.138018
10 | 2021-12-20 | 1.126471
11 | 2021-12-20 | 0.9994663
12 | 2021-12-20 | 0.5164289
13 | 2021-12-20 | 0.3325084
14 | 2021-12-20 | 0.6768896
15 | 2021-12-20 | 3.898988
20 | 2021-12-20 | 0.1774647
21 | 2021-12-20 | 5.44716
22 | 2021-12-20 | 5.36797
23 | 2021-12-20 | 2.815728
24 | 2021-12-20 | 250.3651
25 | 2021-12-20 | 0.156983
26 | 2021-12-20 | 451.3726
28 | 2021-12-20 | 88.60442
29 | 2021-12-20 | 67.5
30 | 2021-12-20 | 3208.265
31 | 2021-12-20 | 1.523535
34 | 2021-12-20 | 29.96294
35 | 2021-12-20 | 435.7812
36 | 2021-12-20 | 1.003886
37 | 2021-12-20 | 0.9462152
38 | 2021-12-20 | 7.619973
39 | 2021-12-20 | 0
40 | 2021-12-20 | 0.9795512
41 | 2021-12-20 | 1.194417
42 | 2021-12-20 | 0.9831883
43 | 2021-12-20 | 11.3
44 | 2021-12-20 | 0.4
45 | 2021-12-20 | 0.3
46 | 2021-12-20 | 0.5
47 | 2021-12-20 | 89.2
48 | 2021-12-20 | 7.9
49 | 2021-12-20 | 29.91989
50 | 2021-12-20 | 57.3546
51 | 2021-12-20 | 1959.979
52 | 2021-12-20 | 3.860157
53 | 2021-12-20 | 1392.412
54 | 2021-12-20 | 2329.898
55 | 2021-12-20 | 433.4751
1 | 2021-12-20 08:00 | 1.305371
2 | 2021-12-20 08:00 | 0.9137595
3 | 2021-12-20 08:00 | 0.3916112
4 | 2021-12-20 08:00 | 1250.21
5 | 2021-12-20 08:00 | 160.3783
6 | 2021-12-20 08:00 | 0.565
7 | 2021-12-20 08:00 | 20.5
8 | 2021-12-20 08:00 | 44.46855
9 | 2021-12-20 08:00 | 1.162643
10 | 2021-12-20 08:00 | 1.10696
11 | 2021-12-20 08:00 | 0.9994293
12 | 2021-12-20 08:00 | 0.5182456
13 | 2021-12-20 08:00 | 0.3336781
14 | 2021-12-20 08:00 | 0.6792707
15 | 2021-12-20 08:00 | 3.698078
20 | 2021-12-20 08:00 | 0.1866162
21 | 2021-12-20 08:00 | 5.360806
22 | 2021-12-20 08:00 | 5.503915
23 | 2021-12-20 08:00 | 2.807161
24 | 2021-12-20 08:00 | 258.3693
25 | 2021-12-20 08:00 | 0.1609586
26 | 2021-12-20 08:00 | 438.0435
28 | 2021-12-20 08:00 | 72.4879
29 | 2021-12-20 08:00 | 68.5
30 | 2021-12-20 08:00 | 3144.899
31 | 2021-12-20 08:00 | 1.610999
34 | 2021-12-20 08:00 | 30.84323
35 | 2021-12-20 08:00 | 434.1678
36 | 2021-12-20 08:00 | 0.9351969
37 | 2021-12-20 08:00 | 0.9068385
38 | 2021-12-20 08:00 | 9.058884
39 | 2021-12-20 08:00 | 24.08602
40 | 2021-12-20 08:00 | 1.003582
41 | 2021-12-20 08:00 | 1.223425
42 | 2021-12-20 08:00 | 1.004116
43 | 2021-12-20 08:00 | 11.4
44 | 2021-12-20 08:00 | 0.41
45 | 2021-12-20 08:00 | 0.3
46 | 2021-12-20 08:00 | 0.5
47 | 2021-12-20 08:00 | 89
48 | 2021-12-20 08:00 | 7.8
49 | 2021-12-20 08:00 | 29.40042
50 | 2021-12-20 08:00 | 57.43993
51 | 2021-12-20 08:00 | 2001.114
52 | 2021-12-20 08:00 | 3.891269
53 | 2021-12-20 08:00 | 1432.339
54 | 2021-12-20 08:00 | 2397.194
55 | 2021-12-20 08:00 | 430.0966
1 | 2021-12-20 16:00 | 1.290404
2 | 2021-12-20 16:00 | 0.9032829
3 | 2021-12-20 16:00 | 0.3871213
4 | 2021-12-20 16:00 | 1250.916
5 | 2021-12-20 16:00 | 149.3508
6 | 2021-12-20 16:00 | 0.77
7 | 2021-12-20 16:00 | 20
8 | 2021-12-20 16:00 | 41.841
9 | 2021-12-20 16:00 | 1.194588
10 | 2021-12-20 16:00 | 1.079966
11 | 2021-12-20 16:00 | 0.9992887
12 | 2021-12-20 16:00 | 0.5134578
13 | 2021-12-20 16:00 | 0.3305954
14 | 2021-12-20 16:00 | 0.6729953
15 | 2021-12-20 16:00 | 3.515272
20 | 2021-12-20 16:00 | 0.1899922
21 | 2021-12-20 16:00 | 4.970665
22 | 2021-12-20 16:00 | 5.534424
23 | 2021-12-20 16:00 | 2.784939
24 | 2021-12-20 16:00 | 204.748
25 | 2021-12-20 16:00 | 0.1618508
26 | 2021-12-20 16:00 | 365.8078
28 | 2021-12-20 16:00 | 63.57481
29 | 2021-12-20 16:00 | 69
30 | 2021-12-20 16:00 | 3216.063
31 | 2021-12-20 16:00 | 1.37092
34 | 2021-12-20 16:00 | 30.15193
35 | 2021-12-20 16:00 | 432.9747
36 | 2021-12-20 16:00 | 0.9414758
37 | 2021-12-20 16:00 | 0.9107143
38 | 2021-12-20 16:00 | 8.938068
39 | 2021-12-20 16:00 | 28.06122
40 | 2021-12-20 16:00 | 1.01005
41 | 2021-12-20 16:00 | 1.232219
42 | 2021-12-20 16:00 | 1.010198
43 | 2021-12-20 16:00 | 11.5
44 | 2021-12-20 16:00 | 0.41
45 | 2021-12-20 16:00 | 0.3
46 | 2021-12-20 16:00 | 0.5
47 | 2021-12-20 16:00 | 89
48 | 2021-12-20 16:00 | 7.9
49 | 2021-12-20 16:00 | 29.55095
50 | 2021-12-20 16:00 | 57.52283
51 | 2021-12-20 16:00 | 1969.544
52 | 2021-12-20 16:00 | 3.859388
53 | 2021-12-20 16:00 | 1440.394
54 | 2021-12-20 16:00 | 2401.009
55 | 2021-12-20 16:00 | 431.9107
1 | 2021-12-21 | 1.228837
2 | 2021-12-21 | 0.8601858
3 | 2021-12-21 | 0.3686511
4 | 2021-12-21 | 1251.381
5 | 2021-12-21 | 164.6687
6 | 2021-12-21 | 0.451
7 | 2021-12-21 | 19.2
8 | 2021-12-21 | 43.14607
9 | 2021-12-21 | 1.174745
10 | 2021-12-21 | 1.178549
11 | 2021-12-21 | 0.9994667
12 | 2021-12-21 | 0.4915731
13 | 2021-12-21 | 0.3165047
14 | 2021-12-21 | 0.6443108
15 | 2021-12-21 | 3.607616
20 | 2021-12-21 | 0.1894927
21 | 2021-12-21 | 5.234027
22 | 2021-12-21 | 5.455802
23 | 2021-12-21 | 2.730541
24 | 2021-12-21 | 245.7686
25 | 2021-12-21 | 0.1595516
26 | 2021-12-21 | 446.301
28 | 2021-12-21 | 81.52892
29 | 2021-12-21 | 68
30 | 2021-12-21 | 3325.693
31 | 2021-12-21 | 1.492504
34 | 2021-12-21 | 29.69605
35 | 2021-12-21 | 437.1752
36 | 2021-12-21 | 0.9451531
37 | 2021-12-21 | 0.9173307
38 | 2021-12-21 | 8.841643
39 | 2021-12-21 | 27.59494
40 | 2021-12-21 | 1.042503
41 | 2021-12-21 | 1.268637
42 | 2021-12-21 | 1.032533
43 | 2021-12-21 | 11.5
44 | 2021-12-21 | 0.41
45 | 2021-12-21 | 0.3
46 | 2021-12-21 | 0.5
47 | 2021-12-21 | 88.8
48 | 2021-12-21 | 8
49 | 2021-12-21 | 29.26551
50 | 2021-12-21 | 57.56721
51 | 2021-12-21 | 1951.551
52 | 2021-12-21 | 3.79357
53 | 2021-12-21 | 1402.135
54 | 2021-12-21 | 2345.942
55 | 2021-12-21 | 441.0414
1 | 2021-12-21 08:00 | 1.258095
2 | 2021-12-21 08:00 | 0.8806664
3 | 2021-12-21 08:00 | 0.3774285
4 | 2021-12-21 08:00 | 1251.221
5 | 2021-12-21 08:00 | 167.4433
6 | 2021-12-21 08:00 | 0.396
7 | 2021-12-21 08:00 | 20.3
8 | 2021-12-21 08:00 | 43.46895
9 | 2021-12-21 08:00 | 1.226391
10 | 2021-12-21 08:00 | 1.231969
11 | 2021-12-21 08:00 | 0.9994701
12 | 2021-12-21 08:00 | 0.5052184
13 | 2021-12-21 08:00 | 0.3252904
14 | 2021-12-21 08:00 | 0.6621959
15 | 2021-12-21 08:00 | 3.125823
20 | 2021-12-21 08:00 | 0.2141664
21 | 2021-12-21 08:00 | 4.832739
22 | 2021-12-21 08:00 | 5.323088
23 | 2021-12-21 08:00 | 2.767138
24 | 2021-12-21 08:00 | 248.5571
25 | 2021-12-21 08:00 | 0.1556704
26 | 2021-12-21 08:00 | 377.4424
28 | 2021-12-21 08:00 | 53.28679
29 | 2021-12-21 08:00 | 65.5
30 | 2021-12-21 08:00 | 3316.213
31 | 2021-12-21 08:00 | 1.484426
34 | 2021-12-21 08:00 | 29.66111
35 | 2021-12-21 08:00 | 431.8604
36 | 2021-12-21 08:00 | 0.992228
37 | 2021-12-21 08:00 | 0.9637097
38 | 2021-12-21 08:00 | 7.768271
39 | 2021-12-21 08:00 | 28.5
40 | 2021-12-21 08:00 | 1.051032
41 | 2021-12-21 08:00 | 1.277984
42 | 2021-12-21 08:00 | 1.040614
43 | 2021-12-21 08:00 | 11.2
44 | 2021-12-21 08:00 | 0.41
45 | 2021-12-21 08:00 | 0.3
46 | 2021-12-21 08:00 | 0.4
47 | 2021-12-21 08:00 | 90.2
48 | 2021-12-21 08:00 | 7.2
49 | 2021-12-21 08:00 | 28.45153
50 | 2021-12-21 08:00 | 57.52207
51 | 2021-12-21 08:00 | 1958.808
52 | 2021-12-21 08:00 | 3.754614
53 | 2021-12-21 08:00 | 1357.525
54 | 2021-12-21 08:00 | 2275.157
55 | 2021-12-21 08:00 | 446.3733
1 | 2021-12-21 16:00 | 1.273982
2 | 2021-12-21 16:00 | 0.8917874
3 | 2021-12-21 16:00 | 0.3821946
4 | 2021-12-21 16:00 | 1250.997
5 | 2021-12-21 16:00 | 198.7039
6 | 2021-12-21 16:00 | 0.78
7 | 2021-12-21 16:00 | 20.9
8 | 2021-12-21 16:00 | 46.03524
9 | 2021-12-21 16:00 | 1.198473
10 | 2021-12-21 16:00 | 1.204729
11 | 2021-12-21 16:00 | 0.9996464
12 | 2021-12-21 16:00 | 0.513387
13 | 2021-12-21 16:00 | 0.3305498
14 | 2021-12-21 16:00 | 0.6729024
15 | 2021-12-21 16:00 | 3.491274
20 | 2021-12-21 16:00 | 0.1917233
21 | 2021-12-21 16:00 | 4.983356
22 | 2021-12-21 16:00 | 5.067965
23 | 2021-12-21 16:00 | 2.792927
24 | 2021-12-21 16:00 | 285.9356
25 | 2021-12-21 16:00 | 0.1482095
26 | 2021-12-21 16:00 | 403.8246
28 | 2021-12-21 16:00 | 84.84979
29 | 2021-12-21 16:00 | 63.5
30 | 2021-12-21 16:00 | 3186.653
31 | 2021-12-21 16:00 | 1.439004
34 | 2021-12-21 16:00 | 29.64529
35 | 2021-12-21 16:00 | 427.2033
36 | 2021-12-21 16:00 | 0.9656488
37 | 2021-12-21 16:00 | 0.9280788
38 | 2021-12-21 16:00 | 8.474629
39 | 2021-12-21 16:00 | 31.62162
40 | 2021-12-21 16:00 | 1.032827
41 | 2021-12-21 16:00 | 1.255042
42 | 2021-12-21 16:00 | 1.024696
43 | 2021-12-21 16:00 | 11.3
44 | 2021-12-21 16:00 | 0.41
45 | 2021-12-21 16:00 | 0.3
46 | 2021-12-21 16:00 | 0.5
47 | 2021-12-21 16:00 | 89.7
48 | 2021-12-21 16:00 | 7.6
49 | 2021-12-21 16:00 | 27.54129
50 | 2021-12-21 16:00 | 57.25876
51 | 2021-12-21 16:00 | 1959.008
52 | 2021-12-21 16:00 | 3.7218
53 | 2021-12-21 16:00 | 1285.917
54 | 2021-12-21 16:00 | 2154.572
55 | 2021-12-21 16:00 | 450.1892
1 | 2021-12-22 | 1.294985
2 | 2021-12-22 | 0.9064893
3 | 2021-12-22 | 0.3884954
4 | 2021-12-22 | 1251.049
5 | 2021-12-22 | 196.6944
6 | 2021-12-22 | 0.6875
7 | 2021-12-22 | 19.8
8 | 2021-12-22 | 42.76458
9 | 2021-12-22 | 1.215385
10 | 2021-12-22 | 1.168383
11 | 2021-12-22 | 0.9996282
12 | 2021-12-22 | 0.5185331
13 | 2021-12-22 | 0.3338632
14 | 2021-12-22 | 0.6796475
15 | 2021-12-22 | 3.316285
20 | 2021-12-22 | 0.1991886
21 | 2021-12-22 | 4.78811
22 | 2021-12-22 | 5.230358
23 | 2021-12-22 | 2.813031
24 | 2021-12-22 | 301.8325
25 | 2021-12-22 | 0.1529586
26 | 2021-12-22 | 539.5193
28 | 2021-12-22 | 89.6926
29 | 2021-12-22 | 64.5
30 | 2021-12-22 | 3213.59
31 | 2021-12-22 | 1.534526
34 | 2021-12-22 | 29.6456
35 | 2021-12-22 | 432.2764
36 | 2021-12-22 | 0.9807692
37 | 2021-12-22 | 0.9414101
38 | 2021-12-22 | 8.104395
39 | 2021-12-22 | 39.35484
40 | 2021-12-22 | 1.035932
41 | 2021-12-22 | 1.263549
42 | 2021-12-22 | 1.030717
43 | 2021-12-22 | 11.3
44 | 2021-12-22 | 0.41
45 | 2021-12-22 | 0.3
46 | 2021-12-22 | 0.5
47 | 2021-12-22 | 89.6
48 | 2021-12-22 | 7.5
49 | 2021-12-22 | 26.81928
50 | 2021-12-22 | 57.50673
51 | 2021-12-22 | 1952.316
52 | 2021-12-22 | 3.812952
53 | 2021-12-22 | 1346.776
54 | 2021-12-22 | 2249.225
55 | 2021-12-22 | 438.0023
1 | 2021-12-22 08:00 | 1.239569
2 | 2021-12-22 08:00 | 0.8676983
3 | 2021-12-22 08:00 | 0.3718707
4 | 2021-12-22 08:00 | 1250.366
5 | 2021-12-22 08:00 | 189.1957
6 | 2021-12-22 08:00 | 0.7975
7 | 2021-12-22 08:00 | 20.8
8 | 2021-12-22 08:00 | 44.73118
9 | 2021-12-22 08:00 | 1.260417
10 | 2021-12-22 08:00 | 1.171906
11 | 2021-12-22 08:00 | 0.9996059
12 | 2021-12-22 08:00 | 0.4994278
13 | 2021-12-22 08:00 | 0.3215621
14 | 2021-12-22 08:00 | 0.654606
15 | 2021-12-22 08:00 | 2.776723
20 | 2021-12-22 08:00 | 0.2370696
21 | 2021-12-22 08:00 | 4.477904
22 | 2021-12-22 08:00 | 5.154465
23 | 2021-12-22 08:00 | 2.754569
24 | 2021-12-22 08:00 | 268.6717
25 | 2021-12-22 08:00 | 0.1507391
26 | 2021-12-22 08:00 | 424.7074
28 | 2021-12-22 08:00 | 79.88007
29 | 2021-12-22 08:00 | 64.5
30 | 2021-12-22 08:00 | 3163.697
31 | 2021-12-22 08:00 | 1.420073
34 | 2021-12-22 08:00 | 30.13826
35 | 2021-12-22 08:00 | 431.713
36 | 2021-12-22 08:00 | 0.9897172
37 | 2021-12-22 08:00 | 0.9579158
38 | 2021-12-22 08:00 | 7.823563
39 | 2021-12-22 08:00 | 45.92593
40 | 2021-12-22 08:00 | 1.084676
41 | 2021-12-22 08:00 | 1.322991
42 | 2021-12-22 08:00 | 1.072077
43 | 2021-12-22 08:00 | 11.2
44 | 2021-12-22 08:00 | 0.4
45 | 2021-12-22 08:00 | 0.3
46 | 2021-12-22 08:00 | 0.5
47 | 2021-12-22 08:00 | 89.8
48 | 2021-12-22 08:00 | 7.6
49 | 2021-12-22 08:00 | 26.79686
50 | 2021-12-22 08:00 | 57.791
51 | 2021-12-22 08:00 | 1962.633
52 | 2021-12-22 08:00 | 3.733483
53 | 2021-12-22 08:00 | 1320.724
54 | 2021-12-22 08:00 | 2193.201
55 | 2021-12-22 08:00 | 444.7871
1 | 2021-12-22 16:00 | 1.341578
2 | 2021-12-22 16:00 | 0.939105
3 | 2021-12-22 16:00 | 0.4024735
4 | 2021-12-22 16:00 | 1250.776
5 | 2021-12-22 16:00 | 165.5337
6 | 2021-12-22 16:00 | 0.8166667
7 | 2021-12-22 16:00 | 21
8 | 2021-12-22 16:00 | 45.35637
9 | 2021-12-22 16:00 | 1.195402
10 | 2021-12-22 16:00 | 1.121653
11 | 2021-12-22 16:00 | 0.9994501
12 | 2021-12-22 16:00 | 0.53711
13 | 2021-12-22 16:00 | 0.3458241
14 | 2021-12-22 16:00 | 0.7039965
15 | 2021-12-22 16:00 | 3.50284
20 | 2021-12-22 16:00 | 0.1953999
21 | 2021-12-22 16:00 | 5.210642
22 | 2021-12-22 16:00 | 5.396126
23 | 2021-12-22 16:00 | 2.852359
24 | 2021-12-22 16:00 | 217.823
25 | 2021-12-22 16:00 | 0.1578064
26 | 2021-12-22 16:00 | 324.6156
28 | 2021-12-22 16:00 | 78.17839
29 | 2021-12-22 16:00 | 66.5
30 | 2021-12-22 16:00 | 3206.26
31 | 2021-12-22 16:00 | 1.315883
34 | 2021-12-22 16:00 | 30.19627
35 | 2021-12-22 16:00 | 437.0005
36 | 2021-12-22 16:00 | 0.9923077
37 | 2021-12-22 16:00 | 0.9539078
38 | 2021-12-22 16:00 | 7.729159
39 | 2021-12-22 16:00 | 0
40 | 2021-12-22 16:00 | 1.044446
41 | 2021-12-22 16:00 | 1.272206
42 | 2021-12-22 16:00 | 1.038045
43 | 2021-12-22 16:00 | 11.3
44 | 2021-12-22 16:00 | 0.4
45 | 2021-12-22 16:00 | 0.3
46 | 2021-12-22 16:00 | 0.5
47 | 2021-12-22 16:00 | 90
48 | 2021-12-22 16:00 | 7.4
49 | 2021-12-22 16:00 | 26.23736
50 | 2021-12-22 16:00 | 57.47225
51 | 2021-12-22 16:00 | 1944.491
52 | 2021-12-22 16:00 | 3.822544
53 | 2021-12-22 16:00 | 1390.366
54 | 2021-12-22 16:00 | 2322.067
55 | 2021-12-22 16:00 | 436.9112
1 | 2021-12-23 | 1.426354
2 | 2021-12-23 | 0.998448
3 | 2021-12-23 | 0.4279063
4 | 2021-12-23 | 1250.95
5 | 2021-12-23 | 167.1251
6 | 2021-12-23 | 0.84425
7 | 2021-12-23 | 19.8
8 | 2021-12-23 | 44
9 | 2021-12-23 | 1.21301
10 | 2021-12-23 | 1.077628
11 | 2021-12-23 | 0.9994779
12 | 2021-12-23 | 0.5685264
13 | 2021-12-23 | 0.3660519
14 | 2021-12-23 | 0.7451743
15 | 2021-12-23 | 3.346099
20 | 2021-12-23 | 0.198199
21 | 2021-12-23 | 4.838077
22 | 2021-12-23 | 5.46289
23 | 2021-12-23 | 2.947168
24 | 2021-12-23 | 258.9364
25 | 2021-12-23 | 0.1597589
26 | 2021-12-23 | 434.8751
28 | 2021-12-23 | 83.99075
29 | 2021-12-23 | 69
30 | 2021-12-23 | 3163.772
31 | 2021-12-23 | 1.549357
34 | 2021-12-23 | 30.32925
35 | 2021-12-23 | 432.532
36 | 2021-12-23 | 0.9856957
37 | 2021-12-23 | 0.9391218
38 | 2021-12-23 | 8.063037
39 | 2021-12-23 | 0
40 | 2021-12-23 | 0.9732165
41 | 2021-12-23 | 1.191045
42 | 2021-12-23 | 0.9847527
43 | 2021-12-23 | 11.3
44 | 2021-12-23 | 0.4
45 | 2021-12-23 | 0.3
46 | 2021-12-23 | 0.5
47 | 2021-12-23 | 90.1
48 | 2021-12-23 | 7.3
49 | 2021-12-23 | 26.9961
50 | 2021-12-23 | 57.60049
51 | 2021-12-23 | 1978.776
52 | 2021-12-23 | 3.870945
53 | 2021-12-23 | 1423.03
54 | 2021-12-23 | 2367.372
55 | 2021-12-23 | 429.7695
1 | 2021-12-23 08:00 | 1.340308
2 | 2021-12-23 08:00 | 0.9382159
3 | 2021-12-23 08:00 | 0.4020925
4 | 2021-12-23 08:00 | 1251.381
5 | 2021-12-23 08:00 | 172.9125
6 | 2021-12-23 08:00 | 0.8
7 | 2021-12-23 08:00 | 19.4
8 | 2021-12-23 08:00 | 42.17391
9 | 2021-12-23 08:00 | 1.262812
10 | 2021-12-23 08:00 | 1.101157
11 | 2021-12-23 08:00 | 0.9994815
12 | 2021-12-23 08:00 | 0.5335289
13 | 2021-12-23 08:00 | 0.3435184
14 | 2021-12-23 08:00 | 0.6993027
15 | 2021-12-23 08:00 | 2.875068
20 | 2021-12-23 08:00 | 0.2242174
21 | 2021-12-23 08:00 | 4.344831
22 | 2021-12-23 08:00 | 5.154261
23 | 2021-12-23 08:00 | 2.839266
24 | 2021-12-23 08:00 | 251.7857
25 | 2021-12-23 08:00 | 0.1507332
26 | 2021-12-23 08:00 | 374.9309
28 | 2021-12-23 08:00 | 46.23534
29 | 2021-12-23 08:00 | 64.5
30 | 2021-12-23 08:00 | 2973.318
31 | 2021-12-23 08:00 | 1.456145
34 | 2021-12-23 08:00 | 31.05404
35 | 2021-12-23 08:00 | 434.1468
36 | 2021-12-23 08:00 | 1.056604
37 | 2021-12-23 08:00 | 0.9918367
38 | 2021-12-23 08:00 | 6.642192
39 | 2021-12-23 08:00 | 37.64706
40 | 2021-12-23 08:00 | 0.9786933
41 | 2021-12-23 08:00 | 1.197519
42 | 2021-12-23 08:00 | 0.9894552
43 | 2021-12-23 08:00 | 11.4
44 | 2021-12-23 08:00 | 0.42
45 | 2021-12-23 08:00 | 0.3
46 | 2021-12-23 08:00 | 0.6
47 | 2021-12-23 08:00 | 90.2
48 | 2021-12-23 08:00 | 7.4
49 | 2021-12-23 08:00 | 26.80639
50 | 2021-12-23 08:00 | 57.60582
51 | 2021-12-23 08:00 | 1950.895
52 | 2021-12-23 08:00 | 3.891035
53 | 2021-12-23 08:00 | 1344.694
54 | 2021-12-23 08:00 | 2238.933
55 | 2021-12-23 08:00 | 427.9099
1 | 2021-12-23 16:00 | 1.315546
2 | 2021-12-23 16:00 | 0.9208823
3 | 2021-12-23 16:00 | 0.3946638
4 | 2021-12-23 16:00 | 1251.057
5 | 2021-12-23 16:00 | 158.6859
6 | 2021-12-23 16:00 | 0.5875
7 | 2021-12-23 16:00 | 19.3
8 | 2021-12-23 16:00 | 43.86364
9 | 2021-12-23 16:00 | 1.17952
10 | 2021-12-23 16:00 | 1.147873
11 | 2021-12-23 16:00 | 0.9993878
12 | 2021-12-23 16:00 | 0.5279387
13 | 2021-12-23 16:00 | 0.3399191
14 | 2021-12-23 16:00 | 0.6919755
15 | 2021-12-23 16:00 | 3.610356
20 | 2021-12-23 16:00 | 0.1850447
21 | 2021-12-23 16:00 | 5.007256
22 | 2021-12-23 16:00 | 5.317454
23 | 2021-12-23 16:00 | 2.786247
24 | 2021-12-23 16:00 | 185.7778
25 | 2021-12-23 16:00 | 0.1555057
26 | 2021-12-23 16:00 | 290.4484
28 | 2021-12-23 16:00 | 36.65597
29 | 2021-12-23 16:00 | 66.5
30 | 2021-12-23 16:00 | 3193.109
31 | 2021-12-23 16:00 | 1.170727
34 | 2021-12-23 16:00 | 29.74002
35 | 2021-12-23 16:00 | 412.7923
36 | 2021-12-23 16:00 | 0.9907773
37 | 2021-12-23 16:00 | 0.9333996
38 | 2021-12-23 16:00 | 8.163744
39 | 2021-12-23 16:00 | 0
40 | 2021-12-23 16:00 | 0.9758958
41 | 2021-12-23 16:00 | 1.194439
42 | 2021-12-23 16:00 | 0.9871742
43 | 2021-12-23 16:00 | 11.3
44 | 2021-12-23 16:00 | 0.42
45 | 2021-12-23 16:00 | 0.3
46 | 2021-12-23 16:00 | 0.5
47 | 2021-12-23 16:00 | 89.9
48 | 2021-12-23 16:00 | 7.6
49 | 2021-12-23 16:00 | 26.9616
50 | 2021-12-23 16:00 | 57.61608
51 | 2021-12-23 16:00 | 1959.456
52 | 2021-12-23 16:00 | 3.782239
53 | 2021-12-23 16:00 | 1364.516
54 | 2021-12-23 16:00 | 2277.758
55 | 2021-12-23 16:00 | 441.3466
1 | 2021-12-24 | 1.340189
2 | 2021-12-24 | 0.9381325
3 | 2021-12-24 | 0.4020568
4 | 2021-12-24 | 1250.665
5 | 2021-12-24 | 178.3636
6 | 2021-12-24 | 0.672
7 | 2021-12-24 | 21.3
8 | 2021-12-24 | 46.2039
9 | 2021-12-24 | 1.159292
10 | 2021-12-24 | 1.126346
11 | 2021-12-24 | 0.9995354
12 | 2021-12-24 | 0.5347524
13 | 2021-12-24 | 0.3443062
14 | 2021-12-24 | 0.7009063
15 | 2021-12-24 | 3.738822
20 | 2021-12-24 | 0.1847672
21 | 2021-12-24 | 5.383735
22 | 2021-12-24 | 5.419048
23 | 2021-12-24 | 2.852263
24 | 2021-12-24 | 225.6802
25 | 2021-12-24 | 0.1584767
26 | 2021-12-24 | 359.2108
28 | 2021-12-24 | 82.95683
29 | 2021-12-24 | 67
30 | 2021-12-24 | 3195.183
31 | 2021-12-24 | 1.265281
34 | 2021-12-24 | 30.12807
35 | 2021-12-24 | 431.87
36 | 2021-12-24 | 0.9921569
37 | 2021-12-24 | 0.9357072
38 | 2021-12-24 | 8.11424
39 | 2021-12-24 | 0
40 | 2021-12-24 | 0.9718178
41 | 2021-12-24 | 1.17988
42 | 2021-12-24 | 0.9731324
43 | 2021-12-24 | 11.3
44 | 2021-12-24 | 0.42
45 | 2021-12-24 | 0.3
46 | 2021-12-24 | 0.5
47 | 2021-12-24 | 89.6
48 | 2021-12-24 | 7.7
49 | 2021-12-24 | 26.83047
50 | 2021-12-24 | 57.28713
51 | 2021-12-24 | 1964.891
52 | 2021-12-24 | 3.858998
53 | 2021-12-24 | 1398.975
54 | 2021-12-24 | 2344.379
55 | 2021-12-24 | 434.2535
1 | 2021-12-24 08:00 | 1.337139
2 | 2021-12-24 08:00 | 0.9359976
3 | 2021-12-24 08:00 | 0.4011418
4 | 2021-12-24 08:00 | 1250.151
5 | 2021-12-24 08:00 | 167.8942
6 | 2021-12-24 08:00 | 0.59425
7 | 2021-12-24 08:00 | 19.2
8 | 2021-12-24 08:00 | 43.43892
9 | 2021-12-24 08:00 | 1.185751
10 | 2021-12-24 08:00 | 1.139261
11 | 2021-12-24 08:00 | 0.9994668
12 | 2021-12-24 08:00 | 0.5365697
13 | 2021-12-24 08:00 | 0.3454762
14 | 2021-12-24 08:00 | 0.7032883
15 | 2021-12-24 08:00 | 3.635006
20 | 2021-12-24 08:00 | 0.1842806
21 | 2021-12-24 08:00 | 5.041358
22 | 2021-12-24 08:00 | 5.529563
23 | 2021-12-24 08:00 | 2.847453
24 | 2021-12-24 08:00 | 224.0741
25 | 2021-12-24 08:00 | 0.1617087
26 | 2021-12-24 08:00 | 370.4953
28 | 2021-12-24 08:00 | 65.21896
29 | 2021-12-24 08:00 | 69
30 | 2021-12-24 08:00 | 3184.052
31 | 2021-12-24 08:00 | 1.334615
34 | 2021-12-24 08:00 | 30.99184
35 | 2021-12-24 08:00 | 432.9387
36 | 2021-12-24 08:00 | 0.9663212
37 | 2021-12-24 08:00 | 0.9226958
38 | 2021-12-24 08:00 | 8.551998
39 | 2021-12-24 08:00 | 0
40 | 2021-12-24 08:00 | 0.9876773
41 | 2021-12-24 08:00 | 1.198241
42 | 2021-12-24 08:00 | 0.9876961
43 | 2021-12-24 08:00 | 11.5
44 | 2021-12-24 08:00 | 0.43
45 | 2021-12-24 08:00 | 0.3
46 | 2021-12-24 08:00 | 0.6
47 | 2021-12-24 08:00 | 89.7
48 | 2021-12-24 08:00 | 7.4
49 | 2021-12-24 08:00 | 27.13761
50 | 2021-12-24 08:00 | 57.51535
51 | 2021-12-24 08:00 | 1995.28
52 | 2021-12-24 08:00 | 3.780799
53 | 2021-12-24 08:00 | 1418.017
54 | 2021-12-24 08:00 | 2368.58
55 | 2021-12-24 08:00 | 441.7972
1 | 2021-12-24 16:00 | 1.317403
2 | 2021-12-24 16:00 | 0.9221824
3 | 2021-12-24 16:00 | 0.395221
4 | 2021-12-24 16:00 | 1250.972
5 | 2021-12-24 16:00 | 165.694
6 | 2021-12-24 16:00 | 0.88
7 | 2021-12-24 16:00 | 20.8
8 | 2021-12-24 16:00 | 43.97463
9 | 2021-12-24 16:00 | 1.189017
10 | 2021-12-24 16:00 | 1.131473
11 | 2021-12-24 16:00 | 0.9994587
12 | 2021-12-24 16:00 | 0.5295761
13 | 2021-12-24 16:00 | 0.3409734
14 | 2021-12-24 16:00 | 0.6941217
15 | 2021-12-24 16:00 | 3.634205
20 | 2021-12-24 16:00 | 0.1789866
21 | 2021-12-24 16:00 | 4.767979
22 | 2021-12-24 16:00 | 5.377106
23 | 2021-12-24 16:00 | 2.825482
24 | 2021-12-24 16:00 | 211.903
25 | 2021-12-24 16:00 | 0.1572502
26 | 2021-12-24 16:00 | 328.2375
28 | 2021-12-24 16:00 | 69.05605
29 | 2021-12-24 16:00 | 67
30 | 2021-12-24 16:00 | 3110.796
31 | 2021-12-24 16:00 | 1.278881
34 | 2021-12-24 16:00 | 31.34907
35 | 2021-12-24 16:00 | 439.1957
36 | 2021-12-24 16:00 | 0.9642857
37 | 2021-12-24 16:00 | 0.9207921
38 | 2021-12-24 16:00 | 8.482933
39 | 2021-12-24 16:00 | 37.02128
40 | 2021-12-24 16:00 | 0.9740023
41 | 2021-12-24 16:00 | 1.181553
42 | 2021-12-24 16:00 | 0.9759007
43 | 2021-12-24 16:00 | 11.4
44 | 2021-12-24 16:00 | 0.43
45 | 2021-12-24 16:00 | 0.3
46 | 2021-12-24 16:00 | 0.5
47 | 2021-12-24 16:00 | 89
48 | 2021-12-24 16:00 | 8.1
49 | 2021-12-24 16:00 | 27.00128
50 | 2021-12-24 16:00 | 57.41361
51 | 2021-12-24 16:00 | 1975.798
52 | 2021-12-24 16:00 | 3.760042
53 | 2021-12-24 16:00 | 1376.483
54 | 2021-12-24 16:00 | 2296.595
55 | 2021-12-24 16:00 | 443.7323
1 | 2021-12-25 | 1.308105
2 | 2021-12-25 | 0.9156732
3 | 2021-12-25 | 0.3924314
4 | 2021-12-25 | 1251.241
5 | 2021-12-25 | 157.1683
6 | 2021-12-25 | 0.5475
7 | 2021-12-25 | 21
8 | 2021-12-25 | 44.8718
9 | 2021-12-25 | 1.194337
10 | 2021-12-25 | 1.263655
11 | 2021-12-25 | 0.9993686
12 | 2021-12-25 | 0.5333667
13 | 2021-12-25 | 0.343414
14 | 2021-12-25 | 0.6990901
15 | 2021-12-25 | 3.609183
20 | 2021-12-25 | 0.1785526
21 | 2021-12-25 | 4.676486
22 | 2021-12-25 | 5.539193
23 | 2021-12-25 | 2.812407
24 | 2021-12-25 | 183.8413
25 | 2021-12-25 | 0.1619903
26 | 2021-12-25 | 211.8175
28 | 2021-12-25 | 61.52623
29 | 2021-12-25 | 68.5
30 | 2021-12-25 | 3378.469
31 | 2021-12-25 | 1.16971
34 | 2021-12-25 | 30.9116
35 | 2021-12-25 | 443.4439
36 | 2021-12-25 | 0.9716859
37 | 2021-12-25 | 0.9270729
38 | 2021-12-25 | 8.285669
39 | 2021-12-25 | 30.76923
40 | 2021-12-25 | 1.074372
41 | 2021-12-25 | 1.301805
42 | 2021-12-25 | 1.065791
43 | 2021-12-25 | 11.4
44 | 2021-12-25 | 0.43
45 | 2021-12-25 | 0.3
46 | 2021-12-25 | 0.5
47 | 2021-12-25 | 89.3
48 | 2021-12-25 | 7.9
49 | 2021-12-25 | 27.17073
50 | 2021-12-25 | 57.52649
51 | 2021-12-25 | 1951.954
52 | 2021-12-25 | 3.581398
53 | 2021-12-25 | 1379.083
54 | 2021-12-25 | 2308.241
55 | 2021-12-25 | 467.3455
1 | 2021-12-25 08:00 | 1.365296
2 | 2021-12-25 08:00 | 0.9557076
3 | 2021-12-25 08:00 | 0.409589
4 | 2021-12-25 08:00 | 1250.757
5 | 2021-12-25 08:00 | 177.9495
6 | 2021-12-25 08:00 | 0.686
7 | 2021-12-25 08:00 | 19.7
8 | 2021-12-25 08:00 | 41.91489
9 | 2021-12-25 08:00 | 1.210797
10 | 2021-12-25 08:00 | 1.172849
11 | 2021-12-25 08:00 | 0.9995371
12 | 2021-12-25 08:00 | 0.5504583
13 | 2021-12-25 08:00 | 0.3544186
14 | 2021-12-25 08:00 | 0.7214923
15 | 2021-12-25 08:00 | 3.463424
20 | 2021-12-25 08:00 | 0.1853673
21 | 2021-12-25 08:00 | 4.589083
22 | 2021-12-25 08:00 | 5.499696
23 | 2021-12-25 08:00 | 2.884237
24 | 2021-12-25 08:00 | 256.4189
25 | 2021-12-25 08:00 | 0.1608352
26 | 2021-12-25 08:00 | 418.0898
28 | 2021-12-25 08:00 | 96.3455
29 | 2021-12-25 08:00 | 68.5
30 | 2021-12-25 08:00 | 3260.8
31 | 2021-12-25 08:00 | 1.440965
34 | 2021-12-25 08:00 | 30.76715
35 | 2021-12-25 08:00 | 439.8929
36 | 2021-12-25 08:00 | 0.9845758
37 | 2021-12-25 08:00 | 0.9345238
38 | 2021-12-25 08:00 | 8.052507
39 | 2021-12-25 08:00 | 37.3494
40 | 2021-12-25 08:00 | 1.072354
41 | 2021-12-25 08:00 | 1.299549
42 | 2021-12-25 08:00 | 1.063899
43 | 2021-12-25 08:00 | 11.5
44 | 2021-12-25 08:00 | 0.44
45 | 2021-12-25 08:00 | 0.3
46 | 2021-12-25 08:00 | 0.5
47 | 2021-12-25 08:00 | 89.1
48 | 2021-12-25 08:00 | 8
49 | 2021-12-25 08:00 | 27.19323
50 | 2021-12-25 08:00 | 57.51697
51 | 2021-12-25 08:00 | 1989.346
52 | 2021-12-25 08:00 | 3.719881
53 | 2021-12-25 08:00 | 1398.194
54 | 2021-12-25 08:00 | 2336.699
55 | 2021-12-25 08:00 | 449.2689
1 | 2021-12-25 16:00 | 1.365158
2 | 2021-12-25 16:00 | 0.9556105
3 | 2021-12-25 16:00 | 0.4095474
4 | 2021-12-25 16:00 | 1250.736
5 | 2021-12-25 16:00 | 175.4757
6 | 2021-12-25 16:00 | 0.8475
7 | 2021-12-25 16:00 | 21.2
8 | 2021-12-25 16:00 | 44.07484
9 | 2021-12-25 16:00 | 1.186701
10 | 2021-12-25 16:00 | 1.158337
11 | 2021-12-25 16:00 | 0.9995118
12 | 2021-12-25 16:00 | 0.5542538
13 | 2021-12-25 16:00 | 0.3568624
14 | 2021-12-25 16:00 | 0.7264671
15 | 2021-12-25 16:00 | 3.733305
20 | 2021-12-25 16:00 | 0.1725655
21 | 2021-12-25 16:00 | 4.71702
22 | 2021-12-25 16:00 | 5.541405
23 | 2021-12-25 16:00 | 2.872908
24 | 2021-12-25 16:00 | 261.1092
25 | 2021-12-25 16:00 | 0.162055
26 | 2021-12-25 16:00 | 402.1307
28 | 2021-12-25 16:00 | 71.69099
29 | 2021-12-25 16:00 | 68.5
30 | 2021-12-25 16:00 | 3218.711
31 | 2021-12-25 16:00 | 1.488008
34 | 2021-12-25 16:00 | 31.17155
35 | 2021-12-25 16:00 | 415.4862
36 | 2021-12-25 16:00 | 0.9829172
37 | 2021-12-25 16:00 | 0.9312064
38 | 2021-12-25 16:00 | 8.256077
39 | 2021-12-25 16:00 | 0
40 | 2021-12-25 16:00 | 1.028836
41 | 2021-12-25 16:00 | 1.246913
42 | 2021-12-25 16:00 | 1.028516
43 | 2021-12-25 16:00 | 11.4
44 | 2021-12-25 16:00 | 0.44
45 | 2021-12-25 16:00 | 0.3
46 | 2021-12-25 16:00 | 0.5
47 | 2021-12-25 16:00 | 88.9
48 | 2021-12-25 16:00 | 8
49 | 2021-12-25 16:00 | 27.67599
50 | 2021-12-25 16:00 | 57.42569
51 | 2021-12-25 16:00 | 2031.59
52 | 2021-12-25 16:00 | 3.627305
53 | 2021-12-25 16:00 | 1391.446
54 | 2021-12-25 16:00 | 2325.485
55 | 2021-12-25 16:00 | 460.7476
1 | 2021-12-26 | 1.312516
2 | 2021-12-26 | 0.9187611
3 | 2021-12-26 | 0.3937547
4 | 2021-12-26 | 1248.012
5 | 2021-12-26 | 202.5245
6 | 2021-12-26 | 0.86
7 | 2021-12-26 | 21
8 | 2021-12-26 | 44.49152
9 | 2021-12-26 | 1.142132
10 | 2021-12-26 | 1.148296
11 | 2021-12-26 | 0.9996503
12 | 2021-12-26 | 0.540009
13 | 2021-12-26 | 0.3476907
14 | 2021-12-26 | 0.7077962
15 | 2021-12-26 | 4.011904
20 | 2021-12-26 | 0.1683194
21 | 2021-12-26 | 5.234597
22 | 2021-12-26 | 5.014988
23 | 2021-12-26 | 2.80717
24 | 2021-12-26 | 289.807
25 | 2021-12-26 | 0.1466602
26 | 2021-12-26 | 398.1797
28 | 2021-12-26 | 88.7424
29 | 2021-12-26 | 60
30 | 2021-12-26 | 3062.817
31 | 2021-12-26 | 1.430972
34 | 2021-12-26 | 28.96018
35 | 2021-12-26 | 329.4787
36 | 2021-12-26 | 0.9816993
37 | 2021-12-26 | 0.9225422
38 | 2021-12-26 | 8.309143
39 | 2021-12-26 | 0
40 | 2021-12-26 | 1.005987
41 | 2021-12-26 | 1.218327
42 | 2021-12-26 | 1.00949
43 | 2021-12-26 | 11.4
44 | 2021-12-26 | 0.44
45 | 2021-12-26 | 0.3
46 | 2021-12-26 | 0.5
47 | 2021-12-26 | 89.1
48 | 2021-12-26 | 7.9
49 | 2021-12-26 | 26.93573
50 | 2021-12-26 | 57.84721
51 | 2021-12-26 | 2086.653
52 | 2021-12-26 | 3.477576
53 | 2021-12-26 | 1240.596
54 | 2021-12-26 | 2057.646
55 | 2021-12-26 | 476.94
1 | 2021-12-26 08:00 | 1.268885
2 | 2021-12-26 08:00 | 0.8882194
3 | 2021-12-26 08:00 | 0.3806655
4 | 2021-12-26 08:00 | 1250.793
5 | 2021-12-26 08:00 | 231.9027
6 | 2021-12-26 08:00 | 0.8825
7 | 2021-12-26 08:00 | 18.4
8 | 2021-12-26 08:00 | 39.82684
9 | 2021-12-26 08:00 | 1.156171
10 | 2021-12-26 08:00 | 1.244696
11 | 2021-12-26 08:00 | 0.9997277
12 | 2021-12-26 08:00 | 0.5205042
13 | 2021-12-26 08:00 | 0.3351323
14 | 2021-12-26 08:00 | 0.6822311
15 | 2021-12-26 08:00 | 3.872453
20 | 2021-12-26 08:00 | 0.1746894
21 | 2021-12-26 08:00 | 5.211942
22 | 2021-12-26 08:00 | 5.049642
23 | 2021-12-26 08:00 | 2.775663
24 | 2021-12-26 08:00 | 322.5721
25 | 2021-12-26 08:00 | 0.1476737
26 | 2021-12-26 08:00 | 454.8845
28 | 2021-12-26 08:00 | 104.858
29 | 2021-12-26 08:00 | 61
30 | 2021-12-26 08:00 | 3143.146
31 | 2021-12-26 08:00 | 1.39098
34 | 2021-12-26 08:00 | 30.80585
35 | 2021-12-26 08:00 | 427.904
36 | 2021-12-26 08:00 | 0.9883721
37 | 2021-12-26 08:00 | 0.9360639
38 | 2021-12-26 08:00 | 7.917873
39 | 2021-12-26 08:00 | 0
40 | 2021-12-26 08:00 | 1.02302
41 | 2021-12-26 08:00 | 1.239805
42 | 2021-12-26 08:00 | 1.024558
43 | 2021-12-26 08:00 | 11.6
44 | 2021-12-26 08:00 | 0.45
45 | 2021-12-26 08:00 | 0.3
46 | 2021-12-26 08:00 | 0.6
47 | 2021-12-26 08:00 | 89.3
48 | 2021-12-26 08:00 | 7.7
49 | 2021-12-26 08:00 | 26.95976
50 | 2021-12-26 08:00 | 57.95196
51 | 2021-12-26 08:00 | 1981.791
52 | 2021-12-26 08:00 | 3.512111
53 | 2021-12-26 08:00 | 1260.294
54 | 2021-12-26 08:00 | 2082.622
55 | 2021-12-26 08:00 | 470.5115
1 | 2021-12-26 16:00 | 1.338836
2 | 2021-12-26 16:00 | 0.9371851
3 | 2021-12-26 16:00 | 0.4016508
4 | 2021-12-26 16:00 | 1251.071
5 | 2021-12-26 16:00 | 189.55
6 | 2021-12-26 16:00 | 0.7975
7 | 2021-12-26 16:00 | 19
8 | 2021-12-26 16:00 | 41.03672
9 | 2021-12-26 16:00 | 1.122347
10 | 2021-12-26 16:00 | 1.174048
11 | 2021-12-26 16:00 | 0.9996138
12 | 2021-12-26 16:00 | 0.5436013
13 | 2021-12-26 16:00 | 0.3500037
14 | 2021-12-26 16:00 | 0.7125047
15 | 2021-12-26 16:00 | 3.781006
20 | 2021-12-26 16:00 | 0.1902551
21 | 2021-12-26 16:00 | 5.840828
22 | 2021-12-26 16:00 | 5.317645
23 | 2021-12-26 16:00 | 2.863254
24 | 2021-12-26 16:00 | 252.9638
25 | 2021-12-26 16:00 | 0.1555112
26 | 2021-12-26 16:00 | 420.9129
28 | 2021-12-26 16:00 | 89.47583
29 | 2021-12-26 16:00 | 66.5
30 | 2021-12-26 16:00 | 3100.004
31 | 2021-12-26 16:00 | 1.334549
34 | 2021-12-26 16:00 | 31.60891
35 | 2021-12-26 16:00 | 432.0763
36 | 2021-12-26 16:00 | 0.9527459
37 | 2021-12-26 16:00 | 0.9112426
38 | 2021-12-26 16:00 | 8.789263
39 | 2021-12-26 16:00 | 0
40 | 2021-12-26 16:00 | 0.9914784
41 | 2021-12-26 16:00 | 1.201974
42 | 2021-12-26 16:00 | 0.9984684
43 | 2021-12-26 16:00 | 11.7
44 | 2021-12-26 16:00 | 0.45
45 | 2021-12-26 16:00 | 0.3
46 | 2021-12-26 16:00 | 0.7
47 | 2021-12-26 16:00 | 89.2
48 | 2021-12-26 16:00 | 8
49 | 2021-12-26 16:00 | 27.15981
50 | 2021-12-26 16:00 | 57.85895
51 | 2021-12-26 16:00 | 2015.016
52 | 2021-12-26 16:00 | 3.632725
53 | 2021-12-26 16:00 | 1347.17
54 | 2021-12-26 16:00 | 2232.162
55 | 2021-12-26 16:00 | 456.1112
1 | 2021-12-27 | 1.302664
2 | 2021-12-27 | 0.911865
3 | 2021-12-27 | 0.3907993
4 | 2021-12-27 | 1250.963
5 | 2021-12-27 | 187.5918
6 | 2021-12-27 | 1.0375
7 | 2021-12-27 | 19.5
8 | 2021-12-27 | 42.29935
9 | 2021-12-27 | 1.197165
10 | 2021-12-27 | 1.152354
11 | 2021-12-27 | 0.9995913
12 | 2021-12-27 | 0.530644
13 | 2021-12-27 | 0.3416609
14 | 2021-12-27 | 0.6955215
15 | 2021-12-27 | 3.587448
20 | 2021-12-27 | 0.1840174
21 | 2021-12-27 | 4.886373
22 | 2021-12-27 | 5.155345
23 | 2021-12-27 | 2.820852
24 | 2021-12-27 | 202.1524
25 | 2021-12-27 | 0.1507649
26 | 2021-12-27 | 172.8195
28 | 2021-12-27 | 44.47914
29 | 2021-12-27 | 63
30 | 2021-12-27 | 3062.81
31 | 2021-12-27 | 1.077619
34 | 2021-12-27 | 30.96714
35 | 2021-12-27 | 411.6771
36 | 2021-12-27 | 1.005312
37 | 2021-12-27 | 0.9371884
38 | 2021-12-27 | 7.920374
39 | 2021-12-27 | 0
40 | 2021-12-27 | 1.067418
41 | 2021-12-27 | 1.297771
42 | 2021-12-27 | 1.063036
43 | 2021-12-27 | 11.7
44 | 2021-12-27 | 0.45
45 | 2021-12-27 | 0.3
46 | 2021-12-27 | 0.7
47 | 2021-12-27 | 89.3
48 | 2021-12-27 | 7.9
49 | 2021-12-27 | 26.97227
50 | 2021-12-27 | 58.0353
51 | 2021-12-27 | 2030.223
52 | 2021-12-27 | 3.5952
53 | 2021-12-27 | 1303.657
54 | 2021-12-27 | 2152.133
55 | 2021-12-27 | 459.1799
1 | 2021-12-27 08:00 | 1.244832
2 | 2021-12-27 08:00 | 0.8713821
3 | 2021-12-27 08:00 | 0.3734494
4 | 2021-12-27 08:00 | 1250.967
5 | 2021-12-27 08:00 | 214.4888
6 | 2021-12-27 08:00 | 0.94125
7 | 2021-12-27 08:00 | 19
8 | 2021-12-27 08:00 | 42.50559
9 | 2021-12-27 08:00 | 1.270449
10 | 2021-12-27 08:00 | 1.170003
11 | 2021-12-27 08:00 | 0.9996827
12 | 2021-12-27 08:00 | 0.5053201
13 | 2021-12-27 08:00 | 0.3253559
14 | 2021-12-27 08:00 | 0.6623291
15 | 2021-12-27 08:00 | 2.930709
20 | 2021-12-27 08:00 | 0.2198656
21 | 2021-12-27 08:00 | 4.372973
22 | 2021-12-27 08:00 | 4.928589
23 | 2021-12-27 08:00 | 2.766054
24 | 2021-12-27 08:00 | 224.8662
25 | 2021-12-27 08:00 | 0.1441336
26 | 2021-12-27 08:00 | 211.3926
28 | 2021-12-27 08:00 | 63.86372
29 | 2021-12-27 08:00 | 61
30 | 2021-12-27 08:00 | 3007.376
31 | 2021-12-27 08:00 | 1.048382
32 | 2021-12-27 08:00 | 99999
33 | 2021-12-27 08:00 | 99999
34 | 2021-12-27 08:00 | 30.29125
35 | 2021-12-27 08:00 | 400.2393
36 | 2021-12-27 08:00 | 1.007833
37 | 2021-12-27 08:00 | 0.9541833
38 | 2021-12-27 08:00 | 7.617091
39 | 2021-12-27 08:00 | 39.45205
40 | 2021-12-27 08:00 | 1.052084
41 | 2021-12-27 08:00 | 1.271879
42 | 2021-12-27 08:00 | 1.043082
43 | 2021-12-27 08:00 | 11.8
44 | 2021-12-27 08:00 | 0.46
45 | 2021-12-27 08:00 | 0.3
46 | 2021-12-27 08:00 | 0.6
47 | 2021-12-27 08:00 | 89.4
48 | 2021-12-27 08:00 | 7.8
49 | 2021-12-27 08:00 | 28.29069
50 | 2021-12-27 08:00 | 57.87473
51 | 2021-12-27 08:00 | 2025.173
52 | 2021-12-27 08:00 | 3.621918
53 | 2021-12-27 08:00 | 1247.418
54 | 2021-12-27 08:00 | 2067.981
55 | 2021-12-27 08:00 | 457.7156
1 | 2021-12-27 16:00 | 1.233528
2 | 2021-12-27 16:00 | 0.86347
3 | 2021-12-27 16:00 | 0.3700585
5 | 2021-12-27 16:00 | 227.5733
6 | 2021-12-27 16:00 | 0.94
7 | 2021-12-27 16:00 | 19.4
8 | 2021-12-27 16:00 | 42.73128
9 | 2021-12-27 16:00 | 1.227568
10 | 2021-12-27 16:00 | 0.5402992
11 | 2021-12-27 16:00 | 0.9997192
12 | 2021-12-27 16:00 | 0.4971118
13 | 2021-12-27 16:00 | 0.3200709
14 | 2021-12-27 16:00 | 0.6515704
15 | 2021-12-27 16:00 | 3.368589
20 | 2021-12-27 16:00 | 0.1881643
21 | 2021-12-27 16:00 | 4.441176
22 | 2021-12-27 16:00 | 4.696103
23 | 2021-12-27 16:00 | 2.748999
24 | 2021-12-27 16:00 | 258.5254
25 | 2021-12-27 16:00 | 0.1373346
26 | 2021-12-27 16:00 | 291.0977
28 | 2021-12-27 16:00 | 97.8111
29 | 2021-12-27 16:00 | 58
30 | 2021-12-27 16:00 | 2915.099
31 | 2021-12-27 16:00 | 1.136009
34 | 2021-12-27 16:00 | 30.66151
35 | 2021-12-27 16:00 | 424.1396
36 | 2021-12-27 16:00 | 0.9986996
37 | 2021-12-27 16:00 | 0.9393035
38 | 2021-12-27 16:00 | 7.809766
39 | 2021-12-27 16:00 | 45.76271
40 | 2021-12-27 16:00 | 1.014919
41 | 2021-12-27 16:00 | 1.22364
42 | 2021-12-27 16:00 | 1.006653
43 | 2021-12-27 16:00 | 11.6
44 | 2021-12-27 16:00 | 0.46
45 | 2021-12-27 16:00 | 0.3
46 | 2021-12-27 16:00 | 0.6
47 | 2021-12-27 16:00 | 89
48 | 2021-12-27 16:00 | 7.4
49 | 2021-12-27 16:00 | 27.1157
50 | 2021-12-27 16:00 | 57.28936
51 | 2021-12-27 16:00 | 2012.046
52 | 2021-12-27 16:00 | 3.726462
53 | 2021-12-27 16:00 | 1191.876
54 | 2021-12-27 16:00 | 1996.902
55 | 2021-12-27 16:00 | 449.603
1 | 2021-12-28 | 1.296157
2 | 2021-12-28 | 0.9073099
3 | 2021-12-28 | 0.3888471
4 | 2021-12-28 | 1251.042
5 | 2021-12-28 | 187.067
6 | 2021-12-28 | 0.7075
7 | 2021-12-28 | 20.5
8 | 2021-12-28 | 42.70833
9 | 2021-12-28 | 1.159899
10 | 2021-12-28 | 1.129376
11 | 2021-12-28 | 0.9995763
12 | 2021-12-28 | 0.5209718
13 | 2021-12-28 | 0.3354334
14 | 2021-12-28 | 0.682844
15 | 2021-12-28 | 3.908561
20 | 2021-12-28 | 0.1676316
21 | 2021-12-28 | 4.922457
22 | 2021-12-28 | 5.535217
23 | 2021-12-28 | 2.824957
24 | 2021-12-28 | 278.0521
25 | 2021-12-28 | 0.161874
26 | 2021-12-28 | 478.4162
28 | 2021-12-28 | 87.96072
29 | 2021-12-28 | 68.5
30 | 2021-12-28 | 3205.566
31 | 2021-12-28 | 1.486377
34 | 2021-12-28 | 30.66113
35 | 2021-12-28 | 428.3195
36 | 2021-12-28 | 0.9641944
37 | 2021-12-28 | 0.9235412
38 | 2021-12-28 | 8.341183
39 | 2021-12-28 | 34.92958
40 | 2021-12-28 | 0.9941362
41 | 2021-12-28 | 1.199655
42 | 2021-12-28 | 0.9857057
43 | 2021-12-28 | 11.6
44 | 2021-12-28 | 0.46
45 | 2021-12-28 | 0.3
46 | 2021-12-28 | 0.6
47 | 2021-12-28 | 90
48 | 2021-12-28 | 7.2
49 | 2021-12-28 | 26.55034
50 | 2021-12-28 | 57.2303
51 | 2021-12-28 | 1994.07
52 | 2021-12-28 | 3.767381
53 | 2021-12-28 | 1409.357
54 | 2021-12-28 | 2365.382
55 | 2021-12-28 | 445.4929
1 | 2021-12-28 08:00 | 1.331052
2 | 2021-12-28 08:00 | 0.9317365
3 | 2021-12-28 08:00 | 0.3993156
4 | 2021-12-28 08:00 | 1249.954
5 | 2021-12-28 08:00 | 160.6284
6 | 2021-12-28 08:00 | 0.595
7 | 2021-12-28 08:00 | 20
8 | 2021-12-28 08:00 | 43.66812
9 | 2021-12-28 08:00 | 1.160963
10 | 2021-12-28 08:00 | 1.185618
11 | 2021-12-28 08:00 | 0.9994102
12 | 2021-12-28 08:00 | 0.5387298
13 | 2021-12-28 08:00 | 0.3468671
14 | 2021-12-28 08:00 | 0.7061197
15 | 2021-12-28 08:00 | 3.983788
20 | 2021-12-28 08:00 | 0.1642871
21 | 2021-12-28 08:00 | 4.935126
22 | 2021-12-28 08:00 | 5.771546
23 | 2021-12-28 08:00 | 2.860237
24 | 2021-12-28 08:00 | 231.3635
25 | 2021-12-28 08:00 | 0.1687853
26 | 2021-12-28 08:00 | 400.0872
28 | 2021-12-28 08:00 | 50.57366
29 | 2021-12-28 08:00 | 72
30 | 2021-12-28 08:00 | 3335.762
31 | 2021-12-28 08:00 | 1.440365
34 | 2021-12-28 08:00 | 31.44756
35 | 2021-12-28 08:00 | 446.1313
36 | 2021-12-28 08:00 | 0.9393939
37 | 2021-12-28 08:00 | 0.8923679
38 | 2021-12-28 08:00 | 9.090155
39 | 2021-12-28 08:00 | 23.0303
40 | 2021-12-28 08:00 | 1.007066
41 | 2021-12-28 08:00 | 1.215593
42 | 2021-12-28 08:00 | 0.997091
43 | 2021-12-28 08:00 | 11.7
44 | 2021-12-28 08:00 | 0.45
45 | 2021-12-28 08:00 | 0.4
46 | 2021-12-28 08:00 | 0.4
47 | 2021-12-28 08:00 | 90.1
48 | 2021-12-28 08:00 | 7.3
49 | 2021-12-28 08:00 | 26.97316
50 | 2021-12-28 08:00 | 57.39086
51 | 2021-12-28 08:00 | 2001.845
52 | 2021-12-28 08:00 | 3.674151
53 | 2021-12-28 08:00 | 1454.324
54 | 2021-12-28 08:00 | 2436.318
55 | 2021-12-28 08:00 | 455.9484
1 | 2021-12-28 16:00 | 1.331074
2 | 2021-12-28 16:00 | 0.9317521
3 | 2021-12-28 16:00 | 0.3993224
4 | 2021-12-28 16:00 | 1250.574
5 | 2021-12-28 16:00 | 167.6134
6 | 2021-12-28 16:00 | 0.6075
7 | 2021-12-28 16:00 | 19.3
8 | 2021-12-28 16:00 | 42.60485
9 | 2021-12-28 16:00 | 1.151592
10 | 2021-12-28 16:00 | 1.194967
11 | 2021-12-28 16:00 | 0.999469
12 | 2021-12-28 16:00 | 0.537608
13 | 2021-12-28 16:00 | 0.3461448
14 | 2021-12-28 16:00 | 0.7046492
15 | 2021-12-28 16:00 | 4.075041
20 | 2021-12-28 16:00 | 0.1616393
21 | 2021-12-28 16:00 | 5.019025
22 | 2021-12-28 16:00 | 5.608653
23 | 2021-12-28 16:00 | 2.857929
24 | 2021-12-28 16:00 | 215.6534
25 | 2021-12-28 16:00 | 0.1640216
26 | 2021-12-28 16:00 | 427.4596
28 | 2021-12-28 16:00 | 74.95717
29 | 2021-12-28 16:00 | 69
30 | 2021-12-28 16:00 | 3256.257
31 | 2021-12-28 16:00 | 1.286612
34 | 2021-12-28 16:00 | 31.56915
35 | 2021-12-28 16:00 | 452.2692
36 | 2021-12-28 16:00 | 0.926396
37 | 2021-12-28 16:00 | 0.877712
38 | 2021-12-28 16:00 | 9.355312
39 | 2021-12-28 16:00 | 27.31707
40 | 2021-12-28 16:00 | 0.9903806
41 | 2021-12-28 16:00 | 1.195827
42 | 2021-12-28 16:00 | 0.9834345
43 | 2021-12-28 16:00 | 11.8
44 | 2021-12-28 16:00 | 0.45
45 | 2021-12-28 16:00 | 0.3
46 | 2021-12-28 16:00 | 0.7
47 | 2021-12-28 16:00 | 90.4
48 | 2021-12-28 16:00 | 7.2
49 | 2021-12-28 16:00 | 27.61925
50 | 2021-12-28 16:00 | 57.40226
51 | 2021-12-28 16:00 | 1991.278
52 | 2021-12-28 16:00 | 3.692411
53 | 2021-12-28 16:00 | 1418.517
54 | 2021-12-28 16:00 | 2375.05
55 | 2021-12-28 16:00 | 453.4487
1 | 2021-12-29 | 1.290362
2 | 2021-12-29 | 0.9032532
3 | 2021-12-29 | 0.3871085
4 | 2021-12-29 | 1251.104
5 | 2021-12-29 | 161.8281
6 | 2021-12-29 | 0.6325
7 | 2021-12-29 | 21
8 | 2021-12-29 | 44.68085
9 | 2021-12-29 | 1.096178
10 | 2021-12-29 | 1.209062
11 | 2021-12-29 | 0.9994186
12 | 2021-12-29 | 0.521265
13 | 2021-12-29 | 0.3356221
14 | 2021-12-29 | 0.6832282
15 | 2021-12-29 | 3.818871
20 | 2021-12-29 | 0.1918014
21 | 2021-12-29 | 6.06477
22 | 2021-12-29 | 5.590998
23 | 2021-12-29 | 2.809124
24 | 2021-12-29 | 222.2547
25 | 2021-12-29 | 0.1635053
26 | 2021-12-29 | 434.4666
28 | 2021-12-29 | 76.7826
29 | 2021-12-29 | 68.5
30 | 2021-12-29 | 3314.702
31 | 2021-12-29 | 1.3734
34 | 2021-12-29 | 31.0666
35 | 2021-12-29 | 453.7352
36 | 2021-12-29 | 0.9461538
37 | 2021-12-29 | 0.903353
38 | 2021-12-29 | 8.959016
39 | 2021-12-29 | 0
40 | 2021-12-29 | 0.998091
41 | 2021-12-29 | 1.190241
42 | 2021-12-29 | 0.9921824
43 | 2021-12-29 | 11.8
44 | 2021-12-29 | 0.45
45 | 2021-12-29 | 0.3
46 | 2021-12-29 | 0.7
47 | 2021-12-29 | 90.2
48 | 2021-12-29 | 7.4
49 | 2021-12-29 | 27.27991
50 | 2021-12-29 | 56.93007
51 | 2021-12-29 | 1955.394
52 | 2021-12-29 | 3.694195
53 | 2021-12-29 | 1399.614
54 | 2021-12-29 | 2367.361
55 | 2021-12-29 | 457.864
1 | 2021-12-29 08:00 | 1.310326
2 | 2021-12-29 08:00 | 0.917228
3 | 2021-12-29 08:00 | 0.3930977
4 | 2021-12-29 08:00 | 1250.558
5 | 2021-12-29 08:00 | 192.0135
6 | 2021-12-29 08:00 | 0.64
7 | 2021-12-29 08:00 | 21.1
8 | 2021-12-29 08:00 | 44.14226
9 | 2021-12-29 08:00 | 1.181818
10 | 2021-12-29 08:00 | 1.255208
11 | 2021-12-29 08:00 | 0.9996129
12 | 2021-12-29 08:00 | 0.532536
13 | 2021-12-29 08:00 | 0.3428791
14 | 2021-12-29 08:00 | 0.6980013
15 | 2021-12-29 08:00 | 3.735883
20 | 2021-12-29 08:00 | 0.1703356
21 | 2021-12-29 08:00 | 4.612355
22 | 2021-12-29 08:00 | 5.301925
23 | 2021-12-29 08:00 | 2.833805
24 | 2021-12-29 08:00 | 321.3609
25 | 2021-12-29 08:00 | 0.1550515
26 | 2021-12-29 08:00 | 582.4184
28 | 2021-12-29 08:00 | 110.7373
29 | 2021-12-29 08:00 | 65
30 | 2021-12-29 08:00 | 3271.635
31 | 2021-12-29 08:00 | 1.673637
34 | 2021-12-29 08:00 | 30.66972
35 | 2021-12-29 08:00 | 446.5997
36 | 2021-12-29 08:00 | 0.9717948
37 | 2021-12-29 08:00 | 0.9341317
38 | 2021-12-29 08:00 | 8.264313
39 | 2021-12-29 08:00 | 24.58333
40 | 2021-12-29 08:00 | 1.018348
41 | 2021-12-29 08:00 | 1.223678
42 | 2021-12-29 08:00 | 1.018435
43 | 2021-12-29 08:00 | 11.7
44 | 2021-12-29 08:00 | 0.45
45 | 2021-12-29 08:00 | 0.2
46 | 2021-12-29 08:00 | 0.7
47 | 2021-12-29 08:00 | 90
48 | 2021-12-29 08:00 | 7.2
49 | 2021-12-29 08:00 | 26.89878
50 | 2021-12-29 08:00 | 57.3523
51 | 2021-12-29 08:00 | 1951.145
52 | 2021-12-29 08:00 | 3.624113
53 | 2021-12-29 08:00 | 1323.922
54 | 2021-12-29 08:00 | 2222.29
55 | 2021-12-29 08:00 | 463.1658
1 | 2021-12-29 16:00 | 1.307271
2 | 2021-12-29 16:00 | 0.9150894
3 | 2021-12-29 16:00 | 0.3921812
4 | 2021-12-29 16:00 | 1248.421
5 | 2021-12-29 16:00 | 182.7316
6 | 2021-12-29 16:00 | 0.68
7 | 2021-12-29 16:00 | 18.9
8 | 2021-12-29 16:00 | 41.08696
9 | 2021-12-29 16:00 | 1.210997
10 | 2021-12-29 16:00 | 1.193964
11 | 2021-12-29 16:00 | 0.9995728
12 | 2021-12-29 16:00 | 0.5349222
13 | 2021-12-29 16:00 | 0.3444155
14 | 2021-12-29 16:00 | 0.7011289
15 | 2021-12-29 16:00 | 3.290026
20 | 2021-12-29 16:00 | 0.200691
21 | 2021-12-29 16:00 | 4.772943
22 | 2021-12-29 16:00 | 5.331052
23 | 2021-12-29 16:00 | 2.825379
24 | 2021-12-29 16:00 | 378.6171
25 | 2021-12-29 16:00 | 0.1559033
26 | 2021-12-29 16:00 | 628.1609
28 | 2021-12-29 16:00 | 89.39342
29 | 2021-12-29 16:00 | 65
30 | 2021-12-29 16:00 | 3372.455
31 | 2021-12-29 16:00 | 2.071985
34 | 2021-12-29 16:00 | 28.19989
35 | 2021-12-29 16:00 | 370.1661
36 | 2021-12-29 16:00 | 0.9795396
37 | 2021-12-29 16:00 | 0.9451098
38 | 2021-12-29 16:00 | 8.062969
39 | 2021-12-29 16:00 | 32.36842
40 | 2021-12-29 16:00 | 1.009956
41 | 2021-12-29 16:00 | 1.214772
42 | 2021-12-29 16:00 | 1.012131
43 | 2021-12-29 16:00 | 11.8
44 | 2021-12-29 16:00 | 0.45
45 | 2021-12-29 16:00 | 0.3
46 | 2021-12-29 16:00 | 0.8
47 | 2021-12-29 16:00 | 90.2
48 | 2021-12-29 16:00 | 7.3
49 | 2021-12-29 16:00 | 27.09789
50 | 2021-12-29 16:00 | 57.36833
51 | 2021-12-29 16:00 | 2012.98
52 | 2021-12-29 16:00 | 3.539816
53 | 2021-12-29 16:00 | 1317.933
54 | 2021-12-29 16:00 | 2207.973
55 | 2021-12-29 16:00 | 473.2817
1 | 2021-12-30 | 1.336984
2 | 2021-12-30 | 0.9358887
3 | 2021-12-30 | 0.4010952
4 | 2021-12-30 | 1250.317
5 | 2021-12-30 | 214.3669
6 | 2021-12-30 | 1.068
7 | 2021-12-30 | 19.5
8 | 2021-12-30 | 42.57642
9 | 2021-12-30 | 1.23407
10 | 2021-12-30 | 1.141573
11 | 2021-12-30 | 0.9996857
12 | 2021-12-30 | 0.5403569
13 | 2021-12-30 | 0.3479147
14 | 2021-12-30 | 0.7082523
15 | 2021-12-30 | 3.175569
20 | 2021-12-30 | 0.20026
21 | 2021-12-30 | 4.383752
22 | 2021-12-30 | 5.125774
23 | 2021-12-30 | 2.852502
24 | 2021-12-30 | 383.0592
25 | 2021-12-30 | 0.1499001
26 | 2021-12-30 | 604.9172
28 | 2021-12-30 | 121.2241
29 | 2021-12-30 | 62.5
30 | 2021-12-30 | 3142.738
31 | 2021-12-30 | 1.786932
34 | 2021-12-30 | 30.00297
35 | 2021-12-30 | 437.4613
36 | 2021-12-30 | 1.003901
37 | 2021-12-30 | 0.9518555
38 | 2021-12-30 | 7.55932
39 | 2021-12-30 | 39.24051
40 | 2021-12-30 | 1.030935
41 | 2021-12-30 | 1.25005
42 | 2021-12-30 | 1.025302
43 | 2021-12-30 | 11.8
44 | 2021-12-30 | 0.45
45 | 2021-12-30 | 0.3
46 | 2021-12-30 | 0.8
47 | 2021-12-30 | 90.3
48 | 2021-12-30 | 7.2
49 | 2021-12-30 | 26.90025
50 | 2021-12-30 | 57.6649
51 | 2021-12-30 | 1951.264
52 | 2021-12-30 | 3.692911
53 | 2021-12-30 | 1310.778
54 | 2021-12-30 | 2169.177
55 | 2021-12-30 | 448.1226
1 | 2021-12-30 08:00 | 1.252304
2 | 2021-12-30 08:00 | 0.8766128
3 | 2021-12-30 08:00 | 0.3756912
4 | 2021-12-30 08:00 | 1247.798
5 | 2021-12-30 08:00 | 191.4349
6 | 2021-12-30 08:00 | 0.9133334
7 | 2021-12-30 08:00 | 20.3
8 | 2021-12-30 08:00 | 45.11111
9 | 2021-12-30 08:00 | 1.228162
10 | 2021-12-30 08:00 | 1.134495
11 | 2021-12-30 08:00 | 0.9996274
12 | 2021-12-30 08:00 | 0.5090225
13 | 2021-12-30 08:00 | 0.3277397
14 | 2021-12-30 08:00 | 0.667182
15 | 2021-12-30 08:00 | 3.197108
20 | 2021-12-30 08:00 | 0.2003528
21 | 2021-12-30 08:00 | 4.456241
22 | 2021-12-30 08:00 | 4.992635
23 | 2021-12-30 08:00 | 2.647752
24 | 2021-12-30 08:00 | 385.5915
25 | 2021-12-30 08:00 | 0.1460065
26 | 2021-12-30 08:00 | 601.0602
28 | 2021-12-30 08:00 | 100.4943
29 | 2021-12-30 08:00 | 60.5
30 | 2021-12-30 08:00 | 3154.718
31 | 2021-12-30 08:00 | 2.014217
34 | 2021-12-30 08:00 | 28.10529
35 | 2021-12-30 08:00 | 357.2387
36 | 2021-12-30 08:00 | 0.9973958
37 | 2021-12-30 08:00 | 0.9516129
38 | 2021-12-30 08:00 | 7.666212
39 | 2021-12-30 08:00 | 49.45946
40 | 2021-12-30 08:00 | 1.031697
41 | 2021-12-30 08:00 | 1.251023
42 | 2021-12-30 08:00 | 1.025953
43 | 2021-12-30 08:00 | 12.3
44 | 2021-12-30 08:00 | 0.44
45 | 2021-12-30 08:00 | 0.3
46 | 2021-12-30 08:00 | 1
47 | 2021-12-30 08:00 | 90.4
48 | 2021-12-30 08:00 | 7
49 | 2021-12-30 08:00 | 26.98487
50 | 2021-12-30 08:00 | 57.68192
51 | 2021-12-30 08:00 | 1998.247
52 | 2021-12-30 08:00 | 3.621462
53 | 2021-12-30 08:00 | 1261.137
54 | 2021-12-30 08:00 | 2092.043
55 | 2021-12-30 08:00 | 458.0621
1 | 2021-12-30 16:00 | 0.6443624
2 | 2021-12-30 16:00 | 0.4510537
3 | 2021-12-30 16:00 | 0.1933087
4 | 2021-12-30 16:00 | 1183.264
5 | 2021-12-30 16:00 | 197.0671
6 | 2021-12-30 16:00 | 0.93
7 | 2021-12-30 16:00 | 19.1
8 | 2021-12-30 16:00 | 43.11512
9 | 2021-12-30 16:00 | 1.209302
10 | 2021-12-30 16:00 | 1.543137
11 | 2021-12-30 16:00 | 0.9998358
12 | 2021-12-30 16:00 | 0.2646765
13 | 2021-12-30 16:00 | 0.1704148
14 | 2021-12-30 16:00 | 0.3469146
15 | 2021-12-30 16:00 | 3.408162
20 | 2021-12-30 16:00 | 0.1973086
21 | 2021-12-30 16:00 | 4.997313
22 | 2021-12-30 16:00 | 2.493469
23 | 2021-12-30 16:00 | 1.487007
24 | 2021-12-30 16:00 | 329.0377
25 | 2021-12-30 16:00 | 0.07291998
26 | 2021-12-30 16:00 | 483.8573
28 | 2021-12-30 16:00 | 81.70827
29 | 2021-12-30 16:00 | 30
30 | 2021-12-30 16:00 | 2238.281
31 | 2021-12-30 16:00 | 1.669673
34 | 2021-12-30 16:00 | 25.63833
35 | 2021-12-30 16:00 | 192.6841
36 | 2021-12-30 16:00 | 0.9575835
37 | 2021-12-30 16:00 | 0.9128713
38 | 2021-12-30 16:00 | 8.700173
39 | 2021-12-30 16:00 | 0
40 | 2021-12-30 16:00 | 1.032102
41 | 2021-12-30 16:00 | 1.251663
42 | 2021-12-30 16:00 | 1.026303
43 | 2021-12-30 16:00 | 11.8
44 | 2021-12-30 16:00 | 0.44
45 | 2021-12-30 16:00 | 0.3
46 | 2021-12-30 16:00 | 0.9
47 | 2021-12-30 16:00 | 90.2
48 | 2021-12-30 16:00 | 7
49 | 2021-12-30 16:00 | 27.04173
50 | 2021-12-30 16:00 | 57.69358
51 | 2021-12-30 16:00 | 1898.597
52 | 2021-12-30 16:00 | 3.49546
53 | 2021-12-30 16:00 | 618.0456
54 | 2021-12-30 16:00 | 1025.918
55 | 2021-12-30 16:00 | 474.8843
1 | 2021-12-31 | 1.394883
2 | 2021-12-31 | 0.9764178
3 | 2021-12-31 | 0.4184648
4 | 2021-12-31 | 1249.954
5 | 2021-12-31 | 188.9441
6 | 2021-12-31 | 0.758
7 | 2021-12-31 | 19.3
8 | 2021-12-31 | 42.88889
9 | 2021-12-31 | 1.235294
10 | 2021-12-31 | 1.219594
11 | 2021-12-31 | 0.9995969
12 | 2021-12-31 | 0.5666144
13 | 2021-12-31 | 0.3648209
14 | 2021-12-31 | 0.7426683
15 | 2021-12-31 | 3.258681
20 | 2021-12-31 | 0.2021014
21 | 2021-12-31 | 4.735261
22 | 2021-12-31 | 5.310416
23 | 2021-12-31 | 2.902614
24 | 2021-12-31 | 328.8176
25 | 2021-12-31 | 0.1552998
26 | 2021-12-31 | 509.7439
28 | 2021-12-31 | 68.37689
29 | 2021-12-31 | 65.5
30 | 2021-12-31 | 3355.322
31 | 2021-12-31 | 1.74029
34 | 2021-12-31 | 29.56349
35 | 2021-12-31 | 443.1723
36 | 2021-12-31 | 1.023936
37 | 2021-12-31 | 0.962
38 | 2021-12-31 | 7.441194
39 | 2021-12-31 | 39.78495
40 | 2021-12-31 | 0.9963057
41 | 2021-12-31 | 1.208739
42 | 2021-12-31 | 0.9968104
43 | 2021-12-31 | 11.8
44 | 2021-12-31 | 0.44
45 | 2021-12-31 | 0.3
46 | 2021-12-31 | 0.9
47 | 2021-12-31 | 89.9
48 | 2021-12-31 | 7
49 | 2021-12-31 | 26.84358
50 | 2021-12-31 | 57.54017
51 | 2021-12-31 | 1924.77
52 | 2021-12-31 | 3.630968
53 | 2021-12-31 | 1334.86
54 | 2021-12-31 | 2227.885
55 | 2021-12-31 | 459.6578
1 | 2021-12-31 08:00 | 1.247102
2 | 2021-12-31 08:00 | 0.8729713
3 | 2021-12-31 08:00 | 0.3741305
4 | 2021-12-31 08:00 | 1251.534
5 | 2021-12-31 08:00 | 228.3378
6 | 2021-12-31 08:00 | 0.92
7 | 2021-12-31 08:00 | 16.6
8 | 2021-12-31 08:00 | 39.2435
9 | 2021-12-31 08:00 | 1.216883
10 | 2021-12-31 08:00 | 1.19558
11 | 2021-12-31 08:00 | 0.9997216
12 | 2021-12-31 08:00 | 0.5010315
13 | 2021-12-31 08:00 | 0.3225946
14 | 2021-12-31 08:00 | 0.6567079
15 | 2021-12-31 08:00 | 3.461942
20 | 2021-12-31 08:00 | 0.1900401
21 | 2021-12-31 08:00 | 4.808511
22 | 2021-12-31 08:00 | 4.654281
23 | 2021-12-31 08:00 | 2.747013
24 | 2021-12-31 08:00 | 313.8298
25 | 2021-12-31 08:00 | 0.1361116
26 | 2021-12-31 08:00 | 526.4332
28 | 2021-12-31 08:00 | 98.94331
29 | 2021-12-31 08:00 | 57.5
30 | 2021-12-31 08:00 | 2915.545
31 | 2021-12-31 08:00 | 1.37441
34 | 2021-12-31 08:00 | 30.30228
35 | 2021-12-31 08:00 | 433.5355
36 | 2021-12-31 08:00 | 0.9792208
37 | 2021-12-31 08:00 | 0.9304866
38 | 2021-12-31 08:00 | 8.270452
39 | 2021-12-31 08:00 | 39.67742
40 | 2021-12-31 08:00 | 0.9880537
41 | 2021-12-31 08:00 | 1.198412
42 | 2021-12-31 08:00 | 0.9894124
43 | 2021-12-31 08:00 | 11.9
44 | 2021-12-31 08:00 | 0.45
45 | 2021-12-31 08:00 | 0.3
46 | 2021-12-31 08:00 | 0.8
47 | 2021-12-31 08:00 | 90.1
48 | 2021-12-31 08:00 | 7.1
49 | 2021-12-31 08:00 | 27.29119
50 | 2021-12-31 08:00 | 57.54157
51 | 2021-12-31 08:00 | 1931.863
52 | 2021-12-31 08:00 | 3.763611
53 | 2021-12-31 08:00 | 1194.917
54 | 2021-12-31 08:00 | 1989.397
55 | 2021-12-31 08:00 | 442.3633
1 | 2021-12-31 16:00 | 1.322161
2 | 2021-12-31 16:00 | 0.9255128
3 | 2021-12-31 16:00 | 0.3966483
4 | 2021-12-31 16:00 | 1251.098
5 | 2021-12-31 16:00 | 194.7649
6 | 2021-12-31 16:00 | 0.87
7 | 2021-12-31 16:00 | 16.7
8 | 2021-12-31 16:00 | 40.53398
9 | 2021-12-31 16:00 | 1.217731
10 | 2021-12-31 16:00 | 1.229568
11 | 2021-12-31 16:00 | 0.9996393
12 | 2021-12-31 16:00 | 0.5368917
13 | 2021-12-31 16:00 | 0.3456836
14 | 2021-12-31 16:00 | 0.7037104
15 | 2021-12-31 16:00 | 3.464507
20 | 2021-12-31 16:00 | 0.1853079
21 | 2021-12-31 16:00 | 4.589437
22 | 2021-12-31 16:00 | 4.949132
23 | 2021-12-31 16:00 | 2.832291
24 | 2021-12-31 16:00 | 285.5226
25 | 2021-12-31 16:00 | 0.1447343
26 | 2021-12-31 16:00 | 542.5412
28 | 2021-12-31 16:00 | 84.0039
29 | 2021-12-31 16:00 | 63
30 | 2021-12-31 16:00 | 3131.571
31 | 2021-12-31 16:00 | 1.465986
34 | 2021-12-31 16:00 | 30.15938
35 | 2021-12-31 16:00 | 437.2718
36 | 2021-12-31 16:00 | 0.9869622
37 | 2021-12-31 16:00 | 0.9330669
38 | 2021-12-31 16:00 | 8.053944
39 | 2021-12-31 16:00 | 40
40 | 2021-12-31 16:00 | 0.9890087
41 | 2021-12-31 16:00 | 1.199998
42 | 2021-12-31 16:00 | 0.9904871
43 | 2021-12-31 16:00 | 11.8
44 | 2021-12-31 16:00 | 0.45
45 | 2021-12-31 16:00 | 0.3
46 | 2021-12-31 16:00 | 0.8
47 | 2021-12-31 16:00 | 89.4
48 | 2021-12-31 16:00 | 7.6
49 | 2021-12-31 16:00 | 27.47119
50 | 2021-12-31 16:00 | 57.58407
51 | 2021-12-31 16:00 | 1934.08
52 | 2021-12-31 16:00 | 3.627604
53 | 2021-12-31 16:00 | 1247.453
54 | 2021-12-31 16:00 | 2076.605
55 | 2021-12-31 16:00 | 458.8914
1 | 2022-01-01 | 1.281507
2 | 2022-01-01 | 0.8970549
3 | 2022-01-01 | 0.3844521
4 | 2022-01-01 | 1250.884
5 | 2022-01-01 | 218.9309
6 | 2022-01-01 | 0.885
7 | 2022-01-01 | 19
8 | 2022-01-01 | 41.9426
9 | 2022-01-01 | 1.219035
10 | 2022-01-01 | 1.13063
11 | 2022-01-01 | 0.9996966
12 | 2022-01-01 | 0.5129541
13 | 2022-01-01 | 0.3302711
14 | 2022-01-01 | 0.6723351
15 | 2022-01-01 | 3.490375
20 | 2022-01-01 | 0.1851162
21 | 2022-01-01 | 4.655622
22 | 2022-01-01 | 4.779365
23 | 2022-01-01 | 2.79596
24 | 2022-01-01 | 335.7468
25 | 2022-01-01 | 0.1397696
26 | 2022-01-01 | 519.4991
28 | 2022-01-01 | 103.5985
29 | 2022-01-01 | 60.5
30 | 2022-01-01 | 2905.946
31 | 2022-01-01 | 1.533574
32 | 2022-01-01 | 0
33 | 2022-01-01 | 0
34 | 2022-01-01 | 30.20184
35 | 2022-01-01 | 424.941
36 | 2022-01-01 | 0.9921466
37 | 2022-01-01 | 0.932
38 | 2022-01-01 | 7.967071
39 | 2022-01-01 | 31.28205
40 | 2022-01-01 | 1.012643
41 | 2022-01-01 | 1.226367
42 | 2022-01-01 | 1.008783
43 | 2022-01-01 | 11.8
44 | 2022-01-01 | 0.45
45 | 2022-01-01 | 0.3
46 | 2022-01-01 | 0.8
47 | 2022-01-01 | 89.1
48 | 2022-01-01 | 7.8
49 | 2022-01-01 | 27.30135
50 | 2022-01-01 | 57.36158
51 | 2022-01-01 | 1944.104
52 | 2022-01-01 | 3.811273
53 | 2022-01-01 | 1235.272
54 | 2022-01-01 | 2055.825
55 | 2022-01-01 | 436.6703
1 | 2022-01-01 08:00 | 1.334496
2 | 2022-01-01 08:00 | 0.9341476
3 | 2022-01-01 08:00 | 0.400349
4 | 2022-01-01 08:00 | 1250.343
5 | 2022-01-01 08:00 | 217.8263
6 | 2022-01-01 08:00 | 0.902
7 | 2022-01-01 08:00 | 18.7
8 | 2022-01-01 08:00 | 41.64811
9 | 2022-01-01 08:00 | 1.225389
10 | 2022-01-01 08:00 | 1.130848
11 | 2022-01-01 08:00 | 0.9996942
12 | 2022-01-01 08:00 | 0.5333382
13 | 2022-01-01 08:00 | 0.3433956
14 | 2022-01-01 08:00 | 0.6990528
15 | 2022-01-01 08:00 | 3.402045
20 | 2022-01-01 08:00 | 0.1901983
21 | 2022-01-01 08:00 | 4.633854
22 | 2022-01-01 08:00 | 5.052028
23 | 2022-01-01 08:00 | 2.86606
24 | 2022-01-01 08:00 | 327.7638
25 | 2022-01-01 08:00 | 0.1477434
26 | 2022-01-01 08:00 | 570.4684
28 | 2022-01-01 08:00 | 121.6973
29 | 2022-01-01 08:00 | 63.5
30 | 2022-01-01 08:00 | 3075.701
31 | 2022-01-01 08:00 | 1.504702
32 | 2022-01-01 08:00 | 0
33 | 2022-01-01 08:00 | 0
34 | 2022-01-01 08:00 | 29.94331
35 | 2022-01-01 08:00 | 446.1962
36 | 2022-01-01 08:00 | 1.00534
37 | 2022-01-01 08:00 | 0.9298419
38 | 2022-01-01 08:00 | 8.209902
39 | 2022-01-01 08:00 | 0
40 | 2022-01-01 08:00 | 1.020025
41 | 2022-01-01 08:00 | 1.235191
42 | 2022-01-01 08:00 | 1.014981
43 | 2022-01-01 08:00 | 12
44 | 2022-01-01 08:00 | 0.45
45 | 2022-01-01 08:00 | 0.3
46 | 2022-01-01 08:00 | 0.8
47 | 2022-01-01 08:00 | 89
48 | 2022-01-01 08:00 | 7.9
49 | 2022-01-01 08:00 | 26.89252
50 | 2022-01-01 08:00 | 57.34371
51 | 2022-01-01 08:00 | 1928.043
52 | 2022-01-01 08:00 | 3.836928
53 | 2022-01-01 08:00 | 1307.257
54 | 2022-01-01 08:00 | 2179.506
55 | 2022-01-01 08:00 | 434.5238
1 | 2022-01-01 16:00 | 1.272754
2 | 2022-01-01 16:00 | 0.8909277
3 | 2022-01-01 16:00 | 0.3818261
4 | 2022-01-01 16:00 | 1250.077
5 | 2022-01-01 16:00 | 211.3929
6 | 2022-01-01 16:00 | 0.88
7 | 2022-01-01 16:00 | 19
8 | 2022-01-01 16:00 | 42.50559
9 | 2022-01-01 16:00 | 1.291777
10 | 2022-01-01 16:00 | 1.159359
11 | 2022-01-01 16:00 | 0.9996814
12 | 2022-01-01 16:00 | 0.5103022
13 | 2022-01-01 16:00 | 0.3285636
14 | 2022-01-01 16:00 | 0.6688592
15 | 2022-01-01 16:00 | 2.668909
20 | 2022-01-01 16:00 | 0.2381189
21 | 2022-01-01 16:00 | 4.086843
22 | 2022-01-01 16:00 | 4.860451
23 | 2022-01-01 16:00 | 2.778961
24 | 2022-01-01 16:00 | 350.6955
25 | 2022-01-01 16:00 | 0.1421409
26 | 2022-01-01 16:00 | 592.2924
28 | 2022-01-01 16:00 | 112.8619
29 | 2022-01-01 16:00 | 61.5
30 | 2022-01-01 16:00 | 2963.979
31 | 2022-01-01 16:00 | 1.658974
32 | 2022-01-01 16:00 | 0
33 | 2022-01-01 16:00 | 0
34 | 2022-01-01 16:00 | 30.31078
35 | 2022-01-01 16:00 | 433.1559
36 | 2022-01-01 16:00 | 1.045093
37 | 2022-01-01 16:00 | 0.9858299
38 | 2022-01-01 16:00 | 6.755752
39 | 2022-01-01 16:00 | 48.46154
40 | 2022-01-01 16:00 | 1.023463
41 | 2022-01-01 16:00 | 1.238252
42 | 2022-01-01 16:00 | 1.016872
43 | 2022-01-01 16:00 | 11.9
44 | 2022-01-01 16:00 | 0.45
45 | 2022-01-01 16:00 | 0.3
46 | 2022-01-01 16:00 | 0.8
47 | 2022-01-01 16:00 | 89
48 | 2022-01-01 16:00 | 8.1
49 | 2022-01-01 16:00 | 26.80035
50 | 2022-01-01 16:00 | 57.31087
51 | 2022-01-01 16:00 | 1935.523
52 | 2022-01-01 16:00 | 3.796082
53 | 2022-01-01 16:00 | 1250.159
54 | 2022-01-01 16:00 | 2085.48
55 | 2022-01-01 16:00 | 439.4455
1 | 2022-01-02 | 1.305634
2 | 2022-01-02 | 0.9139437
3 | 2022-01-02 | 0.3916902
4 | 2022-01-02 | 1251.376
5 | 2022-01-02 | 193.376
6 | 2022-01-02 | 0.7168
7 | 2022-01-02 | 18.5
8 | 2022-01-02 | 42.04546
9 | 2022-01-02 | 1.291777
10 | 2022-01-02 | 1.089122
11 | 2022-01-02 | 0.9996126
12 | 2022-01-02 | 0.5162873
13 | 2022-01-02 | 0.3324172
14 | 2022-01-02 | 0.676704
15 | 2022-01-02 | 2.599671
20 | 2022-01-02 | 0.245439
21 | 2022-01-02 | 4.070791
22 | 2022-01-02 | 5.124227
23 | 2022-01-02 | 2.814335
24 | 2022-01-02 | 305.2759
25 | 2022-01-02 | 0.1498549
26 | 2022-01-02 | 588.813
28 | 2022-01-02 | 93.20597
29 | 2022-01-02 | 65
30 | 2022-01-02 | 2937.66
31 | 2022-01-02 | 1.578665
32 | 2022-01-02 | 0
33 | 2022-01-02 | 0
34 | 2022-01-02 | 30.41665
35 | 2022-01-02 | 425.8345
36 | 2022-01-02 | 1.045093
37 | 2022-01-02 | 0.9908444
38 | 2022-01-02 | 6.670461
39 | 2022-01-02 | 53.57143
40 | 2022-01-02 | 1.069178
41 | 2022-01-02 | 1.275238
42 | 2022-01-02 | 1.050295
43 | 2022-01-02 | 11.9
44 | 2022-01-02 | 0.46
45 | 2022-01-02 | 0.3
46 | 2022-01-02 | 0.8
47 | 2022-01-02 | 89.2
48 | 2022-01-02 | 7.9
49 | 2022-01-02 | 26.62239
50 | 2022-01-02 | 56.73134
51 | 2022-01-02 | 1960.997
52 | 2022-01-02 | 3.983937
53 | 2022-01-02 | 1332.422
54 | 2022-01-02 | 2251.447
55 | 2022-01-02 | 424.1382
1 | 2022-01-02 08:00 | 1.354837
2 | 2022-01-02 08:00 | 0.948386
3 | 2022-01-02 08:00 | 0.4064511
4 | 2022-01-02 08:00 | 1251.229
5 | 2022-01-02 08:00 | 176.1319
6 | 2022-01-02 08:00 | 0.58275
7 | 2022-01-02 08:00 | 20.6
8 | 2022-01-02 08:00 | 43.45992
9 | 2022-01-02 08:00 | 1.306667
10 | 2022-01-02 08:00 | 1.138397
11 | 2022-01-02 08:00 | 0.9995196
12 | 2022-01-02 08:00 | 0.5389642
13 | 2022-01-02 08:00 | 0.347018
14 | 2022-01-02 08:00 | 0.7064268
15 | 2022-01-02 08:00 | 2.554769
20 | 2022-01-02 08:00 | 0.2427353
21 | 2022-01-02 08:00 | 3.799012
22 | 2022-01-02 08:00 | 5.477225
23 | 2022-01-02 08:00 | 2.875979
24 | 2022-01-02 08:00 | 268.4969
25 | 2022-01-02 08:00 | 0.1601781
26 | 2022-01-02 08:00 | 498.5887
28 | 2022-01-02 08:00 | 99.79587
29 | 2022-01-02 08:00 | 68.5
30 | 2022-01-02 08:00 | 3127.565
31 | 2022-01-02 08:00 | 1.524408
32 | 2022-01-02 08:00 | 0
33 | 2022-01-02 08:00 | 0
34 | 2022-01-02 08:00 | 30.65656
35 | 2022-01-02 08:00 | 433.3592
36 | 2022-01-02 08:00 | 0.9800797
37 | 2022-01-02 08:00 | 0.9204772
38 | 2022-01-02 08:00 | 8.506178
39 | 2022-01-02 08:00 | 0
40 | 2022-01-02 08:00 | 0.9879129
41 | 2022-01-02 08:00 | 1.178384
42 | 2022-01-02 08:00 | 0.9824971
43 | 2022-01-02 08:00 | 12
44 | 2022-01-02 08:00 | 0.46
45 | 2022-01-02 08:00 | 0.4
46 | 2022-01-02 08:00 | 0.8
47 | 2022-01-02 08:00 | 89
48 | 2022-01-02 08:00 | 8
49 | 2022-01-02 08:00 | 26.80683
50 | 2022-01-02 08:00 | 56.37645
51 | 2022-01-02 08:00 | 1987.447
52 | 2022-01-02 08:00 | 3.899692
53 | 2022-01-02 08:00 | 1398.614
54 | 2022-01-02 08:00 | 2381.841
55 | 2022-01-02 08:00 | 436.7014
1 | 2022-01-02 16:00 | 1.396277
2 | 2022-01-02 16:00 | 0.9773939
3 | 2022-01-02 16:00 | 0.4188831
4 | 2022-01-02 16:00 | 1251.033
5 | 2022-01-02 16:00 | 154.2121
6 | 2022-01-02 16:00 | 0.5625
7 | 2022-01-02 16:00 | 20.2
8 | 2022-01-02 16:00 | 43.07036
9 | 2022-01-02 16:00 | 1.195343
10 | 2022-01-02 16:00 | 1.156129
11 | 2022-01-02 16:00 | 0.9993565
12 | 2022-01-02 16:00 | 0.5586857
13 | 2022-01-02 16:00 | 0.3597158
14 | 2022-01-02 16:00 | 0.732276
15 | 2022-01-02 16:00 | 3.662849
20 | 2022-01-02 16:00 | 0.1682462
21 | 2022-01-02 16:00 | 4.326324
22 | 2022-01-02 16:00 | 5.565402
23 | 2022-01-02 16:00 | 2.915024
24 | 2022-01-02 16:00 | 251.1123
25 | 2022-01-02 16:00 | 0.1627567
26 | 2022-01-02 16:00 | 470.8774
28 | 2022-01-02 16:00 | 71.73127
29 | 2022-01-02 16:00 | 69.5
30 | 2022-01-02 16:00 | 3182.235
31 | 2022-01-02 16:00 | 1.628357
32 | 2022-01-02 16:00 | 0
33 | 2022-01-02 16:00 | 0
34 | 2022-01-02 16:00 | 30.81847
35 | 2022-01-02 16:00 | 432.5928
36 | 2022-01-02 16:00 | 1.037088
37 | 2022-01-02 16:00 | 0.9586694
38 | 2022-01-02 16:00 | 7.598228
39 | 2022-01-02 16:00 | 0
40 | 2022-01-02 16:00 | 1.002565
41 | 2022-01-02 16:00 | 1.195915
42 | 2022-01-02 16:00 | 0.9946362
43 | 2022-01-02 16:00 | 12.1
44 | 2022-01-02 16:00 | 0.46
45 | 2022-01-02 16:00 | 0.3
46 | 2022-01-02 16:00 | 0.8
47 | 2022-01-02 16:00 | 89.3
48 | 2022-01-02 16:00 | 7.9
49 | 2022-01-02 16:00 | 26.92049
50 | 2022-01-02 16:00 | 56.45442
51 | 2022-01-02 16:00 | 1987.047
52 | 2022-01-02 16:00 | 3.82113
53 | 2022-01-02 16:00 | 1408.382
54 | 2022-01-02 16:00 | 2396.112
55 | 2022-01-02 16:00 | 445.2406
1 | 2022-01-03 | 1.357887
2 | 2022-01-03 | 0.950521
3 | 2022-01-03 | 0.4073661
4 | 2022-01-03 | 1250.848
5 | 2022-01-03 | 160.778
6 | 2022-01-03 | 0.61
7 | 2022-01-03 | 21.2
8 | 2022-01-03 | 44.53782
9 | 2022-01-03 | 1.178117
10 | 2022-01-03 | 1.166739
11 | 2022-01-03 | 0.9994313
12 | 2022-01-03 | 0.5475764
13 | 2022-01-03 | 0.3525631
14 | 2022-01-03 | 0.7177149
15 | 2022-01-03 | 3.751341
20 | 2022-01-03 | 0.1719943
21 | 2022-01-03 | 4.736161
22 | 2022-01-03 | 5.512273
23 | 2022-01-03 | 2.878068
24 | 2022-01-03 | 258.7004
25 | 2022-01-03 | 0.161203
26 | 2022-01-03 | 460.3436
28 | 2022-01-03 | 83.48769
29 | 2022-01-03 | 69
30 | 2022-01-03 | 3229.858
31 | 2022-01-03 | 1.609054
32 | 2022-01-03 | 0
33 | 2022-01-03 | 0
34 | 2022-01-03 | 30.61247
35 | 2022-01-03 | 431.1686
36 | 2022-01-03 | 0.961832
37 | 2022-01-03 | 0.9195631
38 | 2022-01-03 | 8.487502
39 | 2022-01-03 | 31.91489
40 | 2022-01-03 | 0.9619613
41 | 2022-01-03 | 1.162872
42 | 2022-01-03 | 0.9601335
43 | 2022-01-03 | 12.1
44 | 2022-01-03 | 0.46
45 | 2022-01-03 | 0.3
46 | 2022-01-03 | 0.8
47 | 2022-01-03 | 88.8
48 | 2022-01-03 | 8.3
49 | 2022-01-03 | 26.83571
50 | 2022-01-03 | 57.32714
51 | 2022-01-03 | 1983.733
52 | 2022-01-03 | 3.72193
53 | 2022-01-03 | 1397.054
54 | 2022-01-03 | 2341.865
55 | 2022-01-03 | 450.3813
1 | 2022-01-03 08:00 | 1.284165
2 | 2022-01-03 08:00 | 0.8989155
3 | 2022-01-03 08:00 | 0.3852495
4 | 2022-01-03 08:00 | 1240.67
5 | 2022-01-03 08:00 | 166.197
6 | 2022-01-03 08:00 | 0.425
7 | 2022-01-03 08:00 | 21
8 | 2022-01-03 08:00 | 44.39746
9 | 2022-01-03 08:00 | 1.18018
10 | 2022-01-03 08:00 | 1.131371
11 | 2022-01-03 08:00 | 0.9994687
12 | 2022-01-03 08:00 | 0.5139711
13 | 2022-01-03 08:00 | 0.3309259
14 | 2022-01-03 08:00 | 0.6736681
15 | 2022-01-03 08:00 | 3.700659
20 | 2022-01-03 08:00 | 0.1791202
21 | 2022-01-03 08:00 | 4.963437
22 | 2022-01-03 08:00 | 5.505413
23 | 2022-01-03 08:00 | 2.802689
24 | 2022-01-03 08:00 | 262.5298
25 | 2022-01-03 08:00 | 0.1610024
26 | 2022-01-03 08:00 | 487.2685
28 | 2022-01-03 08:00 | 89.3345
29 | 2022-01-03 08:00 | 68
30 | 2022-01-03 08:00 | 3153.547
31 | 2022-01-03 08:00 | 1.57963
32 | 2022-01-03 08:00 | 0
33 | 2022-01-03 08:00 | 0
34 | 2022-01-03 08:00 | 30.77997
35 | 2022-01-03 08:00 | 431.6612
36 | 2022-01-03 08:00 | 1.018868
37 | 2022-01-03 08:00 | 0.9403579
38 | 2022-01-03 08:00 | 7.957587
39 | 2022-01-03 08:00 | 0
40 | 2022-01-03 08:00 | 1.011838
41 | 2022-01-03 08:00 | 1.228945
42 | 2022-01-03 08:00 | 1.006557
43 | 2022-01-03 08:00 | 12.1
44 | 2022-01-03 08:00 | 0.48
45 | 2022-01-03 08:00 | 0.3
46 | 2022-01-03 08:00 | 0.9
47 | 2022-01-03 08:00 | 88.6
48 | 2022-01-03 08:00 | 8.4
49 | 2022-01-03 08:00 | 26.92106
50 | 2022-01-03 08:00 | 57.74762
51 | 2022-01-03 08:00 | 1993.254
52 | 2022-01-03 08:00 | 3.81745
53 | 2022-01-03 08:00 | 1419.704
54 | 2022-01-03 08:00 | 2369.145
55 | 2022-01-03 08:00 | 437.1398
1 | 2022-01-03 16:00 | 1.315028
2 | 2022-01-03 16:00 | 0.9205198
3 | 2022-01-03 16:00 | 0.3945085
4 | 2022-01-03 16:00 | 1249.692
5 | 2022-01-03 16:00 | 172.298
6 | 2022-01-03 16:00 | 0.65
7 | 2022-01-03 16:00 | 19.4
8 | 2022-01-03 16:00 | 41.81034
9 | 2022-01-03 16:00 | 1.195153
10 | 2022-01-03 16:00 | 1.189548
11 | 2022-01-03 16:00 | 0.9995154
12 | 2022-01-03 16:00 | 0.5335022
13 | 2022-01-03 16:00 | 0.3435012
14 | 2022-01-03 16:00 | 0.6992677
15 | 2022-01-03 16:00 | 3.501329
20 | 2022-01-03 16:00 | 0.1928892
21 | 2022-01-03 16:00 | 5.07484
22 | 2022-01-03 16:00 | 5.371465
23 | 2022-01-03 16:00 | 2.833941
24 | 2022-01-03 16:00 | 293.0184
25 | 2022-01-03 16:00 | 0.1570852
26 | 2022-01-03 16:00 | 539.4553
28 | 2022-01-03 16:00 | 85.96629
29 | 2022-01-03 16:00 | 67.5
30 | 2022-01-03 16:00 | 3227.494
31 | 2022-01-03 16:00 | 1.700649
32 | 2022-01-03 16:00 | 0
33 | 2022-01-03 16:00 | 0
34 | 2022-01-03 16:00 | 30.56321
35 | 2022-01-03 16:00 | 434.156
36 | 2022-01-03 16:00 | 0.9604592
37 | 2022-01-03 16:00 | 0.9258893
38 | 2022-01-03 16:00 | 8.576169
39 | 2022-01-03 16:00 | 32.32877
40 | 2022-01-03 16:00 | 1.018003
41 | 2022-01-03 16:00 | 1.237074
42 | 2022-01-03 16:00 | 1.012787
43 | 2022-01-03 16:00 | 11.9
44 | 2022-01-03 16:00 | 0.48
45 | 2022-01-03 16:00 | 0.4
46 | 2022-01-03 16:00 | 0.9
47 | 2022-01-03 16:00 | 89.5
48 | 2022-01-03 16:00 | 7.7
49 | 2022-01-03 16:00 | 27.02518
50 | 2022-01-03 16:00 | 57.84647
51 | 2022-01-03 16:00 | 1988.002
52 | 2022-01-03 16:00 | 3.644305
53 | 2022-01-03 16:00 | 1360.572
54 | 2022-01-03 16:00 | 2258.131
55 | 2022-01-03 16:00 | 455.4207
1 | 2022-01-04 | 1.386456
2 | 2022-01-04 | 0.9705192
3 | 2022-01-04 | 0.4159368
4 | 2022-01-04 | 1250.732
5 | 2022-01-04 | 169.8061
6 | 2022-01-04 | 0.7565
7 | 2022-01-04 | 21.2
8 | 2022-01-04 | 44.72574
9 | 2022-01-04 | 1.19871
10 | 2022-01-04 | 1.10406
11 | 2022-01-04 | 0.9995041
12 | 2022-01-04 | 0.5563642
13 | 2022-01-04 | 0.3582212
14 | 2022-01-04 | 0.7292332
15 | 2022-01-04 | 3.458694
20 | 2022-01-04 | 0.195484
21 | 2022-01-04 | 5.070309
22 | 2022-01-04 | 5.440517
23 | 2022-01-04 | 2.905732
24 | 2022-01-04 | 302.8925
25 | 2022-01-04 | 0.1591046
26 | 2022-01-04 | 527.301
28 | 2022-01-04 | 79.40529
29 | 2022-01-04 | 68
30 | 2022-01-04 | 3156.942
31 | 2022-01-04 | 1.783755
32 | 2022-01-04 | 0
33 | 2022-01-04 | 0
34 | 2022-01-04 | 30.38278
35 | 2022-01-04 | 430.7454
36 | 2022-01-04 | 0.9474376
37 | 2022-01-04 | 0.8900883
38 | 2022-01-04 | 9.231048
39 | 2022-01-04 | 0
40 | 2022-01-04 | 0.9905058
41 | 2022-01-04 | 1.195256
42 | 2022-01-04 | 0.9904296
43 | 2022-01-04 | 11.9
44 | 2022-01-04 | 0.48
45 | 2022-01-04 | 0.4
46 | 2022-01-04 | 0.9
47 | 2022-01-04 | 89.3
48 | 2022-01-04 | 7.8
49 | 2022-01-04 | 26.75085
50 | 2022-01-04 | 57.22722
51 | 2022-01-04 | 1985.292
52 | 2022-01-04 | 3.785687
53 | 2022-01-04 | 1391.784
54 | 2022-01-04 | 2331.047
55 | 2022-01-04 | 442.4199
1 | 2022-01-04 08:00 | 1.314086
2 | 2022-01-04 08:00 | 0.9198604
3 | 2022-01-04 08:00 | 0.3942259
4 | 2022-01-04 08:00 | 1250.976
5 | 2022-01-04 08:00 | 181.3174
6 | 2022-01-04 08:00 | 0.79
7 | 2022-01-04 08:00 | 19
8 | 2022-01-04 08:00 | 41.9426
9 | 2022-01-04 08:00 | 1.19871
10 | 2022-01-04 08:00 | 1.157401
11 | 2022-01-04 08:00 | 0.9995583
12 | 2022-01-04 08:00 | 0.5287983
13 | 2022-01-04 08:00 | 0.3404725
14 | 2022-01-04 08:00 | 0.6931022
15 | 2022-01-04 08:00 | 3.480064
20 | 2022-01-04 08:00 | 0.190351
21 | 2022-01-04 08:00 | 4.879586
22 | 2022-01-04 08:00 | 5.343789
23 | 2022-01-04 08:00 | 2.830851
24 | 2022-01-04 08:00 | 304.3186
25 | 2022-01-04 08:00 | 0.1562758
26 | 2022-01-04 08:00 | 523.8499
28 | 2022-01-04 08:00 | 92.08777
29 | 2022-01-04 08:00 | 66.5
30 | 2022-01-04 08:00 | 3177.202
31 | 2022-01-04 08:00 | 1.678375
32 | 2022-01-04 08:00 | 0
33 | 2022-01-04 08:00 | 0
34 | 2022-01-04 08:00 | 30.37844
35 | 2022-01-04 08:00 | 436.5161
36 | 2022-01-04 08:00 | 0.9677419
37 | 2022-01-04 08:00 | 0.9317954
38 | 2022-01-04 08:00 | 8.35965
39 | 2022-01-04 08:00 | 30
40 | 2022-01-04 08:00 | 1.008675
41 | 2022-01-04 08:00 | 1.207541
42 | 2022-01-04 08:00 | 0.9976497
43 | 2022-01-04 08:00 | 11.8
44 | 2022-01-04 08:00 | 0.43
45 | 2022-01-04 08:00 | 0.3
46 | 2022-01-04 08:00 | 0.9
47 | 2022-01-04 08:00 | 89.1
48 | 2022-01-04 08:00 | 7.9
49 | 2022-01-04 08:00 | 26.39216
50 | 2022-01-04 08:00 | 56.93339
51 | 2022-01-04 08:00 | 1961.404
52 | 2022-01-04 08:00 | 3.75435
53 | 2022-01-04 08:00 | 1354.005
54 | 2022-01-04 08:00 | 2279.241
55 | 2022-01-04 08:00 | 448.3687
1 | 2022-01-04 16:00 | 1.327291
2 | 2022-01-04 16:00 | 0.9291034
3 | 2022-01-04 16:00 | 0.3981872
4 | 2022-01-04 16:00 | 1250.85
5 | 2022-01-04 16:00 | 168.0631
6 | 2022-01-04 16:00 | 0.6575
7 | 2022-01-04 16:00 | 19
8 | 2022-01-04 16:00 | 42.69663
9 | 2022-01-04 16:00 | 1.314638
10 | 2022-01-04 16:00 | 1.177642
11 | 2022-01-04 16:00 | 0.999469
12 | 2022-01-04 16:00 | 0.534458
13 | 2022-01-04 16:00 | 0.3441166
14 | 2022-01-04 16:00 | 0.7005205
15 | 2022-01-04 16:00 | 2.902479
20 | 2022-01-04 16:00 | 0.215586
21 | 2022-01-04 16:00 | 4.105438
22 | 2022-01-04 16:00 | 5.282436
23 | 2022-01-04 16:00 | 2.834889
24 | 2022-01-04 16:00 | 255.8653
25 | 2022-01-04 16:00 | 0.1544816
26 | 2022-01-04 16:00 | 414.4975
28 | 2022-01-04 16:00 | 51.14707
29 | 2022-01-04 16:00 | 64.5
30 | 2022-01-04 16:00 | 3151.416
31 | 2022-01-04 16:00 | 1.522436
32 | 2022-01-04 16:00 | 0
33 | 2022-01-04 16:00 | 0
34 | 2022-01-04 16:00 | 30.41809
35 | 2022-01-04 16:00 | 431.7787
36 | 2022-01-04 16:00 | 1.065663
37 | 2022-01-04 16:00 | 0.9756345
38 | 2022-01-04 16:00 | 7.007916
39 | 2022-01-04 16:00 | 46.41509
40 | 2022-01-04 16:00 | 0.9763489
41 | 2022-01-04 16:00 | 1.178154
42 | 2022-01-04 16:00 | 0.977698
43 | 2022-01-04 16:00 | 11.9
44 | 2022-01-04 16:00 | 0.43
45 | 2022-01-04 16:00 | 0.3
46 | 2022-01-04 16:00 | 0.9
47 | 2022-01-04 16:00 | 89.8
48 | 2022-01-04 16:00 | 7.5
49 | 2022-01-04 16:00 | 26.90662
50 | 2022-01-04 16:00 | 57.09058
51 | 2022-01-04 16:00 | 1948.798
52 | 2022-01-04 16:00 | 3.739546
53 | 2022-01-04 16:00 | 1338.785
54 | 2022-01-04 16:00 | 2249.74
55 | 2022-01-04 16:00 | 449.3686
1 | 2022-01-05 | 1.338344
2 | 2022-01-05 | 0.9368407
3 | 2022-01-05 | 0.4015032
4 | 2022-01-05 | 1250.767
5 | 2022-01-05 | 179.1059
6 | 2022-01-05 | 0.634
7 | 2022-01-05 | 20.4
8 | 2022-01-05 | 44.15585
9 | 2022-01-05 | 1.192802
10 | 2022-01-05 | 1.170351
11 | 2022-01-05 | 0.9995559
12 | 2022-01-05 | 0.5383212
13 | 2022-01-05 | 0.346604
14 | 2022-01-05 | 0.705584
15 | 2022-01-05 | 3.609618
20 | 2022-01-05 | 0.1829728
21 | 2022-01-05 | 4.898537
22 | 2022-01-05 | 5.130557
23 | 2022-01-05 | 2.845778
24 | 2022-01-05 | 258.3574
25 | 2022-01-05 | 0.15004
26 | 2022-01-05 | 489.4782
28 | 2022-01-05 | 93.54444
29 | 2022-01-05 | 64.5
30 | 2022-01-05 | 3022.898
31 | 2022-01-05 | 1.442484
32 | 2022-01-05 | 0
33 | 2022-01-05 | 0
34 | 2022-01-05 | 30.69837
35 | 2022-01-05 | 417.9713
36 | 2022-01-05 | 0.9640103
37 | 2022-01-05 | 0.9224652
38 | 2022-01-05 | 8.508155
39 | 2022-01-05 | 40.625
40 | 2022-01-05 | 0.9719157
41 | 2022-01-05 | 1.186541
42 | 2022-01-05 | 0.9815936
43 | 2022-01-05 | 11.9
44 | 2022-01-05 | 0.43
45 | 2022-01-05 | 0.3
46 | 2022-01-05 | 0.9
47 | 2022-01-05 | 89.5
48 | 2022-01-05 | 7.6
49 | 2022-01-05 | 26.87629
50 | 2022-01-05 | 57.45105
51 | 2022-01-05 | 1984.862
52 | 2022-01-05 | 3.753849
53 | 2022-01-05 | 1309.502
54 | 2022-01-05 | 2189.201
55 | 2022-01-05 | 445.3513
1 | 2022-01-05 08:00 | 1.329793
2 | 2022-01-05 08:00 | 0.9308549
3 | 2022-01-05 08:00 | 0.3989378
4 | 2022-01-05 08:00 | 1249.882
5 | 2022-01-05 08:00 | 158.2987
6 | 2022-01-05 08:00 | 0.67
7 | 2022-01-05 08:00 | 20.2
8 | 2022-01-05 08:00 | 43.44086
9 | 2022-01-05 08:00 | 1.21181
10 | 2022-01-05 08:00 | 1.167777
11 | 2022-01-05 08:00 | 0.9993985
12 | 2022-01-05 08:00 | 0.5360685
13 | 2022-01-05 08:00 | 0.3451536
14 | 2022-01-05 08:00 | 0.7026314
15 | 2022-01-05 08:00 | 3.361564
20 | 2022-01-05 08:00 | 0.1979022
21 | 2022-01-05 08:00 | 4.874134
22 | 2022-01-05 08:00 | 5.416741
23 | 2022-01-05 08:00 | 2.84352
24 | 2022-01-05 08:00 | 242.5736
25 | 2022-01-05 08:00 | 0.1584093
26 | 2022-01-05 08:00 | 490.9679
28 | 2022-01-05 08:00 | 58.35663
29 | 2022-01-05 08:00 | 68
30 | 2022-01-05 08:00 | 3223.077
31 | 2022-01-05 08:00 | 1.532379
32 | 2022-01-05 08:00 | 0
33 | 2022-01-05 08:00 | 0
34 | 2022-01-05 08:00 | 30.50561
35 | 2022-01-05 08:00 | 433.6764
36 | 2022-01-05 08:00 | 0.9756098
37 | 2022-01-05 08:00 | 0.937438
38 | 2022-01-05 08:00 | 8.235699
39 | 2022-01-05 08:00 | 33.88889
40 | 2022-01-05 08:00 | 1.009453
41 | 2022-01-05 08:00 | 1.232413
42 | 2022-01-05 08:00 | 1.013217
43 | 2022-01-05 08:00 | 11.4
44 | 2022-01-05 08:00 | 0.4
45 | 2022-01-05 08:00 | 0.3
46 | 2022-01-05 08:00 | 0.8
47 | 2022-01-05 08:00 | 89.6
48 | 2022-01-05 08:00 | 7.5
49 | 2022-01-05 08:00 | 26.91513
50 | 2022-01-05 08:00 | 57.6352
51 | 2022-01-05 08:00 | 1970.549
52 | 2022-01-05 08:00 | 3.72515
53 | 2022-01-05 08:00 | 1381.169
54 | 2022-01-05 08:00 | 2302.467
55 | 2022-01-05 08:00 | 447.5099
1 | 2022-01-05 16:00 | 1.324001
2 | 2022-01-05 16:00 | 0.9268005
3 | 2022-01-05 16:00 | 0.3972002
4 | 2022-01-05 16:00 | 1249.228
5 | 2022-01-05 16:00 | 182.049
6 | 2022-01-05 16:00 | 0.6665
7 | 2022-01-05 16:00 | 20.3
8 | 2022-01-05 16:00 | 44.03471
9 | 2022-01-05 16:00 | 1.222365
10 | 2022-01-05 16:00 | 1.150206
11 | 2022-01-05 16:00 | 0.9995631
12 | 2022-01-05 16:00 | 0.5286574
13 | 2022-01-05 16:00 | 0.3403819
14 | 2022-01-05 16:00 | 0.6929176
15 | 2022-01-05 16:00 | 3.228271
20 | 2022-01-05 16:00 | 0.2089187
21 | 2022-01-05 16:00 | 4.953206
22 | 2022-01-05 16:00 | 5.167696
23 | 2022-01-05 16:00 | 2.83526
24 | 2022-01-05 16:00 | 258.0036
25 | 2022-01-05 16:00 | 0.1511261
26 | 2022-01-05 16:00 | 487.6444
28 | 2022-01-05 16:00 | 105.0225
29 | 2022-01-05 16:00 | 65
30 | 2022-01-05 16:00 | 3042.196
31 | 2022-01-05 16:00 | 1.417221
32 | 2022-01-05 16:00 | 0
33 | 2022-01-05 16:00 | 0
34 | 2022-01-05 16:00 | 30.77711
35 | 2022-01-05 16:00 | 435.9067
36 | 2022-01-05 16:00 | 0.9781491
37 | 2022-01-05 16:00 | 0.9443893
38 | 2022-01-05 16:00 | 8.181477
39 | 2022-01-05 16:00 | 38.125
40 | 2022-01-05 16:00 | 0.9713039
41 | 2022-01-05 16:00 | 1.182778
42 | 2022-01-05 16:00 | 0.979492
43 | 2022-01-05 16:00 | 11.6
44 | 2022-01-05 16:00 | 0.4
45 | 2022-01-05 16:00 | 0.3
46 | 2022-01-05 16:00 | 0.7
47 | 2022-01-05 16:00 | 89.7
48 | 2022-01-05 16:00 | 7.8
49 | 2022-01-05 16:00 | 27.05584
50 | 2022-01-05 16:00 | 57.44769
51 | 2022-01-05 16:00 | 1969.134
52 | 2022-01-05 16:00 | 3.846868
53 | 2022-01-05 16:00 | 1334.278
54 | 2022-01-05 16:00 | 2232.649
55 | 2022-01-05 16:00 | 434.9775
1 | 2022-01-06 | 1.270865
2 | 2022-01-06 | 0.8896053
3 | 2022-01-06 | 0.3812594
4 | 2022-01-06 | 1250.659
5 | 2022-01-06 | 201.7321
6 | 2022-01-06 | 0.752
7 | 2022-01-06 | 20
8 | 2022-01-06 | 43.76368
9 | 2022-01-06 | 1.183226
10 | 2022-01-06 | 1.192341
11 | 2022-01-06 | 0.9996516
12 | 2022-01-06 | 0.51078
13 | 2022-01-06 | 0.3288713
14 | 2022-01-06 | 0.6694856
15 | 2022-01-06 | 3.67452
20 | 2022-01-06 | 0.1814228
21 | 2022-01-06 | 5.008436
22 | 2022-01-06 | 5.066721
23 | 2022-01-06 | 2.784057
24 | 2022-01-06 | 281.575
25 | 2022-01-06 | 0.1481732
26 | 2022-01-06 | 544.1515
28 | 2022-01-06 | 101.718
29 | 2022-01-06 | 63.5
30 | 2022-01-06 | 3091.914
31 | 2022-01-06 | 1.395787
32 | 2022-01-06 | 0
33 | 2022-01-06 | 0
34 | 2022-01-06 | 30.34446
35 | 2022-01-06 | 433.5182
36 | 2022-01-06 | 0.9548387
37 | 2022-01-06 | 0.917
38 | 2022-01-06 | 8.682956
39 | 2022-01-06 | 31.17978
40 | 2022-01-06 | 0.9316449
41 | 2022-01-06 | 1.131281
42 | 2022-01-06 | 0.9424433
43 | 2022-01-06 | 11.6
44 | 2022-01-06 | 0.4
45 | 2022-01-06 | 0.3
46 | 2022-01-06 | 0.7
47 | 2022-01-06 | 89.5
48 | 2022-01-06 | 7.7
49 | 2022-01-06 | 26.82544
50 | 2022-01-06 | 57.35637
51 | 2022-01-06 | 1970.978
52 | 2022-01-06 | 3.764505
53 | 2022-01-06 | 1293.418
54 | 2022-01-06 | 2164.941
55 | 2022-01-06 | 444.6303
1 | 2022-01-06 08:00 | 1.332707
2 | 2022-01-06 08:00 | 0.9328946
3 | 2022-01-06 08:00 | 0.399812
4 | 2022-01-06 08:00 | 1250.242
5 | 2022-01-06 08:00 | 207.1671
6 | 2022-01-06 08:00 | 0.9875
7 | 2022-01-06 08:00 | 19.2
8 | 2022-01-06 08:00 | 40.93817
9 | 2022-01-06 08:00 | 1.165613
10 | 2022-01-06 08:00 | 1.100625
11 | 2022-01-06 08:00 | 0.9996582
12 | 2022-01-06 08:00 | 0.5349229
13 | 2022-01-06 08:00 | 0.344416
14 | 2022-01-06 08:00 | 0.7011299
15 | 2022-01-06 08:00 | 3.793319
20 | 2022-01-06 08:00 | 0.1815077
21 | 2022-01-06 08:00 | 5.365628
22 | 2022-01-06 08:00 | 5.248208
23 | 2022-01-06 08:00 | 2.853311
24 | 2022-01-06 08:00 | 298.4756
25 | 2022-01-06 08:00 | 0.1534806
26 | 2022-01-06 08:00 | 571.9636
28 | 2022-01-06 08:00 | 115.8636
29 | 2022-01-06 08:00 | 66.5
30 | 2022-01-06 08:00 | 3070.456
31 | 2022-01-06 08:00 | 1.440748
32 | 2022-01-06 08:00 | 0
33 | 2022-01-06 08:00 | 0
34 | 2022-01-06 08:00 | 30.50092
35 | 2022-01-06 08:00 | 428.9976
36 | 2022-01-06 08:00 | 0.9355246
37 | 2022-01-06 08:00 | 0.8977605
38 | 2022-01-06 08:00 | 9.158947
39 | 2022-01-06 08:00 | 30.27778
40 | 2022-01-06 08:00 | 0.936509
41 | 2022-01-06 08:00 | 1.132707
42 | 2022-01-06 08:00 | 0.9472952
43 | 2022-01-06 08:00 | 12
44 | 2022-01-06 08:00 | 0.43
45 | 2022-01-06 08:00 | 0.2
46 | 2022-01-06 08:00 | 0.8
47 | 2022-01-06 08:00 | 89.7
48 | 2022-01-06 08:00 | 7.6
49 | 2022-01-06 08:00 | 27.01319
50 | 2022-01-06 08:00 | 57.39867
51 | 2022-01-06 08:00 | 2001.031
52 | 2022-01-06 08:00 | 3.779218
53 | 2022-01-06 08:00 | 1347.816
54 | 2022-01-06 08:00 | 2247.31
55 | 2022-01-06 08:00 | 441.1948
1 | 2022-01-06 16:00 | 1.308083
2 | 2022-01-06 16:00 | 0.9156583
3 | 2022-01-06 16:00 | 0.392425
4 | 2022-01-06 16:00 | 1250.712
5 | 2022-01-06 16:00 | 205.915
6 | 2022-01-06 16:00 | 0.885
7 | 2022-01-06 16:00 | 18
8 | 2022-01-06 16:00 | 39.82301
9 | 2022-01-06 16:00 | 1.173745
10 | 2022-01-06 16:00 | 1.055966
11 | 2022-01-06 16:00 | 0.9996502
12 | 2022-01-06 16:00 | 0.5206709
13 | 2022-01-06 16:00 | 0.3352397
14 | 2022-01-06 16:00 | 0.6824496
15 | 2022-01-06 16:00 | 3.691864
20 | 2022-01-06 16:00 | 0.1851325
21 | 2022-01-06 16:00 | 5.25945
22 | 2022-01-06 16:00 | 5.286776
23 | 2022-01-06 16:00 | 2.838143
24 | 2022-01-06 16:00 | 328.194
25 | 2022-01-06 16:00 | 0.1546085
26 | 2022-01-06 16:00 | 503.2618
28 | 2022-01-06 16:00 | 103.4333
29 | 2022-01-06 16:00 | 67
30 | 2022-01-06 16:00 | 3031.988
31 | 2022-01-06 16:00 | 1.593833
32 | 2022-01-06 16:00 | 0
33 | 2022-01-06 16:00 | 0
34 | 2022-01-06 16:00 | 30.46707
35 | 2022-01-06 16:00 | 427.5141
36 | 2022-01-06 16:00 | 0.942085
37 | 2022-01-06 16:00 | 0.9092722
38 | 2022-01-06 16:00 | 8.951315
39 | 2022-01-06 16:00 | 25.47619
40 | 2022-01-06 16:00 | 0.9817353
41 | 2022-01-06 16:00 | 1.19518
42 | 2022-01-06 16:00 | 0.9915339
43 | 2022-01-06 16:00 | 11.6
44 | 2022-01-06 16:00 | 0.43
45 | 2022-01-06 16:00 | 0.3
46 | 2022-01-06 16:00 | 0.8
47 | 2022-01-06 16:00 | 89.6
48 | 2022-01-06 16:00 | 7.8
49 | 2022-01-06 16:00 | 27.15238
50 | 2022-01-06 16:00 | 57.81672
51 | 2022-01-06 16:00 | 1999.631
52 | 2022-01-06 16:00 | 3.887118
53 | 2022-01-06 16:00 | 1384.874
54 | 2022-01-06 16:00 | 2296.156
55 | 2022-01-06 16:00 | 426.5435
1 | 2022-01-07 | 1.275751
2 | 2022-01-07 | 0.8930255
3 | 2022-01-07 | 0.3827252
4 | 2022-01-07 | 1250.646
5 | 2022-01-07 | 180.6054
6 | 2022-01-07 | 0.7
7 | 2022-01-07 | 18.7
8 | 2022-01-07 | 41.64811
9 | 2022-01-07 | 1.172808
10 | 2022-01-07 | 1.060964
11 | 2022-01-07 | 0.9995346
12 | 2022-01-07 | 0.507288
13 | 2022-01-07 | 0.3266229
14 | 2022-01-07 | 0.6649085
15 | 2022-01-07 | 3.653542
20 | 2022-01-07 | 0.1848887
21 | 2022-01-07 | 5.129375
22 | 2022-01-07 | 5.455673
23 | 2022-01-07 | 2.790495
24 | 2022-01-07 | 266.717
25 | 2022-01-07 | 0.1595478
26 | 2022-01-07 | 498.7948
28 | 2022-01-07 | 85.16797
29 | 2022-01-07 | 69
30 | 2022-01-07 | 3077.24
31 | 2022-01-07 | 1.476794
32 | 2022-01-07 | 0
33 | 2022-01-07 | 0
34 | 2022-01-07 | 30.64683
35 | 2022-01-07 | 425.8406
36 | 2022-01-07 | 0.9479035
37 | 2022-01-07 | 0.917495
38 | 2022-01-07 | 8.782917
39 | 2022-01-07 | 31.47059
40 | 2022-01-07 | 1.05516
41 | 2022-01-07 | 1.275074
42 | 2022-01-07 | 1.054479
43 | 2022-01-07 | 11.6
44 | 2022-01-07 | 0.43
45 | 2022-01-07 | 0.3
46 | 2022-01-07 | 0.8
47 | 2022-01-07 | 89.5
48 | 2022-01-07 | 7.9
49 | 2022-01-07 | 27.57127
50 | 2022-01-07 | 57.86494
51 | 2022-01-07 | 1998.753
52 | 2022-01-07 | 3.894965
53 | 2022-01-07 | 1430.035
54 | 2022-01-07 | 2372.887
55 | 2022-01-07 | 426.0169
1 | 2022-01-07 08:00 | 1.230913
2 | 2022-01-07 08:00 | 0.861639
3 | 2022-01-07 08:00 | 0.3692738
4 | 2022-01-07 08:00 | 1251.023
5 | 2022-01-07 08:00 | 169.6361
6 | 2022-01-07 08:00 | 0.50725
7 | 2022-01-07 08:00 | 21
8 | 2022-01-07 08:00 | 44.68085
9 | 2022-01-07 08:00 | 1.17707
10 | 2022-01-07 08:00 | 1.159221
11 | 2022-01-07 08:00 | 0.9994881
12 | 2022-01-07 08:00 | 0.4945817
13 | 2022-01-07 08:00 | 0.3184418
14 | 2022-01-07 08:00 | 0.6482541
15 | 2022-01-07 08:00 | 3.587435
20 | 2022-01-07 08:00 | 0.1906267
21 | 2022-01-07 08:00 | 5.230917
22 | 2022-01-07 08:00 | 5.432111
23 | 2022-01-07 08:00 | 2.744141
24 | 2022-01-07 08:00 | 230.8768
25 | 2022-01-07 08:00 | 0.1588587
26 | 2022-01-07 08:00 | 478.4191
28 | 2022-01-07 08:00 | 82.48725
29 | 2022-01-07 08:00 | 68.5
30 | 2022-01-07 08:00 | 3227.709
31 | 2022-01-07 08:00 | 1.361012
32 | 2022-01-07 08:00 | 0
33 | 2022-01-07 08:00 | 0
34 | 2022-01-07 08:00 | 30.19215
35 | 2022-01-07 08:00 | 437.0544
36 | 2022-01-07 08:00 | 0.9464968
37 | 2022-01-07 08:00 | 0.918489
38 | 2022-01-07 08:00 | 8.818352
39 | 2022-01-07 08:00 | 33.13433
40 | 2022-01-07 08:00 | 1.047246
41 | 2022-01-07 08:00 | 1.264112
42 | 2022-01-07 08:00 | 1.047205
43 | 2022-01-07 08:00 | 12.1
44 | 2022-01-07 08:00 | 0.45
45 | 2022-01-07 08:00 | 0.3
46 | 2022-01-07 08:00 | 0.8
47 | 2022-01-07 08:00 | 89.6
48 | 2022-01-07 08:00 | 8
49 | 2022-01-07 08:00 | 27.20196
50 | 2022-01-07 08:00 | 57.7479
51 | 2022-01-07 08:00 | 1969.382
52 | 2022-01-07 08:00 | 3.763347
53 | 2022-01-07 08:00 | 1394.298
54 | 2022-01-07 08:00 | 2321.579
55 | 2022-01-07 08:00 | 442.4392
1 | 2022-01-07 16:00 | 1.196966
2 | 2022-01-07 16:00 | 0.8378759
3 | 2022-01-07 16:00 | 0.3590897
4 | 2022-01-07 16:00 | 1250.975
5 | 2022-01-07 16:00 | 187.8338
6 | 2022-01-07 16:00 | 0.536
7 | 2022-01-07 16:00 | 20
8 | 2022-01-07 16:00 | 43.10345
9 | 2022-01-07 16:00 | 1.146433
10 | 2022-01-07 16:00 | 1.199312
11 | 2022-01-07 16:00 | 0.9995912
12 | 2022-01-07 16:00 | 0.482524
13 | 2022-01-07 16:00 | 0.3106784
14 | 2022-01-07 16:00 | 0.63245
15 | 2022-01-07 16:00 | 3.432909
20 | 2022-01-07 16:00 | 0.2127385
21 | 2022-01-07 16:00 | 5.921582
22 | 2022-01-07 16:00 | 5.23757
23 | 2022-01-07 16:00 | 2.711086
24 | 2022-01-07 16:00 | 271.254
25 | 2022-01-07 16:00 | 0.1531695
26 | 2022-01-07 16:00 | 488.8765
28 | 2022-01-07 16:00 | 102.9476
29 | 2022-01-07 16:00 | 67
30 | 2022-01-07 16:00 | 3244.749
31 | 2022-01-07 16:00 | 1.444117
32 | 2022-01-07 16:00 | 0
33 | 2022-01-07 16:00 | 0
34 | 2022-01-07 16:00 | 29.52908
35 | 2022-01-07 16:00 | 433.6926
36 | 2022-01-07 16:00 | 0.9123905
37 | 2022-01-07 16:00 | 0.9069307
38 | 2022-01-07 16:00 | 9.354491
39 | 2022-01-07 16:00 | 23.44828
40 | 2022-01-07 16:00 | 1.043831
41 | 2022-01-07 16:00 | 1.260078
42 | 2022-01-07 16:00 | 1.044503
43 | 2022-01-07 16:00 | 12.1
44 | 2022-01-07 16:00 | 0.45
45 | 2022-01-07 16:00 | 0.3
46 | 2022-01-07 16:00 | 0.8
47 | 2022-01-07 16:00 | 90
48 | 2022-01-07 16:00 | 7.7
49 | 2022-01-07 16:00 | 27.12439
50 | 2022-01-07 16:00 | 57.72583
51 | 2022-01-07 16:00 | 1951.194
52 | 2022-01-07 16:00 | 3.722495
53 | 2022-01-07 16:00 | 1336.354
54 | 2022-01-07 16:00 | 2225.967
55 | 2022-01-07 16:00 | 447.4693
1 | 2022-01-08 | 1.22589
2 | 2022-01-08 | 0.8581229
3 | 2022-01-08 | 0.3677669
4 | 2022-01-08 | 1250.571
5 | 2022-01-08 | 198.6842
6 | 2022-01-08 | 0.6296
7 | 2022-01-08 | 19.4
8 | 2022-01-08 | 43.30357
9 | 2022-01-08 | 1.230272
10 | 2022-01-08 | 1.148065
11 | 2022-01-08 | 0.9996338
12 | 2022-01-08 | 0.4908111
13 | 2022-01-08 | 0.3160141
14 | 2022-01-08 | 0.643312
15 | 2022-01-08 | 3.161768
20 | 2022-01-08 | 0.2142959
21 | 2022-01-08 | 4.970309
22 | 2022-01-08 | 5.239775
23 | 2022-01-08 | 2.745574
24 | 2022-01-08 | 343.2031
25 | 2022-01-08 | 0.153234
26 | 2022-01-08 | 617.8055
28 | 2022-01-08 | 106.7766
29 | 2022-01-08 | 66
30 | 2022-01-08 | 3188.467
31 | 2022-01-08 | 1.72738
32 | 2022-01-08 | 0
33 | 2022-01-08 | 0
34 | 2022-01-08 | 29.42271
35 | 2022-01-08 | 427.1344
36 | 2022-01-08 | 0.9805951
37 | 2022-01-08 | 0.9481555
38 | 2022-01-08 | 8.132077
39 | 2022-01-08 | 21.90083
40 | 2022-01-08 | 1.000635
41 | 2022-01-08 | 1.209049
42 | 2022-01-08 | 1.007725
43 | 2022-01-08 | 12.1
44 | 2022-01-08 | 0.45
45 | 2022-01-08 | 0.3
46 | 2022-01-08 | 0.8
47 | 2022-01-08 | 89.9
48 | 2022-01-08 | 7.6
49 | 2022-01-08 | 27.2616
50 | 2022-01-08 | 57.74028
51 | 2022-01-08 | 1960.254
52 | 2022-01-08 | 3.808631
53 | 2022-01-08 | 1352.091
54 | 2022-01-08 | 2252.997
55 | 2022-01-08 | 437.5078
1 | 2022-01-08 08:00 | 1.196378
2 | 2022-01-08 08:00 | 0.8374647
3 | 2022-01-08 08:00 | 0.3589134
4 | 2022-01-08 08:00 | 1250.956
5 | 2022-01-08 08:00 | 187.2627
6 | 2022-01-08 08:00 | 0.68
7 | 2022-01-08 08:00 | 19
8 | 2022-01-08 08:00 | 42.22222
9 | 2022-01-08 08:00 | 1.204835
10 | 2022-01-08 08:00 | 1.114579
11 | 2022-01-08 08:00 | 0.9995777
12 | 2022-01-08 08:00 | 0.4781327
13 | 2022-01-08 08:00 | 0.307851
14 | 2022-01-08 08:00 | 0.6266943
15 | 2022-01-08 08:00 | 3.231547
20 | 2022-01-08 08:00 | 0.2159479
21 | 2022-01-08 08:00 | 5.314321
22 | 2022-01-08 08:00 | 5.441536
23 | 2022-01-08 08:00 | 2.715156
24 | 2022-01-08 08:00 | 284.7201
25 | 2022-01-08 08:00 | 0.1591344
26 | 2022-01-08 08:00 | 557.3087
28 | 2022-01-08 08:00 | 108.3485
29 | 2022-01-08 08:00 | 67.5
30 | 2022-01-08 08:00 | 3217.884
31 | 2022-01-08 08:00 | 1.520432
32 | 2022-01-08 08:00 | 0
33 | 2022-01-08 08:00 | 0
34 | 2022-01-08 08:00 | 29.99526
35 | 2022-01-08 08:00 | 433.417
36 | 2022-01-08 08:00 | 0.9580153
37 | 2022-01-08 08:00 | 0.9404171
38 | 2022-01-08 08:00 | 8.545868
39 | 2022-01-08 08:00 | 25.05747
40 | 2022-01-08 08:00 | 0.9998962
41 | 2022-01-08 08:00 | 1.208256
42 | 2022-01-08 08:00 | 1.007482
43 | 2022-01-08 08:00 | 11.6
44 | 2022-01-08 08:00 | 0.41
45 | 2022-01-08 08:00 | 0.3
46 | 2022-01-08 08:00 | 0.7
47 | 2022-01-08 08:00 | 89.8
48 | 2022-01-08 08:00 | 7.8
49 | 2022-01-08 08:00 | 27.29877
50 | 2022-01-08 08:00 | 57.77172
51 | 2022-01-08 08:00 | 1971.316
52 | 2022-01-08 08:00 | 3.831711
53 | 2022-01-08 08:00 | 1410.621
54 | 2022-01-08 08:00 | 2346.912
55 | 2022-01-08 08:00 | 434.2039
1 | 2022-01-08 16:00 | 1.270837
2 | 2022-01-08 16:00 | 0.889586
3 | 2022-01-08 16:00 | 0.3812512
4 | 2022-01-08 16:00 | 1250.888
5 | 2022-01-08 16:00 | 184.0159
6 | 2022-01-08 16:00 | 0.5425
7 | 2022-01-08 16:00 | 19.8
8 | 2022-01-08 16:00 | 43.23144
9 | 2022-01-08 16:00 | 1.209845
10 | 2022-01-08 16:00 | 1.144545
11 | 2022-01-08 16:00 | 0.9995656
12 | 2022-01-08 16:00 | 0.5095246
13 | 2022-01-08 16:00 | 0.328063
14 | 2022-01-08 16:00 | 0.6678399
15 | 2022-01-08 16:00 | 3.49185
20 | 2022-01-08 16:00 | 0.1882912
21 | 2022-01-08 16:00 | 4.813884
22 | 2022-01-08 16:00 | 5.518628
23 | 2022-01-08 16:00 | 2.792305
24 | 2022-01-08 16:00 | 273.4618
25 | 2022-01-08 16:00 | 0.1613889
26 | 2022-01-08 16:00 | 538.0825
28 | 2022-01-08 16:00 | 97.82972
29 | 2022-01-08 16:00 | 69.5
30 | 2022-01-08 16:00 | 3233.667
31 | 2022-01-08 16:00 | 1.486077
32 | 2022-01-08 16:00 | 0
33 | 2022-01-08 16:00 | 0
34 | 2022-01-08 16:00 | 30.31192
35 | 2022-01-08 16:00 | 430.5738
36 | 2022-01-08 16:00 | 0.9753886
37 | 2022-01-08 16:00 | 0.9293532
38 | 2022-01-08 16:00 | 8.305734
39 | 2022-01-08 16:00 | 28.8
40 | 2022-01-08 16:00 | 1.010606
41 | 2022-01-08 16:00 | 1.216517
42 | 2022-01-08 16:00 | 1.010699
43 | 2022-01-08 16:00 | 11.9
44 | 2022-01-08 16:00 | 0.41
45 | 2022-01-08 16:00 | 0.3
46 | 2022-01-08 16:00 | 0.8
47 | 2022-01-08 16:00 | 90.2
48 | 2022-01-08 16:00 | 7.2
49 | 2022-01-08 16:00 | 27.40694
50 | 2022-01-08 16:00 | 57.5934
51 | 2022-01-08 16:00 | 1985.82
52 | 2022-01-08 16:00 | 3.788448
53 | 2022-01-08 16:00 | 1415.871
54 | 2022-01-08 16:00 | 2366.933
55 | 2022-01-08 16:00 | 441.2666
1 | 2022-01-09 | 1.353837
2 | 2022-01-09 | 0.9476856
3 | 2022-01-09 | 0.406151
4 | 2022-01-09 | 1250.747
5 | 2022-01-09 | 174.9594
6 | 2022-01-09 | 0.6075
7 | 2022-01-09 | 20.1
8 | 2022-01-09 | 42.13837
9 | 2022-01-09 | 1.209243
10 | 2022-01-09 | 1.149807
11 | 2022-01-09 | 0.9995201
12 | 2022-01-09 | 0.5424351
13 | 2022-01-09 | 0.3492528
14 | 2022-01-09 | 0.7109762
15 | 2022-01-09 | 3.339308
20 | 2022-01-09 | 0.2002431
21 | 2022-01-09 | 4.914674
22 | 2022-01-09 | 5.51503
23 | 2022-01-09 | 2.877865
24 | 2022-01-09 | 302.179
25 | 2022-01-09 | 0.1612837
26 | 2022-01-09 | 543.5886
28 | 2022-01-09 | 96.1212
29 | 2022-01-09 | 69.5
30 | 2022-01-09 | 3218.199
31 | 2022-01-09 | 1.727138
32 | 2022-01-09 | 0
33 | 2022-01-09 | 0
34 | 2022-01-09 | 30.56415
35 | 2022-01-09 | 435.1065
36 | 2022-01-09 | 0.9730424
37 | 2022-01-09 | 0.9391825
38 | 2022-01-09 | 8.253982
39 | 2022-01-09 | 35.07692
40 | 2022-01-09 | 1.013984
41 | 2022-01-09 | 1.248392
42 | 2022-01-09 | 1.031046
43 | 2022-01-09 | 11.9
44 | 2022-01-09 | 0.41
45 | 2022-01-09 | 0.3
46 | 2022-01-09 | 0.8
47 | 2022-01-09 | 89.8
48 | 2022-01-09 | 7.5
49 | 2022-01-09 | 28.79546
50 | 2022-01-09 | 57.42288
51 | 2022-01-09 | 1981.955
52 | 2022-01-09 | 3.779239
53 | 2022-01-09 | 1413.469
54 | 2022-01-09 | 2365.786
55 | 2022-01-09 | 442.8786
1 | 2022-01-09 08:00 | 1.337805
2 | 2022-01-09 08:00 | 0.9364634
3 | 2022-01-09 08:00 | 0.4013414
4 | 2022-01-09 08:00 | 1250.124
5 | 2022-01-09 08:00 | 149.6953
6 | 2022-01-09 08:00 | 0.6
7 | 2022-01-09 08:00 | 20.2
8 | 2022-01-09 08:00 | 42.08334
9 | 2022-01-09 08:00 | 1.197943
10 | 2022-01-09 08:00 | 1.144981
11 | 2022-01-09 08:00 | 0.9992793
12 | 2022-01-09 08:00 | 0.5388571
13 | 2022-01-09 08:00 | 0.346949
14 | 2022-01-09 08:00 | 0.7062865
15 | 2022-01-09 08:00 | 3.33314
20 | 2022-01-09 08:00 | 0.2065901
21 | 2022-01-09 08:00 | 5.210564
22 | 2022-01-09 08:00 | 5.598311
23 | 2022-01-09 08:00 | 2.851493
24 | 2022-01-09 08:00 | 259.9121
25 | 2022-01-09 08:00 | 0.1637192
26 | 2022-01-09 08:00 | 506.5516
28 | 2022-01-09 08:00 | 81.03258
29 | 2022-01-09 08:00 | 71
30 | 2022-01-09 08:00 | 3161.088
31 | 2022-01-09 08:00 | 1.736274
32 | 2022-01-09 08:00 | 0
33 | 2022-01-09 08:00 | 0
34 | 2022-01-09 08:00 | 31.49248
35 | 2022-01-09 08:00 | 430.5181
36 | 2022-01-09 08:00 | 0.9575835
37 | 2022-01-09 08:00 | 0.9366834
38 | 2022-01-09 08:00 | 8.543704
39 | 2022-01-09 08:00 | 25.67568
40 | 2022-01-09 08:00 | 1.028303
41 | 2022-01-09 08:00 | 1.268069
42 | 2022-01-09 08:00 | 1.047347
43 | 2022-01-09 08:00 | 12.1
44 | 2022-01-09 08:00 | 0.41
45 | 2022-01-09 08:00 | 0.3
46 | 2022-01-09 08:00 | 0.7
47 | 2022-01-09 08:00 | 90.1
48 | 2022-01-09 08:00 | 7.3
49 | 2022-01-09 08:00 | 27.39477
50 | 2022-01-09 08:00 | 57.44518
51 | 2022-01-09 08:00 | 2031.113
52 | 2022-01-09 08:00 | 3.729487
53 | 2022-01-09 08:00 | 1423.843
54 | 2022-01-09 08:00 | 2382.181
55 | 2022-01-09 08:00 | 448.6044
1 | 2022-01-09 16:00 | 1.323669
2 | 2022-01-09 16:00 | 0.9265682
3 | 2022-01-09 16:00 | 0.3971006
4 | 2022-01-09 16:00 | 1249.484
5 | 2022-01-09 16:00 | 153.9278
6 | 2022-01-09 16:00 | 0.73
7 | 2022-01-09 16:00 | 18.2
8 | 2022-01-09 16:00 | 40
9 | 2022-01-09 16:00 | 1.208707
10 | 2022-01-09 16:00 | 1.153946
11 | 2022-01-09 16:00 | 0.9993579
12 | 2022-01-09 16:00 | 0.5328271
13 | 2022-01-09 16:00 | 0.3430666
14 | 2022-01-09 16:00 | 0.6983829
15 | 2022-01-09 16:00 | 3.186189
20 | 2022-01-09 16:00 | 0.2207327
21 | 2022-01-09 16:00 | 5.382728
22 | 2022-01-09 16:00 | 5.364922
23 | 2022-01-09 16:00 | 2.836449
24 | 2022-01-09 16:00 | 229.6278
25 | 2022-01-09 16:00 | 0.1568938
26 | 2022-01-09 16:00 | 395.0259
28 | 2022-01-09 16:00 | 74.53869
29 | 2022-01-09 16:00 | 68
30 | 2022-01-09 16:00 | 3078.179
31 | 2022-01-09 16:00 | 1.491789
32 | 2022-01-09 16:00 | 0
33 | 2022-01-09 16:00 | 0
34 | 2022-01-09 16:00 | 31.51939
35 | 2022-01-09 16:00 | 434.85
36 | 2022-01-09 16:00 | 0.9564661
37 | 2022-01-09 16:00 | 0.9421158
38 | 2022-01-09 16:00 | 8.568917
39 | 2022-01-09 16:00 | 31.78082
40 | 2022-01-09 16:00 | 1.04118
41 | 2022-01-09 16:00 | 1.277104
42 | 2022-01-09 16:00 | 1.052397
43 | 2022-01-09 16:00 | 11.8
44 | 2022-01-09 16:00 | 0.41
45 | 2022-01-09 16:00 | 0.3
46 | 2022-01-09 16:00 | 0.8
47 | 2022-01-09 16:00 | 90
48 | 2022-01-09 16:00 | 7.3
49 | 2022-01-09 16:00 | 26.8222
50 | 2022-01-09 16:00 | 57.17565
51 | 2022-01-09 16:00 | 2033.72
52 | 2022-01-09 16:00 | 3.744737
53 | 2022-01-09 16:00 | 1362.788
54 | 2022-01-09 16:00 | 2286.278
55 | 2022-01-09 16:00 | 448.0015
1 | 2022-01-10 | 1.332875
2 | 2022-01-10 | 0.9330122
3 | 2022-01-10 | 0.3998623
4 | 2022-01-10 | 1249.982
5 | 2022-01-10 | 152.5158
6 | 2022-01-10 | 0.785
7 | 2022-01-10 | 20
8 | 2022-01-10 | 41.66667
9 | 2022-01-10 | 1.260813
10 | 2022-01-10 | 1.161678
11 | 2022-01-10 | 0.9993131
12 | 2022-01-10 | 0.5394182
13 | 2022-01-10 | 0.3473103
14 | 2022-01-10 | 0.7070219
15 | 2022-01-10 | 2.860432
20 | 2022-01-10 | 0.2314046
21 | 2022-01-10 | 4.582191
22 | 2022-01-10 | 5.561997
23 | 2022-01-10 | 2.840994
24 | 2022-01-10 | 208.7437
25 | 2022-01-10 | 0.1626572
26 | 2022-01-10 | 267.9109
28 | 2022-01-10 | 38.08067
29 | 2022-01-10 | 69.5
30 | 2022-01-10 | 3184.249
31 | 2022-01-10 | 1.36867
32 | 2022-01-10 | 0
33 | 2022-01-10 | 0
34 | 2022-01-10 | 31.60822
35 | 2022-01-10 | 438.1397
36 | 2022-01-10 | 1.009174
37 | 2022-01-10 | 0.9707366
38 | 2022-01-10 | 7.442623
39 | 2022-01-10 | 41.75439
40 | 2022-01-10 | 1.073656
41 | 2022-01-10 | 1.315839
42 | 2022-01-10 | 1.074064
43 | 2022-01-10 | 11.8
44 | 2022-01-10 | 0.41
45 | 2022-01-10 | 0.3
46 | 2022-01-10 | 0.8
47 | 2022-01-10 | 89.8
48 | 2022-01-10 | 7.5
49 | 2022-01-10 | 27.06733
50 | 2022-01-10 | 56.8665
51 | 2022-01-10 | 1994.174
52 | 2022-01-10 | 3.674132
53 | 2022-01-10 | 1394.228
54 | 2022-01-10 | 2348.074
55 | 2022-01-10 | 458.3775
1 | 2022-01-10 08:00 | 1.398941
2 | 2022-01-10 08:00 | 0.9792587
3 | 2022-01-10 08:00 | 0.4196823
4 | 2022-01-10 08:00 | 1250.668
5 | 2022-01-10 08:00 | 174.5562
6 | 2022-01-10 08:00 | 0.688
7 | 2022-01-10 08:00 | 20.5
8 | 2022-01-10 08:00 | 44.3723
9 | 2022-01-10 08:00 | 1.328418
10 | 2022-01-10 08:00 | 1.147215
11 | 2022-01-10 08:00 | 0.9995368
12 | 2022-01-10 08:00 | 0.5615842
13 | 2022-01-10 08:00 | 0.3615821
14 | 2022-01-10 08:00 | 0.7360751
15 | 2022-01-10 08:00 | 2.43668
20 | 2022-01-10 08:00 | 0.2736339
21 | 2022-01-10 08:00 | 4.344775
22 | 2022-01-10 08:00 | 5.344343
23 | 2022-01-10 08:00 | 2.909871
24 | 2022-01-10 08:00 | 236.6794
25 | 2022-01-10 08:00 | 0.156292
26 | 2022-01-10 08:00 | 410.2392
28 | 2022-01-10 08:00 | 92.28534
29 | 2022-01-10 08:00 | 66.5
30 | 2022-01-10 08:00 | 3028.868
31 | 2022-01-10 08:00 | 1.355892
32 | 2022-01-10 08:00 | 0
33 | 2022-01-10 08:00 | 0
34 | 2022-01-10 08:00 | 31.56067
35 | 2022-01-10 08:00 | 427.0938
36 | 2022-01-10 08:00 | 1.042895
37 | 2022-01-10 08:00 | 1.013292
38 | 2022-01-10 08:00 | 6.781455
39 | 2022-01-10 08:00 | 61.30435
40 | 2022-01-10 08:00 | 1.033356
41 | 2022-01-10 08:00 | 1.271893
42 | 2022-01-10 08:00 | 1.044481
43 | 2022-01-10 08:00 | 11.9
44 | 2022-01-10 08:00 | 0.42
45 | 2022-01-10 08:00 | 0.1
46 | 2022-01-10 08:00 | 0.7
47 | 2022-01-10 08:00 | 90
48 | 2022-01-10 08:00 | 7.4
49 | 2022-01-10 08:00 | 26.83219
50 | 2022-01-10 08:00 | 56.84648
51 | 2022-01-10 08:00 | 2016.649
52 | 2022-01-10 08:00 | 3.779804
53 | 2022-01-10 08:00 | 1356.661
54 | 2022-01-10 08:00 | 2288.24
55 | 2022-01-10 08:00 | 446.2321
1 | 2022-01-10 16:00 | 1.436046
2 | 2022-01-10 16:00 | 1.005232
3 | 2022-01-10 16:00 | 0.4308137
4 | 2022-01-10 16:00 | 1249.715
5 | 2022-01-10 16:00 | 137.9196
6 | 2022-01-10 16:00 | 0.5875
7 | 2022-01-10 16:00 | 20.6
8 | 2022-01-10 16:00 | 44.20601
9 | 2022-01-10 16:00 | 1.207254
10 | 2022-01-10 16:00 | 1.144495
11 | 2022-01-10 16:00 | 0.9991013
12 | 2022-01-10 16:00 | 0.5783415
13 | 2022-01-10 16:00 | 0.3723715
14 | 2022-01-10 16:00 | 0.7580391
15 | 2022-01-10 16:00 | 3.213341
20 | 2022-01-10 16:00 | 0.2175557
21 | 2022-01-10 16:00 | 5.326436
22 | 2022-01-10 16:00 | 5.836527
23 | 2022-01-10 16:00 | 2.948005
24 | 2022-01-10 16:00 | 171.3214
25 | 2022-01-10 16:00 | 0.1706856
26 | 2022-01-10 16:00 | 272.6384
28 | 2022-01-10 16:00 | 43.96518
29 | 2022-01-10 16:00 | 73
30 | 2022-01-10 16:00 | 3256.247
31 | 2022-01-10 16:00 | 1.242184
32 | 2022-01-10 16:00 | 0
33 | 2022-01-10 16:00 | 0
34 | 2022-01-10 16:00 | 31.49707
35 | 2022-01-10 16:00 | 433.5237
36 | 2022-01-10 16:00 | 0.9572539
37 | 2022-01-10 16:00 | 0.942366
38 | 2022-01-10 16:00 | 8.539777
39 | 2022-01-10 16:00 | 33.05556
40 | 2022-01-10 16:00 | 1.018309
41 | 2022-01-10 16:00 | 1.255836
42 | 2022-01-10 16:00 | 1.029759
43 | 2022-01-10 16:00 | 12
44 | 2022-01-10 16:00 | 0.42
45 | 2022-01-10 16:00 | 0.3
46 | 2022-01-10 16:00 | 0.7
47 | 2022-01-10 16:00 | 90
48 | 2022-01-10 16:00 | 7.5
49 | 2022-01-10 16:00 | 26.74784
50 | 2022-01-10 16:00 | 56.70047
51 | 2022-01-10 16:00 | 2032.025
52 | 2022-01-10 16:00 | 3.739545
53 | 2022-01-10 16:00 | 1468.275
54 | 2022-01-10 16:00 | 2485.33
55 | 2022-01-10 16:00 | 452.6451
1 | 2022-01-11 | 1.416897
2 | 2022-01-11 | 0.991828
3 | 2022-01-11 | 0.4250691
4 | 2022-01-11 | 1250.297
5 | 2022-01-11 | 129.1472
6 | 2022-01-11 | 0.83
7 | 2022-01-11 | 21.2
8 | 2022-01-11 | 43.44262
9 | 2022-01-11 | 1.217278
10 | 2022-01-11 | 1.131112
11 | 2022-01-11 | 0.9988241
12 | 2022-01-11 | 0.5732787
13 | 2022-01-11 | 0.3691118
14 | 2022-01-11 | 0.7514033
15 | 2022-01-11 | 3.257759
20 | 2022-01-11 | 0.2095985
21 | 2022-01-11 | 5.091818
22 | 2022-01-11 | 5.631965
23 | 2022-01-11 | 2.912755
24 | 2022-01-11 | 193.4286
25 | 2022-01-11 | 0.1647034
26 | 2022-01-11 | 338.7728
28 | 2022-01-11 | 37.47255
29 | 2022-01-11 | 69.5
30 | 2022-01-11 | 3183.238
31 | 2022-01-11 | 1.497737
32 | 2022-01-11 | 0
33 | 2022-01-11 | 0
34 | 2022-01-11 | 31.50799
35 | 2022-01-11 | 431.5578
36 | 2022-01-11 | 0.9685864
37 | 2022-01-11 | 0.9412956
38 | 2022-01-11 | 8.349577
39 | 2022-01-11 | 34.78261
40 | 2022-01-11 | 1.039665
41 | 2022-01-11 | 1.263532
42 | 2022-01-11 | 1.028887
43 | 2022-01-11 | 12
44 | 2022-01-11 | 0.42
45 | 2022-01-11 | 0.3
46 | 2022-01-11 | 0.7
47 | 2022-01-11 | 89
48 | 2022-01-11 | 8
49 | 2022-01-11 | 26.63752
50 | 2022-01-11 | 56.92478
51 | 2022-01-11 | 1998.492
52 | 2022-01-11 | 3.682535
53 | 2022-01-11 | 1414.588
54 | 2022-01-11 | 2379.369
55 | 2022-01-11 | 456.7569
1 | 2022-01-11 08:00 | 0.4627846
2 | 2022-01-11 08:00 | 0.3239492
3 | 2022-01-11 08:00 | 0.1388354
4 | 2022-01-11 08:00 | 1144.325
5 | 2022-01-11 08:00 | 151.7908
6 | 2022-01-11 08:00 | 0.44
7 | 2022-01-11 08:00 | 19
8 | 2022-01-11 08:00 | 40.68522
9 | 2022-01-11 08:00 | 1.242105
10 | 2022-01-11 08:00 | 1.332202
11 | 2022-01-11 08:00 | 0.9998171
12 | 2022-01-11 08:00 | 0.1881091
13 | 2022-01-11 08:00 | 0.1211161
14 | 2022-01-11 08:00 | 0.2465569
15 | 2022-01-11 08:00 | 3.110948
20 | 2022-01-11 08:00 | 0.2109425
21 | 2022-01-11 08:00 | 4.633919
22 | 2022-01-11 08:00 | 1.696012
23 | 2022-01-11 08:00 | 1.058387
24 | 2022-01-11 08:00 | 220.4311
25 | 2022-01-11 08:00 | 0.04959882
26 | 2022-01-11 08:00 | 303.2963
28 | 2022-01-11 08:00 | 61.74922
29 | 2022-01-11 08:00 | 20.5
30 | 2022-01-11 08:00 | 1311.541
31 | 2022-01-11 08:00 | 1.452203
32 | 2022-01-11 08:00 | 0
33 | 2022-01-11 08:00 | 0
34 | 2022-01-11 08:00 | 25.2695
35 | 2022-01-11 08:00 | 124.7384
36 | 2022-01-11 08:00 | 0.9973684
37 | 2022-01-11 08:00 | 0.9535354
38 | 2022-01-11 08:00 | 7.744867
39 | 2022-01-11 08:00 | 26.52174
40 | 2022-01-11 08:00 | 1.016349
41 | 2022-01-11 08:00 | 1.235338
42 | 2022-01-11 08:00 | 1.009604
43 | 2022-01-11 08:00 | 12.1
44 | 2022-01-11 08:00 | 0.41
45 | 2022-01-11 08:00 | 0.3
46 | 2022-01-11 08:00 | 0.7
47 | 2022-01-11 08:00 | 89.2
48 | 2022-01-11 08:00 | 8.1
49 | 2022-01-11 08:00 | 26.83189
50 | 2022-01-11 08:00 | 56.83025
51 | 2022-01-11 08:00 | 1884.401
52 | 2022-01-11 08:00 | 3.623188
53 | 2022-01-11 08:00 | 420.6915
54 | 2022-01-11 08:00 | 710.74
55 | 2022-01-11 08:00 | 466.29
1 | 2022-01-11 16:00 | 0.6316026
2 | 2022-01-11 16:00 | 0.4421218
3 | 2022-01-11 16:00 | 0.1894808
4 | 2022-01-11 16:00 | 1076.091
5 | 2022-01-11 16:00 | 139.589
6 | 2022-01-11 16:00 | 0.7585
7 | 2022-01-11 16:00 | 0
8 | 2022-01-11 16:00 | 0
9 | 2022-01-11 16:00 | 1.246753
10 | 2022-01-11 16:00 | 0.983671
11 | 2022-01-11 16:00 | 0.9994488
12 | 2022-01-11 16:00 | 0.254546
13 | 2022-01-11 16:00 | 0.1638922
14 | 2022-01-11 16:00 | 0.3336365
15 | 2022-01-11 16:00 | 2.967561
20 | 2022-01-11 16:00 | 0.2295949
21 | 2022-01-11 16:00 | 4.933198
22 | 2022-01-11 16:00 | 2.683956
23 | 2022-01-11 16:00 | 1.542312
24 | 2022-01-11 16:00 | 197.5014
25 | 2022-01-11 16:00 | 0.07849065
26 | 2022-01-11 16:00 | 250.9334
28 | 2022-01-11 16:00 | 31.82471
29 | 2022-01-11 16:00 | 33
30 | 2022-01-11 16:00 | 1718.467
31 | 2022-01-11 16:00 | 1.414878
32 | 2022-01-11 16:00 | 0
33 | 2022-01-11 16:00 | 0
34 | 2022-01-11 16:00 | 26.22201
35 | 2022-01-11 16:00 | 178.8275
36 | 2022-01-11 16:00 | 0.9896104
37 | 2022-01-11 16:00 | 0.9619238
38 | 2022-01-11 16:00 | 7.90076
39 | 2022-01-11 16:00 | 41.29032
40 | 2022-01-11 16:00 | 1.037304
41 | 2022-01-11 16:00 | 1.260823
42 | 2022-01-11 16:00 | 1.027157
43 | 2022-01-11 16:00 | 12
44 | 2022-01-11 16:00 | 0.41
45 | 2022-01-11 16:00 | 0.3
46 | 2022-01-11 16:00 | 0.8
47 | 2022-01-11 16:00 | 89.5
48 | 2022-01-11 16:00 | 7.9
49 | 2022-01-11 16:00 | 27.00675
50 | 2022-01-11 16:00 | 56.98001
51 | 2022-01-11 16:00 | 1896.47
52 | 2022-01-11 16:00 | 3.727322
53 | 2022-01-11 16:00 | 679.6387
54 | 2022-01-11 16:00 | 1141.296
55 | 2022-01-11 16:00 | 450.5296
1 | 2022-01-12 | 1.376443
2 | 2022-01-12 | 0.9635102
3 | 2022-01-12 | 0.4129329
4 | 2022-01-12 | 1249.892
5 | 2022-01-12 | 183.7816
6 | 2022-01-12 | 0.705
7 | 2022-01-12 | 19
8 | 2022-01-12 | 42.1286
9 | 2022-01-12 | 1.201282
10 | 2022-01-12 | 1.125507
11 | 2022-01-12 | 0.9995736
12 | 2022-01-12 | 0.5520305
13 | 2022-01-12 | 0.3554309
14 | 2022-01-12 | 0.723553
15 | 2022-01-12 | 3.469809
20 | 2022-01-12 | 0.1928263
21 | 2022-01-12 | 4.971218
22 | 2022-01-12 | 5.343943
23 | 2022-01-12 | 2.902126
24 | 2022-01-12 | 256.6031
25 | 2022-01-12 | 0.1562803
26 | 2022-01-12 | 398.2821
28 | 2022-01-12 | 70.61808
29 | 2022-01-12 | 66.5
30 | 2022-01-12 | 3088.114
31 | 2022-01-12 | 1.396239
32 | 2022-01-12 | 0
33 | 2022-01-12 | 0
34 | 2022-01-12 | 30.75613
35 | 2022-01-12 | 426.6955
36 | 2022-01-12 | 0.9666666
37 | 2022-01-12 | 0.9295635
38 | 2022-01-12 | 8.441026
39 | 2022-01-12 | 36.36364
40 | 2022-01-12 | 0.964604
41 | 2022-01-12 | 1.179467
42 | 2022-01-12 | 0.9619974
43 | 2022-01-12 | 12
44 | 2022-01-12 | 0.41
45 | 2022-01-12 | 0.3
46 | 2022-01-12 | 0.8
47 | 2022-01-12 | 89.6
48 | 2022-01-12 | 7.8
49 | 2022-01-12 | 26.87656
50 | 2022-01-12 | 56.85338
51 | 2022-01-12 | 2009.456
52 | 2022-01-12 | 3.791457
53 | 2022-01-12 | 1358.014
54 | 2022-01-12 | 2291.707
55 | 2022-01-12 | 445.0909
1 | 2022-01-12 08:00 | 1.294419
2 | 2022-01-12 08:00 | 0.9060933
3 | 2022-01-12 08:00 | 0.3883257
4 | 2022-01-12 08:00 | 1248.945
5 | 2022-01-12 08:00 | 181.192
6 | 2022-01-12 08:00 | 0.55725
7 | 2022-01-12 08:00 | 19.5
8 | 2022-01-12 08:00 | 40.12346
9 | 2022-01-12 08:00 | 1.21382
10 | 2022-01-12 08:00 | 1.099942
11 | 2022-01-12 08:00 | 0.9995517
12 | 2022-01-12 08:00 | 0.5159401
13 | 2022-01-12 08:00 | 0.3321937
14 | 2022-01-12 08:00 | 0.6762489
15 | 2022-01-12 08:00 | 3.531081
20 | 2022-01-12 08:00 | 0.1815306
21 | 2022-01-12 08:00 | 4.601387
22 | 2022-01-12 08:00 | 5.268522
23 | 2022-01-12 08:00 | 2.822014
24 | 2022-01-12 08:00 | 242.3443
25 | 2022-01-12 08:00 | 0.1540747
26 | 2022-01-12 08:00 | 456.8771
28 | 2022-01-12 08:00 | 105.4623
29 | 2022-01-12 08:00 | 65
30 | 2022-01-12 08:00 | 3000.751
31 | 2022-01-12 08:00 | 1.3375
32 | 2022-01-12 08:00 | 0
33 | 2022-01-12 08:00 | 0
34 | 2022-01-12 08:00 | 30.11502
35 | 2022-01-12 08:00 | 393.2621
36 | 2022-01-12 08:00 | 0.9843546
37 | 2022-01-12 08:00 | 0.9291417
38 | 2022-01-12 08:00 | 8.132468
39 | 2022-01-12 08:00 | 42.54546
40 | 2022-01-12 08:00 | 0.9593517
41 | 2022-01-12 08:00 | 1.173834
42 | 2022-01-12 08:00 | 0.958456
43 | 2022-01-12 08:00 | 12.1
44 | 2022-01-12 08:00 | 0.42
45 | 2022-01-12 08:00 | 0.3
46 | 2022-01-12 08:00 | 0.8
47 | 2022-01-12 08:00 | 89.7
48 | 2022-01-12 08:00 | 7.7
49 | 2022-01-12 08:00 | 26.77269
50 | 2022-01-12 08:00 | 56.84537
51 | 2022-01-12 08:00 | 2032.441
52 | 2022-01-12 08:00 | 3.873916
53 | 2022-01-12 08:00 | 1349.86
54 | 2022-01-12 08:00 | 2283.495
55 | 2022-01-12 08:00 | 436.6777
1 | 2022-01-12 16:00 | 1.254405
2 | 2022-01-12 16:00 | 0.8780836
3 | 2022-01-12 16:00 | 0.3763216
4 | 2022-01-12 16:00 | 1249.915
5 | 2022-01-12 16:00 | 159.8631
6 | 2022-01-12 16:00 | 0.4125
7 | 2022-01-12 16:00 | 19
8 | 2022-01-12 16:00 | 41.48472
9 | 2022-01-12 16:00 | 1.18299
10 | 2022-01-12 16:00 | 1.166703
11 | 2022-01-12 16:00 | 0.9994067
12 | 2022-01-12 16:00 | 0.5048273
13 | 2022-01-12 16:00 | 0.3250386
14 | 2022-01-12 16:00 | 0.6616832
15 | 2022-01-12 16:00 | 3.594032
20 | 2022-01-12 16:00 | 0.1885117
21 | 2022-01-12 16:00 | 5.138992
22 | 2022-01-12 16:00 | 5.573501
23 | 2022-01-12 16:00 | 2.780936
24 | 2022-01-12 16:00 | 252.9182
25 | 2022-01-12 16:00 | 0.1629936
26 | 2022-01-12 16:00 | 472.3741
28 | 2022-01-12 16:00 | 72.13225
29 | 2022-01-12 16:00 | 69
30 | 2022-01-12 16:00 | 3253.53
31 | 2022-01-12 16:00 | 1.582092
32 | 2022-01-12 16:00 | 0
33 | 2022-01-12 16:00 | 0
34 | 2022-01-12 16:00 | 30.72871
35 | 2022-01-12 16:00 | 437.0914
36 | 2022-01-12 16:00 | 0.9510309
37 | 2022-01-12 16:00 | 0.9198397
38 | 2022-01-12 16:00 | 8.733025
39 | 2022-01-12 16:00 | 31.01449
40 | 2022-01-12 16:00 | 1.097876
41 | 2022-01-12 16:00 | 1.348739
42 | 2022-01-12 16:00 | 1.077567
43 | 2022-01-12 16:00 | 12
44 | 2022-01-12 16:00 | 0.42
45 | 2022-01-12 16:00 | 0.3
46 | 2022-01-12 16:00 | 0.7
47 | 2022-01-12 16:00 | 89.8
48 | 2022-01-12 16:00 | 7.6
49 | 2022-01-12 16:00 | 27.35855
50 | 2022-01-12 16:00 | 57.86641
51 | 2022-01-12 16:00 | 1986.912
52 | 2022-01-12 16:00 | 3.740934
53 | 2022-01-12 16:00 | 1426.609
54 | 2022-01-12 16:00 | 2375.214
55 | 2022-01-12 16:00 | 445.0593
1 | 2022-01-13 | 1.314068
2 | 2022-01-13 | 0.9198474
3 | 2022-01-13 | 0.3942203
4 | 2022-01-13 | 1249.999
5 | 2022-01-13 | 177.1373
6 | 2022-01-13 | 0.4475
7 | 2022-01-13 | 19
8 | 2022-01-13 | 41.30435
9 | 2022-01-13 | 1.169231
10 | 2022-01-13 | 1.193251
11 | 2022-01-13 | 0.9995508
12 | 2022-01-13 | 0.5296211
13 | 2022-01-13 | 0.3410024
14 | 2022-01-13 | 0.6941808
15 | 2022-01-13 | 3.927758
20 | 2022-01-13 | 0.1752933
21 | 2022-01-13 | 5.404133
22 | 2022-01-13 | 5.454802
23 | 2022-01-13 | 2.847841
24 | 2022-01-13 | 218.5203
25 | 2022-01-13 | 0.1595223
26 | 2022-01-13 | 441.2381
28 | 2022-01-13 | 98.21869
29 | 2022-01-13 | 67
30 | 2022-01-13 | 3231.824
31 | 2022-01-13 | 1.233621
32 | 2022-01-13 | 0
33 | 2022-01-13 | 0
34 | 2022-01-13 | 30.66877
35 | 2022-01-13 | 436.5585
36 | 2022-01-13 | 0.9333333
37 | 2022-01-13 | 0.8862974
38 | 2022-01-13 | 9.331891
39 | 2022-01-13 | 25.55556
40 | 2022-01-13 | 1.04424
41 | 2022-01-13 | 1.280597
42 | 2022-01-13 | 1.035907
43 | 2022-01-13 | 12
44 | 2022-01-13 | 0.42
45 | 2022-01-13 | 0.3
46 | 2022-01-13 | 0.7
47 | 2022-01-13 | 90.2
48 | 2022-01-13 | 7.5
49 | 2022-01-13 | 27.19921
50 | 2022-01-13 | 57.62961
51 | 2022-01-13 | 1987.546
52 | 2022-01-13 | 3.724169
53 | 2022-01-13 | 1388.192
54 | 2022-01-13 | 2318.99
55 | 2022-01-13 | 448.5594
1 | 2022-01-13 08:00 | 1.331665
2 | 2022-01-13 08:00 | 0.9321654
3 | 2022-01-13 08:00 | 0.3994994
4 | 2022-01-13 08:00 | 1250.108
5 | 2022-01-13 08:00 | 176.7162
6 | 2022-01-13 08:00 | 0.5675
7 | 2022-01-13 08:00 | 19.3
8 | 2022-01-13 08:00 | 41.95652
9 | 2022-01-13 08:00 | 1.179257
10 | 2022-01-13 08:00 | 1.186273
11 | 2022-01-13 08:00 | 0.9995413
12 | 2022-01-13 08:00 | 0.5382062
13 | 2022-01-13 08:00 | 0.34653
14 | 2022-01-13 08:00 | 0.7054334
15 | 2022-01-13 08:00 | 3.646892
20 | 2022-01-13 08:00 | 0.1889993
21 | 2022-01-13 08:00 | 5.331636
22 | 2022-01-13 08:00 | 5.536765
23 | 2022-01-13 08:00 | 2.869424
24 | 2022-01-13 08:00 | 240.6511
25 | 2022-01-13 08:00 | 0.1619193
26 | 2022-01-13 08:00 | 417.0901
28 | 2022-01-13 08:00 | 92.41061
29 | 2022-01-13 08:00 | 68.5
30 | 2022-01-13 08:00 | 3290.189
31 | 2022-01-13 08:00 | 1.361794
32 | 2022-01-13 08:00 | 0
33 | 2022-01-13 08:00 | 0
34 | 2022-01-13 08:00 | 30.51709
35 | 2022-01-13 08:00 | 433.2509
36 | 2022-01-13 08:00 | 0.9423816
37 | 2022-01-13 08:00 | 0.9091806
38 | 2022-01-13 08:00 | 8.978528
39 | 2022-01-13 08:00 | 26.66667
40 | 2022-01-13 08:00 | 1.030495
41 | 2022-01-13 08:00 | 1.257911
42 | 2022-01-13 08:00 | 1.019071
43 | 2022-01-13 08:00 | 11.8
44 | 2022-01-13 08:00 | 0.4
45 | 2022-01-13 08:00 | 0.3
46 | 2022-01-13 08:00 | 0.7
47 | 2022-01-13 08:00 | 90.4
48 | 2022-01-13 08:00 | 7.3
49 | 2022-01-13 08:00 | 27.08427
50 | 2022-01-13 08:00 | 57.31919
51 | 2022-01-13 08:00 | 1994.29
52 | 2022-01-13 08:00 | 3.690656
53 | 2022-01-13 08:00 | 1398.653
54 | 2022-01-13 08:00 | 2342.803
55 | 2022-01-13 08:00 | 453.8602
1 | 2022-01-13 16:00 | 1.288559
2 | 2022-01-13 16:00 | 0.9019911
3 | 2022-01-13 16:00 | 0.3865677
4 | 2022-01-13 16:00 | 1248.075
5 | 2022-01-13 16:00 | 189.9517
6 | 2022-01-13 16:00 | 0.645
7 | 2022-01-13 16:00 | 18.5
8 | 2022-01-13 16:00 | 40.4814
9 | 2022-01-13 16:00 | 1.192555
10 | 2022-01-13 16:00 | 1.170639
11 | 2022-01-13 16:00 | 0.9996111
12 | 2022-01-13 16:00 | 0.5204394
13 | 2022-01-13 16:00 | 0.3350906
14 | 2022-01-13 16:00 | 0.6821462
15 | 2022-01-13 16:00 | 3.50774
20 | 2022-01-13 16:00 | 0.1949713
21 | 2022-01-13 16:00 | 5.204161
22 | 2022-01-13 16:00 | 5.269094
23 | 2022-01-13 16:00 | 2.807091
24 | 2022-01-13 16:00 | 295.9914
25 | 2022-01-13 16:00 | 0.1540914
26 | 2022-01-13 16:00 | 556.7141
28 | 2022-01-13 16:00 | 103.8441
29 | 2022-01-13 16:00 | 64
30 | 2022-01-13 16:00 | 3162.262
31 | 2022-01-13 16:00 | 1.558246
32 | 2022-01-13 16:00 | 0
33 | 2022-01-13 16:00 | 0
34 | 2022-01-13 16:00 | 30.17343
35 | 2022-01-13 16:00 | 418.9653
36 | 2022-01-13 16:00 | 0.9537869
37 | 2022-01-13 16:00 | 0.9225422
38 | 2022-01-13 16:00 | 8.711901
39 | 2022-01-13 16:00 | 30.81081
40 | 2022-01-13 16:00 | 1.01611
41 | 2022-01-13 16:00 | 1.244691
42 | 2022-01-13 16:00 | 1.010976
43 | 2022-01-13 16:00 | 11.9
44 | 2022-01-13 16:00 | 0.4
45 | 2022-01-13 16:00 | 0.3
46 | 2022-01-13 16:00 | 0.8
47 | 2022-01-13 16:00 | 90.3
48 | 2022-01-13 16:00 | 7.3
49 | 2022-01-13 16:00 | 26.91435
50 | 2022-01-13 16:00 | 57.36753
51 | 2022-01-13 16:00 | 2002.211
52 | 2022-01-13 16:00 | 3.701069
53 | 2022-01-13 16:00 | 1335.396
54 | 2022-01-13 16:00 | 2232.359
55 | 2022-01-13 16:00 | 451.6758
1 | 2022-01-14 | 1.279436
2 | 2022-01-14 | 0.8956055
3 | 2022-01-14 | 0.3838309
4 | 2022-01-14 | 1237.345
5 | 2022-01-14 | 202.3215
6 | 2022-01-14 | 0.728
7 | 2022-01-14 | 18.6
8 | 2022-01-14 | 41.33334
9 | 2022-01-14 | 1.222938
10 | 2022-01-14 | 1.196304
11 | 2022-01-14 | 0.9996601
12 | 2022-01-14 | 0.5202633
13 | 2022-01-14 | 0.3349772
14 | 2022-01-14 | 0.6819153
15 | 2022-01-14 | 3.20429
20 | 2022-01-14 | 0.2108033
21 | 2022-01-14 | 4.958086
22 | 2022-01-14 | 5.073266
23 | 2022-01-14 | 2.785767
24 | 2022-01-14 | 310.2646
25 | 2022-01-14 | 0.1483645
26 | 2022-01-14 | 496.4551
28 | 2022-01-14 | 101.2305
29 | 2022-01-14 | 63
30 | 2022-01-14 | 3139.462
31 | 2022-01-14 | 1.533522
32 | 2022-01-14 | 0
33 | 2022-01-14 | 0
34 | 2022-01-14 | 29.57019
35 | 2022-01-14 | 399.2565
36 | 2022-01-14 | 0.9780928
37 | 2022-01-14 | 0.9461615
38 | 2022-01-14 | 8.162376
39 | 2022-01-14 | 49.16667
40 | 2022-01-14 | 1.041354
41 | 2022-01-14 | 1.27747
42 | 2022-01-14 | 1.040828
43 | 2022-01-14 | 11.9
44 | 2022-01-14 | 0.4
45 | 2022-01-14 | 0.3
46 | 2022-01-14 | 0.8
47 | 2022-01-14 | 90.4
48 | 2022-01-14 | 7.4
49 | 2022-01-14 | 26.85181
50 | 2022-01-14 | 57.03605
51 | 2022-01-14 | 1987.339
52 | 2022-01-14 | 3.618069
53 | 2022-01-14 | 1263.789
54 | 2022-01-14 | 2124.531
55 | 2022-01-14 | 464.6347
1 | 2022-01-14 08:00 | 1.365048
2 | 2022-01-14 08:00 | 0.9555333
3 | 2022-01-14 08:00 | 0.4095142
4 | 2022-01-14 08:00 | 1248.319
5 | 2022-01-14 08:00 | 212.1684
6 | 2022-01-14 08:00 | 0.89
7 | 2022-01-14 08:00 | 17.9
8 | 2022-01-14 08:00 | 40.49774
9 | 2022-01-14 08:00 | 1.336022
10 | 2022-01-14 08:00 | 1.147204
11 | 2022-01-14 08:00 | 0.9996749
12 | 2022-01-14 08:00 | 0.5518618
13 | 2022-01-14 08:00 | 0.3553222
14 | 2022-01-14 08:00 | 0.7233318
15 | 2022-01-14 08:00 | 2.31039
20 | 2022-01-14 08:00 | 0.2780169
21 | 2022-01-14 08:00 | 3.873836
22 | 2022-01-14 08:00 | 5.275958
23 | 2022-01-14 08:00 | 2.889301
24 | 2022-01-14 08:00 | 330.3171
25 | 2022-01-14 08:00 | 0.1542921
26 | 2022-01-14 08:00 | 646.2117
28 | 2022-01-14 08:00 | 111.505
29 | 2022-01-14 08:00 | 65
30 | 2022-01-14 08:00 | 3093.342
31 | 2022-01-14 08:00 | 1.556863
32 | 2022-01-14 08:00 | 0
33 | 2022-01-14 08:00 | 0
34 | 2022-01-14 08:00 | 30.71605
35 | 2022-01-14 08:00 | 418.2556
36 | 2022-01-14 08:00 | 1.072581
37 | 2022-01-14 08:00 | 1.0258
38 | 2022-01-14 08:00 | 6.184226
39 | 2022-01-14 08:00 | 56.74419
40 | 2022-01-14 08:00 | 1.038497
41 | 2022-01-14 08:00 | 1.273293
42 | 2022-01-14 08:00 | 1.037989
43 | 2022-01-14 08:00 | 12.1
44 | 2022-01-14 08:00 | 0.41
45 | 2022-01-14 08:00 | 0.3
46 | 2022-01-14 08:00 | 0.7
47 | 2022-01-14 08:00 | 90.2
48 | 2022-01-14 08:00 | 7.5
49 | 2022-01-14 08:00 | 26.74484
50 | 2022-01-14 08:00 | 56.98426
51 | 2022-01-14 08:00 | 2029.416
52 | 2022-01-14 08:00 | 3.691142
53 | 2022-01-14 08:00 | 1329.119
54 | 2022-01-14 08:00 | 2231.847
55 | 2022-01-14 08:00 | 454.9251
1 | 2022-01-14 16:00 | 1.370496
2 | 2022-01-14 16:00 | 0.9593474
3 | 2022-01-14 16:00 | 0.4111489
4 | 2022-01-14 16:00 | 1249.745
5 | 2022-01-14 16:00 | 211.656
6 | 2022-01-14 16:00 | 0.91325
7 | 2022-01-14 16:00 | 19.3
8 | 2022-01-14 16:00 | 42.41758
9 | 2022-01-14 16:00 | 1.272969
10 | 2022-01-14 16:00 | 1.129769
11 | 2022-01-14 16:00 | 0.9996756
12 | 2022-01-14 16:00 | 0.5521193
13 | 2022-01-14 16:00 | 0.3554881
14 | 2022-01-14 16:00 | 0.7236694
15 | 2022-01-14 16:00 | 2.752509
20 | 2022-01-14 16:00 | 0.2403426
21 | 2022-01-14 16:00 | 4.509865
22 | 2022-01-14 16:00 | 5.358159
23 | 2022-01-14 16:00 | 2.893496
24 | 2022-01-14 16:00 | 320.1626
25 | 2022-01-14 16:00 | 0.1566961
26 | 2022-01-14 16:00 | 544.2414
28 | 2022-01-14 16:00 | 111.7708
29 | 2022-01-14 16:00 | 64.5
30 | 2022-01-14 16:00 | 3059.219
31 | 2022-01-14 16:00 | 1.512656
32 | 2022-01-14 16:00 | 0
33 | 2022-01-14 16:00 | 0
34 | 2022-01-14 16:00 | 31.43775
35 | 2022-01-14 16:00 | 428.1702
36 | 2022-01-14 16:00 | 1.015979
37 | 2022-01-14 16:00 | 0.9785056
38 | 2022-01-14 16:00 | 7.262374
39 | 2022-01-14 16:00 | 45.81818
40 | 2022-01-14 16:00 | 1.010242
41 | 2022-01-14 16:00 | 1.239214
42 | 2022-01-14 16:00 | 1.01509
43 | 2022-01-14 16:00 | 11.9
44 | 2022-01-14 16:00 | 0.41
45 | 2022-01-14 16:00 | 0.3
46 | 2022-01-14 16:00 | 0.7
47 | 2022-01-14 16:00 | 89.2
48 | 2022-01-14 16:00 | 8
49 | 2022-01-14 16:00 | 26.80631
50 | 2022-01-14 16:00 | 56.89126
51 | 2022-01-14 16:00 | 2030.645
52 | 2022-01-14 16:00 | 3.734736
53 | 2022-01-14 16:00 | 1356.391
54 | 2022-01-14 16:00 | 2280.28
55 | 2022-01-14 16:00 | 450.1357
1 | 2022-01-15 | 1.304086
2 | 2022-01-15 | 0.9128602
3 | 2022-01-15 | 0.3912258
4 | 2022-01-15 | 1248.326
5 | 2022-01-15 | 219.7243
6 | 2022-01-15 | 0.8675
7 | 2022-01-15 | 19.2
8 | 2022-01-15 | 41.55844
9 | 2022-01-15 | 1.277045
10 | 2022-01-15 | 1.165684
11 | 2022-01-15 | 0.9997209
12 | 2022-01-15 | 0.5293974
13 | 2022-01-15 | 0.3408583
14 | 2022-01-15 | 0.6938875
15 | 2022-01-15 | 2.700119
20 | 2022-01-15 | 0.2421456
21 | 2022-01-15 | 4.36314
22 | 2022-01-15 | 4.560427
23 | 2022-01-15 | 2.810364
24 | 2022-01-15 | 351.4279
25 | 2022-01-15 | 0.1333669
26 | 2022-01-15 | 611.0944
28 | 2022-01-15 | 104.7093
29 | 2022-01-15 | 55.5
30 | 2022-01-15 | 2816.746
31 | 2022-01-15 | 1.599404
32 | 2022-01-15 | 0
33 | 2022-01-15 | 0
34 | 2022-01-15 | 29.2589
35 | 2022-01-15 | 355.4741
36 | 2022-01-15 | 1.025066
37 | 2022-01-15 | 0.9827411
38 | 2022-01-15 | 7.063259
39 | 2022-01-15 | 50.8
40 | 2022-01-15 | 0.9899649
41 | 2022-01-15 | 1.21499
42 | 2022-01-15 | 0.9971914
43 | 2022-01-15 | 11.9
44 | 2022-01-15 | 0.41
45 | 2022-01-15 | 0.3
46 | 2022-01-15 | 0.7
47 | 2022-01-15 | 89
48 | 2022-01-15 | 8
49 | 2022-01-15 | 26.74114
50 | 2022-01-15 | 57.00214
51 | 2022-01-15 | 2057.011
52 | 2022-01-15 | 3.639958
53 | 2022-01-15 | 1141.997
54 | 2022-01-15 | 1915.472
55 | 2022-01-15 | 460.8022
1 | 2022-01-15 08:00 | 1.220214
2 | 2022-01-15 08:00 | 0.8541501
3 | 2022-01-15 08:00 | 0.3660643
4 | 2022-01-15 08:00 | 1243.348
5 | 2022-01-15 08:00 | 215.1759
6 | 2022-01-15 08:00 | 0.5675
7 | 2022-01-15 08:00 | 19
8 | 2022-01-15 08:00 | 44.39252
9 | 2022-01-15 08:00 | 1.286658
10 | 2022-01-15 08:00 | 1.132129
11 | 2022-01-15 08:00 | 0.9996913
12 | 2022-01-15 08:00 | 0.49624
13 | 2022-01-15 08:00 | 0.3195095
14 | 2022-01-15 08:00 | 0.6504277
15 | 2022-01-15 08:00 | 2.5061
20 | 2022-01-15 08:00 | 0.2603887
21 | 2022-01-15 08:00 | 4.198377
22 | 2022-01-15 08:00 | 4.639847
23 | 2022-01-15 08:00 | 2.728349
24 | 2022-01-15 08:00 | 366.3781
25 | 2022-01-15 08:00 | 0.1356895
26 | 2022-01-15 08:00 | 604.9141
28 | 2022-01-15 08:00 | 99.5569
29 | 2022-01-15 08:00 | 55
30 | 2022-01-15 08:00 | 2948.131
31 | 2022-01-15 08:00 | 1.702691
32 | 2022-01-15 08:00 | 0
33 | 2022-01-15 08:00 | 0
34 | 2022-01-15 08:00 | 26.47852
35 | 2022-01-15 08:00 | 281.9748
36 | 2022-01-15 08:00 | 1.036988
37 | 2022-01-15 08:00 | 0.9989744
38 | 2022-01-15 08:00 | 6.704476
39 | 2022-01-15 08:00 | 60
40 | 2022-01-15 08:00 | 0.9674647
41 | 2022-01-15 08:00 | 1.186864
42 | 2022-01-15 08:00 | 0.9771192
43 | 2022-01-15 08:00 | 11.9
44 | 2022-01-15 08:00 | 0.41
45 | 2022-01-15 08:00 | 0.3
46 | 2022-01-15 08:00 | 0.6
47 | 2022-01-15 08:00 | 89.5
48 | 2022-01-15 08:00 | 7.8
49 | 2022-01-15 08:00 | 26.67423
50 | 2022-01-15 08:00 | 56.82613
51 | 2022-01-15 08:00 | 2093.418
52 | 2022-01-15 08:00 | 3.618752
53 | 2022-01-15 08:00 | 1149.598
54 | 2022-01-15 08:00 | 1942.879
55 | 2022-01-15 08:00 | 467.026
1 | 2022-01-15 16:00 | 1.195814
2 | 2022-01-15 16:00 | 0.83707
3 | 2022-01-15 16:00 | 0.3587443
4 | 2022-01-15 16:00 | 1218.697
5 | 2022-01-15 16:00 | 237.7725
6 | 2022-01-15 16:00 | 0.8875
7 | 2022-01-15 16:00 | 0
8 | 2022-01-15 16:00 | 0
9 | 2022-01-15 16:00 | 1.223803
10 | 2022-01-15 16:00 | 1.156811
11 | 2022-01-15 16:00 | 0.9996609
12 | 2022-01-15 16:00 | 0.4927381
13 | 2022-01-15 16:00 | 0.3172548
14 | 2022-01-15 16:00 | 0.6458377
15 | 2022-01-15 16:00 | 3.148598
20 | 2022-01-15 16:00 | 0.2031579
21 | 2022-01-15 16:00 | 4.421341
22 | 2022-01-15 16:00 | 4.359584
23 | 2022-01-15 16:00 | 2.708966
24 | 2022-01-15 16:00 | 376.7811
25 | 2022-01-15 16:00 | 0.1274934
26 | 2022-01-15 16:00 | 628.8015
28 | 2022-01-15 16:00 | 118.4902
29 | 2022-01-15 16:00 | 50.5
30 | 2022-01-15 16:00 | 2984.078
31 | 2022-01-15 16:00 | 1.584628
32 | 2022-01-15 16:00 | 0
33 | 2022-01-15 16:00 | 0
34 | 2022-01-15 16:00 | 25.37332
35 | 2022-01-15 16:00 | 269.9401
36 | 2022-01-15 16:00 | 0.9974127
37 | 2022-01-15 16:00 | 0.9574899
38 | 2022-01-15 16:00 | 7.56994
39 | 2022-01-15 16:00 | 48.4
40 | 2022-01-15 16:00 | 0.9388984
41 | 2022-01-15 16:00 | 1.151624
42 | 2022-01-15 16:00 | 0.9537713
43 | 2022-01-15 16:00 | 11.8
44 | 2022-01-15 16:00 | 0.41
45 | 2022-01-15 16:00 | 0.2
46 | 2022-01-15 16:00 | 0.6
47 | 2022-01-15 16:00 | 89.7
48 | 2022-01-15 16:00 | 7.5
49 | 2022-01-15 16:00 | 26.51382
50 | 2022-01-15 16:00 | 56.70935
51 | 2022-01-15 16:00 | 2066.209
52 | 2022-01-15 16:00 | 3.464756
53 | 2022-01-15 16:00 | 1058.03
54 | 2022-01-15 16:00 | 1784.56
55 | 2022-01-15 16:00 | 486.8109
1 | 2022-01-16 | 0.4372618
2 | 2022-01-16 | 0.3060832
3 | 2022-01-16 | 0.1311785
4 | 2022-01-16 | 1128.205
5 | 2022-01-16 | 230.6606
6 | 2022-01-16 | 0.56
7 | 2022-01-16 | 16.5
8 | 2022-01-16 | 39.75904
9 | 2022-01-16 | 1.244845
10 | 2022-01-16 | 1.902993
11 | 2022-01-16 | 0.9999228
12 | 2022-01-16 | 0.1816563
13 | 2022-01-16 | 0.1169614
14 | 2022-01-16 | 0.2380991
15 | 2022-01-16 | 2.84579
20 | 2022-01-16 | 0.2271982
21 | 2022-01-16 | 4.354102
22 | 2022-01-16 | 1.518182
23 | 2022-01-16 | 0.9744329
24 | 2022-01-16 | 409.3755
25 | 2022-01-16 | 0.04439829
26 | 2022-01-16 | 444.7657
28 | 2022-01-16 | 97.56917
29 | 2022-01-16 | 16.5
30 | 2022-01-16 | 1691.682
31 | 2022-01-16 | 1.774796
32 | 2022-01-16 | 0
33 | 2022-01-16 | 0
34 | 2022-01-16 | 23.57339
35 | 2022-01-16 | 90.43851
36 | 2022-01-16 | 1.012887
37 | 2022-01-16 | 0.9757576
38 | 2022-01-16 | 7.199892
39 | 2022-01-16 | 43.33333
40 | 2022-01-16 | 0.9571099
41 | 2022-01-16 | 1.164892
42 | 2022-01-16 | 0.97117
43 | 2022-01-16 | 11.8
44 | 2022-01-16 | 0.41
45 | 2022-01-16 | 0.2
46 | 2022-01-16 | 0.6
47 | 2022-01-16 | 89.3
48 | 2022-01-16 | 7.9
49 | 2022-01-16 | 26.76489
50 | 2022-01-16 | 56.68197
51 | 2022-01-16 | 2029.306
52 | 2022-01-16 | 3.369037
53 | 2022-01-16 | 360.7906
54 | 2022-01-16 | 612.489
55 | 2022-01-16 | 503.8919
1 | 2022-01-16 08:00 | 1.208167
2 | 2022-01-16 08:00 | 0.8457172
3 | 2022-01-16 08:00 | 0.3624502
4 | 2022-01-16 08:00 | 1240.191
5 | 2022-01-16 08:00 | 203.4328
6 | 2022-01-16 08:00 | 0.9275
7 | 2022-01-16 08:00 | 0
8 | 2022-01-16 08:00 | 0
9 | 2022-01-16 08:00 | 1.265971
10 | 2022-01-16 08:00 | 1.064866
11 | 2022-01-16 08:00 | 0.9995097
12 | 2022-01-16 08:00 | 0.4914552
13 | 2022-01-16 08:00 | 0.3164288
14 | 2022-01-16 08:00 | 0.6441562
15 | 2022-01-16 08:00 | 2.741394
20 | 2022-01-16 08:00 | 0.2287734
21 | 2022-01-16 08:00 | 4.024696
22 | 2022-01-16 08:00 | 4.647412
23 | 2022-01-16 08:00 | 2.756388
24 | 2022-01-16 08:00 | 360.2536
25 | 2022-01-16 08:00 | 0.1359107
26 | 2022-01-16 08:00 | 477.9348
28 | 2022-01-16 08:00 | 78.78243
29 | 2022-01-16 08:00 | 55
30 | 2022-01-16 08:00 | 2772.469
31 | 2022-01-16 08:00 | 1.770873
32 | 2022-01-16 08:00 | 0
33 | 2022-01-16 08:00 | 0
34 | 2022-01-16 08:00 | 27.7381
35 | 2022-01-16 08:00 | 271.7357
36 | 2022-01-16 08:00 | 1.036506
37 | 2022-01-16 08:00 | 0.9798183
38 | 2022-01-16 08:00 | 6.766089
39 | 2022-01-16 08:00 | 53.7037
40 | 2022-01-16 08:00 | 0.9461975
41 | 2022-01-16 08:00 | 1.151275
42 | 2022-01-16 08:00 | 0.9613814
43 | 2022-01-16 08:00 | 11.9
44 | 2022-01-16 08:00 | 0.41
45 | 2022-01-16 08:00 | 0.3
46 | 2022-01-16 08:00 | 0.7
47 | 2022-01-16 08:00 | 89.4
48 | 2022-01-16 08:00 | 7.7
49 | 2022-01-16 08:00 | 26.71958
50 | 2022-01-16 08:00 | 56.59039
51 | 2022-01-16 08:00 | 2140.632
52 | 2022-01-16 08:00 | 3.615367
53 | 2022-01-16 08:00 | 1149.765
54 | 2022-01-16 08:00 | 1945.199
55 | 2022-01-16 08:00 | 467.9533
1 | 2022-01-16 16:00 | 1.311516
2 | 2022-01-16 16:00 | 0.9180613
3 | 2022-01-16 16:00 | 0.3934548
4 | 2022-01-16 16:00 | 1249.076
5 | 2022-01-16 16:00 | 180.2162
6 | 2022-01-16 16:00 | 0.7733333
7 | 2022-01-16 16:00 | 17
8 | 2022-01-16 16:00 | 38.63636
9 | 2022-01-16 16:00 | 1.279895
10 | 2022-01-16 16:00 | 1.093261
11 | 2022-01-16 16:00 | 0.9995308
12 | 2022-01-16 16:00 | 0.5286895
13 | 2022-01-16 16:00 | 0.3404025
14 | 2022-01-16 16:00 | 0.6929596
15 | 2022-01-16 16:00 | 2.623149
20 | 2022-01-16 16:00 | 0.2463155
21 | 2022-01-16 16:00 | 4.1995
22 | 2022-01-16 16:00 | 5.152418
23 | 2022-01-16 16:00 | 2.85423
24 | 2022-01-16 16:00 | 341.7002
25 | 2022-01-16 16:00 | 0.1506793
26 | 2022-01-16 16:00 | 510.3899
28 | 2022-01-16 16:00 | 46.70782
29 | 2022-01-16 16:00 | 62.5
30 | 2022-01-16 16:00 | 3098.803
31 | 2022-01-16 16:00 | 1.896057
32 | 2022-01-16 16:00 | 0
33 | 2022-01-16 16:00 | 0
34 | 2022-01-16 16:00 | 27.95459
35 | 2022-01-16 16:00 | 333.341
36 | 2022-01-16 16:00 | 1.034166
37 | 2022-01-16 16:00 | 0.9888325
38 | 2022-01-16 16:00 | 6.822649
39 | 2022-01-16 16:00 | 49.45454
40 | 2022-01-16 16:00 | 0.939832
41 | 2022-01-16 16:00 | 1.142278
42 | 2022-01-16 16:00 | 0.9545285
43 | 2022-01-16 16:00 | 11.8
44 | 2022-01-16 16:00 | 0.41
45 | 2022-01-16 16:00 | 0.3
46 | 2022-01-16 16:00 | 0.7
47 | 2022-01-16 16:00 | 89.8
48 | 2022-01-16 16:00 | 7.6
49 | 2022-01-16 16:00 | 26.7725
50 | 2022-01-16 16:00 | 56.49688
51 | 2022-01-16 16:00 | 2071.884
52 | 2022-01-16 16:00 | 3.727214
53 | 2022-01-16 16:00 | 1291.279
54 | 2022-01-16 16:00 | 2190.416
55 | 2022-01-16 16:00 | 455.116
1 | 2022-01-17 | 1.309572
2 | 2022-01-17 | 0.9167004
3 | 2022-01-17 | 0.3928716
4 | 2022-01-17 | 1250.685
5 | 2022-01-17 | 190.5835
6 | 2022-01-17 | 0.7525
7 | 2022-01-17 | 18.7
8 | 2022-01-17 | 41.74107
9 | 2022-01-17 | 1.250324
10 | 2022-01-17 | 1.126388
11 | 2022-01-17 | 0.9996059
12 | 2022-01-17 | 0.529177
13 | 2022-01-17 | 0.3407164
14 | 2022-01-17 | 0.6935986
15 | 2022-01-17 | 2.884924
20 | 2022-01-17 | 0.2228417
21 | 2022-01-17 | 4.326258
22 | 2022-01-17 | 4.994408
23 | 2022-01-17 | 2.835707
24 | 2022-01-17 | 335.4055
25 | 2022-01-17 | 0.1460584
26 | 2022-01-17 | 627.5693
28 | 2022-01-17 | 87.01295
29 | 2022-01-17 | 61
30 | 2022-01-17 | 3059.528
31 | 2022-01-17 | 1.759888
32 | 2022-01-17 | 0
33 | 2022-01-17 | 0
34 | 2022-01-17 | 27.95671
35 | 2022-01-17 | 333.3658
36 | 2022-01-17 | 1.015564
37 | 2022-01-17 | 0.9707956
38 | 2022-01-17 | 7.211182
39 | 2022-01-17 | 36.90141
40 | 2022-01-17 | 0.9652542
41 | 2022-01-17 | 1.166132
42 | 2022-01-17 | 0.9738762
43 | 2022-01-17 | 11.8
44 | 2022-01-17 | 0.41
45 | 2022-01-17 | 0.3
46 | 2022-01-17 | 0.7
47 | 2022-01-17 | 89.8
48 | 2022-01-17 | 7.5
49 | 2022-01-17 | 27.47326
50 | 2022-01-17 | 56.53992
51 | 2022-01-17 | 2078.686
52 | 2022-01-17 | 3.688221
53 | 2022-01-17 | 1248.908
54 | 2022-01-17 | 2113.415
55 | 2022-01-17 | 458.8147
1 | 2022-01-17 08:00 | 1.295373
2 | 2022-01-17 08:00 | 0.9067609
3 | 2022-01-17 08:00 | 0.3886118
4 | 2022-01-17 08:00 | 1250.001
5 | 2022-01-17 08:00 | 193.6549
6 | 2022-01-17 08:00 | 0.8025
7 | 2022-01-17 08:00 | 19
8 | 2022-01-17 08:00 | 41.75824
9 | 2022-01-17 08:00 | 1.171717
10 | 2022-01-17 08:00 | 1.136673
11 | 2022-01-17 08:00 | 0.9996225
12 | 2022-01-17 08:00 | 0.5254434
13 | 2022-01-17 08:00 | 0.3383125
14 | 2022-01-17 08:00 | 0.688705
15 | 2022-01-17 08:00 | 3.703447
20 | 2022-01-17 08:00 | 0.1779925
21 | 2022-01-17 08:00 | 4.912625
22 | 2022-01-17 08:00 | 5.005644
23 | 2022-01-17 08:00 | 2.826438
24 | 2022-01-17 08:00 | 362.7527
25 | 2022-01-17 08:00 | 0.146387
26 | 2022-01-17 08:00 | 603.553
28 | 2022-01-17 08:00 | 92.84611
29 | 2022-01-17 08:00 | 61.5
30 | 2022-01-17 08:00 | 3128.264
31 | 2022-01-17 08:00 | 1.873192
32 | 2022-01-17 08:00 | 0
33 | 2022-01-17 08:00 | 0
34 | 2022-01-17 08:00 | 27.63403
35 | 2022-01-17 08:00 | 333.3299
36 | 2022-01-17 08:00 | 0.9545454
37 | 2022-01-17 08:00 | 0.9206349
38 | 2022-01-17 08:00 | 8.616073
39 | 2022-01-17 08:00 | 31.35135
40 | 2022-01-17 08:00 | 0.9609713
41 | 2022-01-17 08:00 | 1.160407
42 | 2022-01-17 08:00 | 0.9702474
43 | 2022-01-17 08:00 | 11.6
44 | 2022-01-17 08:00 | 0.42
45 | 2022-01-17 08:00 | 0.3
46 | 2022-01-17 08:00 | 0.6
47 | 2022-01-17 08:00 | 90
48 | 2022-01-17 08:00 | 7.7
49 | 2022-01-17 08:00 | 26.82886
50 | 2022-01-17 08:00 | 56.42111
51 | 2022-01-17 08:00 | 2065.136
52 | 2022-01-17 08:00 | 3.648663
53 | 2022-01-17 08:00 | 1241.469
54 | 2022-01-17 08:00 | 2105.222
55 | 2022-01-17 08:00 | 464.7597
1 | 2022-01-17 16:00 | 1.283501
2 | 2022-01-17 16:00 | 0.8984505
3 | 2022-01-17 16:00 | 0.3850502
4 | 2022-01-17 16:00 | 1249.887
5 | 2022-01-17 16:00 | 195.2253
6 | 2022-01-17 16:00 | 0.728
7 | 2022-01-17 16:00 | 18.2
8 | 2022-01-17 16:00 | 40.26549
9 | 2022-01-17 16:00 | 1.235294
10 | 2022-01-17 16:00 | 1.083865
11 | 2022-01-17 16:00 | 0.9996158
12 | 2022-01-17 16:00 | 0.5145654
13 | 2022-01-17 16:00 | 0.3313085
14 | 2022-01-17 16:00 | 0.674447
15 | 2022-01-17 16:00 | 2.913777
20 | 2022-01-17 16:00 | 0.226023
21 | 2022-01-17 16:00 | 4.564542
22 | 2022-01-17 16:00 | 4.982949
23 | 2022-01-17 16:00 | 2.806428
24 | 2022-01-17 16:00 | 381.0423
25 | 2022-01-17 16:00 | 0.1457233
26 | 2022-01-17 16:00 | 641.0986
28 | 2022-01-17 16:00 | 92.86147
29 | 2022-01-17 16:00 | 60.5
30 | 2022-01-17 16:00 | 3001.301
31 | 2022-01-17 16:00 | 1.951808
32 | 2022-01-17 16:00 | 0
33 | 2022-01-17 16:00 | 0
34 | 2022-01-17 16:00 | 27.75322
35 | 2022-01-17 16:00 | 333.3293
36 | 2022-01-17 16:00 | 1.001279
37 | 2022-01-17 16:00 | 0.971831
38 | 2022-01-17 16:00 | 7.47832
39 | 2022-01-17 16:00 | 47.34848
40 | 2022-01-17 16:00 | 0.9645309
41 | 2022-01-17 16:00 | 1.162936
42 | 2022-01-17 16:00 | 0.9736215
43 | 2022-01-17 16:00 | 11.7
44 | 2022-01-17 16:00 | 0.42
45 | 2022-01-17 16:00 | 0.3
46 | 2022-01-17 16:00 | 0.7
47 | 2022-01-17 16:00 | 90.1
48 | 2022-01-17 16:00 | 7.6
49 | 2022-01-17 16:00 | 25.42529
50 | 2022-01-17 16:00 | 56.23737
51 | 2022-01-17 16:00 | 2056.082
52 | 2022-01-17 16:00 | 3.815202
53 | 2022-01-17 16:00 | 1256.156
54 | 2022-01-17 16:00 | 2140.467
55 | 2022-01-17 16:00 | 446.6297
1 | 2022-01-18 | 1.216013
2 | 2022-01-18 | 0.8512092
3 | 2022-01-18 | 0.3648039
4 | 2022-01-18 | 1250.236
5 | 2022-01-18 | 195.2456
6 | 2022-01-18 | 0.674
7 | 2022-01-18 | 19.5
8 | 2022-01-18 | 43.42984
9 | 2022-01-18 | 1.324538
10 | 2022-01-18 | 1.233596
11 | 2022-01-18 | 0.9996265
12 | 2022-01-18 | 0.4983063
13 | 2022-01-18 | 0.32084
14 | 2022-01-18 | 0.6531361
15 | 2022-01-18 | 2.190415
20 | 2022-01-18 | 0.295969
21 | 2022-01-18 | 3.821835
22 | 2022-01-18 | 4.76368
23 | 2022-01-18 | 2.731998
24 | 2022-01-18 | 386.1988
25 | 2022-01-18 | 0.1393109
26 | 2022-01-18 | 620.2034
28 | 2022-01-18 | 95.09003
29 | 2022-01-18 | 56
30 | 2022-01-18 | 3082.777
31 | 2022-01-18 | 1.978016
32 | 2022-01-18 | 0
33 | 2022-01-18 | 0
34 | 2022-01-18 | 27.6407
35 | 2022-01-18 | 333.3561
36 | 2022-01-18 | 1.073879
37 | 2022-01-18 | 1.03612
38 | 2022-01-18 | 6.01225
39 | 2022-01-18 | 53.1746
40 | 2022-01-18 | 0.9348819
41 | 2022-01-18 | 1.140083
42 | 2022-01-18 | 0.9543117
43 | 2022-01-18 | 11.7
44 | 2022-01-18 | 0.42
45 | 2022-01-18 | 0.3
46 | 2022-01-18 | 0.7
47 | 2022-01-18 | 89.5
48 | 2022-01-18 | 7.6
49 | 2022-01-18 | 23.11411
50 | 2022-01-18 | 56.49023
51 | 2022-01-18 | 2034.85
52 | 2022-01-18 | 3.568466
53 | 2022-01-18 | 1161.724
54 | 2022-01-18 | 1973.6
55 | 2022-01-18 | 476.0741
1 | 2022-01-18 08:00 | 1.318488
2 | 2022-01-18 08:00 | 0.9229417
3 | 2022-01-18 08:00 | 0.3955465
4 | 2022-01-18 08:00 | 1249.696
5 | 2022-01-18 08:00 | 218.4067
6 | 2022-01-18 08:00 | 0.8375
7 | 2022-01-18 08:00 | 19.3
8 | 2022-01-18 08:00 | 43.46847
9 | 2022-01-18 08:00 | 1.354362
10 | 2022-01-18 08:00 | 1.115879
11 | 2022-01-18 08:00 | 0.9996921
12 | 2022-01-18 08:00 | 0.5341544
13 | 2022-01-18 08:00 | 0.3439211
14 | 2022-01-18 08:00 | 0.7001225
15 | 2022-01-18 08:00 | 2.245963
20 | 2022-01-18 08:00 | 0.2847011
21 | 2022-01-18 08:00 | 3.765573
22 | 2022-01-18 08:00 | 4.862984
23 | 2022-01-18 08:00 | 2.842858
24 | 2022-01-18 08:00 | 385.3279
25 | 2022-01-18 08:00 | 0.142215
26 | 2022-01-18 08:00 | 648.1461
28 | 2022-01-18 08:00 | 113.0177
29 | 2022-01-18 08:00 | 60.5
30 | 2022-01-18 08:00 | 3008.869
31 | 2022-01-18 08:00 | 1.764268
32 | 2022-01-18 08:00 | 0
33 | 2022-01-18 08:00 | 0
34 | 2022-01-18 08:00 | 27.57668
35 | 2022-01-18 08:00 | 333.2963
36 | 2022-01-18 08:00 | 1.089933
37 | 2022-01-18 08:00 | 1.042355
38 | 2022-01-18 08:00 | 6.011536
39 | 2022-01-18 08:00 | 37.22222
40 | 2022-01-18 08:00 | 0.9109319
41 | 2022-01-18 08:00 | 1.111404
42 | 2022-01-18 08:00 | 0.9343848
43 | 2022-01-18 08:00 | 11.9
44 | 2022-01-18 08:00 | 0.49
45 | 2022-01-18 08:00 | 0.3
46 | 2022-01-18 08:00 | 0.8
47 | 2022-01-18 08:00 | 89.7
48 | 2022-01-18 08:00 | 7.7
49 | 2022-01-18 08:00 | 23.35109
50 | 2022-01-18 08:00 | 56.4292
51 | 2022-01-18 08:00 | 2051.835
52 | 2022-01-18 08:00 | 3.706986
53 | 2022-01-18 08:00 | 1211.001
54 | 2022-01-18 08:00 | 2054.726
55 | 2022-01-18 08:00 | 457.7081
1 | 2022-01-18 16:00 | 1.321586
2 | 2022-01-18 16:00 | 0.9251099
3 | 2022-01-18 16:00 | 0.3964757
4 | 2022-01-18 16:00 | 1249.839
5 | 2022-01-18 16:00 | 223.2456
6 | 2022-01-18 16:00 | 0.78
7 | 2022-01-18 16:00 | 19
8 | 2022-01-18 16:00 | 41.48472
9 | 2022-01-18 16:00 | 1.271782
10 | 2022-01-18 16:00 | 1.049464
11 | 2022-01-18 16:00 | 0.9996901
12 | 2022-01-18 16:00 | 0.5283946
13 | 2022-01-18 16:00 | 0.3402126
14 | 2022-01-18 16:00 | 0.6925731
15 | 2022-01-18 16:00 | 2.651671
20 | 2022-01-18 16:00 | 0.2417585
21 | 2022-01-18 16:00 | 4.150192
22 | 2022-01-18 16:00 | 4.902061
23 | 2022-01-18 16:00 | 2.847029
24 | 2022-01-18 16:00 | 388.4192
25 | 2022-01-18 16:00 | 0.1433578
26 | 2022-01-18 16:00 | 616.6458
28 | 2022-01-18 16:00 | 103.3748
29 | 2022-01-18 16:00 | 60
30 | 2022-01-18 16:00 | 2989.138
31 | 2022-01-18 16:00 | 1.739874
32 | 2022-01-18 16:00 | 0
33 | 2022-01-18 16:00 | 0
34 | 2022-01-18 16:00 | 27.05436
35 | 2022-01-18 16:00 | 333.3679
36 | 2022-01-18 16:00 | 1.03381
37 | 2022-01-18 16:00 | 0.9868819
38 | 2022-01-18 16:00 | 6.801863
39 | 2022-01-18 16:00 | 52.15686
40 | 2022-01-18 16:00 | 0.9069588
41 | 2022-01-18 16:00 | 1.106358
42 | 2022-01-18 16:00 | 0.9307829
43 | 2022-01-18 16:00 | 11.7
44 | 2022-01-18 16:00 | 0.49
45 | 2022-01-18 16:00 | 0.3
46 | 2022-01-18 16:00 | 0.7
47 | 2022-01-18 16:00 | 89.7
48 | 2022-01-18 16:00 | 7.7
49 | 2022-01-18 16:00 | 23.85595
50 | 2022-01-18 16:00 | 56.47592
51 | 2022-01-18 16:00 | 2037.116
52 | 2022-01-18 16:00 | 3.872099
53 | 2022-01-18 16:00 | 1248.716
54 | 2022-01-18 16:00 | 2117.92
55 | 2022-01-18 16:00 | 438.0257
1 | 2022-01-19 | 1.300491
2 | 2022-01-19 | 0.9103437
3 | 2022-01-19 | 0.3901473
4 | 2022-01-19 | 1250.06
5 | 2022-01-19 | 216.8677
6 | 2022-01-19 | 0.838
7 | 2022-01-19 | 19.2
8 | 2022-01-19 | 42.47788
9 | 2022-01-19 | 1.162469
10 | 2022-01-19 | 1.097871
11 | 2022-01-19 | 0.9996917
12 | 2022-01-19 | 0.5256599
13 | 2022-01-19 | 0.3384519
14 | 2022-01-19 | 0.6889888
15 | 2022-01-19 | 3.788905
20 | 2022-01-19 | 0.1744085
21 | 2022-01-19 | 4.963304
22 | 2022-01-19 | 4.819251
23 | 2022-01-19 | 2.82211
24 | 2022-01-19 | 345.5842
25 | 2022-01-19 | 0.140936
26 | 2022-01-19 | 626.5687
28 | 2022-01-19 | 118.657
29 | 2022-01-19 | 58
30 | 2022-01-19 | 3019.064
31 | 2022-01-19 | 1.593526
32 | 2022-01-19 | 0
33 | 2022-01-19 | 0
34 | 2022-01-19 | 27.20148
35 | 2022-01-19 | 333.3353
36 | 2022-01-19 | 0.9483627
37 | 2022-01-19 | 0.9147671
38 | 2022-01-19 | 8.75221
39 | 2022-01-19 | 34.45122
40 | 2022-01-19 | 0.9754938
41 | 2022-01-19 | 1.186927
42 | 2022-01-19 | 0.9778029
43 | 2022-01-19 | 11.7
44 | 2022-01-19 | 0.49
45 | 2022-01-19 | 0.3
46 | 2022-01-19 | 0.7
47 | 2022-01-19 | 89.6
48 | 2022-01-19 | 7.7
49 | 2022-01-19 | 23.9759
50 | 2022-01-19 | 56.55322
51 | 2022-01-19 | 2046.875
52 | 2022-01-19 | 3.728185
53 | 2022-01-19 | 1207.591
54 | 2022-01-19 | 2043.377
55 | 2022-01-19 | 453.8695
1 | 2022-01-19 08:00 | 0.5061636
2 | 2022-01-19 08:00 | 0.3543145
3 | 2022-01-19 08:00 | 0.1518491
4 | 2022-01-19 08:00 | 1189.228
5 | 2022-01-19 08:00 | 178.0241
6 | 2022-01-19 08:00 | 0.83
7 | 2022-01-19 08:00 | 0
8 | 2022-01-19 08:00 | 0
9 | 2022-01-19 08:00 | 1.182279
10 | 2022-01-19 08:00 | 1.179404
11 | 2022-01-19 08:00 | 0.9997675
12 | 2022-01-19 08:00 | 0.2101984
13 | 2022-01-19 08:00 | 0.1353386
14 | 2022-01-19 08:00 | 0.2755096
15 | 2022-01-19 08:00 | 3.4966
20 | 2022-01-19 08:00 | 0.1952856
21 | 2022-01-19 08:00 | 5.184096
22 | 2022-01-19 08:00 | 2.218333
23 | 2022-01-19 08:00 | 1.198199
24 | 2022-01-19 08:00 | 354.7719
25 | 2022-01-19 08:00 | 0.06487379
26 | 2022-01-19 08:00 | 521.4337
28 | 2022-01-19 08:00 | 59.92782
29 | 2022-01-19 08:00 | 25.5
30 | 2022-01-19 08:00 | 1610.519
31 | 2022-01-19 08:00 | 1.992831
32 | 2022-01-19 08:00 | 0
33 | 2022-01-19 08:00 | 0
34 | 2022-01-19 08:00 | 23.99517
35 | 2022-01-19 08:00 | 116.8914
36 | 2022-01-19 08:00 | 0.9518988
37 | 2022-01-19 08:00 | 0.9265873
38 | 2022-01-19 08:00 | 8.680696
39 | 2022-01-19 08:00 | 37.5
40 | 2022-01-19 08:00 | 0.9269652
41 | 2022-01-19 08:00 | 1.12783
42 | 2022-01-19 08:00 | 0.9367924
43 | 2022-01-19 08:00 | 11.6
44 | 2022-01-19 08:00 | 0.43
45 | 2022-01-19 08:00 | 0.3
46 | 2022-01-19 08:00 | 0.7
47 | 2022-01-19 08:00 | 89.3
48 | 2022-01-19 08:00 | 7.9
49 | 2022-01-19 08:00 | 24.22459
50 | 2022-01-19 08:00 | 56.33904
51 | 2022-01-19 08:00 | 2040.18
52 | 2022-01-19 08:00 | 3.40039
53 | 2022-01-19 08:00 | 527.1798
54 | 2022-01-19 08:00 | 897.2
55 | 2022-01-19 08:00 | 500.4974
1 | 2022-01-19 16:00 | 0.00694708
2 | 2022-01-19 16:00 | 0.004862956
3 | 2022-01-19 16:00 | 0.002084124
4 | 2022-01-19 16:00 | 1019.696
5 | 2022-01-19 16:00 | 103.826
6 | 2022-01-19 16:00 | 0
7 | 2022-01-19 16:00 | 0
8 | 2022-01-19 16:00 | 0
12 | 2022-01-19 16:00 | 0
13 | 2022-01-19 16:00 | 0
14 | 2022-01-19 16:00 | 0
22 | 2022-01-19 16:00 | 0
23 | 2022-01-19 16:00 | 0.01724333
24 | 2022-01-19 16:00 | 269.433
25 | 2022-01-19 16:00 | 0
26 | 2022-01-19 16:00 | 403.7635
28 | 2022-01-19 16:00 | 46.84293
29 | 2022-01-19 16:00 | 0
31 | 2022-01-19 16:00 | 2.595043
32 | 2022-01-19 16:00 | 0
33 | 2022-01-19 16:00 | 0
34 | 2022-01-19 16:00 | 22.4581
35 | 2022-01-19 16:00 | 0
36 | 2022-01-19 16:00 | 0.9572539
37 | 2022-01-19 16:00 | 0.9212363
38 | 2022-01-19 16:00 | 8.673019
40 | 2022-01-19 16:00 | 0
41 | 2022-01-19 16:00 | 0
42 | 2022-01-19 16:00 | 0
43 | 2022-01-19 16:00 | 12
44 | 2022-01-19 16:00 | 0.49
45 | 2022-01-19 16:00 | 4.4
46 | 2022-01-19 16:00 | 0.8
47 | 2022-01-19 16:00 | 87.1
48 | 2022-01-19 16:00 | 8.3
49 | 2022-01-19 16:00 | 32.30978
50 | 2022-01-19 16:00 | 57.43699
51 | 2022-01-19 16:00 | 2321.694
52 | 2022-01-19 16:00 | 3.712009
53 | 2022-01-19 16:00 | 0
54 | 2022-01-19 16:00 | 2435.687
55 | 2022-01-19 16:00 | 449.0542
1 | 2022-01-20 | 1.110187
2 | 2022-01-20 | 0.7771309
3 | 2022-01-20 | 0.3330561
4 | 2022-01-20 | 1215.88
5 | 2022-01-20 | 205.3564
6 | 2022-01-20 | 0.7725
7 | 2022-01-20 | 18.5
8 | 2022-01-20 | 41.76072
9 | 2022-01-20 | 1.118665
10 | 2022-01-20 | 1.16597
11 | 2022-01-20 | 0.9996675
12 | 2022-01-20 | 0.450162
13 | 2022-01-20 | 0.2898417
14 | 2022-01-20 | 0.5900328
15 | 2022-01-20 | 3.548383
20 | 2022-01-20 | 0.2085189
21 | 2022-01-20 | 6.120386
22 | 2022-01-20 | 4.373355
23 | 2022-01-20 | 2.547964
24 | 2022-01-20 | 312.2505
25 | 2022-01-20 | 0.1278961
26 | 2022-01-20 | 514.8474
28 | 2022-01-20 | 95.69201
29 | 2022-01-20 | 52.5
30 | 2022-01-20 | 2836.983
31 | 2022-01-20 | 1.52053
32 | 2022-01-20 | 0
33 | 2022-01-20 | 0
34 | 2022-01-20 | 27.53082
35 | 2022-01-20 | 321.86
36 | 2022-01-20 | 0.893696
37 | 2022-01-20 | 0.8803502
38 | 2022-01-20 | 9.668769
39 | 2022-01-20 | 27.07317
40 | 2022-01-20 | 0.9734671
41 | 2022-01-20 | 1.183919
42 | 2022-01-20 | 0.9852595
43 | 2022-01-20 | 11.9
44 | 2022-01-20 | 0.43
45 | 2022-01-20 | 0.2
46 | 2022-01-20 | 0.7
47 | 2022-01-20 | 89.6
48 | 2022-01-20 | 7.8
49 | 2022-01-20 | 24.02757
50 | 2022-01-20 | 56.55608
51 | 2022-01-20 | 2010.993
52 | 2022-01-20 | 3.687481
53 | 2022-01-20 | 1088.803
54 | 2022-01-20 | 1844.148
55 | 2022-01-20 | 459.3214
1 | 2022-01-20 08:00 | 1.290699
2 | 2022-01-20 08:00 | 0.9034894
3 | 2022-01-20 08:00 | 0.3872097
4 | 2022-01-20 08:00 | 1249.109
5 | 2022-01-20 08:00 | 249.0495
6 | 2022-01-20 08:00 | 1.002
7 | 2022-01-20 08:00 | 17.4
8 | 2022-01-20 08:00 | 41.03773
9 | 2022-01-20 08:00 | 1.262887
10 | 2022-01-20 08:00 | 1.11967
11 | 2022-01-20 08:00 | 0.9997443
12 | 2022-01-20 08:00 | 0.5152454
13 | 2022-01-20 08:00 | 0.3317464
14 | 2022-01-20 08:00 | 0.6753384
15 | 2022-01-20 08:00 | 2.657773
20 | 2022-01-20 08:00 | 0.2476445
21 | 2022-01-20 08:00 | 4.396298
22 | 2022-01-20 08:00 | 4.886587
23 | 2022-01-20 08:00 | 2.817328
24 | 2022-01-20 08:00 | 417.4594
25 | 2022-01-20 08:00 | 0.1429052
26 | 2022-01-20 08:00 | 536.4801
28 | 2022-01-20 08:00 | 138.6893
29 | 2022-01-20 08:00 | 59.5
30 | 2022-01-20 08:00 | 2979.419
31 | 2022-01-20 08:00 | 1.67621
32 | 2022-01-20 08:00 | 0
33 | 2022-01-20 08:00 | 0
34 | 2022-01-20 08:00 | 29.41289
35 | 2022-01-20 08:00 | 416.6238
36 | 2022-01-20 08:00 | 1.020619
37 | 2022-01-20 08:00 | 0.9879032
38 | 2022-01-20 08:00 | 7.054072
39 | 2022-01-20 08:00 | 41.78082
40 | 2022-01-20 08:00 | 0.9588163
41 | 2022-01-20 08:00 | 1.165753
42 | 2022-01-20 08:00 | 0.9717752
43 | 2022-01-20 08:00 | 11.6
44 | 2022-01-20 08:00 | 0.4
45 | 2022-01-20 08:00 | 0.3
46 | 2022-01-20 08:00 | 0.7
47 | 2022-01-20 08:00 | 89.4
48 | 2022-01-20 08:00 | 7.7
49 | 2022-01-20 08:00 | 23.95832
50 | 2022-01-20 08:00 | 56.41901
51 | 2022-01-20 08:00 | 1995.077
52 | 2022-01-20 08:00 | 3.891545
53 | 2022-01-20 08:00 | 1250.121
54 | 2022-01-20 08:00 | 2116.684
55 | 2022-01-20 08:00 | 435.093
1 | 2022-01-20 16:00 | 1.255655
2 | 2022-01-20 16:00 | 0.8789582
3 | 2022-01-20 16:00 | 0.3766964
4 | 2022-01-20 16:00 | 1248.577
5 | 2022-01-20 16:00 | 249.9569
6 | 2022-01-20 16:00 | 1.125
7 | 2022-01-20 16:00 | 17.3
8 | 2022-01-20 16:00 | 40.61033
9 | 2022-01-20 16:00 | 1.28534
10 | 2022-01-20 16:00 | 1.032418
11 | 2022-01-20 16:00 | 0.9997519
12 | 2022-01-20 16:00 | 0.5014458
13 | 2022-01-20 16:00 | 0.3228614
14 | 2022-01-20 16:00 | 0.6572511
15 | 2022-01-20 16:00 | 2.618835
20 | 2022-01-20 16:00 | 0.2492821
21 | 2022-01-20 16:00 | 4.290944
22 | 2022-01-20 16:00 | 4.634553
23 | 2022-01-20 16:00 | 2.777181
24 | 2022-01-20 16:00 | 448.8856
25 | 2022-01-20 16:00 | 0.1355346
26 | 2022-01-20 16:00 | 562.9609
28 | 2022-01-20 16:00 | 127.5813
29 | 2022-01-20 16:00 | 57
30 | 2022-01-20 16:00 | 2761.607
31 | 2022-01-20 16:00 | 1.795852
32 | 2022-01-20 16:00 | 0
33 | 2022-01-20 16:00 | 0
34 | 2022-01-20 16:00 | 28.29966
35 | 2022-01-20 16:00 | 343.2591
36 | 2022-01-20 16:00 | 1.032722
37 | 2022-01-20 16:00 | 0.9899194
38 | 2022-01-20 16:00 | 6.909779
39 | 2022-01-20 16:00 | 43.85965
40 | 2022-01-20 16:00 | 0.9654599
41 | 2022-01-20 16:00 | 1.173798
42 | 2022-01-20 16:00 | 0.9780194
43 | 2022-01-20 16:00 | 11.7
44 | 2022-01-20 16:00 | 0.4
45 | 2022-01-20 16:00 | 0.3
46 | 2022-01-20 16:00 | 0.7
47 | 2022-01-20 16:00 | 89.7
48 | 2022-01-20 16:00 | 7.8
49 | 2022-01-20 16:00 | 24.01848
50 | 2022-01-20 16:00 | 56.49697
51 | 2022-01-20 16:00 | 2054.634
52 | 2022-01-20 16:00 | 3.885623
53 | 2022-01-20 16:00 | 1186.797
54 | 2022-01-20 16:00 | 2006.126
55 | 2022-01-20 16:00 | 435.0319
1 | 2022-01-21 | 1.247982
2 | 2022-01-21 | 0.8735871
3 | 2022-01-21 | 0.3743944
4 | 2022-01-21 | 1250.763
5 | 2022-01-21 | 213.308
6 | 2022-01-21 | 1.0525
7 | 2022-01-21 | 16.8
8 | 2022-01-21 | 39.81042
9 | 2022-01-21 | 1.176471
10 | 2022-01-21 | 1.125608
11 | 2022-01-21 | 0.9996901
12 | 2022-01-21 | 0.5089462
13 | 2022-01-21 | 0.3276906
14 | 2022-01-21 | 0.6670818
15 | 2022-01-21 | 3.349802
20 | 2022-01-21 | 0.2093585
21 | 2022-01-21 | 5.415655
22 | 2022-01-21 | 4.702312
23 | 2022-01-21 | 2.766096
24 | 2022-01-21 | 400.5709
25 | 2022-01-21 | 0.1375162
26 | 2022-01-21 | 649.2407
28 | 2022-01-21 | 107.1957
29 | 2022-01-21 | 57.5
30 | 2022-01-21 | 2916.17
31 | 2022-01-21 | 1.877899
32 | 2022-01-21 | 0
33 | 2022-01-21 | 0
34 | 2022-01-21 | 28.17757
35 | 2022-01-21 | 333.3438
36 | 2022-01-21 | 0.9449311
37 | 2022-01-21 | 0.9353234
38 | 2022-01-21 | 8.765456
39 | 2022-01-21 | 42.30769
40 | 2022-01-21 | 0.9749905
41 | 2022-01-21 | 1.190936
42 | 2022-01-21 | 0.9910402
43 | 2022-01-21 | 11.7
44 | 2022-01-21 | 0.4
45 | 2022-01-21 | 0.3
46 | 2022-01-21 | 0.7
47 | 2022-01-21 | 89.5
48 | 2022-01-21 | 7.8
49 | 2022-01-21 | 24.09471
50 | 2022-01-21 | 56.56594
51 | 2022-01-21 | 2055.063
52 | 2022-01-21 | 3.615521
53 | 2022-01-21 | 1163.418
54 | 2022-01-21 | 1963.186
55 | 2022-01-21 | 466.7183
1 | 2022-01-21 08:00 | 1.27897
2 | 2022-01-21 08:00 | 0.895279
3 | 2022-01-21 08:00 | 0.383691
4 | 2022-01-21 08:00 | 1250.763
5 | 2022-01-21 08:00 | 242.4366
6 | 2022-01-21 08:00 | 0.829
7 | 2022-01-21 08:00 | 18.2
8 | 2022-01-21 08:00 | 41.83908
9 | 2022-01-21 08:00 | 1.194724
10 | 2022-01-21 08:00 | 1.089856
11 | 2022-01-21 08:00 | 0.9997515
12 | 2022-01-21 08:00 | 0.519875
13 | 2022-01-21 08:00 | 0.3347272
14 | 2022-01-21 08:00 | 0.6814064
15 | 2022-01-21 08:00 | 3.211805
20 | 2022-01-21 08:00 | 0.2133202
21 | 2022-01-21 08:00 | 5.10781
22 | 2022-01-21 08:00 | 4.667744
23 | 2022-01-21 08:00 | 2.799464
24 | 2022-01-21 08:00 | 432.7209
25 | 2022-01-21 08:00 | 0.1365053
26 | 2022-01-21 08:00 | 590.503
28 | 2022-01-21 08:00 | 123.2609
29 | 2022-01-21 08:00 | 56.5
30 | 2022-01-21 08:00 | 2913.146
31 | 2022-01-21 08:00 | 1.784883
32 | 2022-01-21 08:00 | 0
33 | 2022-01-21 08:00 | 0
34 | 2022-01-21 08:00 | 27.00029
35 | 2022-01-21 08:00 | 300.3873
36 | 2022-01-21 08:00 | 0.9648241
37 | 2022-01-21 08:00 | 0.9529058
38 | 2022-01-21 08:00 | 8.319616
39 | 2022-01-21 08:00 | 31.09091
40 | 2022-01-21 08:00 | 1.013162
41 | 2022-01-21 08:00 | 1.23906
42 | 2022-01-21 08:00 | 1.025301
43 | 2022-01-21 08:00 | 11.8
44 | 2022-01-21 08:00 | 0.43
45 | 2022-01-21 08:00 | 0.2
46 | 2022-01-21 08:00 | 0.6
47 | 2022-01-21 08:00 | 89.6
48 | 2022-01-21 08:00 | 7.8
49 | 2022-01-21 08:00 | 25.62541
50 | 2022-01-21 08:00 | 57.03936
51 | 2022-01-21 08:00 | 2072.247
52 | 2022-01-21 08:00 | 3.637456
53 | 2022-01-21 08:00 | 1168.662
54 | 2022-01-21 08:00 | 1957.717
55 | 2022-01-21 08:00 | 460.5357
1 | 2022-01-21 16:00 | 1.228339
2 | 2022-01-21 16:00 | 0.8598372
3 | 2022-01-21 16:00 | 0.3685016
4 | 2022-01-21 16:00 | 1250.763
5 | 2022-01-21 16:00 | 211.8867
6 | 2022-01-21 16:00 | 0.965
7 | 2022-01-21 16:00 | 20.2
8 | 2022-01-21 16:00 | 48.09524
9 | 2022-01-21 16:00 | 1.193955
10 | 2022-01-21 16:00 | 1.021084
11 | 2022-01-21 16:00 | 0.9996874
12 | 2022-01-21 16:00 | 0.4994157
13 | 2022-01-21 16:00 | 0.3215543
14 | 2022-01-21 16:00 | 0.6545902
15 | 2022-01-21 16:00 | 3.394778
20 | 2022-01-21 16:00 | 0.1967818
21 | 2022-01-21 16:00 | 4.927432
22 | 2022-01-21 16:00 | 4.670043
23 | 2022-01-21 16:00 | 2.743582
24 | 2022-01-21 16:00 | 382.7009
25 | 2022-01-21 16:00 | 0.1365725
26 | 2022-01-21 16:00 | 631.8044
28 | 2022-01-21 16:00 | 108.5643
29 | 2022-01-21 16:00 | 56
30 | 2022-01-21 16:00 | 2828.921
31 | 2022-01-21 16:00 | 1.806158
32 | 2022-01-21 16:00 | 0
33 | 2022-01-21 16:00 | 0
34 | 2022-01-21 16:00 | 26.49063
35 | 2022-01-21 16:00 | 261.5844
36 | 2022-01-21 16:00 | 0.9672544
37 | 2022-01-21 16:00 | 0.9386138
38 | 2022-01-21 16:00 | 8.322209
39 | 2022-01-21 16:00 | 35.8209
40 | 2022-01-21 16:00 | 0.9808626
41 | 2022-01-21 16:00 | 1.198339
42 | 2022-01-21 16:00 | 0.995532
43 | 2022-01-21 16:00 | 11.7
44 | 2022-01-21 16:00 | 0.43
45 | 2022-01-21 16:00 | 0.3
46 | 2022-01-21 16:00 | 0.7
47 | 2022-01-21 16:00 | 89.4
48 | 2022-01-21 16:00 | 7.9
49 | 2022-01-21 16:00 | 25.18751
50 | 2022-01-21 16:00 | 56.71014
51 | 2022-01-21 16:00 | 2130.167
52 | 2022-01-21 16:00 | 3.639746
53 | 2022-01-21 16:00 | 1164.616
54 | 2022-01-21 16:00 | 1958.471
55 | 2022-01-21 16:00 | 462.0229
1 | 2022-01-22 | 1.242438
2 | 2022-01-22 | 0.8697063
3 | 2022-01-22 | 0.3727313
4 | 2022-01-22 | 1250.763
5 | 2022-01-22 | 198.5886
6 | 2022-01-22 | 1.00075
7 | 2022-01-22 | 17
8 | 2022-01-22 | 43.58974
9 | 2022-01-22 | 1.292588
10 | 2022-01-22 | 0.9902142
11 | 2022-01-22 | 0.9996238
12 | 2022-01-22 | 0.5035737
13 | 2022-01-22 | 0.3242314
14 | 2022-01-22 | 0.6600401
15 | 2022-01-22 | 2.382323
20 | 2022-01-22 | 0.2798537
21 | 2022-01-22 | 4.293118
22 | 2022-01-22 | 4.772397
23 | 2022-01-22 | 2.751405
24 | 2022-01-22 | 388.8465
25 | 2022-01-22 | 0.1395658
26 | 2022-01-22 | 671.1156
28 | 2022-01-22 | 107.5186
29 | 2022-01-22 | 58
30 | 2022-01-22 | 2885.17
31 | 2022-01-22 | 1.958051
32 | 2022-01-22 | 0
33 | 2022-01-22 | 0
34 | 2022-01-22 | 26.18933
35 | 2022-01-22 | 262.2958
36 | 2022-01-22 | 1.037711
37 | 2022-01-22 | 1.01222
38 | 2022-01-22 | 6.675441
39 | 2022-01-22 | 51.53846
40 | 2022-01-22 | 0.9679531
41 | 2022-01-22 | 1.18513
42 | 2022-01-22 | 0.9859344
43 | 2022-01-22 | 11.7
44 | 2022-01-22 | 0.43
45 | 2022-01-22 | 0.3
46 | 2022-01-22 | 0.7
47 | 2022-01-22 | 89.4
48 | 2022-01-22 | 8
49 | 2022-01-22 | 25.42904
50 | 2022-01-22 | 56.82027
51 | 2022-01-22 | 2115.747
52 | 2022-01-22 | 3.675524
53 | 2022-01-22 | 1197.425
54 | 2022-01-22 | 2011.873
55 | 2022-01-22 | 457.123
1 | 2022-01-22 08:00 | 0.5537789
2 | 2022-01-22 08:00 | 0.3876452
3 | 2022-01-22 08:00 | 0.1661337
4 | 2022-01-22 08:00 | 1250.763
5 | 2022-01-22 08:00 | 227.2952
6 | 2022-01-22 08:00 | 0.545
7 | 2022-01-22 08:00 | 0
8 | 2022-01-22 08:00 | 0
9 | 2022-01-22 08:00 | 1.220207
10 | 2022-01-22 08:00 | 1.517907
11 | 2022-01-22 08:00 | 0.9998372
12 | 2022-01-22 08:00 | 0.2282914
13 | 2022-01-22 08:00 | 0.1469879
14 | 2022-01-22 08:00 | 0.2992242
15 | 2022-01-22 08:00 | 3.104203
20 | 2022-01-22 08:00 | 0.205831
21 | 2022-01-22 08:00 | 4.389946
22 | 2022-01-22 08:00 | 2.064244
23 | 2022-01-22 08:00 | 1.228928
24 | 2022-01-22 08:00 | 339.0123
25 | 2022-01-22 08:00 | 0.06036755
26 | 2022-01-22 08:00 | 440.1115
28 | 2022-01-22 08:00 | 75.35297
29 | 2022-01-22 08:00 | 24.5
30 | 2022-01-22 08:00 | 1747.684
31 | 2022-01-22 08:00 | 1.491506
32 | 2022-01-22 08:00 | 0
33 | 2022-01-22 08:00 | 0
34 | 2022-01-22 08:00 | 24.30921
35 | 2022-01-22 08:00 | 103.6156
36 | 2022-01-22 08:00 | 0.9974093
37 | 2022-01-22 08:00 | 0.9651639
38 | 2022-01-22 08:00 | 7.494149
39 | 2022-01-22 08:00 | 53.63636
40 | 2022-01-22 08:00 | 0.9353213
41 | 2022-01-22 08:00 | 1.143893
42 | 2022-01-22 08:00 | 0.959838
43 | 2022-01-22 08:00 | 11.6
44 | 2022-01-22 08:00 | 0.43
45 | 2022-01-22 08:00 | 0.3
46 | 2022-01-22 08:00 | 0.8
47 | 2022-01-22 08:00 | 89.6
48 | 2022-01-22 08:00 | 7.9
49 | 2022-01-22 08:00 | 25.31254
50 | 2022-01-22 08:00 | 56.74025
51 | 2022-01-22 08:00 | 2361.382
52 | 2022-01-22 08:00 | 3.472703
53 | 2022-01-22 08:00 | 498.9769
54 | 2022-01-22 08:00 | 845.024
55 | 2022-01-22 08:00 | 487.6643
1 | 2022-01-22 16:00 | 1.269298
2 | 2022-01-22 16:00 | 0.8885089
3 | 2022-01-22 16:00 | 0.3807895
4 | 2022-01-22 16:00 | 1250.763
5 | 2022-01-22 16:00 | 197.952
6 | 2022-01-22 16:00 | 0.7425
7 | 2022-01-22 16:00 | 16.2
8 | 2022-01-22 16:00 | 40.39901
9 | 2022-01-22 16:00 | 1.220439
10 | 2022-01-22 16:00 | 1.063476
11 | 2022-01-22 16:00 | 0.9996323
12 | 2022-01-22 16:00 | 0.5138361
13 | 2022-01-22 16:00 | 0.330839
14 | 2022-01-22 16:00 | 0.6734912
15 | 2022-01-22 16:00 | 2.97695
20 | 2022-01-22 16:00 | 0.2276635
21 | 2022-01-22 16:00 | 4.883133
22 | 2022-01-22 16:00 | 4.791842
23 | 2022-01-22 16:00 | 2.798538
24 | 2022-01-22 16:00 | 330.0067
25 | 2022-01-22 16:00 | 0.1401345
26 | 2022-01-22 16:00 | 542.7827
28 | 2022-01-22 16:00 | 108.9947
29 | 2022-01-22 16:00 | 58
30 | 2022-01-22 16:00 | 2952.388
31 | 2022-01-22 16:00 | 1.667104
32 | 2022-01-22 16:00 | 0
33 | 2022-01-22 16:00 | 0
34 | 2022-01-22 16:00 | 26.49579
35 | 2022-01-22 16:00 | 283.0526
36 | 2022-01-22 16:00 | 0.9847973
37 | 2022-01-22 16:00 | 0.9691482
38 | 2022-01-22 16:00 | 7.860084
39 | 2022-01-22 16:00 | 49.52381
40 | 2022-01-22 16:00 | 0.9519557
41 | 2022-01-22 16:00 | 1.164205
42 | 2022-01-22 16:00 | 0.9741288
43 | 2022-01-22 16:00 | 11.7
44 | 2022-01-22 16:00 | 0.43
45 | 2022-01-22 16:00 | 0.3
46 | 2022-01-22 16:00 | 0.7
47 | 2022-01-22 16:00 | 89.5
48 | 2022-01-22 16:00 | 8
49 | 2022-01-22 16:00 | 25.32278
50 | 2022-01-22 16:00 | 56.81295
51 | 2022-01-22 16:00 | 2086.219
52 | 2022-01-22 16:00 | 3.692038
53 | 2022-01-22 16:00 | 1199.892
54 | 2022-01-22 16:00 | 2024.462
55 | 2022-01-22 16:00 | 456.9845
1 | 2022-01-23 | 1.277569
2 | 2022-01-23 | 0.8942982
3 | 2022-01-23 | 0.3832707
4 | 2022-01-23 | 1250.763
5 | 2022-01-23 | 240.2017
6 | 2022-01-23 | 0.9625
7 | 2022-01-23 | 17.2
8 | 2022-01-23 | 41.247
9 | 2022-01-23 | 1.224204
10 | 2022-01-23 | 1.006239
11 | 2022-01-23 | 0.9997403
12 | 2022-01-23 | 0.5133461
13 | 2022-01-23 | 0.3305236
14 | 2022-01-23 | 0.6728489
15 | 2022-01-23 | 3.018876
20 | 2022-01-23 | 0.2254681
21 | 2022-01-23 | 4.949251
22 | 2022-01-23 | 4.656625
23 | 2022-01-23 | 2.809759
24 | 2022-01-23 | 416.0759
25 | 2022-01-23 | 0.1361801
26 | 2022-01-23 | 608.7746
28 | 2022-01-23 | 132.0351
29 | 2022-01-23 | 57
30 | 2022-01-23 | 2742.732
31 | 2022-01-23 | 1.732194
32 | 2022-01-23 | 0
33 | 2022-01-23 | 0
34 | 2022-01-23 | 27.53629
35 | 2022-01-23 | 295.1473
36 | 2022-01-23 | 0.9821656
37 | 2022-01-23 | 0.961962
38 | 2022-01-23 | 7.968126
39 | 2022-01-23 | 52.6087
40 | 2022-01-23 | 0.95145
41 | 2022-01-23 | 1.15976
42 | 2022-01-23 | 0.9729759
43 | 2022-01-23 | 11.7
44 | 2022-01-23 | 0.43
45 | 2022-01-23 | 0.3
46 | 2022-01-23 | 0.7
47 | 2022-01-23 | 89.7
48 | 2022-01-23 | 7.9
49 | 2022-01-23 | 25.02146
50 | 2022-01-23 | 56.79609
51 | 2022-01-23 | 2106.076
52 | 2022-01-23 | 3.790995
53 | 2022-01-23 | 1185.274
54 | 2022-01-23 | 1993.133
55 | 2022-01-23 | 443.5723
1 | 2022-01-23 08:00 | 1.282113
2 | 2022-01-23 08:00 | 0.8974792
3 | 2022-01-23 08:00 | 0.3846339
4 | 2022-01-23 08:00 | 1250.095
5 | 2022-01-23 08:00 | 246.7818
6 | 2022-01-23 08:00 | 0.9725
7 | 2022-01-23 08:00 | 18.8
8 | 2022-01-23 08:00 | 42.15247
9 | 2022-01-23 08:00 | 1.224777
10 | 2022-01-23 08:00 | 1.128428
11 | 2022-01-23 08:00 | 0.9997619
12 | 2022-01-23 08:00 | 0.5187604
13 | 2022-01-23 08:00 | 0.3340096
14 | 2022-01-23 08:00 | 0.6799455
15 | 2022-01-23 08:00 | 2.971756
20 | 2022-01-23 08:00 | 0.2270845
21 | 2022-01-23 08:00 | 4.836379
22 | 2022-01-23 08:00 | 4.510228
23 | 2022-01-23 08:00 | 2.814847
24 | 2022-01-23 08:00 | 414.854
25 | 2022-01-23 08:00 | 0.1318988
26 | 2022-01-23 08:00 | 611.7922
28 | 2022-01-23 08:00 | 126.888
29 | 2022-01-23 08:00 | 55
30 | 2022-01-23 08:00 | 2819.963
31 | 2022-01-23 08:00 | 1.681056
32 | 2022-01-23 08:00 | 0
33 | 2022-01-23 08:00 | 0
34 | 2022-01-23 08:00 | 28.20189
35 | 2022-01-23 08:00 | 337.6438
36 | 2022-01-23 08:00 | 0.9872286
37 | 2022-01-23 08:00 | 0.9686869
38 | 2022-01-23 08:00 | 7.808134
39 | 2022-01-23 08:00 | 46.41509
40 | 2022-01-23 08:00 | 0.9310218
41 | 2022-01-23 08:00 | 1.135255
42 | 2022-01-23 08:00 | 0.955219
43 | 2022-01-23 08:00 | 11.6
44 | 2022-01-23 08:00 | 0.4
45 | 2022-01-23 08:00 | 0.3
46 | 2022-01-23 08:00 | 0.7
47 | 2022-01-23 08:00 | 89.5
48 | 2022-01-23 08:00 | 8.1
49 | 2022-01-23 08:00 | 25.3603
50 | 2022-01-23 08:00 | 56.73761
51 | 2022-01-23 08:00 | 2060.57
52 | 2022-01-23 08:00 | 3.697951
53 | 2022-01-23 08:00 | 1132.92
54 | 2022-01-23 08:00 | 1907.103
55 | 2022-01-23 08:00 | 455.212
1 | 2022-01-23 16:00 | 1.262107
2 | 2022-01-23 16:00 | 0.8834749
3 | 2022-01-23 16:00 | 0.3786321
4 | 2022-01-23 16:00 | 1250.488
5 | 2022-01-23 16:00 | 217.719
6 | 2022-01-23 16:00 | 0.75
7 | 2022-01-23 16:00 | 18.5
8 | 2022-01-23 16:00 | 41.8552
9 | 2022-01-23 16:00 | 1.241873
10 | 2022-01-23 16:00 | 1.166612
11 | 2022-01-23 16:00 | 0.9996814
12 | 2022-01-23 16:00 | 0.5084882
13 | 2022-01-23 16:00 | 0.3273957
14 | 2022-01-23 16:00 | 0.6664816
15 | 2022-01-23 16:00 | 2.81398
20 | 2022-01-23 16:00 | 0.237349
21 | 2022-01-23 16:00 | 4.642402
22 | 2022-01-23 16:00 | 5.143127
23 | 2022-01-23 16:00 | 2.805543
24 | 2022-01-23 16:00 | 374.787
25 | 2022-01-23 16:00 | 0.1504076
26 | 2022-01-23 16:00 | 615.9528
28 | 2022-01-23 16:00 | 110.4204
29 | 2022-01-23 16:00 | 63
30 | 2022-01-23 16:00 | 3165.435
31 | 2022-01-23 16:00 | 1.721426
32 | 2022-01-23 16:00 | 0
33 | 2022-01-23 16:00 | 0
34 | 2022-01-23 16:00 | 29.09066
35 | 2022-01-23 16:00 | 406.1725
36 | 2022-01-23 16:00 | 1.0013
37 | 2022-01-23 16:00 | 0.9804928
38 | 2022-01-23 16:00 | 7.456382
39 | 2022-01-23 16:00 | 40.36364
40 | 2022-01-23 16:00 | 0.9210386
41 | 2022-01-23 16:00 | 1.122503
42 | 2022-01-23 16:00 | 0.9463007
43 | 2022-01-23 16:00 | 11.7
44 | 2022-01-23 16:00 | 0.4
45 | 2022-01-23 16:00 | 0.3
46 | 2022-01-23 16:00 | 0.7
47 | 2022-01-23 16:00 | 89.9
48 | 2022-01-23 16:00 | 7.8
49 | 2022-01-23 16:00 | 25.02683
50 | 2022-01-23 16:00 | 56.63225
51 | 2022-01-23 16:00 | 1992.75
52 | 2022-01-23 16:00 | 3.75646
53 | 2022-01-23 16:00 | 1295.632
54 | 2022-01-23 16:00 | 2191.296
55 | 2022-01-23 16:00 | 450.2362
1 | 2022-01-24 | 1.358767
2 | 2022-01-24 | 0.9511369
3 | 2022-01-24 | 0.4076301
4 | 2022-01-24 | 1250.322
5 | 2022-01-24 | 214.9084
6 | 2022-01-24 | 0.8375
7 | 2022-01-24 | 18.4
8 | 2022-01-24 | 42.00913
9 | 2022-01-24 | 1.250965
10 | 2022-01-24 | 1.127269
11 | 2022-01-24 | 0.9996918
12 | 2022-01-24 | 0.5429173
13 | 2022-01-24 | 0.3495632
14 | 2022-01-24 | 0.7116082
15 | 2022-01-24 | 2.742579
20 | 2022-01-24 | 0.243552
21 | 2022-01-24 | 4.59815
22 | 2022-01-24 | 5.033101
23 | 2022-01-24 | 2.907495
24 | 2022-01-24 | 388.8164
25 | 2022-01-24 | 0.1471899
26 | 2022-01-24 | 615.7485
28 | 2022-01-24 | 97.64159
29 | 2022-01-24 | 61.5
30 | 2022-01-24 | 3048.236
31 | 2022-01-24 | 1.809219
32 | 2022-01-24 | 0
33 | 2022-01-24 | 0
34 | 2022-01-24 | 29.4705
35 | 2022-01-24 | 416.648
36 | 2022-01-24 | 1.007722
37 | 2022-01-24 | 0.9828109
38 | 2022-01-24 | 7.340729
39 | 2022-01-24 | 46.41509
40 | 2022-01-24 | 0.8706567
41 | 2022-01-24 | 1.066064
42 | 2022-01-24 | 0.9021294
43 | 2022-01-24 | 11.7
44 | 2022-01-24 | 0.4
45 | 2022-01-24 | 0.3
46 | 2022-01-24 | 0.7
47 | 2022-01-24 | 89.7
48 | 2022-01-24 | 7.9
49 | 2022-01-24 | 25.28678
50 | 2022-01-24 | 56.6466
51 | 2022-01-24 | 1987.676
52 | 2022-01-24 | 3.861275
53 | 2022-01-24 | 1286.012
54 | 2022-01-24 | 2174.658
55 | 2022-01-24 | 437.9404
1 | 2022-01-24 08:00 | 1.331546
2 | 2022-01-24 08:00 | 0.9320823
3 | 2022-01-24 08:00 | 0.3994639
4 | 2022-01-24 08:00 | 1250.174
5 | 2022-01-24 08:00 | 239.8248
6 | 2022-01-24 08:00 | 1.2175
7 | 2022-01-24 08:00 | 19
8 | 2022-01-24 08:00 | 41.9426
9 | 2022-01-24 08:00 | 1.239796
10 | 2022-01-24 08:00 | 1.121815
11 | 2022-01-24 08:00 | 0.9997447
12 | 2022-01-24 08:00 | 0.535398
13 | 2022-01-24 08:00 | 0.3447219
14 | 2022-01-24 08:00 | 0.7017526
15 | 2022-01-24 08:00 | 2.805502
20 | 2022-01-24 08:00 | 0.2428627
21 | 2022-01-24 08:00 | 4.841652
22 | 2022-01-24 08:00 | 4.718139
23 | 2022-01-24 08:00 | 2.865953
24 | 2022-01-24 08:00 | 449.1611
25 | 2022-01-24 08:00 | 0.1379791
26 | 2022-01-24 08:00 | 591.705
28 | 2022-01-24 08:00 | 110.919
29 | 2022-01-24 08:00 | 57.5
30 | 2022-01-24 08:00 | 2869.763
31 | 2022-01-24 08:00 | 1.872872
32 | 2022-01-24 08:00 | 0
33 | 2022-01-24 08:00 | 0
34 | 2022-01-24 08:00 | 30.00555
35 | 2022-01-24 08:00 | 404.0245
36 | 2022-01-24 08:00 | 0.994898
37 | 2022-01-24 08:00 | 0.978852
38 | 2022-01-24 08:00 | 7.647154
39 | 2022-01-24 08:00 | 47.30769
40 | 2022-01-24 08:00 | 0.8664488
41 | 2022-01-24 08:00 | 1.062328
42 | 2022-01-24 08:00 | 0.898954
43 | 2022-01-24 08:00 | 11.6
44 | 2022-01-24 08:00 | 0.4
45 | 2022-01-24 08:00 | 0.3
46 | 2022-01-24 08:00 | 0.7
47 | 2022-01-24 08:00 | 89.7
48 | 2022-01-24 08:00 | 7.9
49 | 2022-01-24 08:00 | 25.88997
50 | 2022-01-24 08:00 | 56.7151
51 | 2022-01-24 08:00 | 1996.045
52 | 2022-01-24 08:00 | 3.770999
53 | 2022-01-24 08:00 | 1199.621
54 | 2022-01-24 08:00 | 2015.862
55 | 2022-01-24 08:00 | 445.6155
1 | 2022-01-24 16:00 | 1.263142
2 | 2022-01-24 16:00 | 0.8841995
3 | 2022-01-24 16:00 | 0.3789426
4 | 2022-01-24 16:00 | 1250.671
5 | 2022-01-24 16:00 | 234.3848
6 | 2022-01-24 16:00 | 0.8025
7 | 2022-01-24 16:00 | 15.8
8 | 2022-01-24 16:00 | 37.70883
9 | 2022-01-24 16:00 | 1.186633
10 | 2022-01-24 16:00 | 1.151006
11 | 2022-01-24 16:00 | 0.9997343
12 | 2022-01-24 16:00 | 0.5065017
13 | 2022-01-24 16:00 | 0.3261167
14 | 2022-01-24 16:00 | 0.6638778
15 | 2022-01-24 16:00 | 3.263717
20 | 2022-01-24 16:00 | 0.2173244
21 | 2022-01-24 16:00 | 5.511309
22 | 2022-01-24 16:00 | 5.043066
23 | 2022-01-24 16:00 | 2.803638
24 | 2022-01-24 16:00 | 392.8894
25 | 2022-01-24 16:00 | 0.1474813
26 | 2022-01-24 16:00 | 618.1535
28 | 2022-01-24 16:00 | 127.892
29 | 2022-01-24 16:00 | 62
30 | 2022-01-24 16:00 | 3058.927
31 | 2022-01-24 16:00 | 1.676258
32 | 2022-01-24 16:00 | 0
33 | 2022-01-24 16:00 | 0
34 | 2022-01-24 16:00 | 29.93294
35 | 2022-01-24 16:00 | 414.7415
36 | 2022-01-24 16:00 | 0.9445145
37 | 2022-01-24 16:00 | 0.9363184
38 | 2022-01-24 16:00 | 8.775026
39 | 2022-01-24 16:00 | 30.52632
40 | 2022-01-24 16:00 | 0.8903123
41 | 2022-01-24 16:00 | 1.093461
42 | 2022-01-24 16:00 | 0.9194065
43 | 2022-01-24 16:00 | 11.7
44 | 2022-01-24 16:00 | 0.4
45 | 2022-01-24 16:00 | 0.3
46 | 2022-01-24 16:00 | 0.7
47 | 2022-01-24 16:00 | 90.3
48 | 2022-01-24 16:00 | 7.4
49 | 2022-01-24 16:00 | 29.60452
50 | 2022-01-24 16:00 | 57.32797
51 | 2022-01-24 16:00 | 2007.982
52 | 2022-01-24 16:00 | 3.758642
53 | 2022-01-24 16:00 | 1291.481
54 | 2022-01-24 16:00 | 2159.123
55 | 2022-01-24 16:00 | 444.7936
1 | 2022-01-25 | 1.295926
2 | 2022-01-25 | 0.907148
3 | 2022-01-25 | 0.3887777
4 | 2022-01-25 | 1250.768
5 | 2022-01-25 | 229.513
6 | 2022-01-25 | 0.9025
7 | 2022-01-25 | 18.4
8 | 2022-01-25 | 40.52863
9 | 2022-01-25 | 1.169835
10 | 2022-01-25 | 1.075192
11 | 2022-01-25 | 0.9997299
12 | 2022-01-25 | 0.5179875
13 | 2022-01-25 | 0.3335119
14 | 2022-01-25 | 0.6789324
15 | 2022-01-25 | 3.593398
20 | 2022-01-25 | 0.1943804
21 | 2022-01-25 | 5.455684
22 | 2022-01-25 | 4.965763
23 | 2022-01-25 | 2.82296
24 | 2022-01-25 | 363.8886
25 | 2022-01-25 | 0.1452207
26 | 2022-01-25 | 603.8028
28 | 2022-01-25 | 109.9491
29 | 2022-01-25 | 62
30 | 2022-01-25 | 2904.632
31 | 2022-01-25 | 1.585481
32 | 2022-01-25 | 0
33 | 2022-01-25 | 0
34 | 2022-01-25 | 30.02642
35 | 2022-01-25 | 390.6922
36 | 2022-01-25 | 0.9353612
37 | 2022-01-25 | 0.9102564
38 | 2022-01-25 | 9.049083
39 | 2022-01-25 | 32.60274
40 | 2022-01-25 | 0.9440588
41 | 2022-01-25 | 1.164912
42 | 2022-01-25 | 0.9724404
43 | 2022-01-25 | 11.7
44 | 2022-01-25 | 0.4
45 | 2022-01-25 | 0.3
46 | 2022-01-25 | 0.7
47 | 2022-01-25 | 90.1
48 | 2022-01-25 | 7.7
49 | 2022-01-25 | 29.31337
50 | 2022-01-25 | 57.43428
51 | 2022-01-25 | 2053.832
52 | 2022-01-25 | 3.803511
53 | 2022-01-25 | 1283.463
54 | 2022-01-25 | 2138.14
55 | 2022-01-25 | 437.994
1 | 2022-01-25 08:00 | 1.300298
2 | 2022-01-25 08:00 | 0.9102084
3 | 2022-01-25 08:00 | 0.3900893
4 | 2022-01-25 08:00 | 1249.331
5 | 2022-01-25 08:00 | 194.01
6 | 2022-01-25 08:00 | 0.9375
7 | 2022-01-25 08:00 | 19.8
8 | 2022-01-25 08:00 | 42.95011
9 | 2022-01-25 08:00 | 1.145885
10 | 2022-01-25 08:00 | 1.050915
11 | 2022-01-25 08:00 | 0.9996033
12 | 2022-01-25 08:00 | 0.5188526
13 | 2022-01-25 08:00 | 0.3340689
14 | 2022-01-25 08:00 | 0.6800663
15 | 2022-01-25 08:00 | 3.60158
20 | 2022-01-25 08:00 | 0.1978726
21 | 2022-01-25 08:00 | 5.681853
22 | 2022-01-25 08:00 | 5.434482
23 | 2022-01-25 08:00 | 2.831291
24 | 2022-01-25 08:00 | 283.9474
25 | 2022-01-25 08:00 | 0.1589281
26 | 2022-01-25 08:00 | 575.9513
28 | 2022-01-25 08:00 | 88.29802
29 | 2022-01-25 08:00 | 67
30 | 2022-01-25 08:00 | 3057.414
31 | 2022-01-25 08:00 | 1.463571
32 | 2022-01-25 08:00 | 0
33 | 2022-01-25 08:00 | 0
34 | 2022-01-25 08:00 | 30.83444
35 | 2022-01-25 08:00 | 416.6031
36 | 2022-01-25 08:00 | 0.9201995
37 | 2022-01-25 08:00 | 0.9036381
38 | 2022-01-25 08:00 | 9.283433
39 | 2022-01-25 08:00 | 28.5
40 | 2022-01-25 08:00 | 0.9554406
41 | 2022-01-25 08:00 | 1.178056
42 | 2022-01-25 08:00 | 0.980579
43 | 2022-01-25 08:00 | 11.6
44 | 2022-01-25 08:00 | 0.45
45 | 2022-01-25 08:00 | 0.3
46 | 2022-01-25 08:00 | 0.6
47 | 2022-01-25 08:00 | 90.2
48 | 2022-01-25 08:00 | 7.6
49 | 2022-01-25 08:00 | 29.26425
50 | 2022-01-25 08:00 | 57.41289
51 | 2022-01-25 08:00 | 2040.607
52 | 2022-01-25 08:00 | 3.826253
53 | 2022-01-25 08:00 | 1409.45
54 | 2022-01-25 08:00 | 2346.843
55 | 2022-01-25 08:00 | 435.1719
1 | 2022-01-25 16:00 | 1.306888
2 | 2022-01-25 16:00 | 0.9148214
3 | 2022-01-25 16:00 | 0.3920663
4 | 2022-01-25 16:00 | 1250.126
5 | 2022-01-25 16:00 | 201.5821
6 | 2022-01-25 16:00 | 0.828
7 | 2022-01-25 16:00 | 18.2
8 | 2022-01-25 16:00 | 40.53452
9 | 2022-01-25 16:00 | 1.256774
10 | 2022-01-25 16:00 | 1.070693
11 | 2022-01-25 16:00 | 0.9996441
12 | 2022-01-25 16:00 | 0.5203555
13 | 2022-01-25 16:00 | 0.3350365
14 | 2022-01-25 16:00 | 0.6820361
15 | 2022-01-25 16:00 | 2.619369
20 | 2022-01-25 16:00 | 0.2728553
21 | 2022-01-25 16:00 | 5.266519
22 | 2022-01-25 16:00 | 5.244156
23 | 2022-01-25 16:00 | 2.838958
24 | 2022-01-25 16:00 | 348.8577
25 | 2022-01-25 16:00 | 0.1533621
26 | 2022-01-25 16:00 | 643.161
28 | 2022-01-25 16:00 | 96.53237
29 | 2022-01-25 16:00 | 65
30 | 2022-01-25 16:00 | 3009.493
31 | 2022-01-25 16:00 | 1.730599
32 | 2022-01-25 16:00 | 0
33 | 2022-01-25 16:00 | 0
34 | 2022-01-25 16:00 | 30.3977
35 | 2022-01-25 16:00 | 416.604
36 | 2022-01-25 16:00 | 0.9858065
37 | 2022-01-25 16:00 | 0.9928644
38 | 2022-01-25 16:00 | 7.885888
39 | 2022-01-25 16:00 | 46.69118
40 | 2022-01-25 16:00 | 0.9907617
41 | 2022-01-25 16:00 | 1.22054
42 | 2022-01-25 16:00 | 1.011157
43 | 2022-01-25 16:00 | 11.7
44 | 2022-01-25 16:00 | 0.45
45 | 2022-01-25 16:00 | 0.3
46 | 2022-01-25 16:00 | 0.7
47 | 2022-01-25 16:00 | 89.8
48 | 2022-01-25 16:00 | 7.8
49 | 2022-01-25 16:00 | 28.04282
50 | 2022-01-25 16:00 | 57.44016
51 | 2022-01-25 16:00 | 2029.45
52 | 2022-01-25 16:00 | 3.870983
53 | 2022-01-25 16:00 | 1364.352
54 | 2022-01-25 16:00 | 2275.003
55 | 2022-01-25 16:00 | 430.759
1 | 2022-01-26 | 1.324033
2 | 2022-01-26 | 0.9268229
3 | 2022-01-26 | 0.3972098
4 | 2022-01-26 | 1250.811
5 | 2022-01-26 | 188.3203
6 | 2022-01-26 | 0.72
7 | 2022-01-26 | 18
8 | 2022-01-26 | 42.15457
9 | 2022-01-26 | 1.271186
10 | 2022-01-26 | 1.119587
11 | 2022-01-26 | 0.9996025
12 | 2022-01-26 | 0.5312648
13 | 2022-01-26 | 0.3420607
14 | 2022-01-26 | 0.6963352
15 | 2022-01-26 | 2.479757
20 | 2022-01-26 | 0.2835259
21 | 2022-01-26 | 4.958196
22 | 2022-01-26 | 5.379642
23 | 2022-01-26 | 2.859147
24 | 2022-01-26 | 351.6742
25 | 2022-01-26 | 0.1573243
26 | 2022-01-26 | 627.3262
28 | 2022-01-26 | 93.46378
29 | 2022-01-26 | 67
30 | 2022-01-26 | 3127.638
31 | 2022-01-26 | 1.867426
32 | 2022-01-26 | 0
33 | 2022-01-26 | 0
34 | 2022-01-26 | 30.52221
35 | 2022-01-26 | 416.4867
36 | 2022-01-26 | 1.005215
37 | 2022-01-26 | 1.008273
38 | 2022-01-26 | 7.437953
39 | 2022-01-26 | 41.75439
40 | 2022-01-26 | 0.9818704
41 | 2022-01-26 | 1.200819
42 | 2022-01-26 | 1.003233
43 | 2022-01-26 | 11.7
44 | 2022-01-26 | 0.45
45 | 2022-01-26 | 0.3
46 | 2022-01-26 | 0.7
47 | 2022-01-26 | 90.5
48 | 2022-01-26 | 7.5
49 | 2022-01-26 | 28.99369
50 | 2022-01-26 | 57.31703
51 | 2022-01-26 | 2032.851
52 | 2022-01-26 | 3.758093
53 | 2022-01-26 | 1375.357
54 | 2022-01-26 | 2301.649
55 | 2022-01-26 | 445.3036
1 | 2022-01-26 08:00 | 1.356029
2 | 2022-01-26 08:00 | 0.9492201
3 | 2022-01-26 08:00 | 0.4068086
4 | 2022-01-26 08:00 | 1250.296
5 | 2022-01-26 08:00 | 197.3718
6 | 2022-01-26 08:00 | 0.8025
7 | 2022-01-26 08:00 | 19.5
8 | 2022-01-26 08:00 | 41.22622
9 | 2022-01-26 08:00 | 1.256544
10 | 2022-01-26 08:00 | 1.077144
11 | 2022-01-26 08:00 | 0.9996242
12 | 2022-01-26 08:00 | 0.5402232
13 | 2022-01-26 08:00 | 0.3478287
14 | 2022-01-26 08:00 | 0.7080771
15 | 2022-01-26 08:00 | 2.629118
20 | 2022-01-26 08:00 | 0.2641285
21 | 2022-01-26 08:00 | 4.93238
22 | 2022-01-26 08:00 | 5.310086
23 | 2022-01-26 08:00 | 2.895701
24 | 2022-01-26 08:00 | 329.852
25 | 2022-01-26 08:00 | 0.1552902
26 | 2022-01-26 08:00 | 616.1706
28 | 2022-01-26 08:00 | 110.7772
29 | 2022-01-26 08:00 | 65.5
30 | 2022-01-26 08:00 | 3012.874
31 | 2022-01-26 08:00 | 1.671222
32 | 2022-01-26 08:00 | 0
33 | 2022-01-26 08:00 | 0
34 | 2022-01-26 08:00 | 30.83297
35 | 2022-01-26 08:00 | 416.566
36 | 2022-01-26 08:00 | 0.9986911
37 | 2022-01-26 08:00 | 0.9948186
38 | 2022-01-26 08:00 | 7.561498
39 | 2022-01-26 08:00 | 45.38462
40 | 2022-01-26 08:00 | 0.9695798
41 | 2022-01-26 08:00 | 1.185908
42 | 2022-01-26 08:00 | 0.9924185
43 | 2022-01-26 08:00 | 11.8
44 | 2022-01-26 08:00 | 0.42
45 | 2022-01-26 08:00 | 0.3
46 | 2022-01-26 08:00 | 0.7
47 | 2022-01-26 08:00 | 90.3
48 | 2022-01-26 08:00 | 7.4
49 | 2022-01-26 08:00 | 29.48322
50 | 2022-01-26 08:00 | 57.31479
51 | 2022-01-26 08:00 | 2045.434
52 | 2022-01-26 08:00 | 3.844366
53 | 2022-01-26 08:00 | 1375.135
54 | 2022-01-26 08:00 | 2299.05
55 | 2022-01-26 08:00 | 434.889
1 | 2022-01-26 16:00 | 1.34112
2 | 2022-01-26 16:00 | 0.9387839
3 | 2022-01-26 16:00 | 0.4023359
4 | 2022-01-26 16:00 | 1251.366
5 | 2022-01-26 16:00 | 193.6443
6 | 2022-01-26 16:00 | 0.88
7 | 2022-01-26 16:00 | 18.9
8 | 2022-01-26 16:00 | 40.90909
9 | 2022-01-26 16:00 | 1.269737
10 | 2022-01-26 16:00 | 1.040398
11 | 2022-01-26 16:00 | 0.9996092
12 | 2022-01-26 16:00 | 0.5319353
13 | 2022-01-26 16:00 | 0.3424923
14 | 2022-01-26 16:00 | 0.6972139
15 | 2022-01-26 16:00 | 2.606807
20 | 2022-01-26 16:00 | 0.2626964
21 | 2022-01-26 16:00 | 4.76173
22 | 2022-01-26 16:00 | 5.417504
23 | 2022-01-26 16:00 | 2.879082
24 | 2022-01-26 16:00 | 318.5039
25 | 2022-01-26 16:00 | 0.1584316
26 | 2022-01-26 16:00 | 604.3483
28 | 2022-01-26 16:00 | 101.4074
29 | 2022-01-26 16:00 | 68.5
30 | 2022-01-26 16:00 | 2974.096
31 | 2022-01-26 16:00 | 1.644789
32 | 2022-01-26 16:00 | 0
33 | 2022-01-26 16:00 | 0
34 | 2022-01-26 16:00 | 31.28183
35 | 2022-01-26 16:00 | 416.6705
36 | 2022-01-26 16:00 | 1.007895
37 | 2022-01-26 16:00 | 0.9927983
38 | 2022-01-26 16:00 | 7.368536
39 | 2022-01-26 16:00 | 44.44444
40 | 2022-01-26 16:00 | 0.9422275
41 | 2022-01-26 16:00 | 1.152531
42 | 2022-01-26 16:00 | 0.9676151
43 | 2022-01-26 16:00 | 11.7
44 | 2022-01-26 16:00 | 0.42
45 | 2022-01-26 16:00 | 0.3
46 | 2022-01-26 16:00 | 0.7
47 | 2022-01-26 16:00 | 90.4
48 | 2022-01-26 16:00 | 7.5
49 | 2022-01-26 16:00 | 29.53454
50 | 2022-01-26 16:00 | 57.12696
51 | 2022-01-26 16:00 | 2060.74
52 | 2022-01-26 16:00 | 3.902077
53 | 2022-01-26 16:00 | 1410.342
54 | 2022-01-26 16:00 | 2363.128
55 | 2022-01-26 16:00 | 429.4048
1 | 2022-01-27 | 1.348277
2 | 2022-01-27 | 0.943794
3 | 2022-01-27 | 0.4044831
4 | 2022-01-27 | 1250.759
5 | 2022-01-27 | 188.5321
6 | 2022-01-27 | 0.8366666
7 | 2022-01-27 | 18.7
8 | 2022-01-27 | 40.65218
9 | 2022-01-27 | 1.207742
10 | 2022-01-27 | 1.034341
11 | 2022-01-27 | 0.9995826
12 | 2022-01-27 | 0.5331383
13 | 2022-01-27 | 0.343267
14 | 2022-01-27 | 0.6987908
15 | 2022-01-27 | 3.222534
20 | 2022-01-27 | 0.2088194
21 | 2022-01-27 | 4.928139
22 | 2022-01-27 | 5.286583
23 | 2022-01-27 | 2.87979
24 | 2022-01-27 | 255.8645
25 | 2022-01-27 | 0.1546029
26 | 2022-01-27 | 530.015
28 | 2022-01-27 | 89.50677
29 | 2022-01-27 | 65.5
30 | 2022-01-27 | 2939.102
31 | 2022-01-27 | 1.357141
32 | 2022-01-27 | 0
33 | 2022-01-27 | 0
34 | 2022-01-27 | 30.91431
35 | 2022-01-27 | 416.6707
36 | 2022-01-27 | 0.9729033
37 | 2022-01-27 | 0.9512195
38 | 2022-01-27 | 8.150673
39 | 2022-01-27 | 35.81633
40 | 2022-01-27 | 0.9328458
41 | 2022-01-27 | 1.140069
42 | 2022-01-27 | 0.9516821
43 | 2022-01-27 | 11.7
44 | 2022-01-27 | 0.42
45 | 2022-01-27 | 0.3
46 | 2022-01-27 | 0.7
47 | 2022-01-27 | 90.8
48 | 2022-01-27 | 7.3
49 | 2022-01-27 | 29.45697
50 | 2022-01-27 | 57.37785
51 | 2022-01-27 | 2039.286
52 | 2022-01-27 | 3.944444
53 | 2022-01-27 | 1389.355
54 | 2022-01-27 | 2318.175
55 | 2022-01-27 | 423.0067
1 | 2022-01-27 08:00 | 1.320692
2 | 2022-01-27 08:00 | 0.9244843
3 | 2022-01-27 08:00 | 0.3962075
4 | 2022-01-27 08:00 | 1250.874
5 | 2022-01-27 08:00 | 201.679
6 | 2022-01-27 08:00 | 0.945
7 | 2022-01-27 08:00 | 19
8 | 2022-01-27 08:00 | 41.30435
9 | 2022-01-27 08:00 | 1.253281
10 | 2022-01-27 08:00 | 1.000661
11 | 2022-01-27 08:00 | 0.9996258
12 | 2022-01-27 08:00 | 0.5214881
13 | 2022-01-27 08:00 | 0.3357658
14 | 2022-01-27 08:00 | 0.6835207
15 | 2022-01-27 08:00 | 2.77124
20 | 2022-01-27 08:00 | 0.2396366
21 | 2022-01-27 08:00 | 4.559313
22 | 2022-01-27 08:00 | 5.269193
23 | 2022-01-27 08:00 | 2.852772
24 | 2022-01-27 08:00 | 326.6132
25 | 2022-01-27 08:00 | 0.1540943
26 | 2022-01-27 08:00 | 574.3724
28 | 2022-01-27 08:00 | 111.7974
29 | 2022-01-27 08:00 | 66
30 | 2022-01-27 08:00 | 2855.235
31 | 2022-01-27 08:00 | 1.61947
32 | 2022-01-27 08:00 | 0
33 | 2022-01-27 08:00 | 0
34 | 2022-01-27 08:00 | 31.52253
35 | 2022-01-27 08:00 | 416.6604
36 | 2022-01-27 08:00 | 1.007874
37 | 2022-01-27 08:00 | 0.9804928
38 | 2022-01-27 08:00 | 7.330554
39 | 2022-01-27 08:00 | 36.17647
40 | 2022-01-27 08:00 | 0.9452503
41 | 2022-01-27 08:00 | 1.156581
42 | 2022-01-27 08:00 | 0.9633732
43 | 2022-01-27 08:00 | 11.6
44 | 2022-01-27 08:00 | 0.41
45 | 2022-01-27 08:00 | 0.3
46 | 2022-01-27 08:00 | 0.7
47 | 2022-01-27 08:00 | 90.4
48 | 2022-01-27 08:00 | 7.6
49 | 2022-01-27 08:00 | 29.75599
50 | 2022-01-27 08:00 | 57.52446
51 | 2022-01-27 08:00 | 2061.268
52 | 2022-01-27 08:00 | 3.959633
53 | 2022-01-27 08:00 | 1392.659
54 | 2022-01-27 08:00 | 2315.635
55 | 2022-01-27 08:00 | 419.9238
1 | 2022-01-27 16:00 | 1.331968
2 | 2022-01-27 16:00 | 0.9323778
3 | 2022-01-27 16:00 | 0.3995905
4 | 2022-01-27 16:00 | 1250.941
5 | 2022-01-27 16:00 | 170.4815
6 | 2022-01-27 16:00 | 0.6425
7 | 2022-01-27 16:00 | 19.3
8 | 2022-01-27 16:00 | 41.15139
9 | 2022-01-27 16:00 | 1.18299
10 | 2022-01-27 16:00 | 1.053962
11 | 2022-01-27 16:00 | 0.9994723
12 | 2022-01-27 16:00 | 0.5270987
13 | 2022-01-27 16:00 | 0.3393783
14 | 2022-01-27 16:00 | 0.6908746
15 | 2022-01-27 16:00 | 3.336903
20 | 2022-01-27 16:00 | 0.2110851
21 | 2022-01-27 16:00 | 5.459672
22 | 2022-01-27 16:00 | 5.438951
23 | 2022-01-27 16:00 | 2.861484
24 | 2022-01-27 16:00 | 284.5574
25 | 2022-01-27 16:00 | 0.1590587
26 | 2022-01-27 16:00 | 562.5746
28 | 2022-01-27 16:00 | 81.13491
29 | 2022-01-27 16:00 | 69
30 | 2022-01-27 16:00 | 3006.148
31 | 2022-01-27 16:00 | 1.66914
32 | 2022-01-27 16:00 | 0
33 | 2022-01-27 16:00 | 0
34 | 2022-01-27 16:00 | 30.97676
35 | 2022-01-27 16:00 | 416.6724
36 | 2022-01-27 16:00 | 0.943299
37 | 2022-01-27 16:00 | 0.9348269
38 | 2022-01-27 16:00 | 8.796576
39 | 2022-01-27 16:00 | 36.06557
40 | 2022-01-27 16:00 | 0.9330944
41 | 2022-01-27 16:00 | 1.141338
42 | 2022-01-27 16:00 | 0.952278
43 | 2022-01-27 16:00 | 11.7
44 | 2022-01-27 16:00 | 0.41
45 | 2022-01-27 16:00 | 0.3
46 | 2022-01-27 16:00 | 0.8
47 | 2022-01-27 16:00 | 90.6
48 | 2022-01-27 16:00 | 7.5
49 | 2022-01-27 16:00 | 29.427
50 | 2022-01-27 16:00 | 57.37956
51 | 2022-01-27 16:00 | 2039.219
52 | 2022-01-27 16:00 | 3.934331
53 | 2022-01-27 16:00 | 1423.534
54 | 2022-01-27 16:00 | 2381.898
55 | 2022-01-27 16:00 | 425.2893
1 | 2022-01-28 | 1.369877
2 | 2022-01-28 | 0.9589142
3 | 2022-01-28 | 0.4109632
4 | 2022-01-28 | 1250.718
5 | 2022-01-28 | 154.7365
6 | 2022-01-28 | 0.5575
7 | 2022-01-28 | 20.1
8 | 2022-01-28 | 42.67516
9 | 2022-01-28 | 1.214286
10 | 2022-01-28 | 1.012705
11 | 2022-01-28 | 0.9993209
12 | 2022-01-28 | 0.5366307
13 | 2022-01-28 | 0.3455155
14 | 2022-01-28 | 0.7033683
15 | 2022-01-28 | 3.058287
20 | 2022-01-28 | 0.2222173
21 | 2022-01-28 | 4.952693
22 | 2022-01-28 | 5.649962
23 | 2022-01-28 | 2.904806
24 | 2022-01-28 | 240.6855
25 | 2022-01-28 | 0.1652297
26 | 2022-01-28 | 516.8499
28 | 2022-01-28 | 55.05693
29 | 2022-01-28 | 71
30 | 2022-01-28 | 2976.121
31 | 2022-01-28 | 1.555453
32 | 2022-01-28 | 0
33 | 2022-01-28 | 0
34 | 2022-01-28 | 31.46137
35 | 2022-01-28 | 416.6179
36 | 2022-01-28 | 0.9783163
37 | 2022-01-28 | 0.9635627
38 | 2022-01-28 | 8.01098
39 | 2022-01-28 | 34.78261
40 | 2022-01-28 | 0.9694437
41 | 2022-01-28 | 1.175336
42 | 2022-01-28 | 0.9804043
43 | 2022-01-28 | 11.7
44 | 2022-01-28 | 0.41
45 | 2022-01-28 | 0.3
46 | 2022-01-28 | 0.8
47 | 2022-01-28 | 90.7
48 | 2022-01-28 | 7.3
49 | 2022-01-28 | 30.36106
50 | 2022-01-28 | 57.31678
51 | 2022-01-28 | 2067.256
52 | 2022-01-28 | 4.061039
53 | 2022-01-28 | 1499.224
54 | 2022-01-28 | 2515.433
55 | 2022-01-28 | 413.1513
1 | 2022-01-28 08:00 | 1.337833
2 | 2022-01-28 08:00 | 0.9364831
3 | 2022-01-28 08:00 | 0.4013499
4 | 2022-01-28 08:00 | 1250.604
5 | 2022-01-28 08:00 | 157.0969
6 | 2022-01-28 08:00 | 0.66775
7 | 2022-01-28 08:00 | 19.7
8 | 2022-01-28 08:00 | 42.5486
9 | 2022-01-28 08:00 | 1.228682
10 | 2022-01-28 08:00 | 1.088091
11 | 2022-01-28 08:00 | 0.9993757
12 | 2022-01-28 08:00 | 0.5332189
13 | 2022-01-28 08:00 | 0.3433188
14 | 2022-01-28 08:00 | 0.6988964
15 | 2022-01-28 08:00 | 3.054712
20 | 2022-01-28 08:00 | 0.2153648
21 | 2022-01-28 08:00 | 4.629649
22 | 2022-01-28 08:00 | 5.543477
23 | 2022-01-28 08:00 | 2.866765
24 | 2022-01-28 08:00 | 205.1724
25 | 2022-01-28 08:00 | 0.1621156
26 | 2022-01-28 08:00 | 426.8424
28 | 2022-01-28 08:00 | 80.43002
29 | 2022-01-28 08:00 | 70
30 | 2022-01-28 08:00 | 3026.427
31 | 2022-01-28 08:00 | 1.306025
32 | 2022-01-28 08:00 | 0
33 | 2022-01-28 08:00 | 0
34 | 2022-01-28 08:00 | 32.13488
35 | 2022-01-28 08:00 | 416.6047
36 | 2022-01-28 08:00 | 0.99354
37 | 2022-01-28 08:00 | 0.9615774
38 | 2022-01-28 08:00 | 7.68436
39 | 2022-01-28 08:00 | 33.04348
40 | 2022-01-28 08:00 | 0.9894326
41 | 2022-01-28 08:00 | 1.202266
42 | 2022-01-28 08:00 | 0.998894
43 | 2022-01-28 08:00 | 11.5
44 | 2022-01-28 08:00 | 0.4
45 | 2022-01-28 08:00 | 0.3
46 | 2022-01-28 08:00 | 0.7
47 | 2022-01-28 08:00 | 90.5
48 | 2022-01-28 08:00 | 7.5
49 | 2022-01-28 08:00 | 32.5704
50 | 2022-01-28 08:00 | 57.82427
51 | 2022-01-28 08:00 | 2088.047
52 | 2022-01-28 08:00 | 3.797927
53 | 2022-01-28 08:00 | 1439.512
54 | 2022-01-28 08:00 | 2392.958
55 | 2022-01-28 08:00 | 437.6965
1 | 2022-01-28 16:00 | 1.264044
2 | 2022-01-28 16:00 | 0.8848305
3 | 2022-01-28 16:00 | 0.3792131
4 | 2022-01-28 16:00 | 1250.736
5 | 2022-01-28 16:00 | 163.1717
6 | 2022-01-28 16:00 | 0.566
7 | 2022-01-28 16:00 | 20.1
8 | 2022-01-28 16:00 | 42.94872
9 | 2022-01-28 16:00 | 1.19821
10 | 2022-01-28 16:00 | 1.097468
11 | 2022-01-28 16:00 | 0.9994271
12 | 2022-01-28 16:00 | 0.5029477
13 | 2022-01-28 16:00 | 0.3238284
14 | 2022-01-28 16:00 | 0.6592196
15 | 2022-01-28 16:00 | 3.304466
20 | 2022-01-28 16:00 | 0.2041972
21 | 2022-01-28 16:00 | 4.990068
22 | 2022-01-28 16:00 | 5.540778
23 | 2022-01-28 16:00 | 2.789796
24 | 2022-01-28 16:00 | 213.5955
25 | 2022-01-28 16:00 | 0.1620366
26 | 2022-01-28 16:00 | 464.4187
28 | 2022-01-28 16:00 | 94.595
29 | 2022-01-28 16:00 | 69
30 | 2022-01-28 16:00 | 3105.919
31 | 2022-01-28 16:00 | 1.309023
32 | 2022-01-28 16:00 | 0
33 | 2022-01-28 16:00 | 0
34 | 2022-01-28 16:00 | 31.17609
35 | 2022-01-28 16:00 | 416.6774
36 | 2022-01-28 16:00 | 0.9667519
37 | 2022-01-28 16:00 | 0.9455096
38 | 2022-01-28 16:00 | 8.294534
39 | 2022-01-28 16:00 | 28.86598
40 | 2022-01-28 16:00 | 0.9744051
41 | 2022-01-28 16:00 | 1.183412
42 | 2022-01-28 16:00 | 0.9857455
43 | 2022-01-28 16:00 | 11.7
44 | 2022-01-28 16:00 | 0.4
45 | 2022-01-28 16:00 | 0.3
46 | 2022-01-28 16:00 | 0.7
47 | 2022-01-28 16:00 | 90.4
48 | 2022-01-28 16:00 | 7.5
49 | 2022-01-28 16:00 | 32.39989
50 | 2022-01-28 16:00 | 57.70309
51 | 2022-01-28 16:00 | 2051.156
52 | 2022-01-28 16:00 | 3.822232
53 | 2022-01-28 16:00 | 1438.054
54 | 2022-01-28 16:00 | 2399.067
55 | 2022-01-28 16:00 | 436.4658
1 | 2022-01-29 | 1.307352
2 | 2022-01-29 | 0.9151467
3 | 2022-01-29 | 0.3922057
4 | 2022-01-29 | 1250.565
5 | 2022-01-29 | 192.5872
6 | 2022-01-29 | 0.66
7 | 2022-01-29 | 20.3
8 | 2022-01-29 | 42.91755
9 | 2022-01-29 | 1.171036
10 | 2022-01-29 | 1.161768
11 | 2022-01-29 | 0.9996155
12 | 2022-01-29 | 0.5249189
13 | 2022-01-29 | 0.3379747
14 | 2022-01-29 | 0.6880174
15 | 2022-01-29 | 3.342615
20 | 2022-01-29 | 0.2126219
21 | 2022-01-29 | 5.56428
22 | 2022-01-29 | 5.238367
23 | 2022-01-29 | 2.835328
24 | 2022-01-29 | 309.1857
25 | 2022-01-29 | 0.1531928
26 | 2022-01-29 | 580.4144
28 | 2022-01-29 | 102.0584
29 | 2022-01-29 | 65
30 | 2022-01-29 | 3060.659
31 | 2022-01-29 | 1.605433
32 | 2022-01-29 | 0
33 | 2022-01-29 | 0
34 | 2022-01-29 | 31.21584
35 | 2022-01-29 | 416.6635
36 | 2022-01-29 | 0.937578
37 | 2022-01-29 | 0.9314796
38 | 2022-01-29 | 8.906895
39 | 2022-01-29 | 29.73684
40 | 2022-01-29 | 0.9573309
41 | 2022-01-29 | 1.184024
42 | 2022-01-29 | 0.9863093
43 | 2022-01-29 | 11.7
44 | 2022-01-29 | 0.4
45 | 2022-01-29 | 0.3
46 | 2022-01-29 | 0.7
47 | 2022-01-29 | 90.3
48 | 2022-01-29 | 7.3
49 | 2022-01-29 | 32.46544
50 | 2022-01-29 | 57.7893
51 | 2022-01-29 | 2055.452
52 | 2022-01-29 | 3.706107
53 | 2022-01-29 | 1341.793
54 | 2022-01-29 | 2233.141
55 | 2022-01-29 | 449.0686
1 | 2022-01-29 08:00 | 1.331551
2 | 2022-01-29 08:00 | 0.9320855
3 | 2022-01-29 08:00 | 0.3994652
4 | 2022-01-29 08:00 | 1249.831
5 | 2022-01-29 08:00 | 189.2663
6 | 2022-01-29 08:00 | 0.8025
7 | 2022-01-29 08:00 | 19
8 | 2022-01-29 08:00 | 41.48472
9 | 2022-01-29 08:00 | 1.209451
10 | 2022-01-29 08:00 | 1.032385
11 | 2022-01-29 08:00 | 0.9995776
12 | 2022-01-29 08:00 | 0.5279912
13 | 2022-01-29 08:00 | 0.3399529
14 | 2022-01-29 08:00 | 0.6920444
15 | 2022-01-29 08:00 | 3.123355
20 | 2022-01-29 08:00 | 0.2258437
21 | 2022-01-29 08:00 | 5.389761
22 | 2022-01-29 08:00 | 5.458045
23 | 2022-01-29 08:00 | 2.867015
24 | 2022-01-29 08:00 | 298.9497
25 | 2022-01-29 08:00 | 0.1596172
26 | 2022-01-29 08:00 | 565.7262
28 | 2022-01-29 08:00 | 87.68259
29 | 2022-01-29 08:00 | 67
30 | 2022-01-29 08:00 | 2937.445
31 | 2022-01-29 08:00 | 1.579519
32 | 2022-01-29 08:00 | 0
33 | 2022-01-29 08:00 | 0
34 | 2022-01-29 08:00 | 32.09498
35 | 2022-01-29 08:00 | 416.5981
36 | 2022-01-29 08:00 | 0.9578544
37 | 2022-01-29 08:00 | 0.9479479
38 | 2022-01-29 08:00 | 8.513117
39 | 2022-01-29 08:00 | 30.4
40 | 2022-01-29 08:00 | 0.9717653
41 | 2022-01-29 08:00 | 1.202365
42 | 2022-01-29 08:00 | 0.9996154
43 | 2022-01-29 08:00 | 11.6
44 | 2022-01-29 08:00 | 0.4
45 | 2022-01-29 08:00 | 0.3
46 | 2022-01-29 08:00 | 0.7
47 | 2022-01-29 08:00 | 90.2
48 | 2022-01-29 08:00 | 7.5
49 | 2022-01-29 08:00 | 32.36023
50 | 2022-01-29 08:00 | 57.87979
51 | 2022-01-29 08:00 | 2088.052
52 | 2022-01-29 08:00 | 3.867644
53 | 2022-01-29 08:00 | 1434.129
54 | 2022-01-29 08:00 | 2377.165
55 | 2022-01-29 08:00 | 428.5728
1 | 2022-01-29 16:00 | 1.371868
2 | 2022-01-29 16:00 | 0.9603079
3 | 2022-01-29 16:00 | 0.4115605
4 | 2022-01-29 16:00 | 1249.56
5 | 2022-01-29 16:00 | 206.9146
6 | 2022-01-29 16:00 | 0.85
7 | 2022-01-29 16:00 | 18.9
8 | 2022-01-29 16:00 | 40.99783
9 | 2022-01-29 16:00 | 1.215013
10 | 2022-01-29 16:00 | 1.111714
11 | 2022-01-29 16:00 | 0.9996657
12 | 2022-01-29 16:00 | 0.5469012
13 | 2022-01-29 16:00 | 0.3521283
14 | 2022-01-29 16:00 | 0.7168299
15 | 2022-01-29 16:00 | 3.107059
20 | 2022-01-29 16:00 | 0.2162517
21 | 2022-01-29 16:00 | 4.86032
22 | 2022-01-29 16:00 | 5.05735
23 | 2022-01-29 16:00 | 2.903086
24 | 2022-01-29 16:00 | 325.2003
25 | 2022-01-29 16:00 | 0.1478991
26 | 2022-01-29 16:00 | 489.9442
28 | 2022-01-29 16:00 | 100.6873
29 | 2022-01-29 16:00 | 62.5
30 | 2022-01-29 16:00 | 2906.461
31 | 2022-01-29 16:00 | 1.571664
32 | 2022-01-29 16:00 | 0
33 | 2022-01-29 16:00 | 0
34 | 2022-01-29 16:00 | 31.40448
35 | 2022-01-29 16:00 | 414.5381
36 | 2022-01-29 16:00 | 0.980916
37 | 2022-01-29 16:00 | 0.9588354
38 | 2022-01-29 16:00 | 7.967379
39 | 2022-01-29 16:00 | 38.60759
40 | 2022-01-29 16:00 | 0.9671033
41 | 2022-01-29 16:00 | 1.191914
42 | 2022-01-29 16:00 | 0.9917349
43 | 2022-01-29 16:00 | 11.7
44 | 2022-01-29 16:00 | 0.4
45 | 2022-01-29 16:00 | 0.3
46 | 2022-01-29 16:00 | 0.7
47 | 2022-01-29 16:00 | 90.4
48 | 2022-01-29 16:00 | 7.5
49 | 2022-01-29 16:00 | 32.33702
50 | 2022-01-29 16:00 | 57.72412
51 | 2022-01-29 16:00 | 2049.291
52 | 2022-01-29 16:00 | 3.798203
53 | 2022-01-29 16:00 | 1312.236
54 | 2022-01-29 16:00 | 2182.678
55 | 2022-01-29 16:00 | 437.9249
1 | 2022-01-30 | 1.33758
2 | 2022-01-30 | 0.9363059
3 | 2022-01-30 | 0.4012739
4 | 2022-01-30 | 1250.892
5 | 2022-01-30 | 199.6806
6 | 2022-01-30 | 0.9525
7 | 2022-01-30 | 20
8 | 2022-01-30 | 45.45454
9 | 2022-01-30 | 1.201777
10 | 2022-01-30 | 1.000732
11 | 2022-01-30 | 0.999626
12 | 2022-01-30 | 0.5269226
13 | 2022-01-30 | 0.3392649
14 | 2022-01-30 | 0.6906438
15 | 2022-01-30 | 3.214809
20 | 2022-01-30 | 0.212483
21 | 2022-01-30 | 5.077726
22 | 2022-01-30 | 5.251179
23 | 2022-01-30 | 2.871059
24 | 2022-01-30 | 351.571
25 | 2022-01-30 | 0.1535675
26 | 2022-01-30 | 574.7581
28 | 2022-01-30 | 100.8817
29 | 2022-01-30 | 66.5
30 | 2022-01-30 | 2827.931
31 | 2022-01-30 | 1.760666
32 | 2022-01-30 | 0
33 | 2022-01-30 | 0
34 | 2022-01-30 | 31.753
35 | 2022-01-30 | 415.1225
36 | 2022-01-30 | 0.9670051
37 | 2022-01-30 | 0.9498495
38 | 2022-01-30 | 8.292535
39 | 2022-01-30 | 41.35593
40 | 2022-01-30 | 0.9330045
41 | 2022-01-30 | 1.148063
42 | 2022-01-30 | 0.955233
43 | 2022-01-30 | 11.7
44 | 2022-01-30 | 0.4
45 | 2022-01-30 | 0.3
46 | 2022-01-30 | 0.7
47 | 2022-01-30 | 90
48 | 2022-01-30 | 7.6
49 | 2022-01-30 | 32.40565
50 | 2022-01-30 | 57.59645
51 | 2022-01-30 | 2066.34
52 | 2022-01-30 | 3.954439
53 | 2022-01-30 | 1391.352
54 | 2022-01-30 | 2312.51
55 | 2022-01-30 | 420.3022
1 | 2022-01-30 08:00 | 1.318673
2 | 2022-01-30 08:00 | 0.923071
3 | 2022-01-30 08:00 | 0.3956019
4 | 2022-01-30 08:00 | 1250.307
5 | 2022-01-30 08:00 | 169.8831
6 | 2022-01-30 08:00 | 0.67
7 | 2022-01-30 08:00 | 20.5
8 | 2022-01-30 08:00 | 42.61954
9 | 2022-01-30 08:00 | 1.214194
10 | 2022-01-30 08:00 | 0.9686629
11 | 2022-01-30 08:00 | 0.9994703
12 | 2022-01-30 08:00 | 0.5147108
13 | 2022-01-30 08:00 | 0.3314022
14 | 2022-01-30 08:00 | 0.6746376
15 | 2022-01-30 08:00 | 3.147007
20 | 2022-01-30 08:00 | 0.2193315
21 | 2022-01-30 08:00 | 5.158295
22 | 2022-01-30 08:00 | 5.52914
23 | 2022-01-30 08:00 | 2.856896
24 | 2022-01-30 08:00 | 274.534
25 | 2022-01-30 08:00 | 0.1616963
26 | 2022-01-30 08:00 | 465.4055
28 | 2022-01-30 08:00 | 73.66277
29 | 2022-01-30 08:00 | 70
30 | 2022-01-30 08:00 | 2848.961
31 | 2022-01-30 08:00 | 1.616017
32 | 2022-01-30 08:00 | 0
33 | 2022-01-30 08:00 | 0
34 | 2022-01-30 08:00 | 32.02528
35 | 2022-01-30 08:00 | 416.6267
36 | 2022-01-30 08:00 | 0.9677419
37 | 2022-01-30 08:00 | 0.9505051
38 | 2022-01-30 08:00 | 8.305302
39 | 2022-01-30 08:00 | 39.52703
40 | 2022-01-30 08:00 | 0.9334368
41 | 2022-01-30 08:00 | 1.153178
42 | 2022-01-30 08:00 | 0.959837
43 | 2022-01-30 08:00 | 11.6
44 | 2022-01-30 08:00 | 0.38
45 | 2022-01-30 08:00 | 0.3
46 | 2022-01-30 08:00 | 0.8
47 | 2022-01-30 08:00 | 90.1
48 | 2022-01-30 08:00 | 7.4
49 | 2022-01-30 08:00 | 32.50013
50 | 2022-01-30 08:00 | 57.74929
51 | 2022-01-30 08:00 | 2093.422
52 | 2022-01-30 08:00 | 4.080521
53 | 2022-01-30 08:00 | 1485.756
54 | 2022-01-30 08:00 | 2472.876
55 | 2022-01-30 08:00 | 407.8865
1 | 2022-01-30 16:00 | 1.393904
2 | 2022-01-30 16:00 | 0.9757326
3 | 2022-01-30 16:00 | 0.4181711
4 | 2022-01-30 16:00 | 1250.693
5 | 2022-01-30 16:00 | 159.4837
6 | 2022-01-30 16:00 | 0.79
7 | 2022-01-30 16:00 | 20.7
8 | 2022-01-30 16:00 | 43.21503
9 | 2022-01-30 16:00 | 1.192357
10 | 2022-01-30 16:00 | 1.025729
11 | 2022-01-30 16:00 | 0.9993994
12 | 2022-01-30 16:00 | 0.5498444
13 | 2022-01-30 16:00 | 0.3540233
14 | 2022-01-30 16:00 | 0.7206877
15 | 2022-01-30 16:00 | 3.323061
20 | 2022-01-30 16:00 | 0.2066592
21 | 2022-01-30 16:00 | 5.178175
22 | 2022-01-30 16:00 | 5.399876
23 | 2022-01-30 16:00 | 2.923142
24 | 2022-01-30 16:00 | 195.3191
25 | 2022-01-30 16:00 | 0.157916
26 | 2022-01-30 16:00 | 248.1023
28 | 2022-01-30 16:00 | 73.05507
29 | 2022-01-30 16:00 | 68
30 | 2022-01-30 16:00 | 3008.736
31 | 2022-01-30 16:00 | 1.224696
32 | 2022-01-30 16:00 | 0
33 | 2022-01-30 16:00 | 0
34 | 2022-01-30 16:00 | 30.67654
35 | 2022-01-30 16:00 | 416.6279
36 | 2022-01-30 16:00 | 0.9579618
37 | 2022-01-30 16:00 | 0.9407035
38 | 2022-01-30 16:00 | 8.501237
39 | 2022-01-30 16:00 | 35.16129
40 | 2022-01-30 16:00 | 0.930764
41 | 2022-01-30 16:00 | 1.149396
42 | 2022-01-30 16:00 | 0.9568715
43 | 2022-01-30 16:00 | 11.7
44 | 2022-01-30 16:00 | 0.38
45 | 2022-01-30 16:00 | 0.3
46 | 2022-01-30 16:00 | 0.7
47 | 2022-01-30 16:00 | 90
48 | 2022-01-30 16:00 | 7.4
49 | 2022-01-30 16:00 | 32.67575
50 | 2022-01-30 16:00 | 57.7394
51 | 2022-01-30 16:00 | 2022.658
52 | 2022-01-30 16:00 | 3.932668
53 | 2022-01-30 16:00 | 1427.968
54 | 2022-01-30 16:00 | 2372.169
55 | 2022-01-30 16:00 | 422.4156
1 | 2022-01-31 | 1.309475
2 | 2022-01-31 | 0.9166327
3 | 2022-01-31 | 0.3928426
4 | 2022-01-31 | 1250.229
5 | 2022-01-31 | 200.9767
6 | 2022-01-31 | 0.806
7 | 2022-01-31 | 21.2
8 | 2022-01-31 | 44.25887
9 | 2022-01-31 | 1.247059
10 | 2022-01-31 | 1.001069
11 | 2022-01-31 | 0.9996293
12 | 2022-01-31 | 0.5136056
13 | 2022-01-31 | 0.3306906
14 | 2022-01-31 | 0.673189
15 | 2022-01-31 | 2.828653
20 | 2022-01-31 | 0.2364273
21 | 2022-01-31 | 4.664371
22 | 2022-01-31 | 5.300946
23 | 2022-01-31 | 2.845072
24 | 2022-01-31 | 315.5097
25 | 2022-01-31 | 0.1550229
26 | 2022-01-31 | 494.6773
28 | 2022-01-31 | 113.8836
29 | 2022-01-31 | 67
30 | 2022-01-31 | 2890.016
31 | 2022-01-31 | 1.569882
32 | 2022-01-31 | 0
33 | 2022-01-31 | 0
34 | 2022-01-31 | 31.047
35 | 2022-01-31 | 416.6738
36 | 2022-01-31 | 1.001307
37 | 2022-01-31 | 0.9764585
38 | 2022-01-31 | 7.493024
39 | 2022-01-31 | 39.93056
40 | 2022-01-31 | 0.9819196
41 | 2022-01-31 | 1.220613
42 | 2022-01-31 | 1.011628
43 | 2022-01-31 | 11.7
44 | 2022-01-31 | 0.38
45 | 2022-01-31 | 0.3
46 | 2022-01-31 | 0.7
47 | 2022-01-31 | 90.1
48 | 2022-01-31 | 7.4
49 | 2022-01-31 | 32.36546
50 | 2022-01-31 | 57.69908
51 | 2022-01-31 | 2047.028
52 | 2022-01-31 | 4.014719
53 | 2022-01-31 | 1416.071
54 | 2022-01-31 | 2351.76
55 | 2022-01-31 | 413.6689
1 | 2022-01-31 08:00 | 1.266384
2 | 2022-01-31 08:00 | 0.8864689
3 | 2022-01-31 08:00 | 0.3799152
4 | 2022-01-31 08:00 | 1250.668
5 | 2022-01-31 08:00 | 177.9717
6 | 2022-01-31 08:00 | 0.52
7 | 2022-01-31 08:00 | 20.4
8 | 2022-01-31 08:00 | 43.22034
9 | 2022-01-31 08:00 | 1.137157
10 | 2022-01-31 08:00 | 1.097918
11 | 2022-01-31 08:00 | 0.9995277
12 | 2022-01-31 08:00 | 0.5021957
13 | 2022-01-31 08:00 | 0.3233442
14 | 2022-01-31 08:00 | 0.6582339
15 | 2022-01-31 08:00 | 3.376467
20 | 2022-01-31 08:00 | 0.2193258
21 | 2022-01-31 08:00 | 6.081044
22 | 2022-01-31 08:00 | 5.412499
23 | 2022-01-31 08:00 | 2.798672
24 | 2022-01-31 08:00 | 282.2846
25 | 2022-01-31 08:00 | 0.1582852
26 | 2022-01-31 08:00 | 541.9337
28 | 2022-01-31 08:00 | 84.44783
29 | 2022-01-31 08:00 | 68
30 | 2022-01-31 08:00 | 3049.232
31 | 2022-01-31 08:00 | 1.586121
32 | 2022-01-31 08:00 | 0
33 | 2022-01-31 08:00 | 0
34 | 2022-01-31 08:00 | 31.00776
35 | 2022-01-31 08:00 | 416.5353
36 | 2022-01-31 08:00 | 0.9052369
37 | 2022-01-31 08:00 | 0.9065607
38 | 2022-01-31 08:00 | 9.457511
39 | 2022-01-31 08:00 | 28.33333
40 | 2022-01-31 08:00 | 0.9748853
41 | 2022-01-31 08:00 | 1.208681
42 | 2022-01-31 08:00 | 1.001538
43 | 2022-01-31 08:00 | 11.6
44 | 2022-01-31 08:00 | 0.42
45 | 2022-01-31 08:00 | 0.3
46 | 2022-01-31 08:00 | 0.8
47 | 2022-01-31 08:00 | 90.2
48 | 2022-01-31 08:00 | 7.6
49 | 2022-01-31 08:00 | 32.90714
50 | 2022-01-31 08:00 | 57.59938
51 | 2022-01-31 08:00 | 2052.854
52 | 2022-01-31 08:00 | 3.859174
53 | 2022-01-31 08:00 | 1411.39
54 | 2022-01-31 08:00 | 2356.057
55 | 2022-01-31 08:00 | 432.5581
1 | 2022-01-31 16:00 | 1.245618
2 | 2022-01-31 16:00 | 0.8719324
3 | 2022-01-31 16:00 | 0.3736853
4 | 2022-01-31 16:00 | 1250.775
5 | 2022-01-31 16:00 | 164.5422
6 | 2022-01-31 16:00 | 0.4288
7 | 2022-01-31 16:00 | 20.7
8 | 2022-01-31 16:00 | 43.30544
9 | 2022-01-31 16:00 | 1.171501
10 | 2022-01-31 16:00 | 1.092231
11 | 2022-01-31 16:00 | 0.9994282
12 | 2022-01-31 16:00 | 0.4946375
13 | 2022-01-31 16:00 | 0.3184778
14 | 2022-01-31 16:00 | 0.6483274
15 | 2022-01-31 16:00 | 3.35644
20 | 2022-01-31 16:00 | 0.2142181
21 | 2022-01-31 16:00 | 5.705839
22 | 2022-01-31 16:00 | 5.665958
23 | 2022-01-31 16:00 | 2.779648
24 | 2022-01-31 16:00 | 250.4121
25 | 2022-01-31 16:00 | 0.1656975
26 | 2022-01-31 16:00 | 532.0353
28 | 2022-01-31 16:00 | 77.96033
29 | 2022-01-31 16:00 | 70.5
30 | 2022-01-31 16:00 | 3049.855
31 | 2022-01-31 16:00 | 1.521872
32 | 2022-01-31 16:00 | 0
33 | 2022-01-31 16:00 | 0
34 | 2022-01-31 16:00 | 32.10836
35 | 2022-01-31 16:00 | 417.8157
36 | 2022-01-31 16:00 | 0.9293821
37 | 2022-01-31 16:00 | 0.921627
38 | 2022-01-31 16:00 | 9.062279
39 | 2022-01-31 16:00 | 25.24039
40 | 2022-01-31 16:00 | 0.9848275
41 | 2022-01-31 16:00 | 1.219335
42 | 2022-01-31 16:00 | 1.010262
43 | 2022-01-31 16:00 | 11.7
44 | 2022-01-31 16:00 | 0.42
45 | 2022-01-31 16:00 | 0.3
46 | 2022-01-31 16:00 | 0.8
47 | 2022-01-31 16:00 | 90.5
48 | 2022-01-31 16:00 | 7.2
49 | 2022-01-31 16:00 | 32.98626
50 | 2022-01-31 16:00 | 57.6726
51 | 2022-01-31 16:00 | 2097.87
52 | 2022-01-31 16:00 | 3.840216
53 | 2022-01-31 16:00 | 1473.653
54 | 2022-01-31 16:00 | 2460.512
55 | 2022-01-31 16:00 | 434.7851
1 | 2022-02-01 | 1.344152
2 | 2022-02-01 | 0.9409066
3 | 2022-02-01 | 0.4032457
4 | 2022-02-01 | 1250.283
5 | 2022-02-01 | 172.1181
6 | 2022-02-01 | 0.612
7 | 2022-02-01 | 20.3
8 | 2022-02-01 | 43.00847
9 | 2022-02-01 | 1.222506
10 | 2022-02-01 | 1.119239
11 | 2022-02-01 | 0.9994941
12 | 2022-02-01 | 0.5383851
13 | 2022-02-01 | 0.3466451
14 | 2022-02-01 | 0.7056678
15 | 2022-02-01 | 2.989577
20 | 2022-02-01 | 0.2335096
21 | 2022-02-01 | 5.20857
22 | 2022-02-01 | 5.639083
23 | 2022-02-01 | 2.877279
24 | 2022-02-01 | 255.0531
25 | 2022-02-01 | 0.1649115
26 | 2022-02-01 | 490.635
28 | 2022-02-01 | 83.87066
29 | 2022-02-01 | 70
30 | 2022-02-01 | 3135.361
31 | 2022-02-01 | 1.481849
32 | 2022-02-01 | 0
33 | 2022-02-01 | 0
34 | 2022-02-01 | 31.9732
35 | 2022-02-01 | 426.9678
36 | 2022-02-01 | 0.971867
37 | 2022-02-01 | 0.9617706
38 | 2022-02-01 | 8.198146
39 | 2022-02-01 | 33.84146
40 | 2022-02-01 | 1.028336
41 | 2022-02-01 | 1.27489
42 | 2022-02-01 | 1.0506
43 | 2022-02-01 | 11.7
44 | 2022-02-01 | 0.42
45 | 2022-02-01 | 0.3
46 | 2022-02-01 | 0.8
47 | 2022-02-01 | 90.3
48 | 2022-02-01 | 7.3
49 | 2022-02-01 | 32.35244
50 | 2022-02-01 | 57.86276
51 | 2022-02-01 | 2069.298
52 | 2022-02-01 | 3.73796
53 | 2022-02-01 | 1451.256
54 | 2022-02-01 | 2414.186
55 | 2022-02-01 | 445.0329
1 | 2022-02-01 08:00 | 1.240874
2 | 2022-02-01 08:00 | 0.8686118
3 | 2022-02-01 08:00 | 0.3722622
4 | 2022-02-01 08:00 | 1248.919
5 | 2022-02-01 08:00 | 185.666
6 | 2022-02-01 08:00 | 0.6066667
7 | 2022-02-01 08:00 | 19
8 | 2022-02-01 08:00 | 40.77253
9 | 2022-02-01 08:00 | 1.242619
10 | 2022-02-01 08:00 | 1.116776
11 | 2022-02-01 08:00 | 0.9995764
12 | 2022-02-01 08:00 | 0.4949269
13 | 2022-02-01 08:00 | 0.3186641
14 | 2022-02-01 08:00 | 0.6487066
15 | 2022-02-01 08:00 | 2.850308
20 | 2022-02-01 08:00 | 0.2403966
21 | 2022-02-01 08:00 | 4.928364
22 | 2022-02-01 08:00 | 5.097749
23 | 2022-02-01 08:00 | 2.76699
24 | 2022-02-01 08:00 | 314.8748
25 | 2022-02-01 08:00 | 0.1490805
26 | 2022-02-01 08:00 | 575.2971
28 | 2022-02-01 08:00 | 104.6447
29 | 2022-02-01 08:00 | 64
30 | 2022-02-01 08:00 | 2934.915
31 | 2022-02-01 08:00 | 1.69592
32 | 2022-02-01 08:00 | 0
33 | 2022-02-01 08:00 | 0
34 | 2022-02-01 08:00 | 30.75597
35 | 2022-02-01 08:00 | 389.8096
36 | 2022-02-01 08:00 | 0.9910141
37 | 2022-02-01 08:00 | 0.9728643
38 | 2022-02-01 08:00 | 7.778671
39 | 2022-02-01 08:00 | 33.33333
40 | 2022-02-01 08:00 | 0.9813029
41 | 2022-02-01 08:00 | 1.222896
42 | 2022-02-01 08:00 | 1.01375
43 | 2022-02-01 08:00 | 11.7
44 | 2022-02-01 08:00 | 0.41
45 | 2022-02-01 08:00 | 0.3
46 | 2022-02-01 08:00 | 0.7
47 | 2022-02-01 08:00 | 90.2
48 | 2022-02-01 08:00 | 7.2
49 | 2022-02-01 08:00 | 32.49689
50 | 2022-02-01 08:00 | 57.77739
51 | 2022-02-01 08:00 | 2060.393
52 | 2022-02-01 08:00 | 3.789718
53 | 2022-02-01 08:00 | 1319.183
54 | 2022-02-01 08:00 | 2197.989
55 | 2022-02-01 08:00 | 439.6566
1 | 2022-02-01 16:00 | 1.292285
2 | 2022-02-01 16:00 | 0.9045992
3 | 2022-02-01 16:00 | 0.3876854
4 | 2022-02-01 16:00 | 1250.993
5 | 2022-02-01 16:00 | 195.1273
6 | 2022-02-01 16:00 | 0.7025
7 | 2022-02-01 16:00 | 0
8 | 2022-02-01 16:00 | 0
9 | 2022-02-01 16:00 | 1.222222
10 | 2022-02-01 16:00 | 1.052493
11 | 2022-02-01 16:00 | 0.9994529
12 | 2022-02-01 16:00 | 0.5088043
13 | 2022-02-01 16:00 | 0.3275992
14 | 2022-02-01 16:00 | 0.6668958
15 | 2022-02-01 16:00 | 3.007511
20 | 2022-02-01 16:00 | 0.2334252
21 | 2022-02-01 16:00 | 5.28124
22 | 2022-02-01 16:00 | 5.193848
23 | 2022-02-01 16:00 | 2.831778
24 | 2022-02-01 16:00 | 311.1097
25 | 2022-02-01 16:00 | 0.1518909
26 | 2022-02-01 16:00 | 572.7852
28 | 2022-02-01 16:00 | 103.7352
29 | 2022-02-01 16:00 | 64.5
30 | 2022-02-01 16:00 | 3013.524
31 | 2022-02-01 16:00 | 1.594394
32 | 2022-02-01 16:00 | 0
33 | 2022-02-01 16:00 | 0
34 | 2022-02-01 16:00 | 29.83888
35 | 2022-02-01 16:00 | 417.2706
36 | 2022-02-01 16:00 | 0.9677002
37 | 2022-02-01 16:00 | 0.9594321
38 | 2022-02-01 16:00 | 8.288752
39 | 2022-02-01 16:00 | 29.45946
40 | 2022-02-01 16:00 | 0.9779744
41 | 2022-02-01 16:00 | 1.214578
42 | 2022-02-01 16:00 | 1.013425
43 | 2022-02-01 16:00 | 11.8
44 | 2022-02-01 16:00 | 0.41
45 | 2022-02-01 16:00 | 0.3
46 | 2022-02-01 16:00 | 0.7
47 | 2022-02-01 16:00 | 90.4
48 | 2022-02-01 16:00 | 7.2
49 | 2022-02-01 16:00 | 31.57287
50 | 2022-02-01 16:00 | 57.701
51 | 2022-02-01 16:00 | 2000.993
52 | 2022-02-01 16:00 | 3.973443
53 | 2022-02-01 16:00 | 1375.134
54 | 2022-02-01 16:00 | 2290.71
55 | 2022-02-01 16:00 | 419.2354
1 | 2022-02-02 | 1.274228
2 | 2022-02-02 | 0.8919594
3 | 2022-02-02 | 0.3822683
4 | 2022-02-02 | 1250.798
5 | 2022-02-02 | 237.995
6 | 2022-02-02 | 0.739
7 | 2022-02-02 | 18
8 | 2022-02-02 | 41.37931
9 | 2022-02-02 | 1.16771
10 | 2022-02-02 | 1.082856
11 | 2022-02-02 | 0.9997321
12 | 2022-02-02 | 0.500873
13 | 2022-02-02 | 0.3224925
14 | 2022-02-02 | 0.6565002
15 | 2022-02-02 | 3.44641
20 | 2022-02-02 | 0.2055887
21 | 2022-02-02 | 5.56576
22 | 2022-02-02 | 4.925313
23 | 2022-02-02 | 2.816659
24 | 2022-02-02 | 393.9183
25 | 2022-02-02 | 0.1440377
26 | 2022-02-02 | 591.4443
28 | 2022-02-02 | 127.325
29 | 2022-02-02 | 61.5
30 | 2022-02-02 | 2992.157
31 | 2022-02-02 | 1.655154
32 | 2022-02-02 | 0
33 | 2022-02-02 | 0
34 | 2022-02-02 | 29.15312
35 | 2022-02-02 | 431.2899
36 | 2022-02-02 | 0.9336671
37 | 2022-02-02 | 0.9201183
38 | 2022-02-02 | 9.01217
39 | 2022-02-02 | 27.59494
40 | 2022-02-02 | 0.9599369
41 | 2022-02-02 | 1.183375
42 | 2022-02-02 | 0.9913404
43 | 2022-02-02 | 11.8
44 | 2022-02-02 | 0.41
45 | 2022-02-02 | 0.3
46 | 2022-02-02 | 0.7
47 | 2022-02-02 | 89.9
48 | 2022-02-02 | 7.1
49 | 2022-02-02 | 29.03753
50 | 2022-02-02 | 57.31242
51 | 2022-02-02 | 1950.473
52 | 2022-02-02 | 4.032255
53 | 2022-02-02 | 1303.153
54 | 2022-02-02 | 2182.238
55 | 2022-02-02 | 415.2971
1 | 2022-02-02 08:00 | 1.307907
2 | 2022-02-02 08:00 | 0.9155347
3 | 2022-02-02 08:00 | 0.392372
4 | 2022-02-02 08:00 | 1250.382
5 | 2022-02-02 08:00 | 234.0704
6 | 2022-02-02 08:00 | 0.706
7 | 2022-02-02 08:00 | 18.2
8 | 2022-02-02 08:00 | 41.83908
9 | 2022-02-02 08:00 | 1.235969
10 | 2022-02-02 08:00 | 1.092641
11 | 2022-02-02 08:00 | 0.9997119
12 | 2022-02-02 08:00 | 0.5179712
13 | 2022-02-02 08:00 | 0.3335014
14 | 2022-02-02 08:00 | 0.678911
15 | 2022-02-02 08:00 | 2.906265
20 | 2022-02-02 08:00 | 0.2327947
21 | 2022-02-02 08:00 | 4.826894
22 | 2022-02-02 08:00 | 5.131913
23 | 2022-02-02 08:00 | 2.844675
24 | 2022-02-02 08:00 | 372.6342
25 | 2022-02-02 08:00 | 0.1500796
26 | 2022-02-02 08:00 | 503.3104
28 | 2022-02-02 08:00 | 120.8028
29 | 2022-02-02 08:00 | 65
30 | 2022-02-02 08:00 | 2998.26
31 | 2022-02-02 08:00 | 1.591975
32 | 2022-02-02 08:00 | 0
33 | 2022-02-02 08:00 | 0
34 | 2022-02-02 08:00 | 30.13704
35 | 2022-02-02 08:00 | 427.5978
36 | 2022-02-02 08:00 | 0.9923469
37 | 2022-02-02 08:00 | 0.96997
38 | 2022-02-02 08:00 | 7.733159
39 | 2022-02-02 08:00 | 32.30337
40 | 2022-02-02 08:00 | 0.997522
41 | 2022-02-02 08:00 | 1.226969
42 | 2022-02-02 08:00 | 1.025635
43 | 2022-02-02 08:00 | 11.9
44 | 2022-02-02 08:00 | 0.4
45 | 2022-02-02 08:00 | 0.3
46 | 2022-02-02 08:00 | 0.6
47 | 2022-02-02 08:00 | 90.3
48 | 2022-02-02 08:00 | 7.1
49 | 2022-02-02 08:00 | 26.82997
50 | 2022-02-02 08:00 | 57.24028
51 | 2022-02-02 08:00 | 1995.387
52 | 2022-02-02 08:00 | 3.960129
53 | 2022-02-02 08:00 | 1340.647
54 | 2022-02-02 08:00 | 2248.694
55 | 2022-02-02 08:00 | 423.5519
1 | 2022-02-02 16:00 | 1.327167
2 | 2022-02-02 16:00 | 0.9290167
3 | 2022-02-02 16:00 | 0.39815
4 | 2022-02-02 16:00 | 1250.865
5 | 2022-02-02 16:00 | 212.6869
6 | 2022-02-02 16:00 | 0.63
7 | 2022-02-02 16:00 | 17.5
8 | 2022-02-02 16:00 | 40.04576
9 | 2022-02-02 16:00 | 1.251621
10 | 2022-02-02 16:00 | 1.041138
11 | 2022-02-02 16:00 | 0.9996524
12 | 2022-02-02 16:00 | 0.5212061
13 | 2022-02-02 16:00 | 0.3355842
14 | 2022-02-02 16:00 | 0.683151
15 | 2022-02-02 16:00 | 2.654757
20 | 2022-02-02 16:00 | 0.2535518
21 | 2022-02-02 16:00 | 4.615808
22 | 2022-02-02 16:00 | 5.345458
23 | 2022-02-02 16:00 | 2.864792
24 | 2022-02-02 16:00 | 310.9941
25 | 2022-02-02 16:00 | 0.1563246
26 | 2022-02-02 16:00 | 533.7236
28 | 2022-02-02 16:00 | 110.7266
29 | 2022-02-02 16:00 | 68
30 | 2022-02-02 16:00 | 3013.331
31 | 2022-02-02 16:00 | 1.462216
32 | 2022-02-02 16:00 | 0
33 | 2022-02-02 16:00 | 0
34 | 2022-02-02 16:00 | 30.03051
35 | 2022-02-02 16:00 | 429.6257
36 | 2022-02-02 16:00 | 1.009079
37 | 2022-02-02 16:00 | 0.9938208
38 | 2022-02-02 16:00 | 7.270566
39 | 2022-02-02 16:00 | 34.54546
40 | 2022-02-02 16:00 | 1.005158
41 | 2022-02-02 16:00 | 1.234561
42 | 2022-02-02 16:00 | 1.032709
43 | 2022-02-02 16:00 | 11.8
44 | 2022-02-02 16:00 | 0.4
45 | 2022-02-02 16:00 | 0.3
46 | 2022-02-02 16:00 | 0.7
47 | 2022-02-02 16:00 | 90.4
48 | 2022-02-02 16:00 | 7.2
49 | 2022-02-02 16:00 | 25.02163
50 | 2022-02-02 16:00 | 57.02628
51 | 2022-02-02 16:00 | 1988.855
52 | 2022-02-02 16:00 | 4.104321
53 | 2022-02-02 16:00 | 1411.05
54 | 2022-02-02 16:00 | 2378.854
55 | 2022-02-02 16:00 | 410.7562
1 | 2022-02-03 | 1.335926
2 | 2022-02-03 | 0.9351483
3 | 2022-02-03 | 0.4007778
4 | 2022-02-03 | 1251.246
5 | 2022-02-03 | 201.9057
6 | 2022-02-03 | 0.6175
7 | 2022-02-03 | 18.6
8 | 2022-02-03 | 41.0596
9 | 2022-02-03 | 1.277045
10 | 2022-02-03 | 1.061034
11 | 2022-02-03 | 0.9996389
12 | 2022-02-03 | 0.5250594
13 | 2022-02-03 | 0.3380652
14 | 2022-02-03 | 0.6882017
15 | 2022-02-03 | 2.402392
20 | 2022-02-03 | 0.2783504
21 | 2022-02-03 | 4.342199
22 | 2022-02-03 | 5.202371
23 | 2022-02-03 | 2.864271
24 | 2022-02-03 | 309.789
25 | 2022-02-03 | 0.1521401
26 | 2022-02-03 | 512.1074
28 | 2022-02-03 | 107.1166
29 | 2022-02-03 | 65.5
30 | 2022-02-03 | 3004.554
31 | 2022-02-03 | 1.534325
32 | 2022-02-03 | 0
33 | 2022-02-03 | 0
34 | 2022-02-03 | 29.86361
35 | 2022-02-03 | 432.9956
36 | 2022-02-03 | 1.031662
37 | 2022-02-03 | 1.014675
38 | 2022-02-03 | 6.744591
39 | 2022-02-03 | 30.27027
40 | 2022-02-03 | 0.9786773
41 | 2022-02-03 | 1.200041
42 | 2022-02-03 | 1.00491
43 | 2022-02-03 | 11.8
44 | 2022-02-03 | 0.4
45 | 2022-02-03 | 0.3
46 | 2022-02-03 | 0.7
47 | 2022-02-03 | 90.1
48 | 2022-02-03 | 7.3
49 | 2022-02-03 | 26.13051
50 | 2022-02-03 | 57.2189
51 | 2022-02-03 | 1963.864
52 | 2022-02-03 | 4.076532
53 | 2022-02-03 | 1377.332
54 | 2022-02-03 | 2310.269
55 | 2022-02-03 | 411.4652
1 | 2022-02-03 08:00 | 1.353474
2 | 2022-02-03 08:00 | 0.9474319
3 | 2022-02-03 08:00 | 0.4060422
4 | 2022-02-03 08:00 | 1250.961
5 | 2022-02-03 08:00 | 191.9836
6 | 2022-02-03 08:00 | 0.506
7 | 2022-02-03 08:00 | 18.9
8 | 2022-02-03 08:00 | 42.47191
9 | 2022-02-03 08:00 | 1.19084
10 | 2022-02-03 08:00 | 1.059378
11 | 2022-02-03 08:00 | 0.9995887
12 | 2022-02-03 08:00 | 0.5328566
13 | 2022-02-03 08:00 | 0.3430856
14 | 2022-02-03 08:00 | 0.6984215
15 | 2022-02-03 08:00 | 3.312708
20 | 2022-02-03 08:00 | 0.2104035
21 | 2022-02-03 08:00 | 5.333462
22 | 2022-02-03 08:00 | 5.457471
23 | 2022-02-03 08:00 | 2.90846
24 | 2022-02-03 08:00 | 340.8084
25 | 2022-02-03 08:00 | 0.1596004
26 | 2022-02-03 08:00 | 614.2401
28 | 2022-02-03 08:00 | 93.46492
29 | 2022-02-03 08:00 | 68.5
30 | 2022-02-03 08:00 | 3052.87
31 | 2022-02-03 08:00 | 1.775195
32 | 2022-02-03 08:00 | 0
33 | 2022-02-03 08:00 | 0
34 | 2022-02-03 08:00 | 30.34679
35 | 2022-02-03 08:00 | 430.182
36 | 2022-02-03 08:00 | 0.951654
37 | 2022-02-03 08:00 | 0.9369369
38 | 2022-02-03 08:00 | 8.646171
39 | 2022-02-03 08:00 | 31.03448
40 | 2022-02-03 08:00 | 0.9713428
41 | 2022-02-03 08:00 | 1.189316
42 | 2022-02-03 08:00 | 1.000872
43 | 2022-02-03 08:00 | 11.9
44 | 2022-02-03 08:00 | 0.39
45 | 2022-02-03 08:00 | 0.3
46 | 2022-02-03 08:00 | 0.8
47 | 2022-02-03 08:00 | 90
48 | 2022-02-03 08:00 | 7.1
49 | 2022-02-03 08:00 | 25.99952
50 | 2022-02-03 08:00 | 57.23648
51 | 2022-02-03 08:00 | 2006.047
52 | 2022-02-03 08:00 | 4.05443
53 | 2022-02-03 08:00 | 1436.808
54 | 2022-02-03 08:00 | 2416.864
55 | 2022-02-03 08:00 | 414.881
1 | 2022-02-03 16:00 | 1.370731
2 | 2022-02-03 16:00 | 0.9595116
3 | 2022-02-03 16:00 | 0.4112193
4 | 2022-02-03 16:00 | 1250.968
5 | 2022-02-03 16:00 | 174.4985
6 | 2022-02-03 16:00 | 0.53
7 | 2022-02-03 16:00 | 19.4
8 | 2022-02-03 16:00 | 41.6309
9 | 2022-02-03 16:00 | 1.214467
10 | 2022-02-03 16:00 | 1.097344
11 | 2022-02-03 16:00 | 0.999513
12 | 2022-02-03 16:00 | 0.5441062
13 | 2022-02-03 16:00 | 0.3503288
14 | 2022-02-03 16:00 | 0.7131666
15 | 2022-02-03 16:00 | 3.072238
20 | 2022-02-03 16:00 | 0.2179249
21 | 2022-02-03 16:00 | 4.80801
22 | 2022-02-03 16:00 | 5.457397
23 | 2022-02-03 16:00 | 2.931615
24 | 2022-02-03 16:00 | 235.7377
25 | 2022-02-03 16:00 | 0.1595982
26 | 2022-02-03 16:00 | 470.4418
28 | 2022-02-03 16:00 | 85.8353
29 | 2022-02-03 16:00 | 68.5
30 | 2022-02-03 16:00 | 3142.653
31 | 2022-02-03 16:00 | 1.350944
32 | 2022-02-03 16:00 | 0
33 | 2022-02-03 16:00 | 0
34 | 2022-02-03 16:00 | 30.07995
35 | 2022-02-03 16:00 | 428.1849
36 | 2022-02-03 16:00 | 0.9835026
37 | 2022-02-03 16:00 | 0.9637462
38 | 2022-02-03 16:00 | 7.880248
39 | 2022-02-03 16:00 | 32.17391
40 | 2022-02-03 16:00 | 0.9714625
41 | 2022-02-03 16:00 | 1.188955
42 | 2022-02-03 16:00 | 1.001271
43 | 2022-02-03 16:00 | 11.8
44 | 2022-02-03 16:00 | 0.39
45 | 2022-02-03 16:00 | 0.3
46 | 2022-02-03 16:00 | 0.7
47 | 2022-02-03 16:00 | 89.8
48 | 2022-02-03 16:00 | 7.8
49 | 2022-02-03 16:00 | 25.66717
50 | 2022-02-03 16:00 | 57.19881
51 | 2022-02-03 16:00 | 1996.286
52 | 2022-02-03 16:00 | 3.944779
53 | 2022-02-03 16:00 | 1417.728
54 | 2022-02-03 16:00 | 2383.929
55 | 2022-02-03 16:00 | 426.2632
1 | 2022-02-04 | 1.31555
2 | 2022-02-04 | 0.9208848
3 | 2022-02-04 | 0.3946649
4 | 2022-02-04 | 1250.298
5 | 2022-02-04 | 200.1631
6 | 2022-02-04 | 0.4875
7 | 2022-02-04 | 18.2
8 | 2022-02-04 | 40.53452
9 | 2022-02-04 | 1.211538
10 | 2022-02-04 | 1.121853
11 | 2022-02-04 | 0.9996358
12 | 2022-02-04 | 0.5212324
13 | 2022-02-04 | 0.3356012
14 | 2022-02-04 | 0.6831855
15 | 2022-02-04 | 3.254121
20 | 2022-02-04 | 0.2026417
21 | 2022-02-04 | 4.745223
22 | 2022-02-04 | 5.201766
23 | 2022-02-04 | 2.876733
24 | 2022-02-04 | 294.609
25 | 2022-02-04 | 0.1521225
26 | 2022-02-04 | 508.5456
28 | 2022-02-04 | 107.9985
29 | 2022-02-04 | 64
30 | 2022-02-04 | 3057.714
31 | 2022-02-04 | 1.471844
32 | 2022-02-04 | 0
33 | 2022-02-04 | 0
34 | 2022-02-04 | 29.747
35 | 2022-02-04 | 420.5869
36 | 2022-02-04 | 0.9807692
37 | 2022-02-04 | 0.9487952
38 | 2022-02-04 | 7.999344
39 | 2022-02-04 | 30.9589
40 | 2022-02-04 | 0.9845907
41 | 2022-02-04 | 1.203886
42 | 2022-02-04 | 1.015464
43 | 2022-02-04 | 11.8
44 | 2022-02-04 | 0.39
45 | 2022-02-04 | 0.3
46 | 2022-02-04 | 0.7
47 | 2022-02-04 | 89.7
48 | 2022-02-04 | 7.6
49 | 2022-02-04 | 25.21646
50 | 2022-02-04 | 57.14129
51 | 2022-02-04 | 1993.788
52 | 2022-02-04 | 3.976664
53 | 2022-02-04 | 1355.02
54 | 2022-02-04 | 2280.189
55 | 2022-02-04 | 423.1617
1 | 2022-02-04 08:00 | 1.335037
2 | 2022-02-04 08:00 | 0.9345258
3 | 2022-02-04 08:00 | 0.4005111
4 | 2022-02-04 08:00 | 1250.857
5 | 2022-02-04 08:00 | 187.6333
6 | 2022-02-04 08:00 | 0.52
7 | 2022-02-04 08:00 | 18.6
8 | 2022-02-04 08:00 | 40.96917
9 | 2022-02-04 08:00 | 1.22449
10 | 2022-02-04 08:00 | 1.149338
11 | 2022-02-04 08:00 | 0.9995868
12 | 2022-02-04 08:00 | 0.533019
13 | 2022-02-04 08:00 | 0.3431901
14 | 2022-02-04 08:00 | 0.6986344
15 | 2022-02-04 08:00 | 2.989029
20 | 2022-02-04 08:00 | 0.2203814
21 | 2022-02-04 08:00 | 4.607861
22 | 2022-02-04 08:00 | 5.348688
23 | 2022-02-04 08:00 | 2.896841
24 | 2022-02-04 08:00 | 329.2945
25 | 2022-02-04 08:00 | 0.1564191
26 | 2022-02-04 08:00 | 577.7802
28 | 2022-02-04 08:00 | 100.2973
29 | 2022-02-04 08:00 | 66.5
30 | 2022-02-04 08:00 | 3134.061
31 | 2022-02-04 08:00 | 1.754989
32 | 2022-02-04 08:00 | 0
33 | 2022-02-04 08:00 | 0
34 | 2022-02-04 08:00 | 30.27532
35 | 2022-02-04 08:00 | 429.5704
36 | 2022-02-04 08:00 | 0.994898
37 | 2022-02-04 08:00 | 0.969697
38 | 2022-02-04 08:00 | 7.596891
39 | 2022-02-04 08:00 | 36.11111
40 | 2022-02-04 08:00 | 0.9786807
41 | 2022-02-04 08:00 | 1.196617
42 | 2022-02-04 08:00 | 1.010103
43 | 2022-02-04 08:00 | 11.9
44 | 2022-02-04 08:00 | 0.42
45 | 2022-02-04 08:00 | 0.3
46 | 2022-02-04 08:00 | 0.7
47 | 2022-02-04 08:00 | 89.6
48 | 2022-02-04 08:00 | 7.7
49 | 2022-02-04 08:00 | 25.23726
50 | 2022-02-04 08:00 | 57.10463
51 | 2022-02-04 08:00 | 2001.468
52 | 2022-02-04 08:00 | 3.872352
53 | 2022-02-04 08:00 | 1374.751
54 | 2022-02-04 08:00 | 2314.182
55 | 2022-02-04 08:00 | 434.7091
1 | 2022-02-04 16:00 | 1.317768
2 | 2022-02-04 16:00 | 0.9224373
3 | 2022-02-04 16:00 | 0.3953303
4 | 2022-02-04 16:00 | 1250.859
5 | 2022-02-04 16:00 | 206.7636
6 | 2022-02-04 16:00 | 0.6575
7 | 2022-02-04 16:00 | 19
8 | 2022-02-04 16:00 | 42.22222
9 | 2022-02-04 16:00 | 1.220681
10 | 2022-02-04 16:00 | 1.114717
11 | 2022-02-04 16:00 | 0.9996551
12 | 2022-02-04 16:00 | 0.524338
13 | 2022-02-04 16:00 | 0.3376007
14 | 2022-02-04 16:00 | 0.6872561
15 | 2022-02-04 16:00 | 3.017018
20 | 2022-02-04 16:00 | 0.2222702
21 | 2022-02-04 16:00 | 4.796285
22 | 2022-02-04 16:00 | 5.223805
23 | 2022-02-04 16:00 | 2.883602
24 | 2022-02-04 16:00 | 350.916
25 | 2022-02-04 16:00 | 0.152767
26 | 2022-02-04 16:00 | 624.8933
28 | 2022-02-04 16:00 | 114.7367
29 | 2022-02-04 16:00 | 66
30 | 2022-02-04 16:00 | 3080.039
31 | 2022-02-04 16:00 | 1.697185
32 | 2022-02-04 16:00 | 0
33 | 2022-02-04 16:00 | 0
34 | 2022-02-04 16:00 | 29.95624
35 | 2022-02-04 16:00 | 429.0399
36 | 2022-02-04 16:00 | 0.9873897
37 | 2022-02-04 16:00 | 0.9651047
38 | 2022-02-04 16:00 | 7.813303
39 | 2022-02-04 16:00 | 33.63636
40 | 2022-02-04 16:00 | 0.9795349
41 | 2022-02-04 16:00 | 1.197535
42 | 2022-02-04 16:00 | 1.010064
43 | 2022-02-04 16:00 | 11.8
44 | 2022-02-04 16:00 | 0.42
45 | 2022-02-04 16:00 | 0.3
46 | 2022-02-04 16:00 | 0.7
47 | 2022-02-04 16:00 | 89.7
48 | 2022-02-04 16:00 | 7.8
49 | 2022-02-04 16:00 | 25.20926
50 | 2022-02-04 16:00 | 57.0783
51 | 2022-02-04 16:00 | 1992.872
52 | 2022-02-04 16:00 | 3.918492
53 | 2022-02-04 16:00 | 1352.174
54 | 2022-02-04 16:00 | 2273.343
55 | 2022-02-04 16:00 | 429.0555
1 | 2022-02-05 | 1.350791
2 | 2022-02-05 | 0.9455537
3 | 2022-02-05 | 0.4052373
4 | 2022-02-05 | 1250.099
5 | 2022-02-05 | 232.4163
6 | 2022-02-05 | 0.71
7 | 2022-02-05 | 18.1
8 | 2022-02-05 | 41.13636
9 | 2022-02-05 | 1.240409
10 | 2022-02-05 | 1.084985
11 | 2022-02-05 | 0.9997358
12 | 2022-02-05 | 0.5313561
13 | 2022-02-05 | 0.3421195
14 | 2022-02-05 | 0.6964548
15 | 2022-02-05 | 2.767434
20 | 2022-02-05 | 0.2371758
21 | 2022-02-05 | 4.444405
22 | 2022-02-05 | 4.969969
23 | 2022-02-05 | 2.918531
24 | 2022-02-05 | 410.0892
25 | 2022-02-05 | 0.1453437
26 | 2022-02-05 | 617.3959
28 | 2022-02-05 | 116.1788
29 | 2022-02-05 | 62.5
30 | 2022-02-05 | 2927.43
31 | 2022-02-05 | 1.76446
32 | 2022-02-05 | 0
33 | 2022-02-05 | 0
34 | 2022-02-05 | 29.63193
35 | 2022-02-05 | 423.8365
36 | 2022-02-05 | 1.01023
37 | 2022-02-05 | 0.9857724
38 | 2022-02-05 | 7.211839
39 | 2022-02-05 | 48.36066
40 | 2022-02-05 | 0.9755524
41 | 2022-02-05 | 1.179425
42 | 2022-02-05 | 0.992106
43 | 2022-02-05 | 11.8
44 | 2022-02-05 | 0.42
45 | 2022-02-05 | 0.3
46 | 2022-02-05 | 0.7
47 | 2022-02-05 | 90.2
48 | 2022-02-05 | 7.6
49 | 2022-02-05 | 25.74337
50 | 2022-02-05 | 56.73726
51 | 2022-02-05 | 1985.961
52 | 2022-02-05 | 4.070057
53 | 2022-02-05 | 1303.723
54 | 2022-02-05 | 2204.486
55 | 2022-02-05 | 415.4527
1 | 2022-02-05 08:00 | 1.301354
2 | 2022-02-05 08:00 | 0.9109478
3 | 2022-02-05 08:00 | 0.3904062
4 | 2022-02-05 08:00 | 1249.594
5 | 2022-02-05 08:00 | 217.0009
6 | 2022-02-05 08:00 | 0.725
7 | 2022-02-05 08:00 | 19
8 | 2022-02-05 08:00 | 42.22222
9 | 2022-02-05 08:00 | 1.254476
10 | 2022-02-05 08:00 | 1.061438
11 | 2022-02-05 08:00 | 0.9996886
12 | 2022-02-05 08:00 | 0.5132557
13 | 2022-02-05 08:00 | 0.3304653
14 | 2022-02-05 08:00 | 0.6727304
15 | 2022-02-05 08:00 | 2.583148
20 | 2022-02-05 08:00 | 0.2508676
21 | 2022-02-05 08:00 | 4.196029
22 | 2022-02-05 08:00 | 5.212547
23 | 2022-02-05 08:00 | 2.871215
24 | 2022-02-05 08:00 | 389.0222
25 | 2022-02-05 08:00 | 0.1524377
26 | 2022-02-05 08:00 | 601.4927
28 | 2022-02-05 08:00 | 111.2436
29 | 2022-02-05 08:00 | 66.5
30 | 2022-02-05 08:00 | 2995.948
31 | 2022-02-05 08:00 | 1.792722
32 | 2022-02-05 08:00 | 0
33 | 2022-02-05 08:00 | 0
34 | 2022-02-05 08:00 | 29.85115
35 | 2022-02-05 08:00 | 415.778
36 | 2022-02-05 08:00 | 1.028133
37 | 2022-02-05 08:00 | 0.9989817
38 | 2022-02-05 08:00 | 6.779177
39 | 2022-02-05 08:00 | 40.70176
40 | 2022-02-05 08:00 | 0.9804663
41 | 2022-02-05 08:00 | 1.18496
42 | 2022-02-05 08:00 | 0.9964432
43 | 2022-02-05 08:00 | 11.5
44 | 2022-02-05 08:00 | 0.41
45 | 2022-02-05 08:00 | 0.3
46 | 2022-02-05 08:00 | 0.6
47 | 2022-02-05 08:00 | 90
48 | 2022-02-05 08:00 | 7.7
49 | 2022-02-05 08:00 | 25.90738
50 | 2022-02-05 08:00 | 56.79313
51 | 2022-02-05 08:00 | 2012.72
52 | 2022-02-05 08:00 | 4.030503
53 | 2022-02-05 08:00 | 1362.538
54 | 2022-02-05 08:00 | 2301.564
55 | 2022-02-05 08:00 | 419.0977
1 | 2022-02-05 16:00 | 1.306734
2 | 2022-02-05 16:00 | 0.9147141
3 | 2022-02-05 16:00 | 0.3920203
4 | 2022-02-05 16:00 | 1249.234
5 | 2022-02-05 16:00 | 189.1654
6 | 2022-02-05 16:00 | 0.61
7 | 2022-02-05 16:00 | 0
8 | 2022-02-05 16:00 | 0
9 | 2022-02-05 16:00 | 1.227735
10 | 2022-02-05 16:00 | 1.101752
11 | 2022-02-05 16:00 | 0.9994341
12 | 2022-02-05 16:00 | 0.5193861
13 | 2022-02-05 16:00 | 0.3344125
14 | 2022-02-05 16:00 | 0.6807656
15 | 2022-02-05 16:00 | 2.919264
20 | 2022-02-05 16:00 | 0.2124327
21 | 2022-02-05 16:00 | 4.042222
22 | 2022-02-05 16:00 | 5.296573
23 | 2022-02-05 16:00 | 2.867227
24 | 2022-02-05 16:00 | 276.032
25 | 2022-02-05 16:00 | 0.154895
26 | 2022-02-05 16:00 | 465.4762
28 | 2022-02-05 16:00 | 91.18706
29 | 2022-02-05 16:00 | 67
30 | 2022-02-05 16:00 | 3107.505
31 | 2022-02-05 16:00 | 1.45921
32 | 2022-02-05 16:00 | 0
33 | 2022-02-05 16:00 | 0
34 | 2022-02-05 16:00 | 29.57827
35 | 2022-02-05 16:00 | 415.351
36 | 2022-02-05 16:00 | 1.017812
37 | 2022-02-05 16:00 | 0.9796954
38 | 2022-02-05 16:00 | 6.961486
39 | 2022-02-05 16:00 | 38.64407
40 | 2022-02-05 16:00 | 0.979258
41 | 2022-02-05 16:00 | 1.18907
42 | 2022-02-05 16:00 | 1.000012
43 | 2022-02-05 16:00 | 11.8
44 | 2022-02-05 16:00 | 0.41
45 | 2022-02-05 16:00 | 0.3
46 | 2022-02-05 16:00 | 0.6
47 | 2022-02-05 16:00 | 90.1
48 | 2022-02-05 16:00 | 7.7
49 | 2022-02-05 16:00 | 25.5718
50 | 2022-02-05 16:00 | 56.89747
51 | 2022-02-05 16:00 | 2001.236
52 | 2022-02-05 16:00 | 3.928165
53 | 2022-02-05 16:00 | 1368.307
54 | 2022-02-05 16:00 | 2308.66
55 | 2022-02-05 16:00 | 429.5232
1 | 2022-02-06 | 1.32644
2 | 2022-02-06 | 0.9285079
3 | 2022-02-06 | 0.397932
4 | 2022-02-06 | 1250.353
5 | 2022-02-06 | 190.4321
6 | 2022-02-06 | 0.66
7 | 2022-02-06 | 18.7
8 | 2022-02-06 | 42.11712
9 | 2022-02-06 | 1.286086
10 | 2022-02-06 | 1.081842
11 | 2022-02-06 | 0.9996015
12 | 2022-02-06 | 0.5269009
13 | 2022-02-06 | 0.339251
14 | 2022-02-06 | 0.6906154
15 | 2022-02-06 | 2.373192
20 | 2022-02-06 | 0.2793404
21 | 2022-02-06 | 4.228498
22 | 2022-02-06 | 5.293555
23 | 2022-02-06 | 2.89079
24 | 2022-02-06 | 320.061
25 | 2022-02-06 | 0.1548067
26 | 2022-02-06 | 535.576
28 | 2022-02-06 | 98.01243
29 | 2022-02-06 | 67
30 | 2022-02-06 | 3029.046
31 | 2022-02-06 | 1.680709
32 | 2022-02-06 | 0
33 | 2022-02-06 | 0
34 | 2022-02-06 | 30.15405
35 | 2022-02-06 | 414.5933
36 | 2022-02-06 | 1.039012
37 | 2022-02-06 | 1.01332
38 | 2022-02-06 | 6.601689
39 | 2022-02-06 | 45.09091
40 | 2022-02-06 | 0.9647612
41 | 2022-02-06 | 1.166989
42 | 2022-02-06 | 0.9795501
43 | 2022-02-06 | 11.8
44 | 2022-02-06 | 0.41
45 | 2022-02-06 | 0.3
46 | 2022-02-06 | 0.6
47 | 2022-02-06 | 90.8
48 | 2022-02-06 | 7.2
49 | 2022-02-06 | 25.12407
50 | 2022-02-06 | 56.99591
51 | 2022-02-06 | 2027.622
52 | 2022-02-06 | 3.942592
53 | 2022-02-06 | 1372.009
54 | 2022-02-06 | 2310.45
55 | 2022-02-06 | 427.1277
1 | 2022-02-06 08:00 | 1.285281
2 | 2022-02-06 08:00 | 0.8996966
3 | 2022-02-06 08:00 | 0.3855843
4 | 2022-02-06 08:00 | 1248.614
5 | 2022-02-06 08:00 | 185.5355
6 | 2022-02-06 08:00 | 0.5475
7 | 2022-02-06 08:00 | 19.2
8 | 2022-02-06 08:00 | 42.1978
9 | 2022-02-06 08:00 | 1.212739
10 | 2022-02-06 08:00 | 1.067615
11 | 2022-02-06 08:00 | 0.9995775
12 | 2022-02-06 08:00 | 0.5071681
13 | 2022-02-06 08:00 | 0.3265457
14 | 2022-02-06 08:00 | 0.6647514
15 | 2022-02-06 08:00 | 3.233374
20 | 2022-02-06 08:00 | 0.2008047
21 | 2022-02-06 08:00 | 4.592947
22 | 2022-02-06 08:00 | 5.413231
23 | 2022-02-06 08:00 | 2.885568
24 | 2022-02-06 08:00 | 320.6973
25 | 2022-02-06 08:00 | 0.1583066
26 | 2022-02-06 08:00 | 562.1417
28 | 2022-02-06 08:00 | 95.20326
29 | 2022-02-06 08:00 | 69
30 | 2022-02-06 08:00 | 3064.656
31 | 2022-02-06 08:00 | 1.728495
32 | 2022-02-06 08:00 | 0
33 | 2022-02-06 08:00 | 0
34 | 2022-02-06 08:00 | 29.98877
35 | 2022-02-06 08:00 | 415.919
36 | 2022-02-06 08:00 | 0.9872612
37 | 2022-02-06 08:00 | 0.952
38 | 2022-02-06 08:00 | 7.826321
39 | 2022-02-06 08:00 | 38
40 | 2022-02-06 08:00 | 0.9332926
41 | 2022-02-06 08:00 | 1.128922
42 | 2022-02-06 08:00 | 0.9519494
43 | 2022-02-06 08:00 | 11.6
44 | 2022-02-06 08:00 | 0.42
45 | 2022-02-06 08:00 | 0.3
46 | 2022-02-06 08:00 | 0.6
47 | 2022-02-06 08:00 | 90.4
48 | 2022-02-06 08:00 | 7.4
49 | 2022-02-06 08:00 | 25.54901
50 | 2022-02-06 08:00 | 56.87481
51 | 2022-02-06 08:00 | 2028.411
52 | 2022-02-06 08:00 | 4.028717
53 | 2022-02-06 08:00 | 1412
54 | 2022-02-06 08:00 | 2388.778
55 | 2022-02-06 08:00 | 419.9276
1 | 2022-02-06 16:00 | 1.312889
2 | 2022-02-06 16:00 | 0.919022
3 | 2022-02-06 16:00 | 0.3938666
4 | 2022-02-06 16:00 | 1249.252
5 | 2022-02-06 16:00 | 189.1986
6 | 2022-02-06 16:00 | 0.5338
7 | 2022-02-06 16:00 | 18.3
8 | 2022-02-06 16:00 | 40.5765
9 | 2022-02-06 16:00 | 1.174623
10 | 2022-02-06 16:00 | 1.124655
11 | 2022-02-06 16:00 | 0.999604
12 | 2022-02-06 16:00 | 0.5225922
13 | 2022-02-06 16:00 | 0.3364767
14 | 2022-02-06 16:00 | 0.6849679
15 | 2022-02-06 16:00 | 3.618365
20 | 2022-02-06 16:00 | 0.1803178
21 | 2022-02-06 16:00 | 4.789745
22 | 2022-02-06 16:00 | 5.305014
23 | 2022-02-06 16:00 | 2.91906
24 | 2022-02-06 16:00 | 314.167
25 | 2022-02-06 16:00 | 0.1551419
26 | 2022-02-06 16:00 | 539.713
28 | 2022-02-06 16:00 | 99.09669
29 | 2022-02-06 16:00 | 66
30 | 2022-02-06 16:00 | 3125.113
31 | 2022-02-06 16:00 | 1.660514
32 | 2022-02-06 16:00 | 0
33 | 2022-02-06 16:00 | 0
34 | 2022-02-06 16:00 | 29.68359
35 | 2022-02-06 16:00 | 416.6425
36 | 2022-02-06 16:00 | 0.9610553
37 | 2022-02-06 16:00 | 0.9312749
38 | 2022-02-06 16:00 | 8.40811
39 | 2022-02-06 16:00 | 31.46067
40 | 2022-02-06 16:00 | 0.9355301
41 | 2022-02-06 16:00 | 1.13132
42 | 2022-02-06 16:00 | 0.9543772
43 | 2022-02-06 16:00 | 11.7
44 | 2022-02-06 16:00 | 0.42
45 | 2022-02-06 16:00 | 0.3
46 | 2022-02-06 16:00 | 0.6
47 | 2022-02-06 16:00 | 90.4
48 | 2022-02-06 16:00 | 7.5
49 | 2022-02-06 16:00 | 25.31073
50 | 2022-02-06 16:00 | 56.88632
51 | 2022-02-06 16:00 | 2014.187
52 | 2022-02-06 16:00 | 3.912026
53 | 2022-02-06 16:00 | 1364.766
54 | 2022-02-06 16:00 | 2307.045
55 | 2022-02-06 16:00 | 432.1118
1 | 2022-02-07 | 1.293885
2 | 2022-02-07 | 0.9057196
3 | 2022-02-07 | 0.3881656
4 | 2022-02-07 | 1250.931
5 | 2022-02-07 | 208.2655
6 | 2022-02-07 | 0.515
7 | 2022-02-07 | 18.6
8 | 2022-02-07 | 40.78947
9 | 2022-02-07 | 1.164179
10 | 2022-02-07 | 1.126636
11 | 2022-02-07 | 0.999671
12 | 2022-02-07 | 0.5139215
13 | 2022-02-07 | 0.330894
14 | 2022-02-07 | 0.6736031
15 | 2022-02-07 | 3.485185
20 | 2022-02-07 | 0.1992681
21 | 2022-02-07 | 5.357522
22 | 2022-02-07 | 5.250063
23 | 2022-02-07 | 2.899173
24 | 2022-02-07 | 350.7036
25 | 2022-02-07 | 0.1535349
26 | 2022-02-07 | 611.9905
28 | 2022-02-07 | 108.6783
29 | 2022-02-07 | 66
30 | 2022-02-07 | 3089.015
31 | 2022-02-07 | 1.683926
32 | 2022-02-07 | 0
33 | 2022-02-07 | 0
34 | 2022-02-07 | 29.78798
35 | 2022-02-07 | 416.6038
36 | 2022-02-07 | 0.9415423
37 | 2022-02-07 | 0.9285714
38 | 2022-02-07 | 8.842708
39 | 2022-02-07 | 30.13333
40 | 2022-02-07 | 0.9467868
41 | 2022-02-07 | 1.144011
42 | 2022-02-07 | 0.971682
43 | 2022-02-07 | 11.7
44 | 2022-02-07 | 0.42
45 | 2022-02-07 | 0.3
46 | 2022-02-07 | 0.6
47 | 2022-02-07 | 90.2
48 | 2022-02-07 | 7.3
49 | 2022-02-07 | 25.57483
50 | 2022-02-07 | 56.91987
51 | 2022-02-07 | 2013.945
52 | 2022-02-07 | 3.937591
53 | 2022-02-07 | 1355.371
54 | 2022-02-07 | 2291.092
55 | 2022-02-07 | 429.293
1 | 2022-02-07 08:00 | 1.367414
2 | 2022-02-07 08:00 | 0.9571897
3 | 2022-02-07 08:00 | 0.4102242
4 | 2022-02-07 08:00 | 1250.766
5 | 2022-02-07 08:00 | 186.8668
6 | 2022-02-07 08:00 | 0.5015
7 | 2022-02-07 08:00 | 18.2
8 | 2022-02-07 08:00 | 40.26549
9 | 2022-02-07 08:00 | 1.24
10 | 2022-02-07 08:00 | 1.118634
11 | 2022-02-07 08:00 | 0.999588
12 | 2022-02-07 08:00 | 0.5452068
13 | 2022-02-07 08:00 | 0.3510374
14 | 2022-02-07 08:00 | 0.714609
15 | 2022-02-07 08:00 | 2.974214
20 | 2022-02-07 08:00 | 0.2167455
21 | 2022-02-07 08:00 | 4.400964
22 | 2022-02-07 08:00 | 5.489132
23 | 2022-02-07 08:00 | 2.985843
24 | 2022-02-07 08:00 | 319.2379
25 | 2022-02-07 08:00 | 0.1605263
26 | 2022-02-07 08:00 | 505.0742
28 | 2022-02-07 08:00 | 76.68808
29 | 2022-02-07 08:00 | 68
30 | 2022-02-07 08:00 | 3069.085
31 | 2022-02-07 08:00 | 1.708372
32 | 2022-02-07 08:00 | 0
33 | 2022-02-07 08:00 | 0
34 | 2022-02-07 08:00 | 31.12681
35 | 2022-02-07 08:00 | 416.5864
36 | 2022-02-07 08:00 | 1.007742
37 | 2022-02-07 08:00 | 0.9658291
38 | 2022-02-07 08:00 | 7.375178
39 | 2022-02-07 08:00 | 28.29268
40 | 2022-02-07 08:00 | 0.9429315
41 | 2022-02-07 08:00 | 1.139037
42 | 2022-02-07 08:00 | 0.9681584
43 | 2022-02-07 08:00 | 11.7
44 | 2022-02-07 08:00 | 0.45
45 | 2022-02-07 08:00 | 0.3
46 | 2022-02-07 08:00 | 0.6
47 | 2022-02-07 08:00 | 90.4
48 | 2022-02-07 08:00 | 7.2
49 | 2022-02-07 08:00 | 25.66675
50 | 2022-02-07 08:00 | 56.91232
51 | 2022-02-07 08:00 | 2070.891
52 | 2022-02-07 08:00 | 3.884658
53 | 2022-02-07 08:00 | 1406.622
54 | 2022-02-07 08:00 | 2379.713
55 | 2022-02-07 08:00 | 435.5063
1 | 2022-02-07 16:00 | 1.444278
2 | 2022-02-07 16:00 | 1.010994
3 | 2022-02-07 16:00 | 0.4332833
4 | 2022-02-07 16:00 | 1249.674
5 | 2022-02-07 16:00 | 156.8035
6 | 2022-02-07 16:00 | 0.4992
7 | 2022-02-07 16:00 | 21.1
8 | 2022-02-07 16:00 | 42.03187
9 | 2022-02-07 16:00 | 1.222791
10 | 2022-02-07 16:00 | 1.095625
11 | 2022-02-07 16:00 | 0.9993519
12 | 2022-02-07 16:00 | 0.5733405
13 | 2022-02-07 16:00 | 0.3691515
14 | 2022-02-07 16:00 | 0.7514842
15 | 2022-02-07 16:00 | 2.983876
20 | 2022-02-07 16:00 | 0.2238244
21 | 2022-02-07 16:00 | 4.738544
22 | 2022-02-07 16:00 | 5.676251
23 | 2022-02-07 16:00 | 3.041735
24 | 2022-02-07 16:00 | 217.0467
25 | 2022-02-07 16:00 | 0.1659985
26 | 2022-02-07 16:00 | 284.3966
28 | 2022-02-07 16:00 | 56.17942
29 | 2022-02-07 16:00 | 69.5
30 | 2022-02-07 16:00 | 3279.615
31 | 2022-02-07 16:00 | 1.384196
32 | 2022-02-07 16:00 | 0
33 | 2022-02-07 16:00 | 0
34 | 2022-02-07 16:00 | 29.42614
35 | 2022-02-07 16:00 | 416.5245
36 | 2022-02-07 16:00 | 0.9897567
37 | 2022-02-07 16:00 | 0.9705285
38 | 2022-02-07 16:00 | 7.722421
39 | 2022-02-07 16:00 | 28.06122
40 | 2022-02-07 16:00 | 0.936177
41 | 2022-02-07 16:00 | 1.128482
42 | 2022-02-07 16:00 | 0.9603664
43 | 2022-02-07 16:00 | 11.6
44 | 2022-02-07 16:00 | 0.45
45 | 2022-02-07 16:00 | 0.3
46 | 2022-02-07 16:00 | 0.6
47 | 2022-02-07 16:00 | 88.6
48 | 2022-02-07 16:00 | 8.1
49 | 2022-02-07 16:00 | 25.01247
50 | 2022-02-07 16:00 | 56.70959
51 | 2022-02-07 16:00 | 1994.598
52 | 2022-02-07 16:00 | 3.952964
53 | 2022-02-07 16:00 | 1460.339
54 | 2022-02-07 16:00 | 2480.395
55 | 2022-02-07 16:00 | 429.6791
1 | 2022-02-08 | 1.362965
2 | 2022-02-08 | 0.9540755
3 | 2022-02-08 | 0.4088895
4 | 2022-02-08 | 1250.04
5 | 2022-02-08 | 182.6614
6 | 2022-02-08 | 0.5475
7 | 2022-02-08 | 20
8 | 2022-02-08 | 44.44444
9 | 2022-02-08 | 1.163772
10 | 2022-02-08 | 1.124286
11 | 2022-02-08 | 0.9995648
12 | 2022-02-08 | 0.5435759
13 | 2022-02-08 | 0.3499873
14 | 2022-02-08 | 0.7124715
15 | 2022-02-08 | 3.589548
20 | 2022-02-08 | 0.1871591
21 | 2022-02-08 | 5.054098
22 | 2022-02-08 | 5.446384
23 | 2022-02-08 | 2.971381
24 | 2022-02-08 | 243.5791
25 | 2022-02-08 | 0.1592762
26 | 2022-02-08 | 442.6872
28 | 2022-02-08 | 69.73684
29 | 2022-02-08 | 67
30 | 2022-02-08 | 3216.159
31 | 2022-02-08 | 1.333501
32 | 2022-02-08 | 0
33 | 2022-02-08 | 0
34 | 2022-02-08 | 29.47264
35 | 2022-02-08 | 416.6129
36 | 2022-02-08 | 0.9503722
37 | 2022-02-08 | 0.9305556
38 | 2022-02-08 | 8.643645
39 | 2022-02-08 | 29.72973
40 | 2022-02-08 | 0.937836
41 | 2022-02-08 | 1.146192
42 | 2022-02-08 | 0.9737064
43 | 2022-02-08 | 11.6
44 | 2022-02-08 | 0.45
45 | 2022-02-08 | 0.3
46 | 2022-02-08 | 0.6
47 | 2022-02-08 | 89
48 | 2022-02-08 | 8
49 | 2022-02-08 | 24.97351
50 | 2022-02-08 | 56.99051
51 | 2022-02-08 | 2000.264
52 | 2022-02-08 | 3.890541
53 | 2022-02-08 | 1398.373
54 | 2022-02-08 | 2361.29
55 | 2022-02-08 | 434.0265
1 | 2022-02-08 08:00 | 1.386885
2 | 2022-02-08 08:00 | 0.9708197
3 | 2022-02-08 08:00 | 0.4160656
4 | 2022-02-08 08:00 | 1250.551
5 | 2022-02-08 08:00 | 221.5132
6 | 2022-02-08 08:00 | 0.9
7 | 2022-02-08 08:00 | 18.2
8 | 2022-02-08 08:00 | 39.82495
9 | 2022-02-08 08:00 | 1.136531
10 | 2022-02-08 08:00 | 1.123135
11 | 2022-02-08 08:00 | 0.9997088
12 | 2022-02-08 08:00 | 0.5552387
13 | 2022-02-08 08:00 | 0.3574966
14 | 2022-02-08 08:00 | 0.727758
15 | 2022-02-08 08:00 | 3.819054
20 | 2022-02-08 08:00 | 0.1790905
21 | 2022-02-08 08:00 | 5.305502
22 | 2022-02-08 08:00 | 4.956453
23 | 2022-02-08 08:00 | 2.989126
24 | 2022-02-08 08:00 | 351.6442
25 | 2022-02-08 08:00 | 0.1449484
26 | 2022-02-08 08:00 | 580.6688
28 | 2022-02-08 08:00 | 107.7352
29 | 2022-02-08 08:00 | 63
30 | 2022-02-08 08:00 | 3013.35
31 | 2022-02-08 08:00 | 1.587463
32 | 2022-02-08 08:00 | 0
33 | 2022-02-08 08:00 | 0
34 | 2022-02-08 08:00 | 29.6424
35 | 2022-02-08 08:00 | 416.6425
36 | 2022-02-08 08:00 | 0.9298893
37 | 2022-02-08 08:00 | 0.9067714
38 | 2022-02-08 08:00 | 9.124557
39 | 2022-02-08 08:00 | 31.04478
40 | 2022-02-08 08:00 | 0.9394014
41 | 2022-02-08 08:00 | 1.148548
42 | 2022-02-08 08:00 | 0.9755411
43 | 2022-02-08 08:00 | 11.7
44 | 2022-02-08 08:00 | 0.41
45 | 2022-02-08 08:00 | 0.3
46 | 2022-02-08 08:00 | 0.7
47 | 2022-02-08 08:00 | 89.2
48 | 2022-02-08 08:00 | 7.9
49 | 2022-02-08 08:00 | 26.05328
50 | 2022-02-08 08:00 | 57.1642
51 | 2022-02-08 08:00 | 2001.785
52 | 2022-02-08 08:00 | 3.825207
53 | 2022-02-08 08:00 | 1274.436
54 | 2022-02-08 08:00 | 2133.213
55 | 2022-02-08 08:00 | 437.5837
1 | 2022-02-08 16:00 | 1.358624
2 | 2022-02-08 16:00 | 0.9510368
3 | 2022-02-08 16:00 | 0.4075872
4 | 2022-02-08 16:00 | 1249.893
5 | 2022-02-08 16:00 | 209.8344
6 | 2022-02-08 16:00 | 0.745
7 | 2022-02-08 16:00 | 18.7
8 | 2022-02-08 16:00 | 40.91904
9 | 2022-02-08 16:00 | 1.160648
10 | 2022-02-08 16:00 | 1.064186
11 | 2022-02-08 16:00 | 0.9996657
12 | 2022-02-08 16:00 | 0.537068
13 | 2022-02-08 16:00 | 0.3457971
14 | 2022-02-08 16:00 | 0.7039415
15 | 2022-02-08 16:00 | 3.562418
20 | 2022-02-08 16:00 | 0.1954277
21 | 2022-02-08 16:00 | 5.41012
22 | 2022-02-08 16:00 | 5.153932
23 | 2022-02-08 16:00 | 2.959902
24 | 2022-02-08 16:00 | 368.0577
25 | 2022-02-08 16:00 | 0.1507236
26 | 2022-02-08 16:00 | 485.441
28 | 2022-02-08 16:00 | 73.53635
29 | 2022-02-08 16:00 | 64.5
30 | 2022-02-08 16:00 | 2975.981
31 | 2022-02-08 16:00 | 1.754039
32 | 2022-02-08 16:00 | 0
33 | 2022-02-08 16:00 | 0
34 | 2022-02-08 16:00 | 29.73866
35 | 2022-02-08 16:00 | 410.726
36 | 2022-02-08 16:00 | 0.9364882
37 | 2022-02-08 16:00 | 0.9182266
38 | 2022-02-08 16:00 | 8.972538
39 | 2022-02-08 16:00 | 33.52941
40 | 2022-02-08 16:00 | 0.9227384
41 | 2022-02-08 16:00 | 1.123401
42 | 2022-02-08 16:00 | 0.9552257
43 | 2022-02-08 16:00 | 11.7
44 | 2022-02-08 16:00 | 0.41
45 | 2022-02-08 16:00 | 0.3
46 | 2022-02-08 16:00 | 0.6
47 | 2022-02-08 16:00 | 89.1
48 | 2022-02-08 16:00 | 8.1
49 | 2022-02-08 16:00 | 25.13507
50 | 2022-02-08 16:00 | 56.68822
51 | 2022-02-08 16:00 | 2000.297
52 | 2022-02-08 16:00 | 4.009639
53 | 2022-02-08 16:00 | 1341.392
54 | 2022-02-08 16:00 | 2268.146
55 | 2022-02-08 16:00 | 421.7064
1 | 2022-02-09 | 1.442176
2 | 2022-02-09 | 1.009523
3 | 2022-02-09 | 0.4326528
4 | 2022-02-09 | 1250.412
5 | 2022-02-09 | 199.9891
6 | 2022-02-09 | 0.54
7 | 2022-02-09 | 19.7
8 | 2022-02-09 | 44.36937
9 | 2022-02-09 | 1.169192
10 | 2022-02-09 | 1.105068
11 | 2022-02-09 | 0.9996384
12 | 2022-02-09 | 0.5705667
13 | 2022-02-09 | 0.3673656
14 | 2022-02-09 | 0.7478485
15 | 2022-02-09 | 3.543321
20 | 2022-02-09 | 0.1937415
21 | 2022-02-09 | 5.255412
22 | 2022-02-09 | 5.300059
23 | 2022-02-09 | 3.034111
24 | 2022-02-09 | 327.979
25 | 2022-02-09 | 0.154997
26 | 2022-02-09 | 477.3453
28 | 2022-02-09 | 91.92673
29 | 2022-02-09 | 66
30 | 2022-02-09 | 3059.574
31 | 2022-02-09 | 1.639985
32 | 2022-02-09 | 0
33 | 2022-02-09 | 0
34 | 2022-02-09 | 29.89242
35 | 2022-02-09 | 415.5569
36 | 2022-02-09 | 0.9444444
37 | 2022-02-09 | 0.9250749
38 | 2022-02-09 | 8.798733
39 | 2022-02-09 | 39.64912
40 | 2022-02-09 | 0.9338118
41 | 2022-02-09 | 1.126166
42 | 2022-02-09 | 0.9579707
43 | 2022-02-09 | 11.7
44 | 2022-02-09 | 0.41
45 | 2022-02-09 | 0.3
46 | 2022-02-09 | 0.6
47 | 2022-02-09 | 89.3
48 | 2022-02-09 | 7.9
49 | 2022-02-09 | 25.2688
50 | 2022-02-09 | 56.57668
51 | 2022-02-09 | 1999.408
52 | 2022-02-09 | 3.996226
53 | 2022-02-09 | 1369.868
54 | 2022-02-09 | 2328.971
55 | 2022-02-09 | 425.4371
1 | 2022-02-09 08:00 | 1.311842
2 | 2022-02-09 08:00 | 0.9182893
3 | 2022-02-09 08:00 | 0.3935525
4 | 2022-02-09 08:00 | 1246.472
5 | 2022-02-09 08:00 | 186.0177
6 | 2022-02-09 08:00 | 0.5825
7 | 2022-02-09 08:00 | 19.8
8 | 2022-02-09 08:00 | 42.39828
9 | 2022-02-09 08:00 | 1.166667
10 | 2022-02-09 08:00 | 1.083404
11 | 2022-02-09 08:00 | 0.9995884
12 | 2022-02-09 08:00 | 0.5199294
13 | 2022-02-09 08:00 | 0.3347622
14 | 2022-02-09 08:00 | 0.6814777
15 | 2022-02-09 08:00 | 3.463032
20 | 2022-02-09 08:00 | 0.2000611
21 | 2022-02-09 08:00 | 5.323981
22 | 2022-02-09 08:00 | 5.330108
23 | 2022-02-09 08:00 | 2.904805
24 | 2022-02-09 08:00 | 247.6985
25 | 2022-02-09 08:00 | 0.1558757
26 | 2022-02-09 08:00 | 296.9185
28 | 2022-02-09 08:00 | 43.32251
29 | 2022-02-09 08:00 | 66.5
30 | 2022-02-09 08:00 | 2910.807
31 | 2022-02-09 08:00 | 1.331586
32 | 2022-02-09 08:00 | 0
33 | 2022-02-09 08:00 | 0
34 | 2022-02-09 08:00 | 31.58954
35 | 2022-02-09 08:00 | 416.5776
36 | 2022-02-09 08:00 | 0.9440299
37 | 2022-02-09 08:00 | 0.9314796
38 | 2022-02-09 08:00 | 8.787013
39 | 2022-02-09 08:00 | 28.97436
40 | 2022-02-09 08:00 | 0.9690707
41 | 2022-02-09 08:00 | 1.168521
42 | 2022-02-09 08:00 | 0.9887732
43 | 2022-02-09 08:00 | 11.6
44 | 2022-02-09 08:00 | 0.45
45 | 2022-02-09 08:00 | 0.3
46 | 2022-02-09 08:00 | 0.7
47 | 2022-02-09 08:00 | 89.1
48 | 2022-02-09 08:00 | 8
49 | 2022-02-09 08:00 | 25.18474
50 | 2022-02-09 08:00 | 56.73144
51 | 2022-02-09 08:00 | 2058.017
52 | 2022-02-09 08:00 | 3.972695
53 | 2022-02-09 08:00 | 1380.182
54 | 2022-02-09 08:00 | 2335.232
55 | 2022-02-09 08:00 | 425.9008
1 | 2022-02-09 16:00 | 1.332091
2 | 2022-02-09 16:00 | 0.9324636
3 | 2022-02-09 16:00 | 0.3996273
4 | 2022-02-09 16:00 | 1245.32
5 | 2022-02-09 16:00 | 170.6099
6 | 2022-02-09 16:00 | 0.7225
7 | 2022-02-09 16:00 | 20.2
8 | 2022-02-09 16:00 | 44.88889
9 | 2022-02-09 16:00 | 1.232143
10 | 2022-02-09 16:00 | 1.074173
11 | 2022-02-09 16:00 | 0.999465
12 | 2022-02-09 16:00 | 0.5307072
13 | 2022-02-09 16:00 | 0.3417017
14 | 2022-02-09 16:00 | 0.6956043
15 | 2022-02-09 16:00 | 2.911504
20 | 2022-02-09 16:00 | 0.2306967
21 | 2022-02-09 16:00 | 4.755964
22 | 2022-02-09 16:00 | 5.394351
23 | 2022-02-09 16:00 | 2.902199
24 | 2022-02-09 16:00 | 201.2062
25 | 2022-02-09 16:00 | 0.1577545
26 | 2022-02-09 16:00 | 268.0825
28 | 2022-02-09 16:00 | 72.39777
29 | 2022-02-09 16:00 | 67.5
30 | 2022-02-09 16:00 | 3024.957
31 | 2022-02-09 16:00 | 1.179335
32 | 2022-02-09 16:00 | 0
33 | 2022-02-09 16:00 | 0
34 | 2022-02-09 16:00 | 30.72519
35 | 2022-02-09 16:00 | 413.406
36 | 2022-02-09 16:00 | 0.9936224
37 | 2022-02-09 16:00 | 0.971831
38 | 2022-02-09 16:00 | 7.667468
39 | 2022-02-09 16:00 | 36.23188
40 | 2022-02-09 16:00 | 0.9709358
41 | 2022-02-09 16:00 | 1.179997
42 | 2022-02-09 16:00 | 0.998157
43 | 2022-02-09 16:00 | 11.8
44 | 2022-02-09 16:00 | 0.45
45 | 2022-02-09 16:00 | 0.3
46 | 2022-02-09 16:00 | 0.6
47 | 2022-02-09 16:00 | 89.2
48 | 2022-02-09 16:00 | 7.8
49 | 2022-02-09 16:00 | 25.10631
50 | 2022-02-09 16:00 | 57.05101
51 | 2022-02-09 16:00 | 2002.401
52 | 2022-02-09 16:00 | 3.902819
53 | 2022-02-09 16:00 | 1392.077
54 | 2022-02-09 16:00 | 2342.686
55 | 2022-02-09 16:00 | 431.1938
1 | 2022-02-10 | 1.356767
2 | 2022-02-10 | 0.9497369
3 | 2022-02-10 | 0.4070301
4 | 2022-02-10 | 1247.626
5 | 2022-02-10 | 194.0192
6 | 2022-02-10 | 0.7625
7 | 2022-02-10 | 19.7
8 | 2022-02-10 | 43.87528
9 | 2022-02-10 | 1.208386
10 | 2022-02-10 | 1.015003
11 | 2022-02-10 | 0.9995981
12 | 2022-02-10 | 0.5363996
13 | 2022-02-10 | 0.3453667
14 | 2022-02-10 | 0.7030654
15 | 2022-02-10 | 3.095798
20 | 2022-02-10 | 0.2248014
21 | 2022-02-10 | 5.225008
22 | 2022-02-10 | 5.433178
23 | 2022-02-10 | 2.939668
24 | 2022-02-10 | 270.9782
25 | 2022-02-10 | 0.1588899
26 | 2022-02-10 | 492.9551
28 | 2022-02-10 | 105.139
29 | 2022-02-10 | 67.5
30 | 2022-02-10 | 2939.592
31 | 2022-02-10 | 1.396657
32 | 2022-02-10 | 0
33 | 2022-02-10 | 0
34 | 2022-02-10 | 30.82637
35 | 2022-02-10 | 411.7076
36 | 2022-02-10 | 0.9656925
37 | 2022-02-10 | 0.9557789
38 | 2022-02-10 | 8.320806
39 | 2022-02-10 | 45.88235
40 | 2022-02-10 | 0.9242803
41 | 2022-02-10 | 1.127619
42 | 2022-02-10 | 0.9569263
43 | 2022-02-10 | 11.8
44 | 2022-02-10 | 0.45
45 | 2022-02-10 | 0.3
46 | 2022-02-10 | 0.6
47 | 2022-02-10 | 89.3
48 | 2022-02-10 | 7.6
49 | 2022-02-10 | 25.19322
50 | 2022-02-10 | 56.83247
51 | 2022-02-10 | 2048.408
52 | 2022-02-10 | 4.007093
53 | 2022-02-10 | 1418.663
54 | 2022-02-10 | 2390.441
55 | 2022-02-10 | 420.5031
1 | 2022-02-10 08:00 | 1.36926
2 | 2022-02-10 08:00 | 0.9584817
3 | 2022-02-10 08:00 | 0.4107779
4 | 2022-02-10 08:00 | 1248.051
5 | 2022-02-10 08:00 | 182.4361
6 | 2022-02-10 08:00 | 0.665
7 | 2022-02-10 08:00 | 17.5
8 | 2022-02-10 08:00 | 39.59276
9 | 2022-02-10 08:00 | 1.195929
10 | 2022-02-10 08:00 | 1.064321
11 | 2022-02-10 08:00 | 0.9995497
12 | 2022-02-10 08:00 | 0.5461522
13 | 2022-02-10 08:00 | 0.3516461
14 | 2022-02-10 08:00 | 0.7158482
15 | 2022-02-10 08:00 | 3.235335
20 | 2022-02-10 08:00 | 0.2156959
21 | 2022-02-10 08:00 | 5.31592
22 | 2022-02-10 08:00 | 5.515946
23 | 2022-02-10 08:00 | 2.987565
24 | 2022-02-10 08:00 | 283.7626
25 | 2022-02-10 08:00 | 0.1613104
26 | 2022-02-10 08:00 | 475.8106
28 | 2022-02-10 08:00 | 79.25699
29 | 2022-02-10 08:00 | 69
30 | 2022-02-10 08:00 | 3031.734
31 | 2022-02-10 08:00 | 1.555408
32 | 2022-02-10 08:00 | 0
33 | 2022-02-10 08:00 | 0
34 | 2022-02-10 08:00 | 30.86455
35 | 2022-02-10 08:00 | 413.4155
36 | 2022-02-10 08:00 | 0.9554707
37 | 2022-02-10 08:00 | 0.9437751
38 | 2022-02-10 08:00 | 8.551255
39 | 2022-02-10 08:00 | 30.81081
40 | 2022-02-10 08:00 | 0.9359196
41 | 2022-02-10 08:00 | 1.141536
42 | 2022-02-10 08:00 | 0.9671638
43 | 2022-02-10 08:00 | 11.8
44 | 2022-02-10 08:00 | 0.45
45 | 2022-02-10 08:00 | 0.3
46 | 2022-02-10 08:00 | 0.7
47 | 2022-02-10 08:00 | 89.6
48 | 2022-02-10 08:00 | 7.6
49 | 2022-02-10 08:00 | 23.68508
50 | 2022-02-10 08:00 | 56.68608
51 | 2022-02-10 08:00 | 2054.071
52 | 2022-02-10 08:00 | 3.906512
53 | 2022-02-10 08:00 | 1416.123
54 | 2022-02-10 08:00 | 2393.161
55 | 2022-02-10 08:00 | 432.5953
1 | 2022-02-10 16:00 | 1.336936
2 | 2022-02-10 16:00 | 0.9358552
3 | 2022-02-10 16:00 | 0.4010808
4 | 2022-02-10 16:00 | 1251.111
5 | 2022-02-10 16:00 | 208.6858
6 | 2022-02-10 16:00 | 0.615
7 | 2022-02-10 16:00 | 18.9
8 | 2022-02-10 16:00 | 41.08696
9 | 2022-02-10 16:00 | 1.178168
10 | 2022-02-10 16:00 | 1.106743
11 | 2022-02-10 16:00 | 0.9996661
12 | 2022-02-10 16:00 | 0.5302677
13 | 2022-02-10 16:00 | 0.3414186
14 | 2022-02-10 16:00 | 0.6950282
15 | 2022-02-10 16:00 | 3.319442
20 | 2022-02-10 16:00 | 0.2120265
21 | 2022-02-10 16:00 | 5.444113
22 | 2022-02-10 16:00 | 5.049973
23 | 2022-02-10 16:00 | 2.94787
24 | 2022-02-10 16:00 | 303.7119
25 | 2022-02-10 16:00 | 0.1476833
26 | 2022-02-10 16:00 | 454.5502
28 | 2022-02-10 16:00 | 106.0474
29 | 2022-02-10 16:00 | 63
30 | 2022-02-10 16:00 | 3034.858
31 | 2022-02-10 16:00 | 1.455355
32 | 2022-02-10 16:00 | 0
33 | 2022-02-10 16:00 | 0
34 | 2022-02-10 16:00 | 28.92048
35 | 2022-02-10 16:00 | 413.1542
36 | 2022-02-10 16:00 | 0.944793
37 | 2022-02-10 16:00 | 0.9371257
38 | 2022-02-10 16:00 | 8.763556
39 | 2022-02-10 16:00 | 28.5
40 | 2022-02-10 16:00 | 0.9255754
41 | 2022-02-10 16:00 | 1.128623
42 | 2022-02-10 16:00 | 0.9578113
43 | 2022-02-10 16:00 | 11.7
44 | 2022-02-10 16:00 | 0.45
45 | 2022-02-10 16:00 | 0.3
46 | 2022-02-10 16:00 | 0.7
47 | 2022-02-10 16:00 | 89.1
48 | 2022-02-10 16:00 | 7.6
49 | 2022-02-10 16:00 | 23.9026
50 | 2022-02-10 16:00 | 56.65963
51 | 2022-02-10 16:00 | 1973.302
52 | 2022-02-10 16:00 | 3.98059
53 | 2022-02-10 16:00 | 1307.273
54 | 2022-02-10 16:00 | 2211.743
55 | 2022-02-10 16:00 | 425.0313
1 | 2022-02-11 | 1.312085
2 | 2022-02-11 | 0.9184593
3 | 2022-02-11 | 0.3936254
4 | 2022-02-11 | 1250.883
5 | 2022-02-11 | 203.4591
6 | 2022-02-11 | 0.59775
7 | 2022-02-11 | 18.5
8 | 2022-02-11 | 41.20267
9 | 2022-02-11 | 1.188442
10 | 2022-02-11 | 1.076419
11 | 2022-02-11 | 0.9996408
12 | 2022-02-11 | 0.5187858
13 | 2022-02-11 | 0.3340259
14 | 2022-02-11 | 0.6799788
15 | 2022-02-11 | 3.240353
20 | 2022-02-11 | 0.2145989
21 | 2022-02-11 | 5.278908
22 | 2022-02-11 | 5.266138
23 | 2022-02-11 | 2.927314
24 | 2022-02-11 | 325.4532
25 | 2022-02-11 | 0.154005
26 | 2022-02-11 | 497.894
28 | 2022-02-11 | 95.21509
29 | 2022-02-11 | 66
30 | 2022-02-11 | 3078.709
31 | 2022-02-11 | 1.5996
32 | 2022-02-11 | 0
33 | 2022-02-11 | 0
34 | 2022-02-11 | 29.21155
35 | 2022-02-11 | 416.5089
36 | 2022-02-11 | 0.9560301
37 | 2022-02-11 | 0.9478958
38 | 2022-02-11 | 8.519261
39 | 2022-02-11 | 32.64706
40 | 2022-02-11 | 0.9895149
41 | 2022-02-11 | 1.206871
42 | 2022-02-11 | 1.025718
43 | 2022-02-11 | 11.7
44 | 2022-02-11 | 0.45
45 | 2022-02-11 | 0.3
46 | 2022-02-11 | 0.7
47 | 2022-02-11 | 89.5
48 | 2022-02-11 | 7.4
49 | 2022-02-11 | 23.53048
50 | 2022-02-11 | 56.90527
51 | 2022-02-11 | 1978.837
52 | 2022-02-11 | 4.029682
53 | 2022-02-11 | 1373.99
54 | 2022-02-11 | 2319.315
55 | 2022-02-11 | 418.8952
1 | 2022-02-11 08:00 | 1.375682
2 | 2022-02-11 08:00 | 0.9629776
3 | 2022-02-11 08:00 | 0.4127047
4 | 2022-02-11 08:00 | 1250.523
5 | 2022-02-11 08:00 | 186.6921
6 | 2022-02-11 08:00 | 0.5286
7 | 2022-02-11 08:00 | 19.8
8 | 2022-02-11 08:00 | 43.61234
9 | 2022-02-11 08:00 | 1.201274
10 | 2022-02-11 08:00 | 1.064214
11 | 2022-02-11 08:00 | 0.9995668
12 | 2022-02-11 08:00 | 0.5446771
13 | 2022-02-11 08:00 | 0.3506963
14 | 2022-02-11 08:00 | 0.7139149
15 | 2022-02-11 08:00 | 3.179642
20 | 2022-02-11 08:00 | 0.216848
21 | 2022-02-11 08:00 | 5.161187
22 | 2022-02-11 08:00 | 5.518764
23 | 2022-02-11 08:00 | 2.991849
24 | 2022-02-11 08:00 | 321.9062
25 | 2022-02-11 08:00 | 0.1613928
26 | 2022-02-11 08:00 | 507.6247
28 | 2022-02-11 08:00 | 74.39642
29 | 2022-02-11 08:00 | 69
30 | 2022-02-11 08:00 | 3098.682
31 | 2022-02-11 08:00 | 1.724262
32 | 2022-02-11 08:00 | 0
33 | 2022-02-11 08:00 | 0
34 | 2022-02-11 08:00 | 29.97439
35 | 2022-02-11 08:00 | 416.0234
36 | 2022-02-11 08:00 | 0.9643312
37 | 2022-02-11 08:00 | 0.9525253
38 | 2022-02-11 08:00 | 8.340829
39 | 2022-02-11 08:00 | 28.53535
40 | 2022-02-11 08:00 | 0.9891145
41 | 2022-02-11 08:00 | 1.203966
42 | 2022-02-11 08:00 | 1.022966
43 | 2022-02-11 08:00 | 11.9
44 | 2022-02-11 08:00 | 0.45
45 | 2022-02-11 08:00 | 0.3
46 | 2022-02-11 08:00 | 0.7
47 | 2022-02-11 08:00 | 89.2
48 | 2022-02-11 08:00 | 7.5
49 | 2022-02-11 08:00 | 23.8164
50 | 2022-02-11 08:00 | 56.83129
51 | 2022-02-11 08:00 | 2015.371
52 | 2022-02-11 08:00 | 4.006316
53 | 2022-02-11 08:00 | 1433.004
54 | 2022-02-11 08:00 | 2424.439
55 | 2022-02-11 08:00 | 422.2976
1 | 2022-02-11 16:00 | 1.365764
2 | 2022-02-11 16:00 | 0.956035
3 | 2022-02-11 16:00 | 0.4097293
4 | 2022-02-11 16:00 | 1249.876
5 | 2022-02-11 16:00 | 186.3767
6 | 2022-02-11 16:00 | 0.4533333
7 | 2022-02-11 16:00 | 20.7
8 | 2022-02-11 16:00 | 45.29541
9 | 2022-02-11 16:00 | 1.207379
10 | 2022-02-11 16:00 | 1.065461
11 | 2022-02-11 16:00 | 0.9995692
12 | 2022-02-11 16:00 | 0.5397817
13 | 2022-02-11 16:00 | 0.3475443
14 | 2022-02-11 16:00 | 0.7074983
15 | 2022-02-11 16:00 | 3.110141
20 | 2022-02-11 16:00 | 0.2178238
21 | 2022-02-11 16:00 | 4.945087
22 | 2022-02-11 16:00 | 5.489307
23 | 2022-02-11 16:00 | 2.984305
24 | 2022-02-11 16:00 | 271.7307
25 | 2022-02-11 16:00 | 0.1605314
26 | 2022-02-11 16:00 | 504.6858
28 | 2022-02-11 16:00 | 94.14886
29 | 2022-02-11 16:00 | 69
30 | 2022-02-11 16:00 | 2985.113
31 | 2022-02-11 16:00 | 1.457965
32 | 2022-02-11 16:00 | 0
33 | 2022-02-11 16:00 | 0
34 | 2022-02-11 16:00 | 31.06733
35 | 2022-02-11 16:00 | 416.5566
36 | 2022-02-11 16:00 | 0.975827
37 | 2022-02-11 16:00 | 0.9624746
38 | 2022-02-11 16:00 | 8.055227
39 | 2022-02-11 16:00 | 28.18966
40 | 2022-02-11 16:00 | 0.9913157
41 | 2022-02-11 16:00 | 1.210317
42 | 2022-02-11 16:00 | 1.028502
43 | 2022-02-11 16:00 | 11.7
44 | 2022-02-11 16:00 | 0.45
45 | 2022-02-11 16:00 | 0.3
46 | 2022-02-11 16:00 | 0.7
47 | 2022-02-11 16:00 | 89.7
48 | 2022-02-11 16:00 | 7.5
49 | 2022-02-11 16:00 | 24.30636
50 | 2022-02-11 16:00 | 57.06898
51 | 2022-02-11 16:00 | 2054.274
52 | 2022-02-11 16:00 | 4.024408
53 | 2022-02-11 16:00 | 1432.482
54 | 2022-02-11 16:00 | 2417.997
55 | 2022-02-11 16:00 | 419.4348
1 | 2022-02-12 | 1.272659
2 | 2022-02-12 | 0.8908612
3 | 2022-02-12 | 0.3817977
4 | 2022-02-12 | 1250.92
5 | 2022-02-12 | 182.2673
6 | 2022-02-12 | 0.4825
7 | 2022-02-12 | 19.3
8 | 2022-02-12 | 42.32456
9 | 2022-02-12 | 1.170455
10 | 2022-02-12 | 1.096132
11 | 2022-02-12 | 0.9995463
12 | 2022-02-12 | 0.5031327
13 | 2022-02-12 | 0.3239475
14 | 2022-02-12 | 0.659462
15 | 2022-02-12 | 3.553412
20 | 2022-02-12 | 0.1919273
21 | 2022-02-12 | 5.191467
22 | 2022-02-12 | 5.408962
23 | 2022-02-12 | 2.892708
24 | 2022-02-12 | 288.9186
25 | 2022-02-12 | 0.1581818
26 | 2022-02-12 | 558.0989
28 | 2022-02-12 | 101.75
29 | 2022-02-12 | 67.5
30 | 2022-02-12 | 3076.631
31 | 2022-02-12 | 1.585137
32 | 2022-02-12 | 0
33 | 2022-02-12 | 0
34 | 2022-02-12 | 29.99094
35 | 2022-02-12 | 415.8693
36 | 2022-02-12 | 0.9469697
37 | 2022-02-12 | 0.9260739
38 | 2022-02-12 | 8.74488
39 | 2022-02-12 | 28.88889
40 | 2022-02-12 | 0.9656808
41 | 2022-02-12 | 1.179435
42 | 2022-02-12 | 1.003243
43 | 2022-02-12 | 11.7
44 | 2022-02-12 | 0.45
45 | 2022-02-12 | 0.3
46 | 2022-02-12 | 0.7
47 | 2022-02-12 | 89.6
48 | 2022-02-12 | 7.6
49 | 2022-02-12 | 23.92292
50 | 2022-02-12 | 56.64819
51 | 2022-02-12 | 2022.758
52 | 2022-02-12 | 4.025804
53 | 2022-02-12 | 1401.963
54 | 2022-02-12 | 2382.067
55 | 2022-02-12 | 422.0508
1 | 2022-02-12 08:00 | 1.284163
2 | 2022-02-12 08:00 | 0.8989142
3 | 2022-02-12 08:00 | 0.385249
4 | 2022-02-12 08:00 | 1250.634
5 | 2022-02-12 08:00 | 183.9067
6 | 2022-02-12 08:00 | 0.41
7 | 2022-02-12 08:00 | 18.2
8 | 2022-02-12 08:00 | 40.44445
9 | 2022-02-12 08:00 | 1.187186
10 | 2022-02-12 08:00 | 1.157401
11 | 2022-02-12 08:00 | 0.9995524
12 | 2022-02-12 08:00 | 0.5131174
13 | 2022-02-12 08:00 | 0.3303763
14 | 2022-02-12 08:00 | 0.6725491
15 | 2022-02-12 08:00 | 3.41516
20 | 2022-02-12 08:00 | 0.1921779
21 | 2022-02-12 08:00 | 4.767936
22 | 2022-02-12 08:00 | 5.320349
23 | 2022-02-12 08:00 | 2.901696
24 | 2022-02-12 08:00 | 272.4479
25 | 2022-02-12 08:00 | 0.1555903
26 | 2022-02-12 08:00 | 514.2335
28 | 2022-02-12 08:00 | 81.31112
29 | 2022-02-12 08:00 | 67
30 | 2022-02-12 08:00 | 3150.573
31 | 2022-02-12 08:00 | 1.481446
32 | 2022-02-12 08:00 | 0
33 | 2022-02-12 08:00 | 0
34 | 2022-02-12 08:00 | 29.62771
35 | 2022-02-12 08:00 | 414.4473
36 | 2022-02-12 08:00 | 0.9698492
37 | 2022-02-12 08:00 | 0.945
38 | 2022-02-12 08:00 | 8.183096
39 | 2022-02-12 08:00 | 38.96552
40 | 2022-02-12 08:00 | 0.9953053
41 | 2022-02-12 08:00 | 1.215951
42 | 2022-02-12 08:00 | 1.029996
43 | 2022-02-12 08:00 | 12.2
44 | 2022-02-12 08:00 | 0.43
45 | 2022-02-12 08:00 | 0.3
46 | 2022-02-12 08:00 | 0.7
47 | 2022-02-12 08:00 | 89.4
48 | 2022-02-12 08:00 | 7.7
49 | 2022-02-12 08:00 | 24.44539
50 | 2022-02-12 08:00 | 56.88271
51 | 2022-02-12 08:00 | 2007.529
52 | 2022-02-12 08:00 | 3.872354
53 | 2022-02-12 08:00 | 1361.895
54 | 2022-02-12 08:00 | 2300.082
55 | 2022-02-12 08:00 | 436.139
1 | 2022-02-12 16:00 | 1.279068
2 | 2022-02-12 16:00 | 0.8953477
3 | 2022-02-12 16:00 | 0.3837204
4 | 2022-02-12 16:00 | 1250.609
5 | 2022-02-12 16:00 | 183.956
6 | 2022-02-12 16:00 | 0.4875
7 | 2022-02-12 16:00 | 18.8
8 | 2022-02-12 16:00 | 43.11927
9 | 2022-02-12 16:00 | 1.167929
10 | 2022-02-12 16:00 | 1.098842
11 | 2022-02-12 16:00 | 0.9995531
12 | 2022-02-12 16:00 | 0.50684
13 | 2022-02-12 16:00 | 0.3263344
14 | 2022-02-12 16:00 | 0.6643212
15 | 2022-02-12 16:00 | 3.727003
20 | 2022-02-12 16:00 | 0.1771189
21 | 2022-02-12 16:00 | 4.933549
22 | 2022-02-12 16:00 | 5.438435
23 | 2022-02-12 16:00 | 2.891301
24 | 2022-02-12 16:00 | 284.9746
25 | 2022-02-12 16:00 | 0.1590437
26 | 2022-02-12 16:00 | 541.1899
28 | 2022-02-12 16:00 | 95.37558
29 | 2022-02-12 16:00 | 66.5
30 | 2022-02-12 16:00 | 3101.809
31 | 2022-02-12 16:00 | 1.549146
32 | 2022-02-12 16:00 | 0
33 | 2022-02-12 16:00 | 0
34 | 2022-02-12 16:00 | 29.83239
35 | 2022-02-12 16:00 | 414.6974
36 | 2022-02-12 16:00 | 0.9520202
37 | 2022-02-12 16:00 | 0.9194831
38 | 2022-02-12 16:00 | 8.660552
39 | 2022-02-12 16:00 | 25.51724
40 | 2022-02-12 16:00 | 0.9600037
41 | 2022-02-12 16:00 | 1.171931
42 | 2022-02-12 16:00 | 0.9971489
43 | 2022-02-12 16:00 | 12
44 | 2022-02-12 16:00 | 0.43
45 | 2022-02-12 16:00 | 0.3
46 | 2022-02-12 16:00 | 0.7
47 | 2022-02-12 16:00 | 89.5
48 | 2022-02-12 16:00 | 7.6
49 | 2022-02-12 16:00 | 23.23517
50 | 2022-02-12 16:00 | 56.4664
51 | 2022-02-12 16:00 | 2016.135
52 | 2022-02-12 16:00 | 4.003175
53 | 2022-02-12 16:00 | 1398.968
54 | 2022-02-12 16:00 | 2386.817
55 | 2022-02-12 16:00 | 426.1935
1 | 2022-02-13 | 1.31217
2 | 2022-02-13 | 0.9185187
3 | 2022-02-13 | 0.3936509
4 | 2022-02-13 | 1250.391
5 | 2022-02-13 | 187.9599
6 | 2022-02-13 | 0.4725
7 | 2022-02-13 | 19.5
8 | 2022-02-13 | 44.11765
9 | 2022-02-13 | 1.144279
10 | 2022-02-13 | 1.175613
11 | 2022-02-13 | 0.9995878
12 | 2022-02-13 | 0.5252343
13 | 2022-02-13 | 0.3381779
14 | 2022-02-13 | 0.6884309
15 | 2022-02-13 | 3.838875
20 | 2022-02-13 | 0.1738132
21 | 2022-02-13 | 5.06957
22 | 2022-02-13 | 5.280367
23 | 2022-02-13 | 2.926848
24 | 2022-02-13 | 268.8363
25 | 2022-02-13 | 0.1544211
26 | 2022-02-13 | 458.891
28 | 2022-02-13 | 67.14535
29 | 2022-02-13 | 65
30 | 2022-02-13 | 3146.371
31 | 2022-02-13 | 1.430286
32 | 2022-02-13 | 0
33 | 2022-02-13 | 0
34 | 2022-02-13 | 29.72392
35 | 2022-02-13 | 414.7857
36 | 2022-02-13 | 0.9390547
37 | 2022-02-13 | 0.9145129
38 | 2022-02-13 | 8.908444
39 | 2022-02-13 | 24.88372
40 | 2022-02-13 | 0.9995121
41 | 2022-02-13 | 1.209456
42 | 2022-02-13 | 1.021804
43 | 2022-02-13 | 12
44 | 2022-02-13 | 0.43
45 | 2022-02-13 | 0.3
46 | 2022-02-13 | 0.7
47 | 2022-02-13 | 89.6
48 | 2022-02-13 | 7.4
49 | 2022-02-13 | 23.48367
50 | 2022-02-13 | 56.58869
51 | 2022-02-13 | 2010.621
52 | 2022-02-13 | 3.861725
53 | 2022-02-13 | 1336.731
54 | 2022-02-13 | 2277.485
55 | 2022-02-13 | 441.1944
1 | 2022-02-13 08:00 | 1.329667
2 | 2022-02-13 08:00 | 0.9307666
3 | 2022-02-13 08:00 | 0.3989
4 | 2022-02-13 08:00 | 1251.046
5 | 2022-02-13 08:00 | 181.3523
6 | 2022-02-13 08:00 | 0.6525
7 | 2022-02-13 08:00 | 19.7
8 | 2022-02-13 08:00 | 43.77778
9 | 2022-02-13 08:00 | 1.168131
10 | 2022-02-13 08:00 | 1.107272
11 | 2022-02-13 08:00 | 0.9995434
12 | 2022-02-13 08:00 | 0.5302328
13 | 2022-02-13 08:00 | 0.3413962
14 | 2022-02-13 08:00 | 0.6949825
15 | 2022-02-13 08:00 | 3.585994
20 | 2022-02-13 08:00 | 0.1912473
21 | 2022-02-13 08:00 | 5.259693
22 | 2022-02-13 08:00 | 5.421172
23 | 2022-02-13 08:00 | 2.944196
24 | 2022-02-13 08:00 | 238.7109
25 | 2022-02-13 08:00 | 0.1585388
26 | 2022-02-13 08:00 | 407.0848
28 | 2022-02-13 08:00 | 64.39413
29 | 2022-02-13 08:00 | 66.5
30 | 2022-02-13 08:00 | 3146.191
31 | 2022-02-13 08:00 | 1.316283
32 | 2022-02-13 08:00 | 0
33 | 2022-02-13 08:00 | 0
34 | 2022-02-13 08:00 | 29.79917
35 | 2022-02-13 08:00 | 414.332
36 | 2022-02-13 08:00 | 0.9435382
37 | 2022-02-13 08:00 | 0.9199605
38 | 2022-02-13 08:00 | 8.845687
39 | 2022-02-13 08:00 | 34.32836
40 | 2022-02-13 08:00 | 1.019925
41 | 2022-02-13 08:00 | 1.234736
42 | 2022-02-13 08:00 | 1.038737
43 | 2022-02-13 08:00 | 11.8
44 | 2022-02-13 08:00 | 0.42
45 | 2022-02-13 08:00 | 0.3
46 | 2022-02-13 08:00 | 0.7
47 | 2022-02-13 08:00 | 89.7
48 | 2022-02-13 08:00 | 7.6
49 | 2022-02-13 08:00 | 23.82988
50 | 2022-02-13 08:00 | 56.69798
51 | 2022-02-13 08:00 | 2010.106
52 | 2022-02-13 08:00 | 3.907768
53 | 2022-02-13 08:00 | 1386.964
54 | 2022-02-13 08:00 | 2352.76
55 | 2022-02-13 08:00 | 434.0938
1 | 2022-02-13 16:00 | 1.322355
2 | 2022-02-13 16:00 | 0.9256486
3 | 2022-02-13 16:00 | 0.3967066
4 | 2022-02-13 16:00 | 1250.949
5 | 2022-02-13 16:00 | 205.7276
6 | 2022-02-13 16:00 | 0.6875
7 | 2022-02-13 16:00 | 18.8
8 | 2022-02-13 16:00 | 42.72727
9 | 2022-02-13 16:00 | 1.235897
10 | 2022-02-13 16:00 | 1.168152
11 | 2022-02-13 16:00 | 0.9996665
12 | 2022-02-13 16:00 | 0.5310526
13 | 2022-02-13 16:00 | 0.3419241
14 | 2022-02-13 16:00 | 0.6960571
15 | 2022-02-13 16:00 | 2.873203
20 | 2022-02-13 16:00 | 0.2276364
21 | 2022-02-13 16:00 | 4.476087
22 | 2022-02-13 16:00 | 5.099002
23 | 2022-02-13 16:00 | 2.938358
24 | 2022-02-13 16:00 | 309.6041
25 | 2022-02-13 16:00 | 0.1491172
26 | 2022-02-13 16:00 | 537.2478
28 | 2022-02-13 16:00 | 113.5278
29 | 2022-02-13 16:00 | 64.5
30 | 2022-02-13 16:00 | 3081.695
31 | 2022-02-13 16:00 | 1.504922
32 | 2022-02-13 16:00 | 0
33 | 2022-02-13 16:00 | 0
34 | 2022-02-13 16:00 | 29.74253
35 | 2022-02-13 16:00 | 410.3198
36 | 2022-02-13 16:00 | 1.005128
37 | 2022-02-13 16:00 | 0.9766971
38 | 2022-02-13 16:00 | 7.34929
39 | 2022-02-13 16:00 | 36.1194
40 | 2022-02-13 16:00 | 0.9986725
41 | 2022-02-13 16:00 | 1.208873
42 | 2022-02-13 16:00 | 1.01912
43 | 2022-02-13 16:00 | 12
44 | 2022-02-13 16:00 | 0.42
45 | 2022-02-13 16:00 | 0.3
46 | 2022-02-13 16:00 | 0.7
47 | 2022-02-13 16:00 | 90
48 | 2022-02-13 16:00 | 7.5
49 | 2022-02-13 16:00 | 25.31057
50 | 2022-02-13 16:00 | 56.74862
51 | 2022-02-13 16:00 | 2019.916
52 | 2022-02-13 16:00 | 3.794318
53 | 2022-02-13 16:00 | 1289.967
54 | 2022-02-13 16:00 | 2184.068
55 | 2022-02-13 16:00 | 446.2248
1 | 2022-02-14 | 1.292171
2 | 2022-02-14 | 0.9045196
3 | 2022-02-14 | 0.3876513
4 | 2022-02-14 | 1250.583
5 | 2022-02-14 | 197.4712
6 | 2022-02-14 | 0.756
7 | 2022-02-14 | 19.3
8 | 2022-02-14 | 43.27354
9 | 2022-02-14 | 1.150873
10 | 2022-02-14 | 1.026485
11 | 2022-02-14 | 0.9996217
12 | 2022-02-14 | 0.5104082
13 | 2022-02-14 | 0.3286319
14 | 2022-02-14 | 0.6689981
15 | 2022-02-14 | 3.716801
20 | 2022-02-14 | 0.1849786
21 | 2022-02-14 | 5.327629
22 | 2022-02-14 | 5.216664
23 | 2022-02-14 | 2.904369
24 | 2022-02-14 | 332.5243
25 | 2022-02-14 | 0.1525581
26 | 2022-02-14 | 639.5255
28 | 2022-02-14 | 110.5271
29 | 2022-02-14 | 65
30 | 2022-02-14 | 2951.363
31 | 2022-02-14 | 1.683912
32 | 2022-02-14 | 0
33 | 2022-02-14 | 0
34 | 2022-02-14 | 29.3193
35 | 2022-02-14 | 391.9308
36 | 2022-02-14 | 0.9339152
37 | 2022-02-14 | 0.9102564
38 | 2022-02-14 | 9.04443
39 | 2022-02-14 | 31.47059
40 | 2022-02-14 | 0.9705542
41 | 2022-02-14 | 1.172895
42 | 2022-02-14 | 0.99356
43 | 2022-02-14 | 12
44 | 2022-02-14 | 0.42
45 | 2022-02-14 | 0.3
46 | 2022-02-14 | 0.7
47 | 2022-02-14 | 90.2
48 | 2022-02-14 | 7.4
49 | 2022-02-14 | 23.95976
50 | 2022-02-14 | 56.36718
51 | 2022-02-14 | 2039.503
52 | 2022-02-14 | 4.037379
53 | 2022-02-14 | 1354.24
54 | 2022-02-14 | 2300.666
55 | 2022-02-14 | 420.7833
1 | 2022-02-14 08:00 | 1.275634
2 | 2022-02-14 08:00 | 0.892944
3 | 2022-02-14 08:00 | 0.3826903
4 | 2022-02-14 08:00 | 1249.876
5 | 2022-02-14 08:00 | 182.7532
6 | 2022-02-14 08:00 | 0.5425
7 | 2022-02-14 08:00 | 19.6
8 | 2022-02-14 08:00 | 43.84787
9 | 2022-02-14 08:00 | 1.223785
10 | 2022-02-14 08:00 | 1.095652
11 | 2022-02-14 08:00 | 0.9995515
12 | 2022-02-14 08:00 | 0.5068223
13 | 2022-02-14 08:00 | 0.3263231
14 | 2022-02-14 08:00 | 0.6642981
15 | 2022-02-14 08:00 | 3.118695
20 | 2022-02-14 08:00 | 0.2038328
21 | 2022-02-14 08:00 | 4.353105
22 | 2022-02-14 08:00 | 5.508374
23 | 2022-02-14 08:00 | 2.894576
24 | 2022-02-14 08:00 | 258.9299
25 | 2022-02-14 08:00 | 0.161089
26 | 2022-02-14 08:00 | 530.8665
28 | 2022-02-14 08:00 | 88.96696
29 | 2022-02-14 08:00 | 68.5
30 | 2022-02-14 08:00 | 3157.132
31 | 2022-02-14 08:00 | 1.416829
32 | 2022-02-14 08:00 | 0
33 | 2022-02-14 08:00 | 0
34 | 2022-02-14 08:00 | 29.76376
35 | 2022-02-14 08:00 | 414.7458
36 | 2022-02-14 08:00 | 1.001279
37 | 2022-02-14 08:00 | 0.9598796
38 | 2022-02-14 08:00 | 7.4718
39 | 2022-02-14 08:00 | 29.87342
40 | 2022-02-14 08:00 | 0.9807148
41 | 2022-02-14 08:00 | 1.192878
42 | 2022-02-14 08:00 | 1.009075
43 | 2022-02-14 08:00 | 11.5
44 | 2022-02-14 08:00 | 0.44
45 | 2022-02-14 08:00 | 0.3
46 | 2022-02-14 08:00 | 0.8
47 | 2022-02-14 08:00 | 90.5
48 | 2022-02-14 08:00 | 7.4
49 | 2022-02-14 08:00 | 23.70775
50 | 2022-02-14 08:00 | 56.72581
51 | 2022-02-14 08:00 | 2022.719
52 | 2022-02-14 08:00 | 3.959622
53 | 2022-02-14 08:00 | 1419.079
54 | 2022-02-14 08:00 | 2405.817
55 | 2022-02-14 08:00 | 428.1563
1 | 2022-02-14 16:00 | 1.323808
2 | 2022-02-14 16:00 | 0.9266658
3 | 2022-02-14 16:00 | 0.3971425
4 | 2022-02-14 16:00 | 1250.855
5 | 2022-02-14 16:00 | 181.6793
6 | 2022-02-14 16:00 | 0.615
7 | 2022-02-14 16:00 | 19.2
8 | 2022-02-14 16:00 | 43.53741
9 | 2022-02-14 16:00 | 1.1725
10 | 2022-02-14 16:00 | 1.092221
11 | 2022-02-14 16:00 | 0.9995564
12 | 2022-02-14 16:00 | 0.5256321
13 | 2022-02-14 16:00 | 0.338434
14 | 2022-02-14 16:00 | 0.6889523
15 | 2022-02-14 16:00 | 3.536199
20 | 2022-02-14 16:00 | 0.1915737
21 | 2022-02-14 16:00 | 5.117866
22 | 2022-02-14 16:00 | 5.321706
23 | 2022-02-14 16:00 | 2.938617
24 | 2022-02-14 16:00 | 241.7756
25 | 2022-02-14 16:00 | 0.15563
26 | 2022-02-14 16:00 | 454.5821
28 | 2022-02-14 16:00 | 89.44704
29 | 2022-02-14 16:00 | 66
30 | 2022-02-14 16:00 | 3099.623
31 | 2022-02-14 16:00 | 1.330782
32 | 2022-02-14 16:00 | 0
33 | 2022-02-14 16:00 | 0
34 | 2022-02-14 16:00 | 29.49452
35 | 2022-02-14 16:00 | 414.3394
36 | 2022-02-14 16:00 | 0.95125
37 | 2022-02-14 16:00 | 0.9287128
38 | 2022-02-14 16:00 | 8.654065
39 | 2022-02-14 16:00 | 34.83871
40 | 2022-02-14 16:00 | 0.9660568
41 | 2022-02-14 16:00 | 1.175955
42 | 2022-02-14 16:00 | 0.9963405
43 | 2022-02-14 16:00 | 11.7
44 | 2022-02-14 16:00 | 0.44
45 | 2022-02-14 16:00 | 0.3
46 | 2022-02-14 16:00 | 0.7
47 | 2022-02-14 16:00 | 90.3
48 | 2022-02-14 16:00 | 7.3
49 | 2022-02-14 16:00 | 23.84366
50 | 2022-02-14 16:00 | 56.68122
51 | 2022-02-14 16:00 | 2007.727
52 | 2022-02-14 16:00 | 3.966373
53 | 2022-02-14 16:00 | 1373.625
54 | 2022-02-14 16:00 | 2326.547
55 | 2022-02-14 16:00 | 427.0217
1 | 2022-02-15 | 1.293061
2 | 2022-02-15 | 0.9051424
3 | 2022-02-15 | 0.3879182
4 | 2022-02-15 | 1251
5 | 2022-02-15 | 177.8864
6 | 2022-02-15 | 0.6325
7 | 2022-02-15 | 19
8 | 2022-02-15 | 43.18182
9 | 2022-02-15 | 1.194904
10 | 2022-02-15 | 1.046914
11 | 2022-02-15 | 0.9995292
12 | 2022-02-15 | 0.5095205
13 | 2022-02-15 | 0.3280604
14 | 2022-02-15 | 0.6678346
15 | 2022-02-15 | 3.423489
20 | 2022-02-15 | 0.191318
21 | 2022-02-15 | 4.752334
22 | 2022-02-15 | 5.431617
23 | 2022-02-15 | 2.90832
24 | 2022-02-15 | 235.0047
25 | 2022-02-15 | 0.1588443
26 | 2022-02-15 | 498.3227
28 | 2022-02-15 | 71.96394
29 | 2022-02-15 | 67.5
30 | 2022-02-15 | 3083.814
31 | 2022-02-15 | 1.321095
32 | 2022-02-15 | 0
33 | 2022-02-15 | 0
34 | 2022-02-15 | 29.67059
35 | 2022-02-15 | 416.253
36 | 2022-02-15 | 0.9719746
37 | 2022-02-15 | 0.9408225
38 | 2022-02-15 | 8.175823
39 | 2022-02-15 | 33.43283
40 | 2022-02-15 | 0.9586798
41 | 2022-02-15 | 1.165219
42 | 2022-02-15 | 0.9796362
43 | 2022-02-15 | 11.7
44 | 2022-02-15 | 0.44
45 | 2022-02-15 | 0.3
46 | 2022-02-15 | 0.7
47 | 2022-02-15 | 89.7
48 | 2022-02-15 | 7.7
49 | 2022-02-15 | 26.15882
50 | 2022-02-15 | 56.85635
51 | 2022-02-15 | 2005.519
52 | 2022-02-15 | 4.039669
53 | 2022-02-15 | 1420.173
54 | 2022-02-15 | 2401.561
55 | 2022-02-15 | 418.6072
1 | 2022-02-15 08:00 | 1.282538
2 | 2022-02-15 08:00 | 0.8977766
3 | 2022-02-15 08:00 | 0.3847614
4 | 2022-02-15 08:00 | 1250.297
5 | 2022-02-15 08:00 | 184.0681
6 | 2022-02-15 08:00 | 0.485
7 | 2022-02-15 08:00 | 19.8
8 | 2022-02-15 08:00 | 43.32604
9 | 2022-02-15 08:00 | 1.150188
10 | 2022-02-15 08:00 | 1.16637
11 | 2022-02-15 08:00 | 0.9995624
12 | 2022-02-15 08:00 | 0.5110405
13 | 2022-02-15 08:00 | 0.329039
14 | 2022-02-15 08:00 | 0.6698269
15 | 2022-02-15 08:00 | 3.696822
20 | 2022-02-15 08:00 | 0.1884534
21 | 2022-02-15 08:00 | 5.460191
22 | 2022-02-15 08:00 | 5.284602
23 | 2022-02-15 08:00 | 2.899678
24 | 2022-02-15 08:00 | 202.0113
25 | 2022-02-15 08:00 | 0.1545449
26 | 2022-02-15 08:00 | 342.2243
28 | 2022-02-15 08:00 | 86.42284
29 | 2022-02-15 08:00 | 66
30 | 2022-02-15 08:00 | 3241.058
31 | 2022-02-15 08:00 | 1.097481
32 | 2022-02-15 08:00 | 0
33 | 2022-02-15 08:00 | 0
34 | 2022-02-15 08:00 | 29.05181
35 | 2022-02-15 08:00 | 416.4596
36 | 2022-02-15 08:00 | 0.9286608
37 | 2022-02-15 08:00 | 0.9054187
38 | 2022-02-15 08:00 | 9.157013
39 | 2022-02-15 08:00 | 23.19149
40 | 2022-02-15 08:00 | 0.9281734
41 | 2022-02-15 08:00 | 1.125072
42 | 2022-02-15 08:00 | 0.9530084
43 | 2022-02-15 08:00 | 11.6
44 | 2022-02-15 08:00 | 0.42
45 | 2022-02-15 08:00 | 0.3
46 | 2022-02-15 08:00 | 0.7
47 | 2022-02-15 08:00 | 89.9
48 | 2022-02-15 08:00 | 7.6
49 | 2022-02-15 08:00 | 29.13599
50 | 2022-02-15 08:00 | 57.17243
51 | 2022-02-15 08:00 | 1988.336
52 | 2022-02-15 08:00 | 3.846535
53 | 2022-02-15 08:00 | 1356.826
54 | 2022-02-15 08:00 | 2287.858
55 | 2022-02-15 08:00 | 438.3645
1 | 2022-02-15 16:00 | 1.383329
2 | 2022-02-15 16:00 | 0.9683301
3 | 2022-02-15 16:00 | 0.4149986
4 | 2022-02-15 16:00 | 1250.536
5 | 2022-02-15 16:00 | 178.3154
6 | 2022-02-15 16:00 | 0.6225
7 | 2022-02-15 16:00 | 20.2
8 | 2022-02-15 16:00 | 45.08929
9 | 2022-02-15 16:00 | 1.296443
10 | 2022-02-15 16:00 | 1.125571
11 | 2022-02-15 16:00 | 0.9995285
12 | 2022-02-15 16:00 | 0.5509183
13 | 2022-02-15 16:00 | 0.3547148
14 | 2022-02-15 16:00 | 0.7220953
15 | 2022-02-15 16:00 | 2.517409
20 | 2022-02-15 16:00 | 0.2597722
21 | 2022-02-15 16:00 | 4.227631
22 | 2022-02-15 16:00 | 5.441268
23 | 2022-02-15 16:00 | 2.99559
24 | 2022-02-15 16:00 | 241.7947
25 | 2022-02-15 16:00 | 0.1591265
26 | 2022-02-15 16:00 | 427.3283
28 | 2022-02-15 16:00 | 87.99892
29 | 2022-02-15 16:00 | 67.5
30 | 2022-02-15 16:00 | 3160.004
31 | 2022-02-15 16:00 | 1.355995
32 | 2022-02-15 16:00 | 0
33 | 2022-02-15 16:00 | 0
34 | 2022-02-15 16:00 | 29.86885
35 | 2022-02-15 16:00 | 415.6632
36 | 2022-02-15 16:00 | 1.039526
37 | 2022-02-15 16:00 | 0.9989848
38 | 2022-02-15 16:00 | 6.74504
39 | 2022-02-15 16:00 | 38.4375
40 | 2022-02-15 16:00 | 0.9444588
41 | 2022-02-15 16:00 | 1.139791
42 | 2022-02-15 16:00 | 0.9639652
43 | 2022-02-15 16:00 | 11.5
44 | 2022-02-15 16:00 | 0.42
45 | 2022-02-15 16:00 | 0.3
46 | 2022-02-15 16:00 | 0.7
47 | 2022-02-15 16:00 | 89.8
48 | 2022-02-15 16:00 | 7.4
49 | 2022-02-15 16:00 | 24.06486
50 | 2022-02-15 16:00 | 56.3042
51 | 2022-02-15 16:00 | 2005.922
52 | 2022-02-15 16:00 | 3.922099
53 | 2022-02-15 16:00 | 1384.469
54 | 2022-02-15 16:00 | 2366.301
55 | 2022-02-15 16:00 | 435.7809
1 | 2022-02-16 | 1.347947
2 | 2022-02-16 | 0.9435629
3 | 2022-02-16 | 0.4043841
4 | 2022-02-16 | 1250.966
5 | 2022-02-16 | 188.8823
6 | 2022-02-16 | 0.73
7 | 2022-02-16 | 20
8 | 2022-02-16 | 44.15011
9 | 2022-02-16 | 1.234994
10 | 2022-02-16 | 1.091614
11 | 2022-02-16 | 0.999593
12 | 2022-02-16 | 0.5342338
13 | 2022-02-16 | 0.3439723
14 | 2022-02-16 | 0.7002267
15 | 2022-02-16 | 2.905918
20 | 2022-02-16 | 0.2110117
21 | 2022-02-16 | 3.945337
22 | 2022-02-16 | 5.2653
23 | 2022-02-16 | 2.966143
24 | 2022-02-16 | 277.332
25 | 2022-02-16 | 0.1539804
26 | 2022-02-16 | 511.1878
28 | 2022-02-16 | 91.17962
29 | 2022-02-16 | 66.5
30 | 2022-02-16 | 3014.671
31 | 2022-02-16 | 1.46828
32 | 2022-02-16 | 0
33 | 2022-02-16 | 0
34 | 2022-02-16 | 30.18768
35 | 2022-02-16 | 415.5887
36 | 2022-02-16 | 1.024266
37 | 2022-02-16 | 0.975782
38 | 2022-02-16 | 6.851255
39 | 2022-02-16 | 31.38889
40 | 2022-02-16 | 0.9622706
41 | 2022-02-16 | 1.156728
42 | 2022-02-16 | 0.9810344
43 | 2022-02-16 | 11.5
44 | 2022-02-16 | 0.42
45 | 2022-02-16 | 0.3
46 | 2022-02-16 | 0.7
47 | 2022-02-16 | 89.4
48 | 2022-02-16 | 7.6
49 | 2022-02-16 | 24.10552
50 | 2022-02-16 | 56.21321
51 | 2022-02-16 | 2024.253
52 | 2022-02-16 | 3.988131
53 | 2022-02-16 | 1349.725
54 | 2022-02-16 | 2308.658
55 | 2022-02-16 | 428.8889
1 | 2022-02-16 08:00 | 1.259167
2 | 2022-02-16 08:00 | 0.8814171
3 | 2022-02-16 08:00 | 0.3777502
4 | 2022-02-16 08:00 | 1250.317
5 | 2022-02-16 08:00 | 191.0558
6 | 2022-02-16 08:00 | 0.62
7 | 2022-02-16 08:00 | 19.8
8 | 2022-02-16 08:00 | 44.19643
9 | 2022-02-16 08:00 | 1.190536
10 | 2022-02-16 08:00 | 1.071999
11 | 2022-02-16 08:00 | 0.999577
12 | 2022-02-16 08:00 | 0.4981979
13 | 2022-02-16 08:00 | 0.3207701
14 | 2022-02-16 08:00 | 0.6529939
15 | 2022-02-16 08:00 | 3.389291
20 | 2022-02-16 08:00 | 0.190276
21 | 2022-02-16 08:00 | 4.598999
22 | 2022-02-16 08:00 | 5.526328
23 | 2022-02-16 08:00 | 2.875729
24 | 2022-02-16 08:00 | 269.7919
25 | 2022-02-16 08:00 | 0.161614
26 | 2022-02-16 08:00 | 505.8102
28 | 2022-02-16 08:00 | 101.1413
29 | 2022-02-16 08:00 | 69.5
30 | 2022-02-16 08:00 | 3139.941
31 | 2022-02-16 08:00 | 1.41211
32 | 2022-02-16 08:00 | 0
33 | 2022-02-16 08:00 | 0
34 | 2022-02-16 08:00 | 29.77036
35 | 2022-02-16 08:00 | 412.4713
36 | 2022-02-16 08:00 | 0.9775841
37 | 2022-02-16 08:00 | 0.9484127
38 | 2022-02-16 08:00 | 7.988289
39 | 2022-02-16 08:00 | 35
40 | 2022-02-16 08:00 | 0.9575431
41 | 2022-02-16 08:00 | 1.158871
42 | 2022-02-16 08:00 | 0.9832032
43 | 2022-02-16 08:00 | 11.3
44 | 2022-02-16 08:00 | 0.42
45 | 2022-02-16 08:00 | 0.3
46 | 2022-02-16 08:00 | 0.6
47 | 2022-02-16 08:00 | 89.9
48 | 2022-02-16 08:00 | 7.4
49 | 2022-02-16 08:00 | 24.05298
50 | 2022-02-16 08:00 | 56.50895
51 | 2022-02-16 08:00 | 2022.56
52 | 2022-02-16 08:00 | 4.012673
53 | 2022-02-16 08:00 | 1426.039
54 | 2022-02-16 08:00 | 2430.223
55 | 2022-02-16 08:00 | 424.6986
1 | 2022-02-16 16:00 | 1.320158
2 | 2022-02-16 16:00 | 0.9241104
3 | 2022-02-16 16:00 | 0.3960473
4 | 2022-02-16 16:00 | 1251.01
5 | 2022-02-16 16:00 | 176.3251
6 | 2022-02-16 16:00 | 0.5475
7 | 2022-02-16 16:00 | 20.2
8 | 2022-02-16 16:00 | 44.29825
9 | 2022-02-16 16:00 | 1.165025
10 | 2022-02-16 16:00 | 1.090587
11 | 2022-02-16 16:00 | 0.9995106
12 | 2022-02-16 16:00 | 0.5231559
13 | 2022-02-16 16:00 | 0.3368396
14 | 2022-02-16 16:00 | 0.6857067
15 | 2022-02-16 16:00 | 3.475558
20 | 2022-02-16 16:00 | 0.1936954
21 | 2022-02-16 16:00 | 5.033569
22 | 2022-02-16 16:00 | 5.528209
23 | 2022-02-16 16:00 | 2.93584
24 | 2022-02-16 16:00 | 263.4248
25 | 2022-02-16 16:00 | 0.1616691
26 | 2022-02-16 16:00 | 470.0819
28 | 2022-02-16 16:00 | 96.25885
29 | 2022-02-16 16:00 | 69
30 | 2022-02-16 16:00 | 3149.315
31 | 2022-02-16 16:00 | 1.493972
32 | 2022-02-16 16:00 | 0
33 | 2022-02-16 16:00 | 0
34 | 2022-02-16 16:00 | 29.86506
35 | 2022-02-16 16:00 | 415.8687
36 | 2022-02-16 16:00 | 0.9556651
37 | 2022-02-16 16:00 | 0.946
38 | 2022-02-16 16:00 | 8.509127
39 | 2022-02-16 16:00 | 30.81081
40 | 2022-02-16 16:00 | 0.9818513
41 | 2022-02-16 16:00 | 1.18681
42 | 2022-02-16 16:00 | 1.002483
43 | 2022-02-16 16:00 | 11.5
44 | 2022-02-16 16:00 | 0.42
45 | 2022-02-16 16:00 | 0.3
46 | 2022-02-16 16:00 | 0.7
47 | 2022-02-16 16:00 | 89.6
48 | 2022-02-16 16:00 | 7.4
49 | 2022-02-16 16:00 | 24.09109
50 | 2022-02-16 16:00 | 56.52697
51 | 2022-02-16 16:00 | 2019.064
52 | 2022-02-16 16:00 | 3.990042
53 | 2022-02-16 16:00 | 1423.142
54 | 2022-02-16 16:00 | 2424.465
55 | 2022-02-16 16:00 | 426.9629
1 | 2022-02-17 | 1.287437
2 | 2022-02-17 | 0.9012058
3 | 2022-02-17 | 0.3862311
4 | 2022-02-17 | 1251.198
5 | 2022-02-17 | 174.174
6 | 2022-02-17 | 0.64
7 | 2022-02-17 | 19.5
8 | 2022-02-17 | 43.33333
9 | 2022-02-17 | 1.176398
10 | 2022-02-17 | 1.081846
11 | 2022-02-17 | 0.9995069
12 | 2022-02-17 | 0.51043
13 | 2022-02-17 | 0.3286459
14 | 2022-02-17 | 0.6690267
15 | 2022-02-17 | 3.482067
20 | 2022-02-17 | 0.1869271
21 | 2022-02-17 | 4.718103
22 | 2022-02-17 | 5.490303
23 | 2022-02-17 | 2.904197
24 | 2022-02-17 | 250.8645
25 | 2022-02-17 | 0.1605605
26 | 2022-02-17 | 469.7704
28 | 2022-02-17 | 74.50778
29 | 2022-02-17 | 68.5
30 | 2022-02-17 | 3128.422
31 | 2022-02-17 | 1.440309
32 | 2022-02-17 | 0
33 | 2022-02-17 | 0
34 | 2022-02-17 | 29.94944
35 | 2022-02-17 | 416.6462
36 | 2022-02-17 | 0.9677019
37 | 2022-02-17 | 0.947
38 | 2022-02-17 | 8.200171
39 | 2022-02-17 | 32.85714
40 | 2022-02-17 | 0.9915382
41 | 2022-02-17 | 1.193366
42 | 2022-02-17 | 1.009063
43 | 2022-02-17 | 11.5
44 | 2022-02-17 | 0.42
45 | 2022-02-17 | 0.3
46 | 2022-02-17 | 0.7
47 | 2022-02-17 | 89.8
48 | 2022-02-17 | 7.3
49 | 2022-02-17 | 23.92083
50 | 2022-02-17 | 56.6442
51 | 2022-02-17 | 2026.552
52 | 2022-02-17 | 3.985904
53 | 2022-02-17 | 1417.721
54 | 2022-02-17 | 2406.204
55 | 2022-02-17 | 425.8091
1 | 2022-02-17 08:00 | 1.317223
2 | 2022-02-17 08:00 | 0.922056
3 | 2022-02-17 08:00 | 0.3951668
4 | 2022-02-17 08:00 | 1251.055
5 | 2022-02-17 08:00 | 195.2951
6 | 2022-02-17 08:00 | 0.65825
7 | 2022-02-17 08:00 | 20.4
8 | 2022-02-17 08:00 | 44.73684
9 | 2022-02-17 08:00 | 1.2025
10 | 2022-02-17 08:00 | 1.066318
11 | 2022-02-17 08:00 | 0.9996055
12 | 2022-02-17 08:00 | 0.5205989
13 | 2022-02-17 08:00 | 0.3351933
14 | 2022-02-17 08:00 | 0.6823553
15 | 2022-02-17 08:00 | 3.233923
20 | 2022-02-17 08:00 | 0.1988357
21 | 2022-02-17 08:00 | 4.506774
22 | 2022-02-17 08:00 | 5.289939
23 | 2022-02-17 08:00 | 2.931247
24 | 2022-02-17 08:00 | 278.5614
25 | 2022-02-17 08:00 | 0.154701
26 | 2022-02-17 08:00 | 436.8264
28 | 2022-02-17 08:00 | 108.6589
29 | 2022-02-17 08:00 | 66
30 | 2022-02-17 08:00 | 3055.662
31 | 2022-02-17 08:00 | 1.426362
32 | 2022-02-17 08:00 | 0
33 | 2022-02-17 08:00 | 0
34 | 2022-02-17 08:00 | 29.48235
35 | 2022-02-17 08:00 | 414.0933
36 | 2022-02-17 08:00 | 0.9875
37 | 2022-02-17 08:00 | 0.9581673
38 | 2022-02-17 08:00 | 7.740697
39 | 2022-02-17 08:00 | 37.5
40 | 2022-02-17 08:00 | 0.9985405
41 | 2022-02-17 08:00 | 1.202157
42 | 2022-02-17 08:00 | 1.015829
43 | 2022-02-17 08:00 | 11.7
44 | 2022-02-17 08:00 | 0.45
45 | 2022-02-17 08:00 | 0.3
46 | 2022-02-17 08:00 | 0.7
47 | 2022-02-17 08:00 | 89.9
48 | 2022-02-17 08:00 | 7.4
49 | 2022-02-17 08:00 | 23.89823
50 | 2022-02-17 08:00 | 56.71087
51 | 2022-02-17 08:00 | 1998.32
52 | 2022-02-17 08:00 | 4.030264
53 | 2022-02-17 08:00 | 1376.179
54 | 2022-02-17 08:00 | 2330.842
55 | 2022-02-17 08:00 | 420.2469
1 | 2022-02-17 16:00 | 1.332341
2 | 2022-02-17 16:00 | 0.9326388
3 | 2022-02-17 16:00 | 0.3997023
4 | 2022-02-17 16:00 | 1249.819
5 | 2022-02-17 16:00 | 201.5787
6 | 2022-02-17 16:00 | 0.51
7 | 2022-02-17 16:00 | 18
8 | 2022-02-17 16:00 | 41.86047
9 | 2022-02-17 16:00 | 1.181141
10 | 2022-02-17 16:00 | 1.126384
11 | 2022-02-17 16:00 | 0.9996336
12 | 2022-02-17 16:00 | 0.5294561
13 | 2022-02-17 16:00 | 0.3408961
14 | 2022-02-17 16:00 | 0.6939644
15 | 2022-02-17 16:00 | 3.491602
20 | 2022-02-17 16:00 | 0.178746
21 | 2022-02-17 16:00 | 4.362813
22 | 2022-02-17 16:00 | 5.30988
23 | 2022-02-17 16:00 | 2.947403
24 | 2022-02-17 16:00 | 323.7612
25 | 2022-02-17 16:00 | 0.1552842
26 | 2022-02-17 16:00 | 422.5329
28 | 2022-02-17 16:00 | 83.02999
29 | 2022-02-17 16:00 | 67
30 | 2022-02-17 16:00 | 3159.611
31 | 2022-02-17 16:00 | 1.606128
32 | 2022-02-17 16:00 | 0
33 | 2022-02-17 16:00 | 0
34 | 2022-02-17 16:00 | 29.23309
35 | 2022-02-17 16:00 | 415.1815
36 | 2022-02-17 16:00 | 0.9801489
37 | 2022-02-17 16:00 | 0.952
38 | 2022-02-17 16:00 | 7.854415
39 | 2022-02-17 16:00 | 32
40 | 2022-02-17 16:00 | 0.9996926
41 | 2022-02-17 16:00 | 1.20332
42 | 2022-02-17 16:00 | 1.016664
43 | 2022-02-17 16:00 | 11.5
44 | 2022-02-17 16:00 | 0.45
45 | 2022-02-17 16:00 | 0.3
46 | 2022-02-17 16:00 | 0.7
47 | 2022-02-17 16:00 | 89.6
48 | 2022-02-17 16:00 | 7.4
49 | 2022-02-17 16:00 | 23.60145
50 | 2022-02-17 16:00 | 56.66589
51 | 2022-02-17 16:00 | 1985.029
52 | 2022-02-17 16:00 | 3.958417
53 | 2022-02-17 16:00 | 1364.754
54 | 2022-02-17 16:00 | 2318.527
55 | 2022-02-17 16:00 | 429.1767
1 | 2022-02-18 | 1.305842
2 | 2022-02-18 | 0.9140894
3 | 2022-02-18 | 0.3917526
4 | 2022-02-18 | 1249.954
5 | 2022-02-18 | 215.3274
6 | 2022-02-18 | 0.6362
7 | 2022-02-18 | 18.7
8 | 2022-02-18 | 43.18707
9 | 2022-02-18 | 1.187735
10 | 2022-02-18 | 1.085183
11 | 2022-02-18 | 0.9996766
12 | 2022-02-18 | 0.5172527
13 | 2022-02-18 | 0.3330389
14 | 2022-02-18 | 0.6779694
15 | 2022-02-18 | 3.43454
20 | 2022-02-18 | 0.1824924
21 | 2022-02-18 | 4.374895
22 | 2022-02-18 | 5.236538
23 | 2022-02-18 | 2.927078
24 | 2022-02-18 | 316.5988
25 | 2022-02-18 | 0.1531394
26 | 2022-02-18 | 481.6825
28 | 2022-02-18 | 112.0998
29 | 2022-02-18 | 65
30 | 2022-02-18 | 3066.26
31 | 2022-02-18 | 1.470313
32 | 2022-02-18 | 0
33 | 2022-02-18 | 0
34 | 2022-02-18 | 29.47799
35 | 2022-02-18 | 414.5179
36 | 2022-02-18 | 0.9824781
37 | 2022-02-18 | 0.9528112
38 | 2022-02-18 | 7.809435
39 | 2022-02-18 | 28.46535
40 | 2022-02-18 | 0.9847161
41 | 2022-02-18 | 1.188922
42 | 2022-02-18 | 1.004117
43 | 2022-02-18 | 11.5
44 | 2022-02-18 | 0.45
45 | 2022-02-18 | 0.3
46 | 2022-02-18 | 0.7
47 | 2022-02-18 | 89.4
48 | 2022-02-18 | 7.5
49 | 2022-02-18 | 24.38899
50 | 2022-02-18 | 56.88965
51 | 2022-02-18 | 2008.45
52 | 2022-02-18 | 3.991985
53 | 2022-02-18 | 1361.445
54 | 2022-02-18 | 2297.795
55 | 2022-02-18 | 422.7877
1 | 2022-02-18 08:00 | 1.322465
2 | 2022-02-18 08:00 | 0.9257254
3 | 2022-02-18 08:00 | 0.3967395
4 | 2022-02-18 08:00 | 1247.313
5 | 2022-02-18 08:00 | 183.223
6 | 2022-02-18 08:00 | 0.585
7 | 2022-02-18 08:00 | 19.7
8 | 2022-02-18 08:00 | 44.07159
9 | 2022-02-18 08:00 | 1.136139
10 | 2022-02-18 08:00 | 1.061526
11 | 2022-02-18 08:00 | 0.9995407
12 | 2022-02-18 08:00 | 0.5233387
13 | 2022-02-18 08:00 | 0.3369574
14 | 2022-02-18 08:00 | 0.6859463
15 | 2022-02-18 08:00 | 4.117584
20 | 2022-02-18 08:00 | 0.1563845
21 | 2022-02-18 08:00 | 4.831082
22 | 2022-02-18 08:00 | 5.512088
23 | 2022-02-18 08:00 | 2.937171
24 | 2022-02-18 08:00 | 256.802
25 | 2022-02-18 08:00 | 0.1611976
26 | 2022-02-18 08:00 | 464.4612
28 | 2022-02-18 08:00 | 73.68968
29 | 2022-02-18 08:00 | 68.5
30 | 2022-02-18 08:00 | 3107.618
31 | 2022-02-18 08:00 | 1.401582
32 | 2022-02-18 08:00 | 0
33 | 2022-02-18 08:00 | 0
34 | 2022-02-18 08:00 | 30.08865
35 | 2022-02-18 08:00 | 414.3562
36 | 2022-02-18 08:00 | 0.9393564
37 | 2022-02-18 08:00 | 0.9
38 | 2022-02-18 08:00 | 8.948667
39 | 2022-02-18 08:00 | 23.91304
40 | 2022-02-18 08:00 | 1.005075
41 | 2022-02-18 08:00 | 1.21278
42 | 2022-02-18 08:00 | 1.021748
43 | 2022-02-18 08:00 | 11.2
44 | 2022-02-18 08:00 | 0.44
45 | 2022-02-18 08:00 | 0.3
46 | 2022-02-18 08:00 | 0.6
47 | 2022-02-18 08:00 | 89.6
48 | 2022-02-18 08:00 | 7.4
49 | 2022-02-18 08:00 | 23.91145
50 | 2022-02-18 08:00 | 56.9249
51 | 2022-02-18 08:00 | 2021.402
52 | 2022-02-18 08:00 | 4.012117
53 | 2022-02-18 08:00 | 1434.302
54 | 2022-02-18 08:00 | 2423.446
55 | 2022-02-18 08:00 | 421.1328
1 | 2022-02-18 16:00 | 1.313007
2 | 2022-02-18 16:00 | 0.919105
3 | 2022-02-18 16:00 | 0.3939022
4 | 2022-02-18 16:00 | 1248.688
5 | 2022-02-18 16:00 | 207.052
6 | 2022-02-18 16:00 | 0.69
7 | 2022-02-18 16:00 | 19.7
8 | 2022-02-18 16:00 | 44.07159
9 | 2022-02-18 16:00 | 1.151478
10 | 2022-02-18 16:00 | 1.114813
11 | 2022-02-18 16:00 | 0.999663
12 | 2022-02-18 16:00 | 0.5213663
13 | 2022-02-18 16:00 | 0.3356874
14 | 2022-02-18 16:00 | 0.6833611
15 | 2022-02-18 16:00 | 3.791023
20 | 2022-02-18 16:00 | 0.1758581
21 | 2022-02-18 16:00 | 5.04671
22 | 2022-02-18 16:00 | 5.068937
23 | 2022-02-18 16:00 | 2.93237
24 | 2022-02-18 16:00 | 290.3871
25 | 2022-02-18 16:00 | 0.1482379
26 | 2022-02-18 16:00 | 519.7704
28 | 2022-02-18 16:00 | 120.5183
29 | 2022-02-18 16:00 | 63
30 | 2022-02-18 16:00 | 3042.477
31 | 2022-02-18 16:00 | 1.402484
32 | 2022-02-18 16:00 | 0
33 | 2022-02-18 16:00 | 0
34 | 2022-02-18 16:00 | 29.37495
35 | 2022-02-18 16:00 | 416.2627
36 | 2022-02-18 16:00 | 0.9433498
37 | 2022-02-18 16:00 | 0.9148728
38 | 2022-02-18 16:00 | 8.837733
39 | 2022-02-18 16:00 | 28.97436
40 | 2022-02-18 16:00 | 1.006416
41 | 2022-02-18 16:00 | 1.206144
42 | 2022-02-18 16:00 | 1.016614
43 | 2022-02-18 16:00 | 11.5
44 | 2022-02-18 16:00 | 0.44
45 | 2022-02-18 16:00 | 0.3
46 | 2022-02-18 16:00 | 0.7
47 | 2022-02-18 16:00 | 89.8
48 | 2022-02-18 16:00 | 7.5
49 | 2022-02-18 16:00 | 24.41454
50 | 2022-02-18 16:00 | 56.70078
51 | 2022-02-18 16:00 | 1997.194
52 | 2022-02-18 16:00 | 3.957739
53 | 2022-02-18 16:00 | 1308.576
54 | 2022-02-18 16:00 | 2214.971
55 | 2022-02-18 16:00 | 427.683
1 | 2022-02-19 | 1.315408
2 | 2022-02-19 | 0.9207857
3 | 2022-02-19 | 0.3946225
4 | 2022-02-19 | 1251.047
5 | 2022-02-19 | 184.9187
6 | 2022-02-19 | 0.575
7 | 2022-02-19 | 18.5
8 | 2022-02-19 | 43.02325
9 | 2022-02-19 | 1.19375
10 | 2022-02-19 | 1.061706
11 | 2022-02-19 | 0.9995584
12 | 2022-02-19 | 0.5198575
13 | 2022-02-19 | 0.3347159
14 | 2022-02-19 | 0.6813834
15 | 2022-02-19 | 3.273539
20 | 2022-02-19 | 0.2027454
21 | 2022-02-19 | 4.815016
22 | 2022-02-19 | 5.457317
23 | 2022-02-19 | 2.93164
24 | 2022-02-19 | 265.1575
25 | 2022-02-19 | 0.1595959
26 | 2022-02-19 | 504.7447
28 | 2022-02-19 | 86.02364
29 | 2022-02-19 | 68
30 | 2022-02-19 | 3102.796
31 | 2022-02-19 | 1.433914
32 | 2022-02-19 | 0
33 | 2022-02-19 | 0
34 | 2022-02-19 | 29.74161
35 | 2022-02-19 | 414.3766
36 | 2022-02-19 | 0.97375
37 | 2022-02-19 | 0.954046
38 | 2022-02-19 | 8.088555
39 | 2022-02-19 | 28.75
40 | 2022-02-19 | 1.024695
41 | 2022-02-19 | 1.225507
42 | 2022-02-19 | 1.036941
43 | 2022-02-19 | 11.5
44 | 2022-02-19 | 0.44
45 | 2022-02-19 | 0.3
46 | 2022-02-19 | 0.7
47 | 2022-02-19 | 89.4
48 | 2022-02-19 | 7.5
49 | 2022-02-19 | 24.111
50 | 2022-02-19 | 56.30833
51 | 2022-02-19 | 2005.443
52 | 2022-02-19 | 4.027841
53 | 2022-02-19 | 1406.626
54 | 2022-02-19 | 2404.417
55 | 2022-02-19 | 424.384
1 | 2022-02-19 08:00 | 1.333786
2 | 2022-02-19 08:00 | 0.9336503
3 | 2022-02-19 08:00 | 0.4001358
4 | 2022-02-19 08:00 | 1250.825
5 | 2022-02-19 08:00 | 177.3802
6 | 2022-02-19 08:00 | 0.556
7 | 2022-02-19 08:00 | 20.4
8 | 2022-02-19 08:00 | 43.96552
9 | 2022-02-19 08:00 | 1.175727
10 | 2022-02-19 08:00 | 1.113661
11 | 2022-02-19 08:00 | 0.9995297
12 | 2022-02-19 08:00 | 0.528999
13 | 2022-02-19 08:00 | 0.3406018
14 | 2022-02-19 08:00 | 0.6933653
15 | 2022-02-19 08:00 | 3.378349
20 | 2022-02-19 08:00 | 0.2070505
21 | 2022-02-19 08:00 | 5.39742
22 | 2022-02-19 08:00 | 5.429693
23 | 2022-02-19 08:00 | 2.957536
24 | 2022-02-19 08:00 | 229.4088
25 | 2022-02-19 08:00 | 0.158788
26 | 2022-02-19 08:00 | 424.665
28 | 2022-02-19 08:00 | 85.61695
29 | 2022-02-19 08:00 | 69
30 | 2022-02-19 08:00 | 3094.197
31 | 2022-02-19 08:00 | 1.293317
32 | 2022-02-19 08:00 | 0
33 | 2022-02-19 08:00 | 0
34 | 2022-02-19 08:00 | 30.26045
35 | 2022-02-19 08:00 | 416.63
36 | 2022-02-19 08:00 | 0.9443742
37 | 2022-02-19 08:00 | 0.9346734
38 | 2022-02-19 08:00 | 8.775769
39 | 2022-02-19 08:00 | 27.91262
40 | 2022-02-19 08:00 | 1.014998
41 | 2022-02-19 08:00 | 1.220892
42 | 2022-02-19 08:00 | 1.033821
43 | 2022-02-19 08:00 | 11.4
44 | 2022-02-19 08:00 | 0.46
45 | 2022-02-19 08:00 | 0.3
46 | 2022-02-19 08:00 | 0.7
47 | 2022-02-19 08:00 | 89.6
48 | 2022-02-19 08:00 | 7.6
49 | 2022-02-19 08:00 | 23.59803
50 | 2022-02-19 08:00 | 56.4686
51 | 2022-02-19 08:00 | 2032.126
52 | 2022-02-19 08:00 | 3.985425
53 | 2022-02-19 08:00 | 1394.171
54 | 2022-02-19 08:00 | 2378.716
55 | 2022-02-19 08:00 | 428.1067
1 | 2022-02-19 16:00 | 1.323079
2 | 2022-02-19 16:00 | 0.9261556
3 | 2022-02-19 16:00 | 0.3969238
4 | 2022-02-19 16:00 | 1250.086
5 | 2022-02-19 16:00 | 181.4683
6 | 2022-02-19 16:00 | 0.8225
7 | 2022-02-19 16:00 | 19.6
8 | 2022-02-19 16:00 | 43.36283
9 | 2022-02-19 16:00 | 1.185139
10 | 2022-02-19 16:00 | 1.024021
11 | 2022-02-19 16:00 | 0.9995406
12 | 2022-02-19 16:00 | 0.5217461
13 | 2022-02-19 16:00 | 0.335932
14 | 2022-02-19 16:00 | 0.6838589
15 | 2022-02-19 16:00 | 3.420338
20 | 2022-02-19 16:00 | 0.1980607
21 | 2022-02-19 16:00 | 5.075439
22 | 2022-02-19 16:00 | 5.549015
23 | 2022-02-19 16:00 | 2.942522
24 | 2022-02-19 16:00 | 233.5021
25 | 2022-02-19 16:00 | 0.1622775
26 | 2022-02-19 16:00 | 428.1546
28 | 2022-02-19 16:00 | 87.19219
29 | 2022-02-19 16:00 | 69
30 | 2022-02-19 16:00 | 3151.759
31 | 2022-02-19 16:00 | 1.286738
32 | 2022-02-19 16:00 | 0
33 | 2022-02-19 16:00 | 0
34 | 2022-02-19 16:00 | 29.42837
35 | 2022-02-19 16:00 | 416.5557
36 | 2022-02-19 16:00 | 0.9584383
37 | 2022-02-19 16:00 | 0.9363184
38 | 2022-02-19 16:00 | 8.495777
39 | 2022-02-19 16:00 | 29.25
40 | 2022-02-19 16:00 | 1.013449
41 | 2022-02-19 16:00 | 1.218951
42 | 2022-02-19 16:00 | 1.032041
43 | 2022-02-19 16:00 | 11.3
44 | 2022-02-19 16:00 | 0.46
45 | 2022-02-19 16:00 | 0.3
46 | 2022-02-19 16:00 | 0.6
47 | 2022-02-19 16:00 | 88.6
48 | 2022-02-19 16:00 | 7.9
49 | 2022-02-19 16:00 | 24.42321
50 | 2022-02-19 16:00 | 56.55235
51 | 2022-02-19 16:00 | 2001.205
52 | 2022-02-19 16:00 | 4.05424
53 | 2022-02-19 16:00 | 1445.937
54 | 2022-02-19 16:00 | 2453.351
55 | 2022-02-19 16:00 | 418.5052
1 | 2022-02-20 | 1.387211
2 | 2022-02-20 | 0.9710476
3 | 2022-02-20 | 0.4161633
4 | 2022-02-20 | 1250.451
5 | 2022-02-20 | 173.1027
6 | 2022-02-20 | 0.65
7 | 2022-02-20 | 19.6
8 | 2022-02-20 | 43.36283
9 | 2022-02-20 | 1.15875
10 | 2022-02-20 | 1.078436
11 | 2022-02-20 | 0.9995095
12 | 2022-02-20 | 0.5503787
13 | 2022-02-20 | 0.3543673
14 | 2022-02-20 | 0.7213879
15 | 2022-02-20 | 3.738163
20 | 2022-02-20 | 0.1782957
21 | 2022-02-20 | 5.027274
22 | 2022-02-20 | 5.422694
23 | 2022-02-20 | 3.008411
24 | 2022-02-20 | 251.9499
25 | 2022-02-20 | 0.1585834
26 | 2022-02-20 | 376.145
28 | 2022-02-20 | 81.26749
29 | 2022-02-20 | 69
30 | 2022-02-20 | 3104.487
31 | 2022-02-20 | 1.455494
32 | 2022-02-20 | 0
33 | 2022-02-20 | 0
34 | 2022-02-20 | 29.97061
35 | 2022-02-20 | 416.63
36 | 2022-02-20 | 0.94625
37 | 2022-02-20 | 0.9187314
38 | 2022-02-20 | 8.765437
39 | 2022-02-20 | 25.5814
40 | 2022-02-20 | 1.052025
41 | 2022-02-20 | 1.260065
42 | 2022-02-20 | 1.055758
43 | 2022-02-20 | 11.3
44 | 2022-02-20 | 0.46
45 | 2022-02-20 | 0.3
46 | 2022-02-20 | 0.6
47 | 2022-02-20 | 89
48 | 2022-02-20 | 7.7
49 | 2022-02-20 | 24.03432
50 | 2022-02-20 | 56.98759
51 | 2022-02-20 | 2006.647
52 | 2022-02-20 | 3.97443
53 | 2022-02-20 | 1409.061
54 | 2022-02-20 | 2373.51
55 | 2022-02-20 | 423.8247
1 | 2022-02-20 08:00 | 1.337239
2 | 2022-02-20 08:00 | 0.9360673
3 | 2022-02-20 08:00 | 0.4011717
4 | 2022-02-20 08:00 | 1250.739
5 | 2022-02-20 08:00 | 184.1673
6 | 2022-02-20 08:00 | 0.3375
7 | 2022-02-20 08:00 | 19.4
8 | 2022-02-20 08:00 | 43.01552
9 | 2022-02-20 08:00 | 1.162733
10 | 2022-02-20 08:00 | 1.189443
11 | 2022-02-20 08:00 | 0.9995828
12 | 2022-02-20 08:00 | 0.5349022
13 | 2022-02-20 08:00 | 0.3444026
14 | 2022-02-20 08:00 | 0.7011027
15 | 2022-02-20 08:00 | 3.641496
20 | 2022-02-20 08:00 | 0.1812186
21 | 2022-02-20 08:00 | 4.901773
22 | 2022-02-20 08:00 | 5.188733
23 | 2022-02-20 08:00 | 2.955751
24 | 2022-02-20 08:00 | 296.6288
25 | 2022-02-20 08:00 | 0.1517413
26 | 2022-02-20 08:00 | 562.6196
28 | 2022-02-20 08:00 | 92.25927
29 | 2022-02-20 08:00 | 66.5
30 | 2022-02-20 08:00 | 3112.851
31 | 2022-02-20 08:00 | 1.610648
32 | 2022-02-20 08:00 | 0
33 | 2022-02-20 08:00 | 0
34 | 2022-02-20 08:00 | 29.90985
35 | 2022-02-20 08:00 | 409.5046
36 | 2022-02-20 08:00 | 0.9540372
37 | 2022-02-20 08:00 | 0.9322709
38 | 2022-02-20 08:00 | 8.54327
39 | 2022-02-20 08:00 | 33.14286
40 | 2022-02-20 08:00 | 1.021842
41 | 2022-02-20 08:00 | 1.229274
42 | 2022-02-20 08:00 | 1.033684
43 | 2022-02-20 08:00 | 11.2
44 | 2022-02-20 08:00 | 0.43
45 | 2022-02-20 08:00 | 0.3
46 | 2022-02-20 08:00 | 0.6
47 | 2022-02-20 08:00 | 88.8
48 | 2022-02-20 08:00 | 7.8
49 | 2022-02-20 08:00 | 25.10906
50 | 2022-02-20 08:00 | 57.16315
51 | 2022-02-20 08:00 | 2021.248
52 | 2022-02-20 08:00 | 3.849084
53 | 2022-02-20 08:00 | 1325.894
54 | 2022-02-20 08:00 | 2237.985
55 | 2022-02-20 08:00 | 438.5216
1 | 2022-02-20 16:00 | 1.325138
2 | 2022-02-20 16:00 | 0.9275964
3 | 2022-02-20 16:00 | 0.3975413
4 | 2022-02-20 16:00 | 1251.099
5 | 2022-02-20 16:00 | 195.3392
6 | 2022-02-20 16:00 | 0.37
7 | 2022-02-20 16:00 | 18.8
8 | 2022-02-20 16:00 | 42.53394
9 | 2022-02-20 16:00 | 1.091241
10 | 2022-02-20 16:00 | 1.129831
11 | 2022-02-20 16:00 | 0.9996151
12 | 2022-02-20 16:00 | 0.5254356
13 | 2022-02-20 16:00 | 0.3383075
14 | 2022-02-20 16:00 | 0.6886948
15 | 2022-02-20 16:00 | 3.740912
20 | 2022-02-20 16:00 | 0.1972367
21 | 2022-02-20 16:00 | 6.135612
22 | 2022-02-20 16:00 | 5.26864
23 | 2022-02-20 16:00 | 2.94286
24 | 2022-02-20 16:00 | 327.9044
25 | 2022-02-20 16:00 | 0.1540781
26 | 2022-02-20 16:00 | 630.2357
28 | 2022-02-20 16:00 | 102.4789
29 | 2022-02-20 16:00 | 65.5
30 | 2022-02-20 16:00 | 3134.788
31 | 2022-02-20 16:00 | 1.678642
32 | 2022-02-20 16:00 | 0
33 | 2022-02-20 16:00 | 0
34 | 2022-02-20 16:00 | 29.2751
35 | 2022-02-20 16:00 | 415.4854
36 | 2022-02-20 16:00 | 0.8941606
37 | 2022-02-20 16:00 | 0.8802748
38 | 2022-02-20 16:00 | 9.876525
39 | 2022-02-20 16:00 | 19.31818
40 | 2022-02-20 16:00 | 1.041882
41 | 2022-02-20 16:00 | 1.250858
42 | 2022-02-20 16:00 | 1.048473
43 | 2022-02-20 16:00 | 11.3
44 | 2022-02-20 16:00 | 0.43
45 | 2022-02-20 16:00 | 0.3
46 | 2022-02-20 16:00 | 0.7
47 | 2022-02-20 16:00 | 89.1
48 | 2022-02-20 16:00 | 7.8
49 | 2022-02-20 16:00 | 24.06216
50 | 2022-02-20 16:00 | 57.00748
51 | 2022-02-20 16:00 | 1987.505
52 | 2022-02-20 16:00 | 3.982354
53 | 2022-02-20 16:00 | 1365.485
54 | 2022-02-20 16:00 | 2308.388
55 | 2022-02-20 16:00 | 424.5041
1 | 2022-02-21 | 1.303356
2 | 2022-02-21 | 0.9123489
3 | 2022-02-21 | 0.3910067
4 | 2022-02-21 | 1250.925
5 | 2022-02-21 | 193.7441
6 | 2022-02-21 | 0.575
7 | 2022-02-21 | 18
8 | 2022-02-21 | 41.57044
9 | 2022-02-21 | 1.111922
10 | 2022-02-21 | 1.13242
11 | 2022-02-21 | 0.9996098
12 | 2022-02-21 | 0.521187
13 | 2022-02-21 | 0.3355719
14 | 2022-02-21 | 0.683126
15 | 2022-02-21 | 3.732733
20 | 2022-02-21 | 0.1928751
21 | 2022-02-21 | 5.837397
22 | 2022-02-21 | 5.327602
23 | 2022-02-21 | 2.921691
24 | 2022-02-21 | 318.9207
25 | 2022-02-21 | 0.1558024
26 | 2022-02-21 | 582.342
28 | 2022-02-21 | 111.2727
29 | 2022-02-21 | 66.5
30 | 2022-02-21 | 3163.199
31 | 2022-02-21 | 1.646092
32 | 2022-02-21 | 0
33 | 2022-02-21 | 0
34 | 2022-02-21 | 29.67074
35 | 2022-02-21 | 416.6264
36 | 2022-02-21 | 0.9075426
37 | 2022-02-21 | 0.8934506
38 | 2022-02-21 | 9.570129
39 | 2022-02-21 | 27.59494
40 | 2022-02-21 | 1.017031
41 | 2022-02-21 | 1.212633
42 | 2022-02-21 | 1.017915
43 | 2022-02-21 | 11.3
44 | 2022-02-21 | 0.43
45 | 2022-02-21 | 0.3
46 | 2022-02-21 | 0.7
47 | 2022-02-21 | 89
48 | 2022-02-21 | 7.6
49 | 2022-02-21 | 24.21451
50 | 2022-02-21 | 56.9177
51 | 2022-02-21 | 2004.434
52 | 2022-02-21 | 3.865189
53 | 2022-02-21 | 1362.96
54 | 2022-02-21 | 2300.571
55 | 2022-02-21 | 436.6986
1 | 2022-02-21 08:00 | 0.8180003
2 | 2022-02-21 08:00 | 0.5726002
3 | 2022-02-21 08:00 | 0.2454001
4 | 2022-02-21 08:00 | 1232.738
5 | 2022-02-21 08:00 | 190.2462
6 | 2022-02-21 08:00 | 0.4133333
7 | 2022-02-21 08:00 | 17.5
8 | 2022-02-21 08:00 | 39.77273
9 | 2022-02-21 08:00 | 1.151589
10 | 2022-02-21 08:00 | 1.329935
11 | 2022-02-21 08:00 | 0.9997377
12 | 2022-02-21 08:00 | 0.3267308
13 | 2022-02-21 08:00 | 0.2103692
14 | 2022-02-21 08:00 | 0.4282499
15 | 2022-02-21 08:00 | 3.605372
20 | 2022-02-21 08:00 | 0.1886388
21 | 2022-02-21 08:00 | 5.181168
22 | 2022-02-21 08:00 | 3.331018
23 | 2022-02-21 08:00 | 1.900769
24 | 2022-02-21 08:00 | 335.4018
25 | 2022-02-21 08:00 | 0.09741356
26 | 2022-02-21 08:00 | 568.2844
28 | 2022-02-21 08:00 | 76.45876
29 | 2022-02-21 08:00 | 41
30 | 2022-02-21 08:00 | 2470.25
31 | 2022-02-21 08:00 | 1.762988
32 | 2022-02-21 08:00 | 0
33 | 2022-02-21 08:00 | 0
34 | 2022-02-21 08:00 | 26.48076
35 | 2022-02-21 08:00 | 235.5216
36 | 2022-02-21 08:00 | 0.9437653
37 | 2022-02-21 08:00 | 0.9308301
38 | 2022-02-21 08:00 | 8.786541
39 | 2022-02-21 08:00 | 23.57143
40 | 2022-02-21 08:00 | 1.017799
41 | 2022-02-21 08:00 | 1.213278
42 | 2022-02-21 08:00 | 1.018596
43 | 2022-02-21 08:00 | 11.5
44 | 2022-02-21 08:00 | 0.42
45 | 2022-02-21 08:00 | 0.3
46 | 2022-02-21 08:00 | 0.7
47 | 2022-02-21 08:00 | 90
48 | 2022-02-21 08:00 | 7.3
49 | 2022-02-21 08:00 | 24.01653
50 | 2022-02-21 08:00 | 56.89453
51 | 2022-02-21 08:00 | 1989.811
52 | 2022-02-21 08:00 | 3.88309
53 | 2022-02-21 08:00 | 850.9761
54 | 2022-02-21 08:00 | 1441.407
55 | 2022-02-21 08:00 | 436.2061
1 | 2022-02-21 16:00 | 1.283409
2 | 2022-02-21 16:00 | 0.8983861
3 | 2022-02-21 16:00 | 0.3850226
4 | 2022-02-21 16:00 | 1246.659
5 | 2022-02-21 16:00 | 222.308
6 | 2022-02-21 16:00 | 0.61
7 | 2022-02-21 16:00 | 17.6
8 | 2022-02-21 16:00 | 40.2746
9 | 2022-02-21 16:00 | 1.169788
10 | 2022-02-21 16:00 | 1.125098
11 | 2022-02-21 16:00 | 0.9997081
12 | 2022-02-21 16:00 | 0.5096536
13 | 2022-02-21 16:00 | 0.328146
14 | 2022-02-21 16:00 | 0.6680091
15 | 2022-02-21 16:00 | 3.621305
20 | 2022-02-21 16:00 | 0.1859559
21 | 2022-02-21 16:00 | 5.088032
22 | 2022-02-21 16:00 | 4.801749
23 | 2022-02-21 16:00 | 2.896735
24 | 2022-02-21 16:00 | 349.1163
25 | 2022-02-21 16:00 | 0.1404242
26 | 2022-02-21 16:00 | 577.7469
28 | 2022-02-21 16:00 | 112.2642
29 | 2022-02-21 16:00 | 59.5
30 | 2022-02-21 16:00 | 2880.132
31 | 2022-02-21 16:00 | 1.570417
32 | 2022-02-21 16:00 | 0
33 | 2022-02-21 16:00 | 0
34 | 2022-02-21 16:00 | 29.76107
35 | 2022-02-21 16:00 | 410.4836
36 | 2022-02-21 16:00 | 0.9500624
37 | 2022-02-21 16:00 | 0.9222441
38 | 2022-02-21 16:00 | 8.709337
39 | 2022-02-21 16:00 | 29.5122
40 | 2022-02-21 16:00 | 1.025178
41 | 2022-02-21 16:00 | 1.233456
42 | 2022-02-21 16:00 | 1.035588
43 | 2022-02-21 16:00 | 11.5
44 | 2022-02-21 16:00 | 0.42
45 | 2022-02-21 16:00 | 0.3
46 | 2022-02-21 16:00 | 0.7
47 | 2022-02-21 16:00 | 89.5
48 | 2022-02-21 16:00 | 7.7
49 | 2022-02-21 16:00 | 23.92505
50 | 2022-02-21 16:00 | 57.32055
51 | 2022-02-21 16:00 | 1985.089
52 | 2022-02-21 16:00 | 3.963531
53 | 2022-02-21 16:00 | 1251.589
54 | 2022-02-21 16:00 | 2098.671
55 | 2022-02-21 16:00 | 423.0583
1 | 2022-02-22 | 1.304077
2 | 2022-02-22 | 0.9128536
3 | 2022-02-22 | 0.391223
4 | 2022-02-22 | 1250.827
5 | 2022-02-22 | 207.4208
6 | 2022-02-22 | 0.736
7 | 2022-02-22 | 17.8
8 | 2022-02-22 | 40.91954
9 | 2022-02-22 | 1.199248
10 | 2022-02-22 | 1.059986
11 | 2022-02-22 | 0.9996498
12 | 2022-02-22 | 0.5185856
13 | 2022-02-22 | 0.333897
14 | 2022-02-22 | 0.6797164
15 | 2022-02-22 | 3.174546
20 | 2022-02-22 | 0.2131086
21 | 2022-02-22 | 4.960563
22 | 2022-02-22 | 5.319581
23 | 2022-02-22 | 2.926163
24 | 2022-02-22 | 373.9098
25 | 2022-02-22 | 0.1555679
26 | 2022-02-22 | 644.7601
28 | 2022-02-22 | 108.6737
29 | 2022-02-22 | 66.5
30 | 2022-02-22 | 3070.958
31 | 2022-02-22 | 1.802663
32 | 2022-02-22 | 0
33 | 2022-02-22 | 0
34 | 2022-02-22 | 29.79317
35 | 2022-02-22 | 414.7973
36 | 2022-02-22 | 0.9724311
37 | 2022-02-22 | 0.957958
38 | 2022-02-22 | 8.135108
39 | 2022-02-22 | 29.6875
40 | 2022-02-22 | 1.063113
41 | 2022-02-22 | 1.273015
42 | 2022-02-22 | 1.070637
43 | 2022-02-22 | 11.5
44 | 2022-02-22 | 0.42
45 | 2022-02-22 | 0.3
46 | 2022-02-22 | 0.7
47 | 2022-02-22 | 89.4
48 | 2022-02-22 | 7.6
49 | 2022-02-22 | 24.1837
50 | 2022-02-22 | 57.27866
51 | 2022-02-22 | 2013.715
52 | 2022-02-22 | 3.940698
53 | 2022-02-22 | 1384.073
54 | 2022-02-22 | 2319.041
55 | 2022-02-22 | 425.1835
1 | 2022-02-22 08:00 | 1.287866
2 | 2022-02-22 08:00 | 0.9015059
3 | 2022-02-22 08:00 | 0.3863597
4 | 2022-02-22 08:00 | 1250.595
5 | 2022-02-22 08:00 | 216.1144
6 | 2022-02-22 08:00 | 0.6075
7 | 2022-02-22 08:00 | 18.7
8 | 2022-02-22 08:00 | 42.59681
9 | 2022-02-22 08:00 | 1.22601
10 | 2022-02-22 08:00 | 1.092719
11 | 2022-02-22 08:00 | 0.9996749
12 | 2022-02-22 08:00 | 0.5117434
13 | 2022-02-22 08:00 | 0.3294916
14 | 2022-02-22 08:00 | 0.6707482
15 | 2022-02-22 08:00 | 2.876613
20 | 2022-02-22 08:00 | 0.2338998
21 | 2022-02-22 08:00 | 4.75367
22 | 2022-02-22 08:00 | 5.205866
23 | 2022-02-22 08:00 | 2.906865
24 | 2022-02-22 08:00 | 373.743
25 | 2022-02-22 08:00 | 0.1522423
26 | 2022-02-22 08:00 | 651.5688
28 | 2022-02-22 08:00 | 120.6587
29 | 2022-02-22 08:00 | 66
30 | 2022-02-22 08:00 | 3038.041
31 | 2022-02-22 08:00 | 1.729375
32 | 2022-02-22 08:00 | 0
33 | 2022-02-22 08:00 | 0
34 | 2022-02-22 08:00 | 29.86504
35 | 2022-02-22 08:00 | 416.6553
36 | 2022-02-22 08:00 | 0.9936869
37 | 2022-02-22 08:00 | 0.9788306
38 | 2022-02-22 08:00 | 7.630283
39 | 2022-02-22 08:00 | 33.82353
40 | 2022-02-22 08:00 | 1.094802
41 | 2022-02-22 08:00 | 1.310809
42 | 2022-02-22 08:00 | 1.098981
43 | 2022-02-22 08:00 | 11.6
44 | 2022-02-22 08:00 | 0.43
45 | 2022-02-22 08:00 | 0.3
46 | 2022-02-22 08:00 | 0.6
47 | 2022-02-22 08:00 | 89.2
48 | 2022-02-22 08:00 | 7.6
49 | 2022-02-22 08:00 | 24.27865
50 | 2022-02-22 08:00 | 57.49144
51 | 2022-02-22 08:00 | 2011.785
52 | 2022-02-22 08:00 | 3.949965
53 | 2022-02-22 08:00 | 1358.28
54 | 2022-02-22 08:00 | 2272.301
55 | 2022-02-22 08:00 | 423.5292
1 | 2022-02-22 16:00 | 1.292226
2 | 2022-02-22 16:00 | 0.9045582
3 | 2022-02-22 16:00 | 0.3876678
4 | 2022-02-22 16:00 | 1250.689
5 | 2022-02-22 16:00 | 205.0681
6 | 2022-02-22 16:00 | 0.58
7 | 2022-02-22 16:00 | 18.4
8 | 2022-02-22 16:00 | 41.72335
9 | 2022-02-22 16:00 | 1.181258
10 | 2022-02-22 16:00 | 1.074653
11 | 2022-02-22 16:00 | 0.9996383
12 | 2022-02-22 16:00 | 0.5124725
13 | 2022-02-22 16:00 | 0.329961
14 | 2022-02-22 16:00 | 0.6717038
15 | 2022-02-22 16:00 | 3.298847
20 | 2022-02-22 16:00 | 0.2075995
21 | 2022-02-22 16:00 | 5.13943
22 | 2022-02-22 16:00 | 5.364204
23 | 2022-02-22 16:00 | 2.916333
24 | 2022-02-22 16:00 | 367.9447
25 | 2022-02-22 16:00 | 0.1568729
26 | 2022-02-22 16:00 | 722.9813
28 | 2022-02-22 16:00 | 108.0716
29 | 2022-02-22 16:00 | 67.5
30 | 2022-02-22 16:00 | 3121.913
31 | 2022-02-22 16:00 | 1.794256
32 | 2022-02-22 16:00 | 0
33 | 2022-02-22 16:00 | 0
34 | 2022-02-22 16:00 | 29.44678
35 | 2022-02-22 16:00 | 416.6342
36 | 2022-02-22 16:00 | 0.9593095
37 | 2022-02-22 16:00 | 0.9485149
38 | 2022-02-22 16:00 | 8.438277
39 | 2022-02-22 16:00 | 30.13699
40 | 2022-02-22 16:00 | 1.084917
41 | 2022-02-22 16:00 | 1.298749
42 | 2022-02-22 16:00 | 1.089933
43 | 2022-02-22 16:00 | 11.5
44 | 2022-02-22 16:00 | 0.43
45 | 2022-02-22 16:00 | 0.3
46 | 2022-02-22 16:00 | 0.7
47 | 2022-02-22 16:00 | 89.5
48 | 2022-02-22 16:00 | 7.4
49 | 2022-02-22 16:00 | 24.12248
50 | 2022-02-22 16:00 | 57.40004
51 | 2022-02-22 16:00 | 1995.509
52 | 2022-02-22 16:00 | 3.97915
53 | 2022-02-22 16:00 | 1401.096
54 | 2022-02-22 16:00 | 2349.481
55 | 2022-02-22 16:00 | 421.4187
1 | 2022-02-23 | 1.318137
2 | 2022-02-23 | 0.9226959
3 | 2022-02-23 | 0.3954411
4 | 2022-02-23 | 1251.159
5 | 2022-02-23 | 202.8041
6 | 2022-02-23 | 0.5175
7 | 2022-02-23 | 18.7
8 | 2022-02-23 | 42.69407
9 | 2022-02-23 | 1.18
10 | 2022-02-23 | 1.087649
11 | 2022-02-23 | 0.9996375
12 | 2022-02-23 | 0.5215777
13 | 2022-02-23 | 0.3358235
14 | 2022-02-23 | 0.6836382
15 | 2022-02-23 | 3.538639
20 | 2022-02-23 | 0.1871953
21 | 2022-02-23 | 4.900955
22 | 2022-02-23 | 5.233912
23 | 2022-02-23 | 2.937627
24 | 2022-02-23 | 341.3434
25 | 2022-02-23 | 0.1530625
26 | 2022-02-23 | 593.5901
28 | 2022-02-23 | 108.702
29 | 2022-02-23 | 66
30 | 2022-02-23 | 3031.349
31 | 2022-02-23 | 1.683119
32 | 2022-02-23 | 0
33 | 2022-02-23 | 0
34 | 2022-02-23 | 29.76197
35 | 2022-02-23 | 413.7242
36 | 2022-02-23 | 0.96125
37 | 2022-02-23 | 0.9318855
38 | 2022-02-23 | 8.439594
39 | 2022-02-23 | 26.11765
40 | 2022-02-23 | 1.031354
41 | 2022-02-23 | 1.254812
42 | 2022-02-23 | 1.053121
43 | 2022-02-23 | 11.5
44 | 2022-02-23 | 0.43
45 | 2022-02-23 | 0.3
46 | 2022-02-23 | 0.7
47 | 2022-02-23 | 89
48 | 2022-02-23 | 7.6
49 | 2022-02-23 | 24.12946
50 | 2022-02-23 | 57.25253
51 | 2022-02-23 | 2011.743
52 | 2022-02-23 | 4.010282
53 | 2022-02-23 | 1368.139
54 | 2022-02-23 | 2301.146
55 | 2022-02-23 | 419.4103
1 | 2022-02-23 08:00 | 1.298312
2 | 2022-02-23 08:00 | 0.9088187
3 | 2022-02-23 08:00 | 0.3894937
4 | 2022-02-23 08:00 | 1251.064
5 | 2022-02-23 08:00 | 203.3834
6 | 2022-02-23 08:00 | 0.404
7 | 2022-02-23 08:00 | 19.4
8 | 2022-02-23 08:00 | 42.35808
9 | 2022-02-23 08:00 | 1.13865
10 | 2022-02-23 08:00 | 1.133349
11 | 2022-02-23 08:00 | 0.9996359
12 | 2022-02-23 08:00 | 0.516336
13 | 2022-02-23 08:00 | 0.3324486
14 | 2022-02-23 08:00 | 0.6767678
15 | 2022-02-23 08:00 | 3.69375
20 | 2022-02-23 08:00 | 0.1881321
21 | 2022-02-23 08:00 | 5.432228
22 | 2022-02-23 08:00 | 5.399078
23 | 2022-02-23 08:00 | 2.919095
24 | 2022-02-23 08:00 | 335.4826
25 | 2022-02-23 08:00 | 0.1578927
26 | 2022-02-23 08:00 | 609.2438
28 | 2022-02-23 08:00 | 113.6574
29 | 2022-02-23 08:00 | 68
30 | 2022-02-23 08:00 | 3132.797
31 | 2022-02-23 08:00 | 1.649508
32 | 2022-02-23 08:00 | 0
33 | 2022-02-23 08:00 | 0
34 | 2022-02-23 08:00 | 29.83389
35 | 2022-02-23 08:00 | 416.645
36 | 2022-02-23 08:00 | 0.9288344
37 | 2022-02-23 08:00 | 0.9133858
38 | 2022-02-23 08:00 | 9.125978
39 | 2022-02-23 08:00 | 20
40 | 2022-02-23 08:00 | 1.007424
41 | 2022-02-23 08:00 | 1.216977
42 | 2022-02-23 08:00 | 1.023396
43 | 2022-02-23 08:00 | 12
44 | 2022-02-23 08:00 | 0.44
45 | 2022-02-23 08:00 | 0.3
46 | 2022-02-23 08:00 | 0.7
47 | 2022-02-23 08:00 | 89.3
48 | 2022-02-23 08:00 | 7.5
49 | 2022-02-23 08:00 | 23.81659
50 | 2022-02-23 08:00 | 56.72639
51 | 2022-02-23 08:00 | 2010.821
52 | 2022-02-23 08:00 | 3.944687
53 | 2022-02-23 08:00 | 1384.668
54 | 2022-02-23 08:00 | 2353.985
55 | 2022-02-23 08:00 | 430.9685
1 | 2022-02-23 16:00 | 1.272176
2 | 2022-02-23 16:00 | 0.890523
3 | 2022-02-23 16:00 | 0.3816527
4 | 2022-02-23 16:00 | 1250.88
5 | 2022-02-23 16:00 | 190.5008
6 | 2022-02-23 16:00 | 0.57
7 | 2022-02-23 16:00 | 19
8 | 2022-02-23 16:00 | 43.18182
9 | 2022-02-23 16:00 | 1.127737
10 | 2022-02-23 16:00 | 1.120665
11 | 2022-02-23 16:00 | 0.999608
12 | 2022-02-23 16:00 | 0.5074843
13 | 2022-02-23 16:00 | 0.3267493
14 | 2022-02-23 16:00 | 0.6651657
15 | 2022-02-23 16:00 | 3.801789
20 | 2022-02-23 16:00 | 0.1826641
21 | 2022-02-23 16:00 | 5.45744
22 | 2022-02-23 16:00 | 5.390399
23 | 2022-02-23 16:00 | 2.897246
24 | 2022-02-23 16:00 | 304.8223
25 | 2022-02-23 16:00 | 0.1576389
26 | 2022-02-23 16:00 | 550.2059
28 | 2022-02-23 16:00 | 88.16159
29 | 2022-02-23 16:00 | 66.5
30 | 2022-02-23 16:00 | 3152.642
31 | 2022-02-23 16:00 | 1.60011
32 | 2022-02-23 16:00 | 0
33 | 2022-02-23 16:00 | 0
34 | 2022-02-23 16:00 | 29.832
35 | 2022-02-23 16:00 | 416.6412
36 | 2022-02-23 16:00 | 0.9233577
37 | 2022-02-23 16:00 | 0.9035088
38 | 2022-02-23 16:00 | 9.259229
39 | 2022-02-23 16:00 | 25.36585
40 | 2022-02-23 16:00 | 1.0091
41 | 2022-02-23 16:00 | 1.225596
42 | 2022-02-23 16:00 | 1.030838
43 | 2022-02-23 16:00 | 11.6
44 | 2022-02-23 16:00 | 0.44
45 | 2022-02-23 16:00 | 0.4
46 | 2022-02-23 16:00 | 0.6
47 | 2022-02-23 16:00 | 89.4
48 | 2022-02-23 16:00 | 7.6
49 | 2022-02-23 16:00 | 23.90663
50 | 2022-02-23 16:00 | 56.98809
51 | 2022-02-23 16:00 | 2014.479
52 | 2022-02-23 16:00 | 3.901994
53 | 2022-02-23 16:00 | 1384.355
54 | 2022-02-23 16:00 | 2337.883
55 | 2022-02-23 16:00 | 432.8015
1 | 2022-02-24 | 1.323105
2 | 2022-02-24 | 0.9261737
3 | 2022-02-24 | 0.3969316
4 | 2022-02-24 | 1250.601
5 | 2022-02-24 | 221.2821
6 | 2022-02-24 | 0.7275
7 | 2022-02-24 | 19.5
8 | 2022-02-24 | 42.3913
9 | 2022-02-24 | 1.237913
10 | 2022-02-24 | 1.137983
11 | 2022-02-24 | 0.9997005
12 | 2022-02-24 | 0.5305691
13 | 2022-02-24 | 0.3416127
14 | 2022-02-24 | 0.6954233
15 | 2022-02-24 | 2.818357
20 | 2022-02-24 | 0.2256314
21 | 2022-02-24 | 4.190907
22 | 2022-02-24 | 5.121384
23 | 2022-02-24 | 2.945978
24 | 2022-02-24 | 343.085
25 | 2022-02-24 | 0.1497717
26 | 2022-02-24 | 520.922
28 | 2022-02-24 | 127.1062
29 | 2022-02-24 | 63.5
30 | 2022-02-24 | 3104.466
31 | 2022-02-24 | 1.550442
32 | 2022-02-24 | 0
33 | 2022-02-24 | 0
34 | 2022-02-24 | 29.43949
35 | 2022-02-24 | 411.628
36 | 2022-02-24 | 1.017812
37 | 2022-02-24 | 0.9818366
38 | 2022-02-24 | 7.009264
39 | 2022-02-24 | 42.33333
40 | 2022-02-24 | 1.093311
41 | 2022-02-24 | 1.309535
42 | 2022-02-24 | 1.099595
43 | 2022-02-24 | 11.6
44 | 2022-02-24 | 0.44
45 | 2022-02-24 | 0.4
46 | 2022-02-24 | 0.6
47 | 2022-02-24 | 89.2
48 | 2022-02-24 | 7.5
49 | 2022-02-24 | 24.22651
50 | 2022-02-24 | 57.00261
51 | 2022-02-24 | 1998.621
52 | 2022-02-24 | 3.827876
53 | 2022-02-24 | 1306.921
54 | 2022-02-24 | 2200.924
55 | 2022-02-24 | 439.9444
1 | 2022-02-24 08:00 | 1.323434
2 | 2022-02-24 08:00 | 0.9264035
3 | 2022-02-24 08:00 | 0.3970301
4 | 2022-02-24 08:00 | 1250.778
5 | 2022-02-24 08:00 | 209.4721
6 | 2022-02-24 08:00 | 0.675
7 | 2022-02-24 08:00 | 18.7
8 | 2022-02-24 08:00 | 42.40363
9 | 2022-02-24 08:00 | 1.238276
10 | 2022-02-24 08:00 | 1.092584
11 | 2022-02-24 08:00 | 0.9996481
12 | 2022-02-24 08:00 | 0.5286855
13 | 2022-02-24 08:00 | 0.3404
14 | 2022-02-24 08:00 | 0.6929545
15 | 2022-02-24 08:00 | 2.833244
20 | 2022-02-24 08:00 | 0.2278972
21 | 2022-02-24 08:00 | 4.334363
22 | 2022-02-24 08:00 | 5.388588
23 | 2022-02-24 08:00 | 2.955283
24 | 2022-02-24 08:00 | 339.1782
25 | 2022-02-24 08:00 | 0.157586
26 | 2022-02-24 08:00 | 540.9459
28 | 2022-02-24 08:00 | 113.09
29 | 2022-02-24 08:00 | 66.5
30 | 2022-02-24 08:00 | 3054.613
31 | 2022-02-24 08:00 | 1.619205
32 | 2022-02-24 08:00 | 0
33 | 2022-02-24 08:00 | 0
34 | 2022-02-24 08:00 | 30.55708
35 | 2022-02-24 08:00 | 412.1866
36 | 2022-02-24 08:00 | 1.012674
37 | 2022-02-24 08:00 | 0.9789579
38 | 2022-02-24 08:00 | 7.167607
39 | 2022-02-24 08:00 | 43.92857
40 | 2022-02-24 08:00 | 1.093753
41 | 2022-02-24 08:00 | 1.311004
42 | 2022-02-24 08:00 | 1.10068
43 | 2022-02-24 08:00 | 12
44 | 2022-02-24 08:00 | 0.41
45 | 2022-02-24 08:00 | 0.3
46 | 2022-02-24 08:00 | 0.6
47 | 2022-02-24 08:00 | 89.2
48 | 2022-02-24 08:00 | 7.7
49 | 2022-02-24 08:00 | 23.92245
50 | 2022-02-24 08:00 | 56.99004
51 | 2022-02-24 08:00 | 2044.389
52 | 2022-02-24 08:00 | 3.882551
53 | 2022-02-24 08:00 | 1382.725
54 | 2022-02-24 08:00 | 2331.383
55 | 2022-02-24 08:00 | 434.2707
1 | 2022-02-24 16:00 | 1.3371
2 | 2022-02-24 16:00 | 0.9359702
3 | 2022-02-24 16:00 | 0.4011301
4 | 2022-02-24 16:00 | 1250.3
5 | 2022-02-24 16:00 | 210.4277
6 | 2022-02-24 16:00 | 0.6025
7 | 2022-02-24 16:00 | 19.1
8 | 2022-02-24 16:00 | 42.53898
9 | 2022-02-24 16:00 | 1.237009
10 | 2022-02-24 16:00 | 1.128064
11 | 2022-02-24 16:00 | 0.9996597
12 | 2022-02-24 16:00 | 0.5349222
13 | 2022-02-24 16:00 | 0.3444155
14 | 2022-02-24 16:00 | 0.701129
15 | 2022-02-24 16:00 | 2.7679
20 | 2022-02-24 16:00 | 0.2325261
21 | 2022-02-24 16:00 | 4.264485
22 | 2022-02-24 16:00 | 5.259178
23 | 2022-02-24 16:00 | 2.956403
24 | 2022-02-24 16:00 | 331.1513
25 | 2022-02-24 16:00 | 0.1538014
26 | 2022-02-24 16:00 | 530.0569
28 | 2022-02-24 16:00 | 115.7282
29 | 2022-02-24 16:00 | 66
30 | 2022-02-24 16:00 | 3089.445
31 | 2022-02-24 16:00 | 1.573706
32 | 2022-02-24 16:00 | 0
33 | 2022-02-24 16:00 | 0
34 | 2022-02-24 16:00 | 29.82937
35 | 2022-02-24 16:00 | 410.7803
36 | 2022-02-24 16:00 | 1.016477
37 | 2022-02-24 16:00 | 0.9878542
38 | 2022-02-24 16:00 | 7.032385
39 | 2022-02-24 16:00 | 33.91304
40 | 2022-02-24 16:00 | 1.085636
41 | 2022-02-24 16:00 | 1.30206
42 | 2022-02-24 16:00 | 1.094127
43 | 2022-02-24 16:00 | 12
44 | 2022-02-24 16:00 | 0.41
45 | 2022-02-24 16:00 | 0.3
46 | 2022-02-24 16:00 | 0.7
47 | 2022-02-24 16:00 | 89.6
48 | 2022-02-24 16:00 | 7.5
49 | 2022-02-24 16:00 | 24.16975
50 | 2022-02-24 16:00 | 57.01235
51 | 2022-02-24 16:00 | 2017.213
52 | 2022-02-24 16:00 | 3.859774
53 | 2022-02-24 16:00 | 1345.212
54 | 2022-02-24 16:00 | 2269.345
55 | 2022-02-24 16:00 | 437.0668
1 | 2022-02-25 | 1.352657
2 | 2022-02-25 | 0.9468597
3 | 2022-02-25 | 0.405797
4 | 2022-02-25 | 1250.76
5 | 2022-02-25 | 192.3304
6 | 2022-02-25 | 0.57
7 | 2022-02-25 | 19
8 | 2022-02-25 | 42.1286
9 | 2022-02-25 | 1.221663
10 | 2022-02-25 | 1.13136
11 | 2022-02-25 | 0.9996005
12 | 2022-02-25 | 0.5417395
13 | 2022-02-25 | 0.3488049
14 | 2022-02-25 | 0.7100645
15 | 2022-02-25 | 2.911705
20 | 2022-02-25 | 0.2303049
21 | 2022-02-25 | 4.739684
22 | 2022-02-25 | 5.377902
23 | 2022-02-25 | 2.967475
24 | 2022-02-25 | 339.9311
25 | 2022-02-25 | 0.1572734
26 | 2022-02-25 | 538.1141
28 | 2022-02-25 | 85.92518
29 | 2022-02-25 | 68
30 | 2022-02-25 | 3172.138
31 | 2022-02-25 | 1.767433
32 | 2022-02-25 | 0
33 | 2022-02-25 | 0
34 | 2022-02-25 | 29.69696
35 | 2022-02-25 | 416.5797
36 | 2022-02-25 | 0.9924433
37 | 2022-02-25 | 0.9778226
38 | 2022-02-25 | 7.651389
39 | 2022-02-25 | 35.07692
40 | 2022-02-25 | 1.038868
41 | 2022-02-25 | 1.248448
42 | 2022-02-25 | 1.050048
43 | 2022-02-25 | 12
44 | 2022-02-25 | 0.41
45 | 2022-02-25 | 0.3
46 | 2022-02-25 | 0.7
47 | 2022-02-25 | 89.7
48 | 2022-02-25 | 7.3
49 | 2022-02-25 | 24.45231
50 | 2022-02-25 | 57.02531
51 | 2022-02-25 | 2002.848
52 | 2022-02-25 | 3.841441
53 | 2022-02-25 | 1372.816
54 | 2022-02-25 | 2315.757
55 | 2022-02-25 | 439.1233
1 | 2022-02-25 08:00 | 1.332309
2 | 2022-02-25 08:00 | 0.9326165
3 | 2022-02-25 08:00 | 0.3996928
4 | 2022-02-25 08:00 | 1251.034
5 | 2022-02-25 08:00 | 220.8952
6 | 2022-02-25 08:00 | 0.658
7 | 2022-02-25 08:00 | 19
8 | 2022-02-25 08:00 | 42.60089
9 | 2022-02-25 08:00 | 1.208805
10 | 2022-02-25 08:00 | 1.095759
11 | 2022-02-25 08:00 | 0.9996898
12 | 2022-02-25 08:00 | 0.5292884
13 | 2022-02-25 08:00 | 0.3407882
14 | 2022-02-25 08:00 | 0.6937447
15 | 2022-02-25 08:00 | 3.041975
20 | 2022-02-25 08:00 | 0.2220172
21 | 2022-02-25 08:00 | 4.880473
22 | 2022-02-25 08:00 | 5.113079
23 | 2022-02-25 08:00 | 2.947874
24 | 2022-02-25 08:00 | 347.979
25 | 2022-02-25 08:00 | 0.1495288
26 | 2022-02-25 08:00 | 527.2761
28 | 2022-02-25 08:00 | 115.8232
29 | 2022-02-25 08:00 | 64.5
30 | 2022-02-25 08:00 | 2987.279
31 | 2022-02-25 08:00 | 1.575312
32 | 2022-02-25 08:00 | 0
33 | 2022-02-25 08:00 | 0
34 | 2022-02-25 08:00 | 29.83391
35 | 2022-02-25 08:00 | 410.3674
36 | 2022-02-25 08:00 | 0.9811321
37 | 2022-02-25 08:00 | 0.9697276
38 | 2022-02-25 08:00 | 7.922448
39 | 2022-02-25 08:00 | 40.33333
40 | 2022-02-25 08:00 | 1.040448
41 | 2022-02-25 08:00 | 1.250699
42 | 2022-02-25 08:00 | 1.051729
43 | 2022-02-25 08:00 | 11.5
44 | 2022-02-25 08:00 | 0.42
45 | 2022-02-25 08:00 | 0.3
46 | 2022-02-25 08:00 | 0.7
47 | 2022-02-25 08:00 | 90
48 | 2022-02-25 08:00 | 7.4
49 | 2022-02-25 08:00 | 24.06852
50 | 2022-02-25 08:00 | 56.99076
51 | 2022-02-25 08:00 | 2017.216
52 | 2022-02-25 08:00 | 3.955894
53 | 2022-02-25 08:00 | 1325.932
54 | 2022-02-25 08:00 | 2232.962
55 | 2022-02-25 08:00 | 425.7116
1 | 2022-02-25 16:00 | 1.29531
2 | 2022-02-25 16:00 | 0.9067168
3 | 2022-02-25 16:00 | 0.3885929
4 | 2022-02-25 16:00 | 1250.139
5 | 2022-02-25 16:00 | 212.962
6 | 2022-02-25 16:00 | 0.5666667
7 | 2022-02-25 16:00 | 18.2
8 | 2022-02-25 16:00 | 41.36364
9 | 2022-02-25 16:00 | 1.135301
10 | 2022-02-25 16:00 | 1.073896
11 | 2022-02-25 16:00 | 0.9996608
12 | 2022-02-25 16:00 | 0.5132474
13 | 2022-02-25 16:00 | 0.33046
14 | 2022-02-25 16:00 | 0.6727196
15 | 2022-02-25 16:00 | 3.570644
20 | 2022-02-25 16:00 | 0.1999666
21 | 2022-02-25 16:00 | 5.6942
22 | 2022-02-25 16:00 | 5.323512
23 | 2022-02-25 16:00 | 2.91022
24 | 2022-02-25 16:00 | 341.7408
25 | 2022-02-25 16:00 | 0.1556828
26 | 2022-02-25 16:00 | 517.9957
28 | 2022-02-25 16:00 | 112.9121
29 | 2022-02-25 16:00 | 67
30 | 2022-02-25 16:00 | 3091.328
31 | 2022-02-25 16:00 | 1.604703
32 | 2022-02-25 16:00 | 0
33 | 2022-02-25 16:00 | 0
34 | 2022-02-25 16:00 | 29.35583
35 | 2022-02-25 16:00 | 409.8086
36 | 2022-02-25 16:00 | 0.9212792
37 | 2022-02-25 16:00 | 0.9156746
38 | 2022-02-25 16:00 | 9.264844
39 | 2022-02-25 16:00 | 30.26786
40 | 2022-02-25 16:00 | 1.031461
41 | 2022-02-25 16:00 | 1.240141
42 | 2022-02-25 16:00 | 1.044041
43 | 2022-02-25 16:00 | 11.8
44 | 2022-02-25 16:00 | 0.42
45 | 2022-02-25 16:00 | 0.3
46 | 2022-02-25 16:00 | 0.6
47 | 2022-02-25 16:00 | 90
48 | 2022-02-25 16:00 | 7.3
49 | 2022-02-25 16:00 | 24.51408
50 | 2022-02-25 16:00 | 57.01084
51 | 2022-02-25 16:00 | 2003.622
52 | 2022-02-25 16:00 | 3.985692
53 | 2022-02-25 16:00 | 1384.461
54 | 2022-02-25 16:00 | 2334.462
55 | 2022-02-25 16:00 | 423.0603
1 | 2022-02-26 | 1.33458
2 | 2022-02-26 | 0.9342058
3 | 2022-02-26 | 0.4003739
4 | 2022-02-26 | 1247.18
5 | 2022-02-26 | 189.213
6 | 2022-02-26 | 0.62
7 | 2022-02-26 | 18
8 | 2022-02-26 | 41.57044
9 | 2022-02-26 | 1.164604
10 | 2022-02-26 | 1.120027
11 | 2022-02-26 | 0.9995865
12 | 2022-02-26 | 0.5360976
13 | 2022-02-26 | 0.3451723
14 | 2022-02-26 | 0.7026696
15 | 2022-02-26 | 3.491814
20 | 2022-02-26 | 0.1964773
21 | 2022-02-26 | 5.231006
22 | 2022-02-26 | 5.246159
23 | 2022-02-26 | 2.94978
24 | 2022-02-26 | 287.5421
25 | 2022-02-26 | 0.1534207
26 | 2022-02-26 | 427.9155
28 | 2022-02-26 | 71.92214
29 | 2022-02-26 | 65
30 | 2022-02-26 | 3228.489
31 | 2022-02-26 | 1.519674
32 | 2022-02-26 | 0
33 | 2022-02-26 | 0
34 | 2022-02-26 | 28.243
35 | 2022-02-26 | 389.5114
36 | 2022-02-26 | 0.9467822
37 | 2022-02-26 | 0.9335318
38 | 2022-02-26 | 8.72282
39 | 2022-02-26 | 32.05882
40 | 2022-02-26 | 1.034147
41 | 2022-02-26 | 1.254763
42 | 2022-02-26 | 1.057024
43 | 2022-02-26 | 11.8
44 | 2022-02-26 | 0.42
45 | 2022-02-26 | 0.3
46 | 2022-02-26 | 0.6
47 | 2022-02-26 | 89.9
48 | 2022-02-26 | 7.5
49 | 2022-02-26 | 24.28556
50 | 2022-02-26 | 57.40289
51 | 2022-02-26 | 1995.455
52 | 2022-02-26 | 3.804383
53 | 2022-02-26 | 1343.761
54 | 2022-02-26 | 2247.772
55 | 2022-02-26 | 439.6895
1 | 2022-02-26 08:00 | 1.360506
2 | 2022-02-26 08:00 | 0.952354
3 | 2022-02-26 08:00 | 0.4081517
4 | 2022-02-26 08:00 | 1249.312
5 | 2022-02-26 08:00 | 239.5668
6 | 2022-02-26 08:00 | 0.904
7 | 2022-02-26 08:00 | 18.8
8 | 2022-02-26 08:00 | 43.21839
9 | 2022-02-26 08:00 | 1.2375
10 | 2022-02-26 08:00 | 1.120365
11 | 2022-02-26 08:00 | 0.9997374
12 | 2022-02-26 08:00 | 0.5427759
13 | 2022-02-26 08:00 | 0.3494722
14 | 2022-02-26 08:00 | 0.7114229
15 | 2022-02-26 08:00 | 2.687302
20 | 2022-02-26 08:00 | 0.2571492
21 | 2022-02-26 08:00 | 4.918393
22 | 2022-02-26 08:00 | 4.823319
23 | 2022-02-26 08:00 | 2.972483
24 | 2022-02-26 08:00 | 360.1123
25 | 2022-02-26 08:00 | 0.141055
26 | 2022-02-26 08:00 | 334.0331
28 | 2022-02-26 08:00 | 99.69035
29 | 2022-02-26 08:00 | 60.5
30 | 2022-02-26 08:00 | 2979.217
31 | 2022-02-26 08:00 | 1.503181
32 | 2022-02-26 08:00 | 0
33 | 2022-02-26 08:00 | 0
34 | 2022-02-26 08:00 | 29.15238
35 | 2022-02-26 08:00 | 416.6234
36 | 2022-02-26 08:00 | 0.99625
37 | 2022-02-26 08:00 | 0.991984
38 | 2022-02-26 08:00 | 7.605695
39 | 2022-02-26 08:00 | 42.80822
40 | 2022-02-26 08:00 | 1.008165
41 | 2022-02-26 08:00 | 1.222858
42 | 2022-02-26 08:00 | 1.032913
43 | 2022-02-26 08:00 | 11.8
44 | 2022-02-26 08:00 | 0.44
45 | 2022-02-26 08:00 | 0.3
46 | 2022-02-26 08:00 | 0.6
47 | 2022-02-26 08:00 | 89.8
48 | 2022-02-26 08:00 | 7.4
49 | 2022-02-26 08:00 | 24.07914
50 | 2022-02-26 08:00 | 57.18239
51 | 2022-02-26 08:00 | 1960.575
52 | 2022-02-26 08:00 | 3.898246
53 | 2022-02-26 08:00 | 1248.665
54 | 2022-02-26 08:00 | 2091.308
55 | 2022-02-26 08:00 | 429.6382
1 | 2022-02-26 16:00 | 1.348143
2 | 2022-02-26 16:00 | 0.9437002
3 | 2022-02-26 16:00 | 0.4044429
4 | 2022-02-26 16:00 | 1250.406
5 | 2022-02-26 16:00 | 229.634
6 | 2022-02-26 16:00 | 0.6375
7 | 2022-02-26 16:00 | 18.3
8 | 2022-02-26 16:00 | 42.06896
9 | 2022-02-26 16:00 | 1.211055
10 | 2022-02-26 16:00 | 1.053038
11 | 2022-02-26 16:00 | 0.9997046
12 | 2022-02-26 16:00 | 0.5325398
13 | 2022-02-26 16:00 | 0.3428816
14 | 2022-02-26 16:00 | 0.6980064
15 | 2022-02-26 16:00 | 3.051231
20 | 2022-02-26 16:00 | 0.2181655
21 | 2022-02-26 16:00 | 4.740952
22 | 2022-02-26 16:00 | 5.276453
23 | 2022-02-26 16:00 | 2.972887
24 | 2022-02-26 16:00 | 339.4164
25 | 2022-02-26 16:00 | 0.1543066
26 | 2022-02-26 16:00 | 399.4835
28 | 2022-02-26 16:00 | 114.1946
29 | 2022-02-26 16:00 | 67
30 | 2022-02-26 16:00 | 2994.971
31 | 2022-02-26 16:00 | 1.478076
32 | 2022-02-26 16:00 | 0
33 | 2022-02-26 16:00 | 0
34 | 2022-02-26 16:00 | 29.95088
35 | 2022-02-26 16:00 | 413.505
36 | 2022-02-26 16:00 | 0.9861809
37 | 2022-02-26 16:00 | 0.9688442
38 | 2022-02-26 16:00 | 7.792184
39 | 2022-02-26 16:00 | 39.34426
40 | 2022-02-26 16:00 | 0.9961043
41 | 2022-02-26 16:00 | 1.208079
42 | 2022-02-26 16:00 | 1.021626
43 | 2022-02-26 16:00 | 11.6
44 | 2022-02-26 16:00 | 0.44
45 | 2022-02-26 16:00 | 0.3
46 | 2022-02-26 16:00 | 0.7
47 | 2022-02-26 16:00 | 89.5
48 | 2022-02-26 16:00 | 7.5
49 | 2022-02-26 16:00 | 23.95614
50 | 2022-02-26 16:00 | 57.07087
51 | 2022-02-26 16:00 | 2017.306
52 | 2022-02-26 16:00 | 4.036832
53 | 2022-02-26 16:00 | 1381.355
54 | 2022-02-26 16:00 | 2326.873
55 | 2022-02-26 16:00 | 417.2791
1 | 2022-02-27 | 1.316443
2 | 2022-02-27 | 0.92151
3 | 2022-02-27 | 0.3949329
4 | 2022-02-27 | 1250.629
5 | 2022-02-27 | 223.739
6 | 2022-02-27 | 0.475
7 | 2022-02-27 | 18
8 | 2022-02-27 | 41.86047
9 | 2022-02-27 | 1.197219
10 | 2022-02-27 | 1.150254
11 | 2022-02-27 | 0.9996967
12 | 2022-02-27 | 0.5242363
13 | 2022-02-27 | 0.3375353
14 | 2022-02-27 | 0.6871228
15 | 2022-02-27 | 3.271212
20 | 2022-02-27 | 0.2040481
21 | 2022-02-27 | 4.869031
22 | 2022-02-27 | 5.213465
23 | 2022-02-27 | 2.93889
24 | 2022-02-27 | 325.3034
25 | 2022-02-27 | 0.1524646
26 | 2022-02-27 | 487.0127
28 | 2022-02-27 | 109.8872
29 | 2022-02-27 | 66
30 | 2022-02-27 | 3145.632
31 | 2022-02-27 | 1.453942
32 | 2022-02-27 | 0
33 | 2022-02-27 | 0
34 | 2022-02-27 | 29.23801
35 | 2022-02-27 | 416.5932
36 | 2022-02-27 | 0.9721871
37 | 2022-02-27 | 0.9517588
38 | 2022-02-27 | 8.140244
39 | 2022-02-27 | 33.23529
40 | 2022-02-27 | 0.9807438
41 | 2022-02-27 | 1.173694
42 | 2022-02-27 | 0.979046
43 | 2022-02-27 | 11.6
44 | 2022-02-27 | 0.44
45 | 2022-02-27 | 0.3
46 | 2022-02-27 | 0.7
47 | 2022-02-27 | 89.3
48 | 2022-02-27 | 7.7
49 | 2022-02-27 | 24.16581
50 | 2022-02-27 | 56.83059
51 | 2022-02-27 | 1987.363
52 | 2022-02-27 | 3.921859
53 | 2022-02-27 | 1338.408
54 | 2022-02-27 | 2267.398
55 | 2022-02-27 | 431.9637
1 | 2022-02-27 08:00 | 1.335188
2 | 2022-02-27 08:00 | 0.9346313
3 | 2022-02-27 08:00 | 0.4005563
4 | 2022-02-27 08:00 | 1250.357
5 | 2022-02-27 08:00 | 224.9738
6 | 2022-02-27 08:00 | 0.3975
7 | 2022-02-27 08:00 | 18.9
8 | 2022-02-27 08:00 | 41.35667
9 | 2022-02-27 08:00 | 1.17125
10 | 2022-02-27 08:00 | 1.195611
11 | 2022-02-27 08:00 | 0.9996971
12 | 2022-02-27 08:00 | 0.5351733
13 | 2022-02-27 08:00 | 0.3445772
14 | 2022-02-27 08:00 | 0.701458
15 | 2022-02-27 08:00 | 3.443241
20 | 2022-02-27 08:00 | 0.2002905
21 | 2022-02-27 08:00 | 5.268179
22 | 2022-02-27 08:00 | 5.233291
23 | 2022-02-27 08:00 | 2.96398
24 | 2022-02-27 08:00 | 338.3584
25 | 2022-02-27 08:00 | 0.1530444
26 | 2022-02-27 08:00 | 550.467
28 | 2022-02-27 08:00 | 122.4834
29 | 2022-02-27 08:00 | 66
30 | 2022-02-27 08:00 | 3185.847
31 | 2022-02-27 08:00 | 1.50399
32 | 2022-02-27 08:00 | 0
33 | 2022-02-27 08:00 | 0
34 | 2022-02-27 08:00 | 29.33489
35 | 2022-02-27 08:00 | 416.6535
36 | 2022-02-27 08:00 | 0.9475
37 | 2022-02-27 08:00 | 0.9341974
38 | 2022-02-27 08:00 | 8.71142
39 | 2022-02-27 08:00 | 26.09756
40 | 2022-02-27 08:00 | 0.9894511
41 | 2022-02-27 08:00 | 1.184283
42 | 2022-02-27 08:00 | 0.9864579
43 | 2022-02-27 08:00 | 12
44 | 2022-02-27 08:00 | 0.42
45 | 2022-02-27 08:00 | 0.3
46 | 2022-02-27 08:00 | 0.7
47 | 2022-02-27 08:00 | 89.4
48 | 2022-02-27 08:00 | 7.5
49 | 2022-02-27 08:00 | 23.58193
50 | 2022-02-27 08:00 | 56.79533
51 | 2022-02-27 08:00 | 1992.73
52 | 2022-02-27 08:00 | 3.842372
53 | 2022-02-27 08:00 | 1326.662
54 | 2022-02-27 08:00 | 2251.788
55 | 2022-02-27 08:00 | 441.7411
1 | 2022-02-27 16:00 | 1.306419
2 | 2022-02-27 16:00 | 0.9144934
3 | 2022-02-27 16:00 | 0.3919258
4 | 2022-02-27 16:00 | 1249.906
5 | 2022-02-27 16:00 | 214.8457
6 | 2022-02-27 16:00 | 0.37
7 | 2022-02-27 16:00 | 17.8
8 | 2022-02-27 16:00 | 41.01382
9 | 2022-02-27 16:00 | 1.162935
10 | 2022-02-27 16:00 | 1.139165
11 | 2022-02-27 16:00 | 0.9996777
12 | 2022-02-27 16:00 | 0.519411
13 | 2022-02-27 16:00 | 0.3344285
14 | 2022-02-27 16:00 | 0.6807982
15 | 2022-02-27 16:00 | 3.544074
20 | 2022-02-27 16:00 | 0.1929744
21 | 2022-02-27 16:00 | 5.21695
22 | 2022-02-27 16:00 | 5.320673
23 | 2022-02-27 16:00 | 2.93482
24 | 2022-02-27 16:00 | 377.7306
25 | 2022-02-27 16:00 | 0.1555998
26 | 2022-02-27 16:00 | 642.4794
28 | 2022-02-27 16:00 | 107.6552
29 | 2022-02-27 16:00 | 67
30 | 2022-02-27 16:00 | 3143.054
31 | 2022-02-27 16:00 | 1.758149
32 | 2022-02-27 16:00 | 0
33 | 2022-02-27 16:00 | 0
34 | 2022-02-27 16:00 | 29.46967
35 | 2022-02-27 16:00 | 416.633
36 | 2022-02-27 16:00 | 0.9452736
37 | 2022-02-27 16:00 | 0.9294235
38 | 2022-02-27 16:00 | 8.761024
39 | 2022-02-27 16:00 | 24
40 | 2022-02-27 16:00 | 0.9877929
41 | 2022-02-27 16:00 | 1.182425
42 | 2022-02-27 16:00 | 0.9853749
43 | 2022-02-27 16:00 | 11.9
44 | 2022-02-27 16:00 | 0.42
45 | 2022-02-27 16:00 | 0.3
46 | 2022-02-27 16:00 | 0.7
47 | 2022-02-27 16:00 | 89.6
48 | 2022-02-27 16:00 | 7.4
49 | 2022-02-27 16:00 | 24.02126
50 | 2022-02-27 16:00 | 56.86483
51 | 2022-02-27 16:00 | 2003.433
52 | 2022-02-27 16:00 | 3.945763
53 | 2022-02-27 16:00 | 1369.309
54 | 2022-02-27 16:00 | 2320.594
55 | 2022-02-27 16:00 | 429.5035
1 | 2022-02-28 | 1.342067
2 | 2022-02-28 | 0.939447
3 | 2022-02-28 | 0.4026202
4 | 2022-02-28 | 1249.916
5 | 2022-02-28 | 223.6911
6 | 2022-02-28 | 0.563
7 | 2022-02-28 | 18.7
8 | 2022-02-28 | 41.55556
9 | 2022-02-28 | 1.191729
10 | 2022-02-28 | 1.124628
11 | 2022-02-28 | 0.9996915
12 | 2022-02-28 | 0.5340998
13 | 2022-02-28 | 0.343886
14 | 2022-02-28 | 0.700051
15 | 2022-02-28 | 3.295551
20 | 2022-02-28 | 0.204238
21 | 2022-02-28 | 4.961403
22 | 2022-02-28 | 5.226297
23 | 2022-02-28 | 2.965117
24 | 2022-02-28 | 362.0889
25 | 2022-02-28 | 0.1528398
26 | 2022-02-28 | 572.6815
28 | 2022-02-28 | 122.0071
29 | 2022-02-28 | 65
30 | 2022-02-28 | 3102.682
31 | 2022-02-28 | 1.618701
32 | 2022-02-28 | 0
33 | 2022-02-28 | 0
34 | 2022-02-28 | 29.44797
35 | 2022-02-28 | 416.5005
36 | 2022-02-28 | 0.9674186
37 | 2022-02-28 | 0.9491018
38 | 2022-02-28 | 8.256954
39 | 2022-02-28 | 28.78788
40 | 2022-02-28 | 1.017646
41 | 2022-02-28 | 1.229893
42 | 2022-02-28 | 1.026267
43 | 2022-02-28 | 11.9
44 | 2022-02-28 | 0.42
45 | 2022-02-28 | 0.3
46 | 2022-02-28 | 0.7
47 | 2022-02-28 | 89.5
48 | 2022-02-28 | 7.6
49 | 2022-02-28 | 23.94628
50 | 2022-02-28 | 56.77844
51 | 2022-02-28 | 1996.799
52 | 2022-02-28 | 3.933587
53 | 2022-02-28 | 1343.421
54 | 2022-02-28 | 2275.807
55 | 2022-02-28 | 430.66
1 | 2022-02-28 08:00 | 1.38721
2 | 2022-02-28 08:00 | 0.9710466
3 | 2022-02-28 08:00 | 0.4161628
4 | 2022-02-28 08:00 | 1249.772
5 | 2022-02-28 08:00 | 217.0498
6 | 2022-02-28 08:00 | 0.5625
7 | 2022-02-28 08:00 | 18.5
8 | 2022-02-28 08:00 | 41.47982
9 | 2022-02-28 08:00 | 1.179339
10 | 2022-02-28 08:00 | 1.122727
11 | 2022-02-28 08:00 | 0.9996657
12 | 2022-02-28 08:00 | 0.5541727
13 | 2022-02-28 08:00 | 0.3568102
14 | 2022-02-28 08:00 | 0.7263608
15 | 2022-02-28 08:00 | 3.30519
20 | 2022-02-28 08:00 | 0.2095599
21 | 2022-02-28 08:00 | 5.262104
22 | 2022-02-28 08:00 | 5.369101
23 | 2022-02-28 08:00 | 3.006376
24 | 2022-02-28 08:00 | 365.1779
25 | 2022-02-28 08:00 | 0.157016
26 | 2022-02-28 08:00 | 486.6226
28 | 2022-02-28 08:00 | 99.51926
29 | 2022-02-28 08:00 | 66.5
30 | 2022-02-28 08:00 | 3111.25
31 | 2022-02-28 08:00 | 1.682462
32 | 2022-02-28 08:00 | 0
33 | 2022-02-28 08:00 | 0
34 | 2022-02-28 08:00 | 29.94309
35 | 2022-02-28 08:00 | 412.5027
36 | 2022-02-28 08:00 | 0.953719
37 | 2022-02-28 08:00 | 0.9450331
38 | 2022-02-28 08:00 | 8.567293
39 | 2022-02-28 08:00 | 30.82251
40 | 2022-02-28 08:00 | 1.030812
41 | 2022-02-28 08:00 | 1.245804
42 | 2022-02-28 08:00 | 1.038159
43 | 2022-02-28 08:00 | 12.2
44 | 2022-02-28 08:00 | 0.49
45 | 2022-02-28 08:00 | 0.3
46 | 2022-02-28 08:00 | 0.7
47 | 2022-02-28 08:00 | 89.1
48 | 2022-02-28 08:00 | 7.5
49 | 2022-02-28 08:00 | 24.15266
50 | 2022-02-28 08:00 | 56.90614
51 | 2022-02-28 08:00 | 2016.564
52 | 2022-02-28 08:00 | 3.879192
53 | 2022-02-28 08:00 | 1373.031
54 | 2022-02-28 08:00 | 2322.498
55 | 2022-02-28 08:00 | 436.0475
1 | 2022-02-28 16:00 | 1.341585
2 | 2022-02-28 16:00 | 0.9391095
3 | 2022-02-28 16:00 | 0.4024755
4 | 2022-02-28 16:00 | 1250.294
5 | 2022-02-28 16:00 | 205.4817
6 | 2022-02-28 16:00 | 0.5433334
7 | 2022-02-28 16:00 | 18
8 | 2022-02-28 16:00 | 40.90909
9 | 2022-02-28 16:00 | 1.127139
10 | 2022-02-28 16:00 | 1.143908
11 | 2022-02-28 16:00 | 0.9996438
12 | 2022-02-28 16:00 | 0.5377835
13 | 2022-02-28 16:00 | 0.3462578
14 | 2022-02-28 16:00 | 0.7048793
15 | 2022-02-28 16:00 | 3.384679
20 | 2022-02-28 16:00 | 0.2193306
21 | 2022-02-28 16:00 | 6.115636
22 | 2022-02-28 16:00 | 5.359219
23 | 2022-02-28 16:00 | 2.962016
24 | 2022-02-28 16:00 | 363.1693
25 | 2022-02-28 16:00 | 0.1567271
26 | 2022-02-28 16:00 | 615.3723
28 | 2022-02-28 16:00 | 92.70789
29 | 2022-02-28 16:00 | 67
30 | 2022-02-28 16:00 | 3165.992
31 | 2022-02-28 16:00 | 1.767405
32 | 2022-02-28 16:00 | 0
33 | 2022-02-28 16:00 | 0
34 | 2022-02-28 16:00 | 29.7272
35 | 2022-02-28 16:00 | 414.0815
36 | 2022-02-28 16:00 | 0.9046455
37 | 2022-02-28 16:00 | 0.9092702
38 | 2022-02-28 16:00 | 9.500315
39 | 2022-02-28 16:00 | 25.14706
40 | 2022-02-28 16:00 | 1.036247
41 | 2022-02-28 16:00 | 1.25238
42 | 2022-02-28 16:00 | 1.042668
43 | 2022-02-28 16:00 | 12
44 | 2022-02-28 16:00 | 0.49
45 | 2022-02-28 16:00 | 0.3
46 | 2022-02-28 16:00 | 0.7
47 | 2022-02-28 16:00 | 89
48 | 2022-02-28 16:00 | 7.4
49 | 2022-02-28 16:00 | 24.00764
50 | 2022-02-28 16:00 | 56.91076
51 | 2022-02-28 16:00 | 2015.494
52 | 2022-02-28 16:00 | 3.835583
53 | 2022-02-28 16:00 | 1363.818
54 | 2022-02-28 16:00 | 2304.933
55 | 2022-02-28 16:00 | 440.6262
1 | 2022-03-01 | 1.320623
2 | 2022-03-01 | 0.9244362
3 | 2022-03-01 | 0.3961869
4 | 2022-03-01 | 1249.999
5 | 2022-03-01 | 209.5724
6 | 2022-03-01 | 0.68
7 | 2022-03-01 | 18.9
8 | 2022-03-01 | 42.1875
9 | 2022-03-01 | 1.124088
10 | 2022-03-01 | 1.105138
11 | 2022-03-01 | 0.999662
12 | 2022-03-01 | 0.5275363
13 | 2022-03-01 | 0.33966
14 | 2022-03-01 | 0.6914482
15 | 2022-03-01 | 3.424926
20 | 2022-03-01 | 0.21605
21 | 2022-03-01 | 6.085565
22 | 2022-03-01 | 5.353961
23 | 2022-03-01 | 2.944463
24 | 2022-03-01 | 352.5547
25 | 2022-03-01 | 0.1565733
26 | 2022-03-01 | 501.5919
28 | 2022-03-01 | 103.8551
29 | 2022-03-01 | 66.5
30 | 2022-03-01 | 3119.28
31 | 2022-03-01 | 1.682257
32 | 2022-03-01 | 0
33 | 2022-03-01 | 0
34 | 2022-03-01 | 29.82331
35 | 2022-03-01 | 415.5654
36 | 2022-03-01 | 0.9051095
37 | 2022-03-01 | 0.9076621
38 | 2022-03-01 | 9.51049
39 | 2022-03-01 | 21.61616
40 | 2022-03-01 | 1.039548
41 | 2022-03-01 | 1.249524
42 | 2022-03-01 | 1.040894
43 | 2022-03-01 | 12
44 | 2022-03-01 | 0.49
45 | 2022-03-01 | 0.3
46 | 2022-03-01 | 0.7
47 | 2022-03-01 | 88.6
48 | 2022-03-01 | 8
49 | 2022-03-01 | 24.01247
50 | 2022-03-01 | 56.94634
51 | 2022-03-01 | 2013.566
52 | 2022-03-01 | 3.882006
53 | 2022-03-01 | 1372.928
54 | 2022-03-01 | 2316.451
55 | 2022-03-01 | 434.6294
1 | 2022-03-01 08:00 | 1.315559
2 | 2022-03-01 08:00 | 0.9208911
3 | 2022-03-01 08:00 | 0.3946676
4 | 2022-03-01 08:00 | 1250.789
5 | 2022-03-01 08:00 | 221.2913
6 | 2022-03-01 08:00 | 0.722
7 | 2022-03-01 08:00 | 18.7
8 | 2022-03-01 08:00 | 41.74107
9 | 2022-03-01 08:00 | 1.197236
10 | 2022-03-01 08:00 | 1.040345
11 | 2022-03-01 08:00 | 0.9996817
12 | 2022-03-01 08:00 | 0.5208086
13 | 2022-03-01 08:00 | 0.3353283
14 | 2022-03-01 08:00 | 0.6826301
15 | 2022-03-01 08:00 | 3.314772
20 | 2022-03-01 08:00 | 0.2006645
21 | 2022-03-01 08:00 | 4.853517
22 | 2022-03-01 08:00 | 5.439604
23 | 2022-03-01 08:00 | 2.936997
24 | 2022-03-01 08:00 | 377.3605
25 | 2022-03-01 08:00 | 0.1590779
26 | 2022-03-01 08:00 | 553.598
28 | 2022-03-01 08:00 | 110.5434
29 | 2022-03-01 08:00 | 67
30 | 2022-03-01 08:00 | 3067.029
31 | 2022-03-01 08:00 | 1.705266
32 | 2022-03-01 08:00 | 0
33 | 2022-03-01 08:00 | 0
34 | 2022-03-01 08:00 | 29.76098
35 | 2022-03-01 08:00 | 416.3824
36 | 2022-03-01 08:00 | 0.9723618
37 | 2022-03-01 08:00 | 0.9463754
38 | 2022-03-01 08:00 | 8.168288
39 | 2022-03-01 08:00 | 35.88235
40 | 2022-03-01 08:00 | 1.036373
41 | 2022-03-01 08:00 | 1.24557
42 | 2022-03-01 08:00 | 1.037976
43 | 2022-03-01 08:00 | 12.3
44 | 2022-03-01 08:00 | 0.43
45 | 2022-03-01 08:00 | 0.3
46 | 2022-03-01 08:00 | 0.8
47 | 2022-03-01 08:00 | 88.5
48 | 2022-03-01 08:00 | 8.2
49 | 2022-03-01 08:00 | 24.05753
50 | 2022-03-01 08:00 | 56.92714
51 | 2022-03-01 08:00 | 2005.81
52 | 2022-03-01 08:00 | 4.004567
53 | 2022-03-01 08:00 | 1415.891
54 | 2022-03-01 08:00 | 2389.747
55 | 2022-03-01 08:00 | 421.4698
1 | 2022-03-01 16:00 | 1.3115
2 | 2022-03-01 16:00 | 0.9180498
3 | 2022-03-01 16:00 | 0.3934499
4 | 2022-03-01 16:00 | 1250.317
5 | 2022-03-01 16:00 | 210.3145
6 | 2022-03-01 16:00 | 0.6933333
7 | 2022-03-01 16:00 | 18
8 | 2022-03-01 16:00 | 41.18993
9 | 2022-03-01 16:00 | 1.156404
10 | 2022-03-01 16:00 | 1.139771
11 | 2022-03-01 16:00 | 0.999654
12 | 2022-03-01 16:00 | 0.5261382
13 | 2022-03-01 16:00 | 0.3387599
14 | 2022-03-01 16:00 | 0.6896157
15 | 2022-03-01 16:00 | 3.547081
20 | 2022-03-01 16:00 | 0.1950196
21 | 2022-03-01 16:00 | 5.336659
22 | 2022-03-01 16:00 | 5.248451
23 | 2022-03-01 16:00 | 2.935458
24 | 2022-03-01 16:00 | 367.866
25 | 2022-03-01 16:00 | 0.1534877
26 | 2022-03-01 16:00 | 596.9514
28 | 2022-03-01 16:00 | 106.6168
29 | 2022-03-01 16:00 | 65.5
30 | 2022-03-01 16:00 | 3163.6
31 | 2022-03-01 16:00 | 1.749123
32 | 2022-03-01 16:00 | 0
33 | 2022-03-01 16:00 | 0
34 | 2022-03-01 16:00 | 29.3699
35 | 2022-03-01 16:00 | 414.6547
36 | 2022-03-01 16:00 | 0.9396552
37 | 2022-03-01 16:00 | 0.9260355
38 | 2022-03-01 16:00 | 8.883739
39 | 2022-03-01 16:00 | 32.45454
40 | 2022-03-01 16:00 | 1.038822
41 | 2022-03-01 16:00 | 1.245032
42 | 2022-03-01 16:00 | 1.037127
43 | 2022-03-01 16:00 | 12
44 | 2022-03-01 16:00 | 0.43
45 | 2022-03-01 16:00 | 0.3
46 | 2022-03-01 16:00 | 0.7
47 | 2022-03-01 16:00 | 88.7
48 | 2022-03-01 16:00 | 7.9
49 | 2022-03-01 16:00 | 24.24296
50 | 2022-03-01 16:00 | 56.85619
51 | 2022-03-01 16:00 | 1992.894
52 | 2022-03-01 16:00 | 3.822077
53 | 2022-03-01 16:00 | 1334.52
54 | 2022-03-01 16:00 | 2253.867
55 | 2022-03-01 16:00 | 441.8792
1 | 2022-03-02 | 1.311944
2 | 2022-03-02 | 0.9183611
3 | 2022-03-02 | 0.3935833
4 | 2022-03-02 | 1249.156
5 | 2022-03-02 | 222.3273
6 | 2022-03-02 | 0.678
7 | 2022-03-02 | 19.5
8 | 2022-03-02 | 44.31818
9 | 2022-03-02 | 1.17203
10 | 2022-03-02 | 1.127517
11 | 2022-03-02 | 0.9996863
12 | 2022-03-02 | 0.5271422
13 | 2022-03-02 | 0.3394063
14 | 2022-03-02 | 0.6909316
15 | 2022-03-02 | 3.437387
20 | 2022-03-02 | 0.2001952
21 | 2022-03-02 | 5.243121
22 | 2022-03-02 | 5.369514
23 | 2022-03-02 | 2.939129
24 | 2022-03-02 | 368.6481
25 | 2022-03-02 | 0.1570281
26 | 2022-03-02 | 606.9764
28 | 2022-03-02 | 121.3339
29 | 2022-03-02 | 66.5
30 | 2022-03-02 | 3154.322
31 | 2022-03-02 | 1.658133
32 | 2022-03-02 | 0
33 | 2022-03-02 | 0
34 | 2022-03-02 | 29.85655
35 | 2022-03-02 | 412.1876
36 | 2022-03-02 | 0.9492574
37 | 2022-03-02 | 0.933925
38 | 2022-03-02 | 8.680508
39 | 2022-03-02 | 30.78947
40 | 2022-03-02 | 1.034905
41 | 2022-03-02 | 1.242825
42 | 2022-03-02 | 1.030996
43 | 2022-03-02 | 12
44 | 2022-03-02 | 0.43
45 | 2022-03-02 | 0.3
46 | 2022-03-02 | 0.7
47 | 2022-03-02 | 88.8
48 | 2022-03-02 | 7.7
49 | 2022-03-02 | 24.04423
50 | 2022-03-02 | 56.92132
51 | 2022-03-02 | 2024.247
52 | 2022-03-02 | 3.804136
53 | 2022-03-02 | 1363.086
54 | 2022-03-02 | 2299.995
55 | 2022-03-02 | 443.5551
1 | 2022-03-02 08:00 | 0.4137632
2 | 2022-03-02 08:00 | 0.2896342
3 | 2022-03-02 08:00 | 0.124129
4 | 2022-03-02 08:00 | 1150.219
5 | 2022-03-02 08:00 | 231.0613
6 | 2022-03-02 08:00 | 0.72
7 | 2022-03-02 08:00 | 18.8
8 | 2022-03-02 08:00 | 41.68514
9 | 2022-03-02 08:00 | 1.21197
10 | 2022-03-02 08:00 | 1.675677
11 | 2022-03-02 08:00 | 0.9999238
12 | 2022-03-02 08:00 | 0.1686165
13 | 2022-03-02 08:00 | 0.1085656
14 | 2022-03-02 08:00 | 0.2210077
15 | 2022-03-02 08:00 | 3.19824
20 | 2022-03-02 08:00 | 0.204684
21 | 2022-03-02 08:00 | 4.652183
22 | 2022-03-02 08:00 | 1.499066
23 | 2022-03-02 08:00 | 0.9523391
24 | 2022-03-02 08:00 | 360.1294
25 | 2022-03-02 08:00 | 0.04383927
26 | 2022-03-02 08:00 | 407.4497
28 | 2022-03-02 08:00 | 54.41762
29 | 2022-03-02 08:00 | 18
30 | 2022-03-02 08:00 | 1536.439
31 | 2022-03-02 08:00 | 1.558588
32 | 2022-03-02 08:00 | 0
33 | 2022-03-02 08:00 | 0
34 | 2022-03-02 08:00 | 23.8877
35 | 2022-03-02 08:00 | 96.20653
36 | 2022-03-02 08:00 | 0.9875312
37 | 2022-03-02 08:00 | 0.9529412
38 | 2022-03-02 08:00 | 7.850423
39 | 2022-03-02 08:00 | 38.28571
40 | 2022-03-02 08:00 | 1.02797
41 | 2022-03-02 08:00 | 1.234573
42 | 2022-03-02 08:00 | 1.024779
43 | 2022-03-02 08:00 | 12.3
44 | 2022-03-02 08:00 | 0.43
45 | 2022-03-02 08:00 | 0.3
46 | 2022-03-02 08:00 | 0.7
47 | 2022-03-02 08:00 | 89
48 | 2022-03-02 08:00 | 7.4
49 | 2022-03-02 08:00 | 24.03481
50 | 2022-03-02 08:00 | 56.86792
51 | 2022-03-02 08:00 | 2047.536
52 | 2022-03-02 08:00 | 3.625148
53 | 2022-03-02 08:00 | 371.6094
54 | 2022-03-02 08:00 | 626.666
55 | 2022-03-02 08:00 | 465.1829
1 | 2022-03-02 16:00 | 1.227776
2 | 2022-03-02 16:00 | 0.8594429
3 | 2022-03-02 16:00 | 0.3683327
4 | 2022-03-02 16:00 | 1237.087
5 | 2022-03-02 16:00 | 185.0927
6 | 2022-03-02 16:00 | 1.025
7 | 2022-03-02 16:00 | 20.8
8 | 2022-03-02 16:00 | 44.9244
9 | 2022-03-02 16:00 | 1.166052
10 | 2022-03-02 16:00 | 1.077337
11 | 2022-03-02 16:00 | 0.9995697
12 | 2022-03-02 16:00 | 0.4958433
13 | 2022-03-02 16:00 | 0.3192541
14 | 2022-03-02 16:00 | 0.6499078
15 | 2022-03-02 16:00 | 3.483933
20 | 2022-03-02 16:00 | 0.1959605
21 | 2022-03-02 16:00 | 5.177727
22 | 2022-03-02 16:00 | 4.929463
23 | 2022-03-02 16:00 | 2.805794
24 | 2022-03-02 16:00 | 280.7194
25 | 2022-03-02 16:00 | 0.1441591
26 | 2022-03-02 16:00 | 420.4283
28 | 2022-03-02 16:00 | 74.76302
29 | 2022-03-02 16:00 | 61.5
30 | 2022-03-02 16:00 | 2892.935
31 | 2022-03-02 16:00 | 1.516642
32 | 2022-03-02 16:00 | 0
33 | 2022-03-02 16:00 | 0
34 | 2022-03-02 16:00 | 29.60292
35 | 2022-03-02 16:00 | 366.4586
36 | 2022-03-02 16:00 | 0.9495695
37 | 2022-03-02 16:00 | 0.9349113
38 | 2022-03-02 16:00 | 8.66166
39 | 2022-03-02 16:00 | 38.4375
40 | 2022-03-02 16:00 | 1.019253
41 | 2022-03-02 16:00 | 1.224087
42 | 2022-03-02 16:00 | 1.017437
43 | 2022-03-02 16:00 | 12.1
44 | 2022-03-02 16:00 | 0.43
45 | 2022-03-02 16:00 | 0.3
46 | 2022-03-02 16:00 | 0.7
47 | 2022-03-02 16:00 | 89.1
48 | 2022-03-02 16:00 | 7.8
49 | 2022-03-02 16:00 | 24.31225
50 | 2022-03-02 16:00 | 56.86164
51 | 2022-03-02 16:00 | 2034.917
52 | 2022-03-02 16:00 | 3.734862
53 | 2022-03-02 16:00 | 1245.566
54 | 2022-03-02 16:00 | 2092.69
55 | 2022-03-02 16:00 | 449.8459
1 | 2022-03-03 | 1.294795
2 | 2022-03-03 | 0.9063565
3 | 2022-03-03 | 0.3884385
4 | 2022-03-03 | 1249.564
5 | 2022-03-03 | 240.7007
6 | 2022-03-03 | 1.1074
7 | 2022-03-03 | 18.2
8 | 2022-03-03 | 42.42424
9 | 2022-03-03 | 1.112195
10 | 2022-03-03 | 1.093944
11 | 2022-03-03 | 0.9997355
12 | 2022-03-03 | 0.5203273
13 | 2022-03-03 | 0.3350185
14 | 2022-03-03 | 0.6819993
15 | 2022-03-03 | 3.628784
20 | 2022-03-03 | 0.2015363
21 | 2022-03-03 | 5.996522
22 | 2022-03-03 | 5.055669
23 | 2022-03-03 | 2.920473
24 | 2022-03-03 | 412.2888
25 | 2022-03-03 | 0.1478499
26 | 2022-03-03 | 471.8864
28 | 2022-03-03 | 109.5245
29 | 2022-03-03 | 63
30 | 2022-03-03 | 3015.494
31 | 2022-03-03 | 1.712869
32 | 2022-03-03 | 0
33 | 2022-03-03 | 0
34 | 2022-03-03 | 29.82187
35 | 2022-03-03 | 416.57
36 | 2022-03-03 | 0.902439
37 | 2022-03-03 | 0.8923679
38 | 2022-03-03 | 9.625307
39 | 2022-03-03 | 29.6875
40 | 2022-03-03 | 1.009542
41 | 2022-03-03 | 1.210477
42 | 2022-03-03 | 1.010931
43 | 2022-03-03 | 12.1
44 | 2022-03-03 | 0.43
45 | 2022-03-03 | 0.3
46 | 2022-03-03 | 0.7
47 | 2022-03-03 | 88.9
48 | 2022-03-03 | 7.7
49 | 2022-03-03 | 24.37957
50 | 2022-03-03 | 56.61201
51 | 2022-03-03 | 2011.437
52 | 2022-03-03 | 3.797856
53 | 2022-03-03 | 1286.444
54 | 2022-03-03 | 2164.501
55 | 2022-03-03 | 443.0251
1 | 2022-03-03 08:00 | 1.298939
2 | 2022-03-03 08:00 | 0.9092575
3 | 2022-03-03 08:00 | 0.3896818
4 | 2022-03-03 08:00 | 1250.001
5 | 2022-03-03 08:00 | 226.8986
6 | 2022-03-03 08:00 | 0.8175
7 | 2022-03-03 08:00 | 19.3
8 | 2022-03-03 08:00 | 42.32456
9 | 2022-03-03 08:00 | 1.267442
10 | 2022-03-03 08:00 | 1.122187
11 | 2022-03-03 08:00 | 0.9997102
12 | 2022-03-03 08:00 | 0.5193151
13 | 2022-03-03 08:00 | 0.3343667
14 | 2022-03-03 08:00 | 0.6806725
15 | 2022-03-03 08:00 | 2.577932
20 | 2022-03-03 08:00 | 0.2458454
21 | 2022-03-03 08:00 | 3.996238
22 | 2022-03-03 08:00 | 5.059514
23 | 2022-03-03 08:00 | 2.922592
24 | 2022-03-03 08:00 | 426.1519
25 | 2022-03-03 08:00 | 0.1479624
26 | 2022-03-03 08:00 | 463.1152
28 | 2022-03-03 08:00 | 103.5123
29 | 2022-03-03 08:00 | 64
30 | 2022-03-03 08:00 | 3021.667
31 | 2022-03-03 08:00 | 1.87816
32 | 2022-03-03 08:00 | 0
33 | 2022-03-03 08:00 | 0
34 | 2022-03-03 08:00 | 29.61345
35 | 2022-03-03 08:00 | 415.3865
36 | 2022-03-03 08:00 | 1.040052
37 | 2022-03-03 08:00 | 0.993921
38 | 2022-03-03 08:00 | 6.574171
39 | 2022-03-03 08:00 | 42.85714
40 | 2022-03-03 08:00 | 1.019874
41 | 2022-03-03 08:00 | 1.227932
42 | 2022-03-03 08:00 | 1.024821
43 | 2022-03-03 08:00 | 12.2
44 | 2022-03-03 08:00 | 0.43
45 | 2022-03-03 08:00 | 0.3
46 | 2022-03-03 08:00 | 0.7
47 | 2022-03-03 08:00 | 89
48 | 2022-03-03 08:00 | 7.6
49 | 2022-03-03 08:00 | 24.09536
50 | 2022-03-03 08:00 | 56.82885
51 | 2022-03-03 08:00 | 1998.05
52 | 2022-03-03 08:00 | 3.869516
53 | 2022-03-03 08:00 | 1294.833
54 | 2022-03-03 08:00 | 2185.753
55 | 2022-03-03 08:00 | 436.2451
1 | 2022-03-03 16:00 | 1.336116
2 | 2022-03-03 16:00 | 0.935281
3 | 2022-03-03 16:00 | 0.4008347
4 | 2022-03-03 16:00 | 1249.921
5 | 2022-03-03 16:00 | 227.7942
6 | 2022-03-03 16:00 | 0.85
7 | 2022-03-03 16:00 | 17.4
8 | 2022-03-03 16:00 | 41.03773
9 | 2022-03-03 16:00 | 1.233121
10 | 2022-03-03 16:00 | 1.085469
11 | 2022-03-03 16:00 | 0.9997117
12 | 2022-03-03 16:00 | 0.5326663
13 | 2022-03-03 16:00 | 0.342963
14 | 2022-03-03 16:00 | 0.6981721
15 | 2022-03-03 16:00 | 2.872663
20 | 2022-03-03 16:00 | 0.2334493
21 | 2022-03-03 16:00 | 4.718063
22 | 2022-03-03 16:00 | 5.086229
23 | 2022-03-03 16:00 | 2.964619
24 | 2022-03-03 16:00 | 425.17
25 | 2022-03-03 16:00 | 0.1487436
26 | 2022-03-03 16:00 | 456.2296
28 | 2022-03-03 16:00 | 97.94625
29 | 2022-03-03 16:00 | 65
30 | 2022-03-03 16:00 | 2980.235
31 | 2022-03-03 16:00 | 1.866466
32 | 2022-03-03 16:00 | 0
33 | 2022-03-03 16:00 | 0
34 | 2022-03-03 16:00 | 29.7761
35 | 2022-03-03 16:00 | 413.5738
36 | 2022-03-03 16:00 | 0.9961783
37 | 2022-03-03 16:00 | 0.9758065
38 | 2022-03-03 16:00 | 7.590726
39 | 2022-03-03 16:00 | 40.65574
40 | 2022-03-03 16:00 | 1.021345
41 | 2022-03-03 16:00 | 1.2334
42 | 2022-03-03 16:00 | 1.029554
43 | 2022-03-03 16:00 | 12
44 | 2022-03-03 16:00 | 0.43
45 | 2022-03-03 16:00 | 0.3
46 | 2022-03-03 16:00 | 0.8
47 | 2022-03-03 16:00 | 89.1
48 | 2022-03-03 16:00 | 7.5
49 | 2022-03-03 16:00 | 24.06538
50 | 2022-03-03 16:00 | 56.96974
51 | 2022-03-03 16:00 | 2013.286
52 | 2022-03-03 16:00 | 3.908052
53 | 2022-03-03 16:00 | 1312.821
54 | 2022-03-03 16:00 | 2208.002
55 | 2022-03-03 16:00 | 430.3618
1 | 2022-03-04 | 1.345648
2 | 2022-03-04 | 0.9419535
3 | 2022-03-04 | 0.4036944
4 | 2022-03-04 | 1249.815
5 | 2022-03-04 | 230.6131
6 | 2022-03-04 | 0.756
7 | 2022-03-04 | 19
8 | 2022-03-04 | 41.30435
9 | 2022-03-04 | 1.227214
10 | 2022-03-04 | 1.06659
11 | 2022-03-04 | 0.9997183
12 | 2022-03-04 | 0.5340015
13 | 2022-03-04 | 0.3438227
14 | 2022-03-04 | 0.6999221
15 | 2022-03-04 | 3.016937
20 | 2022-03-04 | 0.2236851
21 | 2022-03-04 | 4.859907
22 | 2022-03-04 | 5.10992
23 | 2022-03-04 | 2.969959
24 | 2022-03-04 | 433.7348
25 | 2022-03-04 | 0.1494364
26 | 2022-03-04 | 444.4516
28 | 2022-03-04 | 112.8357
29 | 2022-03-04 | 65.5
30 | 2022-03-04 | 2924.531
31 | 2022-03-04 | 1.88079
32 | 2022-03-04 | 0
33 | 2022-03-04 | 0
34 | 2022-03-04 | 30.11167
35 | 2022-03-04 | 414.1132
36 | 2022-03-04 | 0.9858794
37 | 2022-03-04 | 0.9627392
38 | 2022-03-04 | 7.876843
39 | 2022-03-04 | 41.02564
40 | 2022-03-04 | 1.029254
41 | 2022-03-04 | 1.238
42 | 2022-03-04 | 1.027432
43 | 2022-03-04 | 12
44 | 2022-03-04 | 0.43
45 | 2022-03-04 | 0.3
46 | 2022-03-04 | 0.8
47 | 2022-03-04 | 89.3
48 | 2022-03-04 | 7.4
49 | 2022-03-04 | 24.07249
50 | 2022-03-04 | 57.11874
51 | 2022-03-04 | 2025.841
52 | 2022-03-04 | 3.970964
53 | 2022-03-04 | 1331.455
54 | 2022-03-04 | 2235.743
55 | 2022-03-04 | 422.8628
1 | 2022-03-04 08:00 | 1.337121
2 | 2022-03-04 08:00 | 0.9359845
3 | 2022-03-04 08:00 | 0.4011362
4 | 2022-03-04 08:00 | 1249.37
5 | 2022-03-04 08:00 | 205.847
6 | 2022-03-04 08:00 | 0.74
7 | 2022-03-04 08:00 | 18.1
8 | 2022-03-04 08:00 | 41.23007
9 | 2022-03-04 08:00 | 1.203065
10 | 2022-03-04 08:00 | 1.074481
11 | 2022-03-04 08:00 | 0.9996601
12 | 2022-03-04 08:00 | 0.5312246
13 | 2022-03-04 08:00 | 0.3420348
14 | 2022-03-04 08:00 | 0.6962824
15 | 2022-03-04 08:00 | 3.282828
20 | 2022-03-04 08:00 | 0.202396
21 | 2022-03-04 08:00 | 4.829615
22 | 2022-03-04 08:00 | 5.071611
23 | 2022-03-04 08:00 | 2.95545
24 | 2022-03-04 08:00 | 361.1562
25 | 2022-03-04 08:00 | 0.1483161
26 | 2022-03-04 08:00 | 468.6886
28 | 2022-03-04 08:00 | 95.13514
29 | 2022-03-04 08:00 | 65
30 | 2022-03-04 08:00 | 2896.067
31 | 2022-03-04 08:00 | 1.754489
32 | 2022-03-04 08:00 | 0
33 | 2022-03-04 08:00 | 0
34 | 2022-03-04 08:00 | 30.32319
35 | 2022-03-04 08:00 | 412.0014
36 | 2022-03-04 08:00 | 0.9744572
37 | 2022-03-04 08:00 | 0.9486405
38 | 2022-03-04 08:00 | 8.112443
39 | 2022-03-04 08:00 | 43.92857
40 | 2022-03-04 08:00 | 1.030693
41 | 2022-03-04 08:00 | 1.23973
42 | 2022-03-04 08:00 | 1.02883
43 | 2022-03-04 08:00 | 12.2
44 | 2022-03-04 08:00 | 0.42
45 | 2022-03-04 08:00 | 0.3
46 | 2022-03-04 08:00 | 0.7
47 | 2022-03-04 08:00 | 89.1
48 | 2022-03-04 08:00 | 7.5
49 | 2022-03-04 08:00 | 24.50977
50 | 2022-03-04 08:00 | 57.19852
51 | 2022-03-04 08:00 | 2034.963
52 | 2022-03-04 08:00 | 3.949077
53 | 2022-03-04 08:00 | 1319.446
54 | 2022-03-04 08:00 | 2213.978
55 | 2022-03-04 08:00 | 424.8994
1 | 2022-03-04 16:00 | 1.362847
2 | 2022-03-04 16:00 | 0.9539932
3 | 2022-03-04 16:00 | 0.4088542
4 | 2022-03-04 16:00 | 1250.034
5 | 2022-03-04 16:00 | 185.4299
6 | 2022-03-04 16:00 | 0.83
7 | 2022-03-04 16:00 | 19.3
8 | 2022-03-04 16:00 | 44.36781
9 | 2022-03-04 16:00 | 1.162907
10 | 2022-03-04 16:00 | 1.044684
11 | 2022-03-04 16:00 | 0.9995576
12 | 2022-03-04 16:00 | 0.5417409
13 | 2022-03-04 16:00 | 0.3488058
14 | 2022-03-04 16:00 | 0.7100663
15 | 2022-03-04 16:00 | 3.481003
20 | 2022-03-04 16:00 | 0.2016932
21 | 2022-03-04 16:00 | 5.474894
22 | 2022-03-04 16:00 | 5.258809
23 | 2022-03-04 16:00 | 2.979278
24 | 2022-03-04 16:00 | 317.2923
25 | 2022-03-04 16:00 | 0.1537906
26 | 2022-03-04 16:00 | 474.7646
28 | 2022-03-04 16:00 | 80.94149
29 | 2022-03-04 16:00 | 67
30 | 2022-03-04 16:00 | 2997.541
31 | 2022-03-04 16:00 | 1.711117
32 | 2022-03-04 16:00 | 0
33 | 2022-03-04 16:00 | 0
34 | 2022-03-04 16:00 | 29.98893
35 | 2022-03-04 16:00 | 416.0249
36 | 2022-03-04 16:00 | 0.9360902
37 | 2022-03-04 16:00 | 0.9243028
38 | 2022-03-04 16:00 | 8.955896
39 | 2022-03-04 16:00 | 30.93333
40 | 2022-03-04 16:00 | 1.024751
41 | 2022-03-04 16:00 | 1.232683
42 | 2022-03-04 16:00 | 1.023415
43 | 2022-03-04 16:00 | 12
44 | 2022-03-04 16:00 | 0.42
45 | 2022-03-04 16:00 | 0.3
46 | 2022-03-04 16:00 | 0.7
47 | 2022-03-04 16:00 | 88.4
48 | 2022-03-04 16:00 | 7.8
49 | 2022-03-04 16:00 | 24.13624
50 | 2022-03-04 16:00 | 57.09488
51 | 2022-03-04 16:00 | 2013.406
52 | 2022-03-04 16:00 | 3.946817
53 | 2022-03-04 16:00 | 1366.698
54 | 2022-03-04 16:00 | 2294.181
55 | 2022-03-04 16:00 | 425.3127
1 | 2022-03-05 | 1.295066
2 | 2022-03-05 | 0.9065458
3 | 2022-03-05 | 0.3885196
4 | 2022-03-05 | 1246.094
5 | 2022-03-05 | 231.5142
6 | 2022-03-05 | 0.7925
7 | 2022-03-05 | 18.8
8 | 2022-03-05 | 43.72093
9 | 2022-03-05 | 1.262274
10 | 2022-03-05 | 1.030563
11 | 2022-03-05 | 0.9997247
12 | 2022-03-05 | 0.5136173
13 | 2022-03-05 | 0.3306981
14 | 2022-03-05 | 0.6732043
15 | 2022-03-05 | 2.669003
20 | 2022-03-05 | 0.2417198
21 | 2022-03-05 | 4.219101
22 | 2022-03-05 | 5.008946
23 | 2022-03-05 | 2.918411
24 | 2022-03-05 | 371.2285
25 | 2022-03-05 | 0.1464836
26 | 2022-03-05 | 457.6166
28 | 2022-03-05 | 112.1758
29 | 2022-03-05 | 63.5
30 | 2022-03-05 | 2854.738
31 | 2022-03-05 | 1.603481
32 | 2022-03-05 | 0
33 | 2022-03-05 | 0
34 | 2022-03-05 | 29.71832
35 | 2022-03-05 | 390.053
36 | 2022-03-05 | 1.027132
37 | 2022-03-05 | 0.9868687
38 | 2022-03-05 | 6.888104
39 | 2022-03-05 | 27.70833
40 | 2022-03-05 | 1.030782
41 | 2022-03-05 | 1.238796
42 | 2022-03-05 | 1.028444
43 | 2022-03-05 | 12
44 | 2022-03-05 | 0.42
45 | 2022-03-05 | 0.3
46 | 2022-03-05 | 0.7
47 | 2022-03-05 | 88.2
48 | 2022-03-05 | 7.9
49 | 2022-03-05 | 24.27373
50 | 2022-03-05 | 57.27245
51 | 2022-03-05 | 2054.171
52 | 2022-03-05 | 3.976501
53 | 2022-03-05 | 1311.162
54 | 2022-03-05 | 2193.507
55 | 2022-03-05 | 420.7087
1 | 2022-03-05 08:00 | 1.24565
2 | 2022-03-05 08:00 | 0.8719547
3 | 2022-03-05 08:00 | 0.3736949
4 | 2022-03-05 08:00 | 1249.114
5 | 2022-03-05 08:00 | 194.0986
6 | 2022-03-05 08:00 | 0.6575
7 | 2022-03-05 08:00 | 18.3
8 | 2022-03-05 08:00 | 42.26328
9 | 2022-03-05 08:00 | 1.184673
10 | 2022-03-05 08:00 | 1.033047
11 | 2022-03-05 08:00 | 0.9996004
12 | 2022-03-05 08:00 | 0.4949684
13 | 2022-03-05 08:00 | 0.3186908
14 | 2022-03-05 08:00 | 0.648761
15 | 2022-03-05 08:00 | 3.39297
20 | 2022-03-05 08:00 | 0.2014595
21 | 2022-03-05 08:00 | 5.156669
22 | 2022-03-05 08:00 | 5.065581
23 | 2022-03-05 08:00 | 2.865677
24 | 2022-03-05 08:00 | 263.6763
25 | 2022-03-05 08:00 | 0.1481398
26 | 2022-03-05 08:00 | 444.6058
28 | 2022-03-05 08:00 | 92.28782
29 | 2022-03-05 08:00 | 64.5
30 | 2022-03-05 08:00 | 2900.289
31 | 2022-03-05 08:00 | 1.358466
32 | 2022-03-05 08:00 | 0
33 | 2022-03-05 08:00 | 0
34 | 2022-03-05 08:00 | 29.02114
35 | 2022-03-05 08:00 | 368.4546
36 | 2022-03-05 08:00 | 0.9560301
37 | 2022-03-05 08:00 | 0.9364449
38 | 2022-03-05 08:00 | 8.54964
39 | 2022-03-05 08:00 | 34.11765
40 | 2022-03-05 08:00 | 1.032206
41 | 2022-03-05 08:00 | 1.238608
42 | 2022-03-05 08:00 | 1.028571
43 | 2022-03-05 08:00 | 12.2
44 | 2022-03-05 08:00 | 0.44
45 | 2022-03-05 08:00 | 0.3
46 | 2022-03-05 08:00 | 0.7
47 | 2022-03-05 08:00 | 88.2
48 | 2022-03-05 08:00 | 7.8
49 | 2022-03-05 08:00 | 24.60754
50 | 2022-03-05 08:00 | 57.30419
51 | 2022-03-05 08:00 | 2065.036
52 | 2022-03-05 08:00 | 3.945377
53 | 2022-03-05 08:00 | 1318.863
54 | 2022-03-05 08:00 | 2210.55
55 | 2022-03-05 08:00 | 424.827
1 | 2022-03-05 16:00 | 1.288725
2 | 2022-03-05 16:00 | 0.9021074
3 | 2022-03-05 16:00 | 0.3866175
4 | 2022-03-05 16:00 | 1249.908
5 | 2022-03-05 16:00 | 172.723
6 | 2022-03-05 16:00 | 0.64
7 | 2022-03-05 16:00 | 19
8 | 2022-03-05 16:00 | 42.69663
9 | 2022-03-05 16:00 | 1.15212
10 | 2022-03-05 16:00 | 1.08122
11 | 2022-03-05 16:00 | 0.9994874
12 | 2022-03-05 16:00 | 0.5163403
13 | 2022-03-05 16:00 | 0.3324514
14 | 2022-03-05 16:00 | 0.6767734
15 | 2022-03-05 16:00 | 3.538196
20 | 2022-03-05 16:00 | 0.1996885
21 | 2022-03-05 16:00 | 5.564228
22 | 2022-03-05 16:00 | 5.319032
23 | 2022-03-05 16:00 | 2.903295
24 | 2022-03-05 16:00 | 213.6421
25 | 2022-03-05 16:00 | 0.1555518
26 | 2022-03-05 16:00 | 338.0787
28 | 2022-03-05 16:00 | 85.56277
29 | 2022-03-05 16:00 | 67.5
30 | 2022-03-05 16:00 | 3090.048
31 | 2022-03-05 16:00 | 1.236906
32 | 2022-03-05 16:00 | 0
33 | 2022-03-05 16:00 | 0
34 | 2022-03-05 16:00 | 29.17461
35 | 2022-03-05 16:00 | 382.2124
36 | 2022-03-05 16:00 | 0.9289277
37 | 2022-03-05 16:00 | 0.917577
38 | 2022-03-05 16:00 | 9.102424
39 | 2022-03-05 16:00 | 30
40 | 2022-03-05 16:00 | 1.041883
41 | 2022-03-05 16:00 | 1.247973
42 | 2022-03-05 16:00 | 1.03372
43 | 2022-03-05 16:00 | 12.1
44 | 2022-03-05 16:00 | 0.44
45 | 2022-03-05 16:00 | 0.3
46 | 2022-03-05 16:00 | 0.6
47 | 2022-03-05 16:00 | 88.4
48 | 2022-03-05 16:00 | 7.9
49 | 2022-03-05 16:00 | 23.63219
50 | 2022-03-05 16:00 | 57.09551
51 | 2022-03-05 16:00 | 2038.374
52 | 2022-03-05 16:00 | 3.847088
53 | 2022-03-05 16:00 | 1361.109
54 | 2022-03-05 16:00 | 2290.19
55 | 2022-03-05 16:00 | 437.3674
1 | 2022-03-06 | 1.305204
2 | 2022-03-06 | 0.9136426
3 | 2022-03-06 | 0.3915611
4 | 2022-03-06 | 1248.635
5 | 2022-03-06 | 191.1754
6 | 2022-03-06 | 0.61
7 | 2022-03-06 | 20.5
8 | 2022-03-06 | 46.06742
9 | 2022-03-06 | 1.219108
10 | 2022-03-06 | 1.048304
11 | 2022-03-06 | 0.9995909
12 | 2022-03-06 | 0.5173255
13 | 2022-03-06 | 0.3330857
14 | 2022-03-06 | 0.6780647
15 | 2022-03-06 | 3.122168
20 | 2022-03-06 | 0.2126231
21 | 2022-03-06 | 4.748922
22 | 2022-03-06 | 5.314801
23 | 2022-03-06 | 2.925463
24 | 2022-03-06 | 268.9721
25 | 2022-03-06 | 0.1554281
26 | 2022-03-06 | 392.4794
28 | 2022-03-06 | 97.73524
29 | 2022-03-06 | 67.5
30 | 2022-03-06 | 2930.928
31 | 2022-03-06 | 1.406939
32 | 2022-03-06 | 0
33 | 2022-03-06 | 0
34 | 2022-03-06 | 30.45083
35 | 2022-03-06 | 399.9313
36 | 2022-03-06 | 0.9859872
37 | 2022-03-06 | 0.957
38 | 2022-03-06 | 7.871089
39 | 2022-03-06 | 35
40 | 2022-03-06 | 1.038109
41 | 2022-03-06 | 1.242779
42 | 2022-03-06 | 1.034668
43 | 2022-03-06 | 12.1
44 | 2022-03-06 | 0.44
45 | 2022-03-06 | 0.3
46 | 2022-03-06 | 0.6
47 | 2022-03-06 | 88.6
48 | 2022-03-06 | 7.8
49 | 2022-03-06 | 24.15567
50 | 2022-03-06 | 57.07612
51 | 2022-03-06 | 2062.854
52 | 2022-03-06 | 3.986554
53 | 2022-03-06 | 1384.198
54 | 2022-03-06 | 2330.033
55 | 2022-03-06 | 422.2466
1 | 2022-03-06 08:00 | 1.332315
2 | 2022-03-06 08:00 | 0.9326208
3 | 2022-03-06 08:00 | 0.3996946
4 | 2022-03-06 08:00 | 1247.073
5 | 2022-03-06 08:00 | 166.9006
6 | 2022-03-06 08:00 | 0.5275
7 | 2022-03-06 08:00 | 19.1
8 | 2022-03-06 08:00 | 43.01802
9 | 2022-03-06 08:00 | 1.183674
10 | 2022-03-06 08:00 | 1.07368
11 | 2022-03-06 08:00 | 0.9994562
12 | 2022-03-06 08:00 | 0.5301143
13 | 2022-03-06 08:00 | 0.3413199
14 | 2022-03-06 08:00 | 0.6948271
15 | 2022-03-06 08:00 | 3.486308
20 | 2022-03-06 08:00 | 0.1926703
21 | 2022-03-06 08:00 | 5.015713
22 | 2022-03-06 08:00 | 5.290617
23 | 2022-03-06 08:00 | 2.948516
24 | 2022-03-06 08:00 | 241.2686
25 | 2022-03-06 08:00 | 0.1547208
26 | 2022-03-06 08:00 | 391.2365
28 | 2022-03-06 08:00 | 79.74342
29 | 2022-03-06 08:00 | 66
30 | 2022-03-06 08:00 | 2951.198
31 | 2022-03-06 08:00 | 1.445583
32 | 2022-03-06 08:00 | 0
33 | 2022-03-06 08:00 | 0
34 | 2022-03-06 08:00 | 30.49278
35 | 2022-03-06 08:00 | 400.0433
36 | 2022-03-06 08:00 | 0.9579082
37 | 2022-03-06 08:00 | 0.9336016
38 | 2022-03-06 08:00 | 8.502021
39 | 2022-03-06 08:00 | 31.23288
40 | 2022-03-06 08:00 | 1.046328
41 | 2022-03-06 08:00 | 1.252542
42 | 2022-03-06 08:00 | 1.041722
43 | 2022-03-06 08:00 | 12
44 | 2022-03-06 08:00 | 0.44
45 | 2022-03-06 08:00 | 0.3
46 | 2022-03-06 08:00 | 0.7
47 | 2022-03-06 08:00 | 88.4
48 | 2022-03-06 08:00 | 7.8
49 | 2022-03-06 08:00 | 23.96493
50 | 2022-03-06 08:00 | 57.09678
51 | 2022-03-06 08:00 | 2060.835
52 | 2022-03-06 08:00 | 3.936024
53 | 2022-03-06 08:00 | 1370.003
54 | 2022-03-06 08:00 | 2304.559
55 | 2022-03-06 08:00 | 427.3744
1 | 2022-03-06 16:00 | 1.320142
2 | 2022-03-06 16:00 | 0.9240992
3 | 2022-03-06 16:00 | 0.3960425
4 | 2022-03-06 16:00 | 1250.133
5 | 2022-03-06 16:00 | 204.6112
6 | 2022-03-06 16:00 | 0.6025
7 | 2022-03-06 16:00 | 19.5
8 | 2022-03-06 16:00 | 43.04636
9 | 2022-03-06 16:00 | 1.200501
10 | 2022-03-06 16:00 | 1.126565
11 | 2022-03-06 16:00 | 0.9996607
12 | 2022-03-06 16:00 | 0.5281962
13 | 2022-03-06 16:00 | 0.3400849
14 | 2022-03-06 16:00 | 0.6923131
15 | 2022-03-06 16:00 | 3.253453
20 | 2022-03-06 16:00 | 0.203312
21 | 2022-03-06 16:00 | 4.774244
22 | 2022-03-06 16:00 | 4.897371
23 | 2022-03-06 16:00 | 2.935947
24 | 2022-03-06 16:00 | 247.1905
25 | 2022-03-06 16:00 | 0.1432206
26 | 2022-03-06 16:00 | 411.1013
28 | 2022-03-06 16:00 | 114.3302
29 | 2022-03-06 16:00 | 62.5
30 | 2022-03-06 16:00 | 2957.382
31 | 2022-03-06 16:00 | 1.208099
32 | 2022-03-06 16:00 | 0
33 | 2022-03-06 16:00 | 0
34 | 2022-03-06 16:00 | 29.155
35 | 2022-03-06 16:00 | 395.1447
36 | 2022-03-06 16:00 | 0.9774436
37 | 2022-03-06 16:00 | 0.9522863
38 | 2022-03-06 16:00 | 8.027697
39 | 2022-03-06 16:00 | 33.24324
40 | 2022-03-06 16:00 | 1.045892
41 | 2022-03-06 16:00 | 1.260233
42 | 2022-03-06 16:00 | 1.04909
43 | 2022-03-06 16:00 | 12.1
44 | 2022-03-06 16:00 | 0.44
45 | 2022-03-06 16:00 | 0.3
46 | 2022-03-06 16:00 | 0.7
47 | 2022-03-06 16:00 | 88.8
48 | 2022-03-06 16:00 | 7.7
49 | 2022-03-06 16:00 | 23.7428
50 | 2022-03-06 16:00 | 57.34083
51 | 2022-03-06 16:00 | 2017.151
52 | 2022-03-06 16:00 | 3.864032
53 | 2022-03-06 16:00 | 1261.947
54 | 2022-03-06 16:00 | 2113.47
55 | 2022-03-06 16:00 | 433.4253
1 | 2022-03-07 | 1.24588
2 | 2022-03-07 | 0.8721163
3 | 2022-03-07 | 0.3737641
4 | 2022-03-07 | 1249.9
5 | 2022-03-07 | 200.6117
6 | 2022-03-07 | 0.505
7 | 2022-03-07 | 17
8 | 2022-03-07 | 41.46341
9 | 2022-03-07 | 1.209391
10 | 2022-03-07 | 1.093302
11 | 2022-03-07 | 0.999625
12 | 2022-03-07 | 0.4953955
13 | 2022-03-07 | 0.3189659
14 | 2022-03-07 | 0.6493208
15 | 2022-03-07 | 3.182304
20 | 2022-03-07 | 0.2059927
21 | 2022-03-07 | 4.657669
22 | 2022-03-07 | 5.007906
23 | 2022-03-07 | 2.857102
24 | 2022-03-07 | 275.0812
25 | 2022-03-07 | 0.1464531
26 | 2022-03-07 | 427.8844
28 | 2022-03-07 | 97.57487
29 | 2022-03-07 | 63.5
30 | 2022-03-07 | 2871.214
31 | 2022-03-07 | 1.371212
32 | 2022-03-07 | 0
33 | 2022-03-07 | 0
34 | 2022-03-07 | 29.91341
35 | 2022-03-07 | 387.8133
36 | 2022-03-07 | 0.9847715
37 | 2022-03-07 | 0.9577889
38 | 2022-03-07 | 7.839972
39 | 2022-03-07 | 42.0339
40 | 2022-03-07 | 1.073276
41 | 2022-03-07 | 1.292778
42 | 2022-03-07 | 1.069053
43 | 2022-03-07 | 12.1
44 | 2022-03-07 | 0.44
45 | 2022-03-07 | 0.3
46 | 2022-03-07 | 0.7
47 | 2022-03-07 | 89.1
48 | 2022-03-07 | 7.5
49 | 2022-03-07 | 23.87362
50 | 2022-03-07 | 57.15926
51 | 2022-03-07 | 2045.283
52 | 2022-03-07 | 3.946336
53 | 2022-03-07 | 1296.474
54 | 2022-03-07 | 2184.009
55 | 2022-03-07 | 426.8711
1 | 2022-03-07 08:00 | 1.348442
2 | 2022-03-07 08:00 | 0.9439094
3 | 2022-03-07 08:00 | 0.4045326
4 | 2022-03-07 08:00 | 1249.505
5 | 2022-03-07 08:00 | 197.4587
6 | 2022-03-07 08:00 | 0.728
7 | 2022-03-07 08:00 | 19.4
8 | 2022-03-07 08:00 | 43.30357
9 | 2022-03-07 08:00 | 1.26178
10 | 2022-03-07 08:00 | 1.072817
11 | 2022-03-07 08:00 | 0.9996198
12 | 2022-03-07 08:00 | 0.5375862
13 | 2022-03-07 08:00 | 0.3461308
14 | 2022-03-07 08:00 | 0.7046207
15 | 2022-03-07 08:00 | 2.632214
20 | 2022-03-07 08:00 | 0.2504106
21 | 2022-03-07 08:00 | 4.391624
22 | 2022-03-07 08:00 | 5.232075
23 | 2022-03-07 08:00 | 2.969224
24 | 2022-03-07 08:00 | 268.7481
25 | 2022-03-07 08:00 | 0.1530088
26 | 2022-03-07 08:00 | 379.0213
28 | 2022-03-07 08:00 | 89.94854
29 | 2022-03-07 08:00 | 66.5
30 | 2022-03-07 08:00 | 2968.62
31 | 2022-03-07 08:00 | 1.361035
32 | 2022-03-07 08:00 | 0
33 | 2022-03-07 08:00 | 0
34 | 2022-03-07 08:00 | 30.09997
35 | 2022-03-07 08:00 | 395.8781
36 | 2022-03-07 08:00 | 1.019634
37 | 2022-03-07 08:00 | 0.9917696
38 | 2022-03-07 08:00 | 7.023838
39 | 2022-03-07 08:00 | 35.91954
40 | 2022-03-07 08:00 | 1.062784
41 | 2022-03-07 08:00 | 1.277893
42 | 2022-03-07 08:00 | 1.057952
43 | 2022-03-07 08:00 | 12
44 | 2022-03-07 08:00 | 0.44
45 | 2022-03-07 08:00 | 0.3
46 | 2022-03-07 08:00 | 0.7
47 | 2022-03-07 08:00 | 88.9
48 | 2022-03-07 08:00 | 7.6
49 | 2022-03-07 08:00 | 24.16862
50 | 2022-03-07 08:00 | 57.05182
51 | 2022-03-07 08:00 | 2053.194
52 | 2022-03-07 08:00 | 3.906489
53 | 2022-03-07 08:00 | 1348.655
54 | 2022-03-07 08:00 | 2271.106
55 | 2022-03-07 08:00 | 431.0722
1 | 2022-03-07 16:00 | 1.326085
2 | 2022-03-07 16:00 | 0.9282597
3 | 2022-03-07 16:00 | 0.3978256
4 | 2022-03-07 16:00 | 1249.701
5 | 2022-03-07 16:00 | 203.1962
6 | 2022-03-07 16:00 | 0.7175
7 | 2022-03-07 16:00 | 19.8
8 | 2022-03-07 16:00 | 44.2953
9 | 2022-03-07 16:00 | 1.213469
10 | 2022-03-07 16:00 | 1.029682
11 | 2022-03-07 16:00 | 0.9996492
12 | 2022-03-07 16:00 | 0.5243111
13 | 2022-03-07 16:00 | 0.3375834
14 | 2022-03-07 16:00 | 0.6872208
15 | 2022-03-07 16:00 | 3.176013
20 | 2022-03-07 16:00 | 0.2049719
21 | 2022-03-07 16:00 | 4.590771
22 | 2022-03-07 16:00 | 5.214206
23 | 2022-03-07 16:00 | 2.948239
24 | 2022-03-07 16:00 | 253.5103
25 | 2022-03-07 16:00 | 0.1524862
26 | 2022-03-07 16:00 | 396.7462
28 | 2022-03-07 16:00 | 91.69508
29 | 2022-03-07 16:00 | 66
30 | 2022-03-07 16:00 | 2936.445
31 | 2022-03-07 16:00 | 1.247613
32 | 2022-03-07 16:00 | 0
33 | 2022-03-07 16:00 | 0
34 | 2022-03-07 16:00 | 29.6853
35 | 2022-03-07 16:00 | 397.6739
36 | 2022-03-07 16:00 | 0.9885642
37 | 2022-03-07 16:00 | 0.9569138
38 | 2022-03-07 16:00 | 7.766784
39 | 2022-03-07 16:00 | 32.65823
40 | 2022-03-07 16:00 | 1.045463
41 | 2022-03-07 16:00 | 1.259241
42 | 2022-03-07 16:00 | 1.044789
43 | 2022-03-07 16:00 | 11.9
44 | 2022-03-07 16:00 | 0.44
45 | 2022-03-07 16:00 | 0.3
46 | 2022-03-07 16:00 | 0.8
47 | 2022-03-07 16:00 | 88.9
48 | 2022-03-07 16:00 | 7.8
49 | 2022-03-07 16:00 | 24.0012
50 | 2022-03-07 16:00 | 56.99894
51 | 2022-03-07 16:00 | 2041.674
52 | 2022-03-07 16:00 | 4.023149
53 | 2022-03-07 16:00 | 1363.121
54 | 2022-03-07 16:00 | 2295.748
55 | 2022-03-07 16:00 | 418.6235
1 | 2022-03-08 | 1.35446
2 | 2022-03-08 | 0.9481218
3 | 2022-03-08 | 0.4063379
4 | 2022-03-08 | 1248.725
5 | 2022-03-08 | 188.9647
6 | 2022-03-08 | 0.598
7 | 2022-03-08 | 18.7
8 | 2022-03-08 | 41.55556
9 | 2022-03-08 | 1.248062
10 | 2022-03-08 | 1.073241
11 | 2022-03-08 | 0.9995908
12 | 2022-03-08 | 0.5382136
13 | 2022-03-08 | 0.3465347
14 | 2022-03-08 | 0.7054429
15 | 2022-03-08 | 2.794299
20 | 2022-03-08 | 0.2306994
21 | 2022-03-08 | 4.295681
22 | 2022-03-08 | 5.200708
23 | 2022-03-08 | 2.973776
24 | 2022-03-08 | 245.0405
25 | 2022-03-08 | 0.1520915
26 | 2022-03-08 | 395.8961
28 | 2022-03-08 | 93.98522
29 | 2022-03-08 | 66
30 | 2022-03-08 | 2986.165
31 | 2022-03-08 | 1.296753
32 | 2022-03-08 | 0
33 | 2022-03-08 | 0
34 | 2022-03-08 | 29.71754
35 | 2022-03-08 | 399.9124
36 | 2022-03-08 | 1.016796
37 | 2022-03-08 | 0.979716
38 | 2022-03-08 | 7.089981
39 | 2022-03-08 | 35.67416
40 | 2022-03-08 | 1.0035
41 | 2022-03-08 | 1.209053
42 | 2022-03-08 | 1.00848
43 | 2022-03-08 | 11.9
44 | 2022-03-08 | 0.44
45 | 2022-03-08 | 0.3
46 | 2022-03-08 | 0.8
47 | 2022-03-08 | 88.8
48 | 2022-03-08 | 8
49 | 2022-03-08 | 24.1959
50 | 2022-03-08 | 57.01476
51 | 2022-03-08 | 2030.812
52 | 2022-03-08 | 3.950909
53 | 2022-03-08 | 1346.549
54 | 2022-03-08 | 2270.124
55 | 2022-03-08 | 426.7076
1 | 2022-03-08 08:00 | 1.348761
2 | 2022-03-08 08:00 | 0.9441329
3 | 2022-03-08 08:00 | 0.4046284
4 | 2022-03-08 08:00 | 1248.884
5 | 2022-03-08 08:00 | 178.0545
6 | 2022-03-08 08:00 | 0.675
7 | 2022-03-08 08:00 | 19.1
8 | 2022-03-08 08:00 | 43.60731
9 | 2022-03-08 08:00 | 1.242619
10 | 2022-03-08 08:00 | 1.071828
11 | 2022-03-08 08:00 | 0.9995236
12 | 2022-03-08 08:00 | 0.5385597
13 | 2022-03-08 08:00 | 0.3467576
14 | 2022-03-08 08:00 | 0.7058967
15 | 2022-03-08 08:00 | 2.883771
20 | 2022-03-08 08:00 | 0.2289939
21 | 2022-03-08 08:00 | 4.573237
22 | 2022-03-08 08:00 | 5.336439
23 | 2022-03-08 08:00 | 2.969608
24 | 2022-03-08 08:00 | 248.4337
25 | 2022-03-08 08:00 | 0.1560609
26 | 2022-03-08 08:00 | 438.8003
28 | 2022-03-08 08:00 | 102.6089
29 | 2022-03-08 08:00 | 67
30 | 2022-03-08 08:00 | 2999.594
31 | 2022-03-08 08:00 | 1.395267
32 | 2022-03-08 08:00 | 0
33 | 2022-03-08 08:00 | 0
34 | 2022-03-08 08:00 | 30.23579
35 | 2022-03-08 08:00 | 394.4917
36 | 2022-03-08 08:00 | 1.003851
37 | 2022-03-08 08:00 | 0.9718875
38 | 2022-03-08 08:00 | 7.457009
39 | 2022-03-08 08:00 | 48.67924
40 | 2022-03-08 08:00 | 1.010562
41 | 2022-03-08 08:00 | 1.211887
42 | 2022-03-08 08:00 | 1.00959
43 | 2022-03-08 08:00 | 11.9
44 | 2022-03-08 08:00 | 0.46
45 | 2022-03-08 08:00 | 0.3
46 | 2022-03-08 08:00 | 0.7
47 | 2022-03-08 08:00 | 89.1
48 | 2022-03-08 08:00 | 7.7
49 | 2022-03-08 08:00 | 23.64895
50 | 2022-03-08 08:00 | 56.76775
51 | 2022-03-08 08:00 | 2058.954
52 | 2022-03-08 08:00 | 3.892357
53 | 2022-03-08 08:00 | 1367.282
54 | 2022-03-08 08:00 | 2311.058
55 | 2022-03-08 08:00 | 434.2502
1 | 2022-03-08 16:00 | 1.363302
2 | 2022-03-08 16:00 | 0.9543117
3 | 2022-03-08 16:00 | 0.4089907
4 | 2022-03-08 16:00 | 1248.869
5 | 2022-03-08 16:00 | 157.0979
6 | 2022-03-08 16:00 | 0.476
7 | 2022-03-08 16:00 | 20.5
8 | 2022-03-08 16:00 | 45.35398
9 | 2022-03-08 16:00 | 1.178481
10 | 2022-03-08 16:00 | 1.046458
11 | 2022-03-08 16:00 | 0.9993598
12 | 2022-03-08 16:00 | 0.5401469
13 | 2022-03-08 16:00 | 0.3477795
14 | 2022-03-08 16:00 | 0.7079771
15 | 2022-03-08 16:00 | 3.597705
20 | 2022-03-08 16:00 | 0.1808174
21 | 2022-03-08 16:00 | 4.75579
22 | 2022-03-08 16:00 | 5.622561
23 | 2022-03-08 16:00 | 2.990515
24 | 2022-03-08 16:00 | 203.9803
25 | 2022-03-08 16:00 | 0.1644283
26 | 2022-03-08 16:00 | 361.7789
28 | 2022-03-08 16:00 | 68.13491
29 | 2022-03-08 16:00 | 70.5
30 | 2022-03-08 16:00 | 3096.023
31 | 2022-03-08 16:00 | 1.298428
32 | 2022-03-08 16:00 | 0
33 | 2022-03-08 16:00 | 0
34 | 2022-03-08 16:00 | 30.00477
35 | 2022-03-08 16:00 | 399.9268
36 | 2022-03-08 16:00 | 0.9632912
37 | 2022-03-08 16:00 | 0.9328657
38 | 2022-03-08 16:00 | 8.353496
39 | 2022-03-08 16:00 | 28.57143
40 | 2022-03-08 16:00 | 0.9931815
41 | 2022-03-08 16:00 | 1.192407
42 | 2022-03-08 16:00 | 0.9974124
43 | 2022-03-08 16:00 | 12
44 | 2022-03-08 16:00 | 0.46
45 | 2022-03-08 16:00 | 0.3
46 | 2022-03-08 16:00 | 0.7
47 | 2022-03-08 16:00 | 88.8
48 | 2022-03-08 16:00 | 8.1
49 | 2022-03-08 16:00 | 24.34765
50 | 2022-03-08 16:00 | 56.91116
51 | 2022-03-08 16:00 | 2051.686
52 | 2022-03-08 16:00 | 3.98913
53 | 2022-03-08 16:00 | 1457.887
54 | 2022-03-08 16:00 | 2466.217
55 | 2022-03-08 16:00 | 424.0618
1 | 2022-03-09 | 1.362757
2 | 2022-03-09 | 0.9539298
3 | 2022-03-09 | 0.4088271
4 | 2022-03-09 | 1248.776
5 | 2022-03-09 | 180.2956
6 | 2022-03-09 | 0.608
7 | 2022-03-09 | 19.4
8 | 2022-03-09 | 44.09091
9 | 2022-03-09 | 1.17662
10 | 2022-03-09 | 1.111886
11 | 2022-03-09 | 0.9995651
12 | 2022-03-09 | 0.5471187
13 | 2022-03-09 | 0.3522684
14 | 2022-03-09 | 0.717115
15 | 2022-03-09 | 3.585207
20 | 2022-03-09 | 0.1880321
21 | 2022-03-09 | 5.086354
22 | 2022-03-09 | 5.273798
23 | 2022-03-09 | 2.986036
24 | 2022-03-09 | 206.8766
25 | 2022-03-09 | 0.154229
26 | 2022-03-09 | 329.6822
28 | 2022-03-09 | 80.37189
29 | 2022-03-09 | 66.5
30 | 2022-03-09 | 3049.557
31 | 2022-03-09 | 1.14743
32 | 2022-03-09 | 0
33 | 2022-03-09 | 0
34 | 2022-03-09 | 30.09299
35 | 2022-03-09 | 399.9409
36 | 2022-03-09 | 0.9517154
37 | 2022-03-09 | 0.9241517
38 | 2022-03-09 | 8.671561
39 | 2022-03-09 | 30.72917
40 | 2022-03-09 | 1.016218
41 | 2022-03-09 | 1.228195
42 | 2022-03-09 | 1.032319
43 | 2022-03-09 | 12
44 | 2022-03-09 | 0.46
45 | 2022-03-09 | 0.3
46 | 2022-03-09 | 0.7
47 | 2022-03-09 | 89.1
48 | 2022-03-09 | 8
49 | 2022-03-09 | 24.00507
50 | 2022-03-09 | 57.208
51 | 2022-03-09 | 2051.352
52 | 2022-03-09 | 3.815181
53 | 2022-03-09 | 1346.15
54 | 2022-03-09 | 2262.176
55 | 2022-03-09 | 440.4716
1 | 2022-03-09 08:00 | 1.301759
2 | 2022-03-09 08:00 | 0.9112312
3 | 2022-03-09 08:00 | 0.3905277
4 | 2022-03-09 08:00 | 1250.358
5 | 2022-03-09 08:00 | 162.6204
6 | 2022-03-09 08:00 | 0.66
7 | 2022-03-09 08:00 | 18.3
8 | 2022-03-09 08:00 | 43.88489
9 | 2022-03-09 08:00 | 1.223214
10 | 2022-03-09 08:00 | 1.069749
11 | 2022-03-09 08:00 | 0.9994281
12 | 2022-03-09 08:00 | 0.520009
13 | 2022-03-09 08:00 | 0.3348135
14 | 2022-03-09 08:00 | 0.6815821
15 | 2022-03-09 08:00 | 3.04811
20 | 2022-03-09 08:00 | 0.2177636
21 | 2022-03-09 08:00 | 4.711515
22 | 2022-03-09 08:00 | 5.197685
23 | 2022-03-09 08:00 | 2.836841
24 | 2022-03-09 08:00 | 193.0514
25 | 2022-03-09 08:00 | 0.1520031
26 | 2022-03-09 08:00 | 260.864
28 | 2022-03-09 08:00 | 79.09406
29 | 2022-03-09 08:00 | 65
30 | 2022-03-09 08:00 | 3025.804
31 | 2022-03-09 08:00 | 1.187129
32 | 2022-03-09 08:00 | 0
33 | 2022-03-09 08:00 | 0
34 | 2022-03-09 08:00 | 29.2096
35 | 2022-03-09 08:00 | 383.017
36 | 2022-03-09 08:00 | 0.9897959
37 | 2022-03-09 08:00 | 0.9628514
38 | 2022-03-09 08:00 | 7.759626
39 | 2022-03-09 08:00 | 37.61194
40 | 2022-03-09 08:00 | 1.021458
41 | 2022-03-09 08:00 | 1.234282
42 | 2022-03-09 08:00 | 1.037006
43 | 2022-03-09 08:00 | 11.7
44 | 2022-03-09 08:00 | 0.47
45 | 2022-03-09 08:00 | 0.3
46 | 2022-03-09 08:00 | 0.7
47 | 2022-03-09 08:00 | 88.9
48 | 2022-03-09 08:00 | 8
49 | 2022-03-09 08:00 | 24.09923
50 | 2022-03-09 08:00 | 57.25415
51 | 2022-03-09 08:00 | 2022.052
52 | 2022-03-09 08:00 | 3.880616
53 | 2022-03-09 08:00 | 1339.616
54 | 2022-03-09 08:00 | 2248.636
55 | 2022-03-09 08:00 | 432.5519
1 | 2022-03-09 16:00 | 1.341503
2 | 2022-03-09 16:00 | 0.9390522
3 | 2022-03-09 16:00 | 0.4024509
4 | 2022-03-09 16:00 | 1248.665
5 | 2022-03-09 16:00 | 191.9415
6 | 2022-03-09 16:00 | 0.6725
7 | 2022-03-09 16:00 | 18.6
8 | 2022-03-09 16:00 | 44.07583
9 | 2022-03-09 16:00 | 1.227214
10 | 2022-03-09 16:00 | 1.091126
11 | 2022-03-09 16:00 | 0.9996141
12 | 2022-03-09 16:00 | 0.5358591
13 | 2022-03-09 16:00 | 0.3450188
14 | 2022-03-09 16:00 | 0.702357
15 | 2022-03-09 16:00 | 3.060517
20 | 2022-03-09 16:00 | 0.2156648
21 | 2022-03-09 16:00 | 4.663766
22 | 2022-03-09 16:00 | 5.218226
23 | 2022-03-09 16:00 | 2.959885
24 | 2022-03-09 16:00 | 239.8743
25 | 2022-03-09 16:00 | 0.1526038
26 | 2022-03-09 16:00 | 366.5482
28 | 2022-03-09 16:00 | 100.7824
29 | 2022-03-09 16:00 | 66
30 | 2022-03-09 16:00 | 3064.916
31 | 2022-03-09 16:00 | 1.249727
32 | 2022-03-09 16:00 | 0
33 | 2022-03-09 16:00 | 0
34 | 2022-03-09 16:00 | 29.3895
35 | 2022-03-09 16:00 | 400.0403
36 | 2022-03-09 16:00 | 0.9922978
37 | 2022-03-09 16:00 | 0.960804
38 | 2022-03-09 16:00 | 7.724284
39 | 2022-03-09 16:00 | 53.06123
40 | 2022-03-09 16:00 | 1.012499
41 | 2022-03-09 16:00 | 1.223196
42 | 2022-03-09 16:00 | 1.028361
43 | 2022-03-09 16:00 | 11.9
44 | 2022-03-09 16:00 | 0.47
45 | 2022-03-09 16:00 | 0.3
46 | 2022-03-09 16:00 | 0.7
47 | 2022-03-09 16:00 | 89.1
48 | 2022-03-09 16:00 | 7.6
49 | 2022-03-09 16:00 | 24.45963
50 | 2022-03-09 16:00 | 57.22096
51 | 2022-03-09 16:00 | 2025.145
52 | 2022-03-09 16:00 | 3.876401
53 | 2022-03-09 16:00 | 1344.204
54 | 2022-03-09 16:00 | 2257.131
55 | 2022-03-09 16:00 | 433.1744
1 | 2022-03-10 | 1.372534
2 | 2022-03-10 | 0.9607739
3 | 2022-03-10 | 0.4117603
4 | 2022-03-10 | 1249.432
5 | 2022-03-10 | 197.0158
6 | 2022-03-10 | 0.81
7 | 2022-03-10 | 19
8 | 2022-03-10 | 43.18182
9 | 2022-03-10 | 1.226054
10 | 2022-03-10 | 1.041503
11 | 2022-03-10 | 0.9996219
12 | 2022-03-10 | 0.5425012
13 | 2022-03-10 | 0.3492953
14 | 2022-03-10 | 0.7110627
15 | 2022-03-10 | 3.048122
20 | 2022-03-10 | 0.2222627
21 | 2022-03-10 | 4.915462
22 | 2022-03-10 | 5.107127
23 | 2022-03-10 | 2.984388
24 | 2022-03-10 | 256.3451
25 | 2022-03-10 | 0.1493548
26 | 2022-03-10 | 403.0139
28 | 2022-03-10 | 110.047
29 | 2022-03-10 | 65
30 | 2022-03-10 | 2882.189
31 | 2022-03-10 | 1.30114
32 | 2022-03-10 | 0
33 | 2022-03-10 | 0
34 | 2022-03-10 | 29.74007
35 | 2022-03-10 | 392.3882
36 | 2022-03-10 | 0.9833972
37 | 2022-03-10 | 0.9590409
38 | 2022-03-10 | 7.963584
39 | 2022-03-10 | 45.07042
40 | 2022-03-10 | 1.011919
41 | 2022-03-10 | 1.217011
42 | 2022-03-10 | 1.013411
43 | 2022-03-10 | 11.9
44 | 2022-03-10 | 0.47
45 | 2022-03-10 | 0.3
46 | 2022-03-10 | 0.7
47 | 2022-03-10 | 89.6
48 | 2022-03-10 | 7.4
49 | 2022-03-10 | 24.26333
50 | 2022-03-10 | 56.80769
51 | 2022-03-10 | 2035.063
52 | 2022-03-10 | 4.023894
53 | 2022-03-10 | 1334.536
54 | 2022-03-10 | 2249.411
55 | 2022-03-10 | 418.8824
1 | 2022-03-10 08:00 | 1.363453
2 | 2022-03-10 08:00 | 0.954417
3 | 2022-03-10 08:00 | 0.4090359
4 | 2022-03-10 08:00 | 1248.784
5 | 2022-03-10 08:00 | 177.9739
6 | 2022-03-10 08:00 | 0.7215
7 | 2022-03-10 08:00 | 18.7
8 | 2022-03-10 08:00 | 42.5
9 | 2022-03-10 08:00 | 1.237598
10 | 2022-03-10 08:00 | 1.005321
11 | 2022-03-10 08:00 | 0.9995167
12 | 2022-03-10 08:00 | 0.5423558
13 | 2022-03-10 08:00 | 0.3492017
14 | 2022-03-10 08:00 | 0.7108722
15 | 2022-03-10 08:00 | 3.069287
20 | 2022-03-10 08:00 | 0.2143377
21 | 2022-03-10 08:00 | 4.636775
22 | 2022-03-10 08:00 | 5.618529
23 | 2022-03-10 08:00 | 2.984343
24 | 2022-03-10 08:00 | 226.1169
25 | 2022-03-10 08:00 | 0.1643104
26 | 2022-03-10 08:00 | 392.6121
28 | 2022-03-10 08:00 | 83.79866
29 | 2022-03-10 08:00 | 71.5
30 | 2022-03-10 08:00 | 2971.09
31 | 2022-03-10 08:00 | 1.270506
32 | 2022-03-10 08:00 | 0
33 | 2022-03-10 08:00 | 0
34 | 2022-03-10 08:00 | 31.01648
35 | 2022-03-10 08:00 | 395.2567
36 | 2022-03-10 08:00 | 0.9960836
37 | 2022-03-10 08:00 | 0.9575757
38 | 2022-03-10 08:00 | 7.706063
39 | 2022-03-10 08:00 | 39.04762
40 | 2022-03-10 08:00 | 1.012247
41 | 2022-03-10 08:00 | 1.224253
42 | 2022-03-10 08:00 | 1.021852
43 | 2022-03-10 08:00 | 11.9
44 | 2022-03-10 08:00 | 0.48
45 | 2022-03-10 08:00 | 0.3
46 | 2022-03-10 08:00 | 0.8
47 | 2022-03-10 08:00 | 89.8
48 | 2022-03-10 08:00 | 7.2
49 | 2022-03-10 08:00 | 23.93277
50 | 2022-03-10 08:00 | 57.11366
51 | 2022-03-10 08:00 | 2098.474
52 | 2022-03-10 08:00 | 3.940198
53 | 2022-03-10 08:00 | 1458.941
54 | 2022-03-10 08:00 | 2448.588
55 | 2022-03-10 08:00 | 425.9513
1 | 2022-03-10 16:00 | 1.344601
2 | 2022-03-10 16:00 | 0.9412208
3 | 2022-03-10 16:00 | 0.4033803
4 | 2022-03-10 16:00 | 1251.194
5 | 2022-03-10 16:00 | 160.4295
6 | 2022-03-10 16:00 | 0.60825
7 | 2022-03-10 16:00 | 20
8 | 2022-03-10 16:00 | 43.29004
9 | 2022-03-10 16:00 | 1.184713
10 | 2022-03-10 16:00 | 1.049484
11 | 2022-03-10 16:00 | 0.9993995
12 | 2022-03-10 16:00 | 0.5348225
13 | 2022-03-10 16:00 | 0.3443513
14 | 2022-03-10 16:00 | 0.7009982
15 | 2022-03-10 16:00 | 3.447106
20 | 2022-03-10 16:00 | 0.1985073
21 | 2022-03-10 16:00 | 5.187888
22 | 2022-03-10 16:00 | 5.504238
23 | 2022-03-10 16:00 | 2.961227
24 | 2022-03-10 16:00 | 193.555
25 | 2022-03-10 16:00 | 0.1609681
26 | 2022-03-10 16:00 | 290.3274
28 | 2022-03-10 16:00 | 63.14397
29 | 2022-03-10 16:00 | 68.5
30 | 2022-03-10 16:00 | 3029.397
31 | 2022-03-10 16:00 | 1.20648
32 | 2022-03-10 16:00 | 0
33 | 2022-03-10 16:00 | 0
34 | 2022-03-10 16:00 | 30.36469
35 | 2022-03-10 16:00 | 399.7062
36 | 2022-03-10 16:00 | 0.9528663
37 | 2022-03-10 16:00 | 0.9309309
38 | 2022-03-10 16:00 | 8.634995
39 | 2022-03-10 16:00 | 41.45454
40 | 2022-03-10 16:00 | 0.9896594
41 | 2022-03-10 16:00 | 1.194513
42 | 2022-03-10 16:00 | 0.9995055
43 | 2022-03-10 16:00 | 11.8
44 | 2022-03-10 16:00 | 0.48
45 | 2022-03-10 16:00 | 0.3
46 | 2022-03-10 16:00 | 0.8
47 | 2022-03-10 16:00 | 90
48 | 2022-03-10 16:00 | 7.1
49 | 2022-03-10 16:00 | 24.08668
50 | 2022-03-10 16:00 | 56.88267
51 | 2022-03-10 16:00 | 2056.666
52 | 2022-03-10 16:00 | 3.938936
53 | 2022-03-10 16:00 | 1422.203
54 | 2022-03-10 16:00 | 2398.778
55 | 2022-03-10 16:00 | 428.2029
1 | 2022-03-11 | 1.323479
2 | 2022-03-11 | 0.926435
3 | 2022-03-11 | 0.3970436
4 | 2022-03-11 | 1250.893
5 | 2022-03-11 | 168.8218
6 | 2022-03-11 | 0.528
7 | 2022-03-11 | 18.3
8 | 2022-03-11 | 41.21621
9 | 2022-03-11 | 1.098522
10 | 2022-03-11 | 1.115601
11 | 2022-03-11 | 0.9994634
12 | 2022-03-11 | 0.5286121
13 | 2022-03-11 | 0.3403527
14 | 2022-03-11 | 0.6928583
15 | 2022-03-11 | 3.811311
20 | 2022-03-11 | 0.1916186
21 | 2022-03-11 | 6.027392
22 | 2022-03-11 | 5.513228
23 | 2022-03-11 | 2.934256
24 | 2022-03-11 | 191.5383
25 | 2022-03-11 | 0.161231
26 | 2022-03-11 | 247.0505
28 | 2022-03-11 | 62.83719
29 | 2022-03-11 | 68.5
30 | 2022-03-11 | 3197.618
31 | 2022-03-11 | 1.134559
32 | 2022-03-11 | 0
33 | 2022-03-11 | 0
34 | 2022-03-11 | 29.52595
35 | 2022-03-11 | 408.0919
36 | 2022-03-11 | 0.8940887
37 | 2022-03-11 | 0.8693957
38 | 2022-03-11 | 9.838703
39 | 2022-03-11 | 26.17924
40 | 2022-03-11 | 1.029637
41 | 2022-03-11 | 1.227507
42 | 2022-03-11 | 1.025919
43 | 2022-03-11 | 11.8
44 | 2022-03-11 | 0.48
45 | 2022-03-11 | 0.3
46 | 2022-03-11 | 0.8
47 | 2022-03-11 | 90.2
48 | 2022-03-11 | 7
49 | 2022-03-11 | 24.38305
50 | 2022-03-11 | 56.45998
51 | 2022-03-11 | 2017.38
52 | 2022-03-11 | 3.87863
53 | 2022-03-11 | 1402.186
54 | 2022-03-11 | 2385.227
55 | 2022-03-11 | 438.577
1 | 2022-03-11 08:00 | 1.324066
2 | 2022-03-11 08:00 | 0.926846
3 | 2022-03-11 08:00 | 0.3972197
4 | 2022-03-11 08:00 | 1249.753
5 | 2022-03-11 08:00 | 172.8035
6 | 2022-03-11 08:00 | 0.5
7 | 2022-03-11 08:00 | 19.4
8 | 2022-03-11 08:00 | 43.40045
9 | 2022-03-11 08:00 | 1.170051
10 | 2022-03-11 08:00 | 1.116197
11 | 2022-03-11 08:00 | 0.9994872
12 | 2022-03-11 08:00 | 0.5292842
13 | 2022-03-11 08:00 | 0.3407854
14 | 2022-03-11 08:00 | 0.6937391
15 | 2022-03-11 08:00 | 3.652883
20 | 2022-03-11 08:00 | 0.1829392
21 | 2022-03-11 08:00 | 5.024294
22 | 2022-03-11 08:00 | 5.569302
23 | 2022-03-11 08:00 | 2.94096
24 | 2022-03-11 08:00 | 188.3643
25 | 2022-03-11 08:00 | 0.1628708
26 | 2022-03-11 08:00 | 253.9588
28 | 2022-03-11 08:00 | 86.62878
29 | 2022-03-11 08:00 | 68.5
30 | 2022-03-11 08:00 | 3182.01
31 | 2022-03-11 08:00 | 1.090049
32 | 2022-03-11 08:00 | 0
33 | 2022-03-11 08:00 | 0
34 | 2022-03-11 08:00 | 29.92643
35 | 2022-03-11 08:00 | 408.2837
36 | 2022-03-11 08:00 | 0.9505076
37 | 2022-03-11 08:00 | 0.9229229
38 | 2022-03-11 08:00 | 8.677177
39 | 2022-03-11 08:00 | 23.87755
40 | 2022-03-11 08:00 | 1.053592
41 | 2022-03-11 08:00 | 1.260174
42 | 2022-03-11 08:00 | 1.050414
43 | 2022-03-11 08:00 | 11.8
44 | 2022-03-11 08:00 | 0.47
45 | 2022-03-11 08:00 | 0.3
46 | 2022-03-11 08:00 | 0.8
47 | 2022-03-11 08:00 | 90.4
48 | 2022-03-11 08:00 | 6.9
49 | 2022-03-11 08:00 | 23.92807
50 | 2022-03-11 08:00 | 56.70589
51 | 2022-03-11 08:00 | 2038.178
52 | 2022-03-11 08:00 | 3.873706
53 | 2022-03-11 08:00 | 1418.102
54 | 2022-03-11 08:00 | 2406.868
55 | 2022-03-11 08:00 | 438.1452
1 | 2022-03-11 16:00 | 1.324327
2 | 2022-03-11 16:00 | 0.9270288
3 | 2022-03-11 16:00 | 0.3972981
4 | 2022-03-11 16:00 | 1250.366
5 | 2022-03-11 16:00 | 181.0557
6 | 2022-03-11 16:00 | 0.592
7 | 2022-03-11 16:00 | 18.8
8 | 2022-03-11 16:00 | 42.53394
9 | 2022-03-11 16:00 | 1.175879
10 | 2022-03-11 16:00 | 1.132361
11 | 2022-03-11 16:00 | 0.9995452
12 | 2022-03-11 16:00 | 0.5330595
13 | 2022-03-11 16:00 | 0.3432162
14 | 2022-03-11 16:00 | 0.6986874
15 | 2022-03-11 16:00 | 3.758311
20 | 2022-03-11 16:00 | 0.1714683
21 | 2022-03-11 16:00 | 4.727961
22 | 2022-03-11 16:00 | 5.51421
23 | 2022-03-11 16:00 | 2.942282
24 | 2022-03-11 16:00 | 211.1307
25 | 2022-03-11 16:00 | 0.1612597
26 | 2022-03-11 16:00 | 355.1561
28 | 2022-03-11 16:00 | 100.6477
29 | 2022-03-11 16:00 | 68
30 | 2022-03-11 16:00 | 3162.141
31 | 2022-03-11 16:00 | 1.166109
32 | 2022-03-11 16:00 | 0
33 | 2022-03-11 16:00 | 0
34 | 2022-03-11 16:00 | 30.34704
35 | 2022-03-11 16:00 | 406.6003
36 | 2022-03-11 16:00 | 0.9623116
37 | 2022-03-11 16:00 | 0.9194499
38 | 2022-03-11 16:00 | 8.486272
39 | 2022-03-11 16:00 | 27.02703
40 | 2022-03-11 16:00 | 1.06056
41 | 2022-03-11 16:00 | 1.271498
42 | 2022-03-11 16:00 | 1.059324
43 | 2022-03-11 16:00 | 11.7
44 | 2022-03-11 16:00 | 0.47
45 | 2022-03-11 16:00 | 0.3
46 | 2022-03-11 16:00 | 0.8
47 | 2022-03-11 16:00 | 89.6
48 | 2022-03-11 16:00 | 7.4
49 | 2022-03-11 16:00 | 24.22292
50 | 2022-03-11 16:00 | 56.91484
51 | 2022-03-11 16:00 | 2063.073
52 | 2022-03-11 16:00 | 3.778793
53 | 2022-03-11 16:00 | 1394.467
54 | 2022-03-11 16:00 | 2354.514
55 | 2022-03-11 16:00 | 446.8275
1 | 2022-03-12 | 1.345126
2 | 2022-03-12 | 0.9415882
3 | 2022-03-12 | 0.4035378
4 | 2022-03-12 | 1249.919
5 | 2022-03-12 | 184.4349
6 | 2022-03-12 | 0.7625
7 | 2022-03-12 | 19.5
8 | 2022-03-12 | 41.93548
9 | 2022-03-12 | 1.286649
10 | 2022-03-12 | 1.094848
11 | 2022-03-12 | 0.9995544
12 | 2022-03-12 | 0.5428406
13 | 2022-03-12 | 0.3495139
14 | 2022-03-12 | 0.7115076
15 | 2022-03-12 | 2.587967
20 | 2022-03-12 | 0.2426099
21 | 2022-03-12 | 3.925321
22 | 2022-03-12 | 5.538601
23 | 2022-03-12 | 2.961752
24 | 2022-03-12 | 244.4
25 | 2022-03-12 | 0.161973
26 | 2022-03-12 | 401.9644
28 | 2022-03-12 | 99.36713
29 | 2022-03-12 | 69
30 | 2022-03-12 | 3181.158
31 | 2022-03-12 | 1.325129
32 | 2022-03-12 | 0
33 | 2022-03-12 | 0
34 | 2022-03-12 | 30.22
35 | 2022-03-12 | 408.3209
36 | 2022-03-12 | 1.052356
37 | 2022-03-12 | 0.9919273
38 | 2022-03-12 | 6.513288
39 | 2022-03-12 | 30.58824
40 | 2022-03-12 | 1.10859
41 | 2022-03-12 | 1.329451
42 | 2022-03-12 | 1.101461
43 | 2022-03-12 | 11.7
44 | 2022-03-12 | 0.47
45 | 2022-03-12 | 0.3
46 | 2022-03-12 | 0.8
47 | 2022-03-12 | 89.8
48 | 2022-03-12 | 7
49 | 2022-03-12 | 24.08874
50 | 2022-03-12 | 57.30291
51 | 2022-03-12 | 2053.608
52 | 2022-03-12 | 3.747009
53 | 2022-03-12 | 1407.57
54 | 2022-03-12 | 2354.61
55 | 2022-03-12 | 446.4412
1 | 2022-03-12 08:00 | 1.309092
2 | 2022-03-12 08:00 | 0.9163645
3 | 2022-03-12 08:00 | 0.3927276
4 | 2022-03-12 08:00 | 1252.228
5 | 2022-03-12 08:00 | 226.0757
6 | 2022-03-12 08:00 | 0.66
7 | 2022-03-12 08:00 | 19
8 | 2022-03-12 08:00 | 43.0839
9 | 2022-03-12 08:00 | 1.268638
10 | 2022-03-12 08:00 | 1.152155
11 | 2022-03-12 08:00 | 0.9997082
12 | 2022-03-12 08:00 | 0.5232279
13 | 2022-03-12 08:00 | 0.336886
14 | 2022-03-12 08:00 | 0.6858011
15 | 2022-03-12 08:00 | 2.60048
20 | 2022-03-12 08:00 | 0.2494857
21 | 2022-03-12 08:00 | 4.219855
22 | 2022-03-12 08:00 | 4.973113
23 | 2022-03-12 08:00 | 2.923524
24 | 2022-03-12 08:00 | 242.6067
25 | 2022-03-12 08:00 | 0.1454356
26 | 2022-03-12 08:00 | 294.6583
28 | 2022-03-12 08:00 | 95.3949
29 | 2022-03-12 08:00 | 63.5
30 | 2022-03-12 08:00 | 3066.32
31 | 2022-03-12 08:00 | 1.073122
32 | 2022-03-12 08:00 | 0
33 | 2022-03-12 08:00 | 0
34 | 2022-03-12 08:00 | 28.86854
35 | 2022-03-12 08:00 | 405.1317
36 | 2022-03-12 08:00 | 1.030848
37 | 2022-03-12 08:00 | 0.9919598
38 | 2022-03-12 08:00 | 6.820335
39 | 2022-03-12 08:00 | 37.7907
40 | 2022-03-12 08:00 | 1.055802
41 | 2022-03-12 08:00 | 1.264443
42 | 2022-03-12 08:00 | 1.056379
43 | 2022-03-12 08:00 | 11.6
44 | 2022-03-12 08:00 | 0.45
45 | 2022-03-12 08:00 | 0.3
46 | 2022-03-12 08:00 | 0.7
47 | 2022-03-12 08:00 | 90.1
48 | 2022-03-12 08:00 | 7
49 | 2022-03-12 08:00 | 24.15896
50 | 2022-03-12 08:00 | 57.02662
51 | 2022-03-12 08:00 | 2004.277
52 | 2022-03-12 08:00 | 3.872396
53 | 2022-03-12 08:00 | 1276.457
54 | 2022-03-12 08:00 | 2149.356
55 | 2022-03-12 08:00 | 434.8331
1 | 2022-03-12 16:00 | 1.352067
2 | 2022-03-12 16:00 | 0.9464468
3 | 2022-03-12 16:00 | 0.40562
4 | 2022-03-12 16:00 | 1251.681
5 | 2022-03-12 16:00 | 226.0486
6 | 2022-03-12 16:00 | 0.74
7 | 2022-03-12 16:00 | 19
8 | 2022-03-12 16:00 | 45.56355
9 | 2022-03-12 16:00 | 1.222222
10 | 2022-03-12 16:00 | 1.10874
11 | 2022-03-12 16:00 | 0.9997025
12 | 2022-03-12 16:00 | 0.5406414
13 | 2022-03-12 16:00 | 0.3480979
14 | 2022-03-12 16:00 | 0.7086251
15 | 2022-03-12 16:00 | 3.043089
20 | 2022-03-12 16:00 | 0.2154066
21 | 2022-03-12 16:00 | 4.589779
22 | 2022-03-12 16:00 | 5.180968
23 | 2022-03-12 16:00 | 2.973473
24 | 2022-03-12 16:00 | 302.6513
25 | 2022-03-12 16:00 | 0.1515142
26 | 2022-03-12 16:00 | 378.8691
28 | 2022-03-12 16:00 | 133.7825
29 | 2022-03-12 16:00 | 63.5
30 | 2022-03-12 16:00 | 3079.695
31 | 2022-03-12 16:00 | 1.338877
32 | 2022-03-12 16:00 | 0
33 | 2022-03-12 16:00 | 0
34 | 2022-03-12 16:00 | 29.32433
35 | 2022-03-12 16:00 | 406.5265
36 | 2022-03-12 16:00 | 0.9936143
37 | 2022-03-12 16:00 | 0.9656912
38 | 2022-03-12 16:00 | 7.632867
39 | 2022-03-12 16:00 | 32.95774
40 | 2022-03-12 16:00 | 1.032255
41 | 2022-03-12 16:00 | 1.236743
42 | 2022-03-12 16:00 | 1.036926
43 | 2022-03-12 16:00 | 11.8
44 | 2022-03-12 16:00 | 0.45
45 | 2022-03-12 16:00 | 0.3
46 | 2022-03-12 16:00 | 0.7
47 | 2022-03-12 16:00 | 90
48 | 2022-03-12 16:00 | 7.2
49 | 2022-03-12 16:00 | 23.79947
50 | 2022-03-12 16:00 | 56.88387
51 | 2022-03-12 16:00 | 2016.942
52 | 2022-03-12 16:00 | 3.871381
53 | 2022-03-12 16:00 | 1326.762
54 | 2022-03-12 16:00 | 2238.088
55 | 2022-03-12 16:00 | 435.7308
1 | 2022-03-13 | 1.373015
2 | 2022-03-13 | 0.9611104
3 | 2022-03-13 | 0.4119044
4 | 2022-03-13 | 1251.895
5 | 2022-03-13 | 206.2515
6 | 2022-03-13 | 0.7268
7 | 2022-03-13 | 19
8 | 2022-03-13 | 42.1286
9 | 2022-03-13 | 1.208122
10 | 2022-03-13 | 1.088589
11 | 2022-03-13 | 0.9996598
12 | 2022-03-13 | 0.5476431
13 | 2022-03-13 | 0.352606
14 | 2022-03-13 | 0.7178024
15 | 2022-03-13 | 3.192046
20 | 2022-03-13 | 0.2073404
21 | 2022-03-13 | 4.752357
22 | 2022-03-13 | 5.274279
23 | 2022-03-13 | 2.984865
24 | 2022-03-13 | 286.5229
25 | 2022-03-13 | 0.1542431
26 | 2022-03-13 | 446.8516
28 | 2022-03-13 | 99.34341
29 | 2022-03-13 | 66.5
30 | 2022-03-13 | 3006.271
31 | 2022-03-13 | 1.389192
32 | 2022-03-13 | 0
33 | 2022-03-13 | 0
34 | 2022-03-13 | 30.20795
35 | 2022-03-13 | 406.198
36 | 2022-03-13 | 0.9809645
37 | 2022-03-13 | 0.9558233
38 | 2022-03-13 | 7.944403
39 | 2022-03-13 | 34.70588
40 | 2022-03-13 | 0.9458648
41 | 2022-03-13 | 1.142962
42 | 2022-03-13 | 0.9617088
43 | 2022-03-13 | 11.8
44 | 2022-03-13 | 0.45
45 | 2022-03-13 | 0.3
46 | 2022-03-13 | 0.7
47 | 2022-03-13 | 89.7
48 | 2022-03-13 | 7.4
49 | 2022-03-13 | 23.74235
50 | 2022-03-13 | 56.57264
51 | 2022-03-13 | 2039.129
52 | 2022-03-13 | 3.905896
53 | 2022-03-13 | 1349.229
54 | 2022-03-13 | 2288.266
55 | 2022-03-13 | 434.2103
1 | 2022-03-13 08:00 | 1.332937
2 | 2022-03-13 08:00 | 0.9330561
3 | 2022-03-13 08:00 | 0.3998812
4 | 2022-03-13 08:00 | 1252.583
5 | 2022-03-13 08:00 | 208.9519
6 | 2022-03-13 08:00 | 0.874
7 | 2022-03-13 08:00 | 16.7
8 | 2022-03-13 08:00 | 39.57346
9 | 2022-03-13 08:00 | 1.237548
10 | 2022-03-13 08:00 | 1.052155
11 | 2022-03-13 08:00 | 0.9996629
12 | 2022-03-13 08:00 | 0.5279921
13 | 2022-03-13 08:00 | 0.3399535
14 | 2022-03-13 08:00 | 0.6920455
15 | 2022-03-13 08:00 | 2.897805
20 | 2022-03-13 08:00 | 0.2248576
21 | 2022-03-13 08:00 | 4.455534
22 | 2022-03-13 08:00 | 5.051506
23 | 2022-03-13 08:00 | 2.943842
24 | 2022-03-13 08:00 | 307.6269
25 | 2022-03-13 08:00 | 0.1477282
26 | 2022-03-13 08:00 | 418.8896
28 | 2022-03-13 08:00 | 85.82961
29 | 2022-03-13 08:00 | 63.5
30 | 2022-03-13 08:00 | 2842.666
31 | 2022-03-13 08:00 | 1.472238
32 | 2022-03-13 08:00 | 0
33 | 2022-03-13 08:00 | 0
34 | 2022-03-13 08:00 | 30.20855
35 | 2022-03-13 08:00 | 394.6251
36 | 2022-03-13 08:00 | 1.006386
37 | 2022-03-13 08:00 | 0.9728916
38 | 2022-03-13 08:00 | 7.35334
39 | 2022-03-13 08:00 | 43.05556
40 | 2022-03-13 08:00 | 0.9346067
41 | 2022-03-13 08:00 | 1.12905
42 | 2022-03-13 08:00 | 0.9497173
43 | 2022-03-13 08:00 | 11.6
44 | 2022-03-13 08:00 | 0.44
45 | 2022-03-13 08:00 | 0.3
46 | 2022-03-13 08:00 | 0.8
47 | 2022-03-13 08:00 | 89.4
48 | 2022-03-13 08:00 | 7.6
49 | 2022-03-13 08:00 | 23.76026
50 | 2022-03-13 08:00 | 56.36945
51 | 2022-03-13 08:00 | 2045.762
52 | 2022-03-13 08:00 | 4.000788
53 | 2022-03-13 08:00 | 1304.534
54 | 2022-03-13 08:00 | 2217.552
55 | 2022-03-13 08:00 | 424.8865
1 | 2022-03-13 16:00 | 1.360739
2 | 2022-03-13 16:00 | 0.9525175
3 | 2022-03-13 16:00 | 0.4082218
4 | 2022-03-13 16:00 | 1252.217
5 | 2022-03-13 16:00 | 181.5094
6 | 2022-03-13 16:00 | 0.705
7 | 2022-03-13 16:00 | 16.9
8 | 2022-03-13 16:00 | 39.39394
9 | 2022-03-13 16:00 | 1.186164
10 | 2022-03-13 16:00 | 1.049255
11 | 2022-03-13 16:00 | 0.9995525
12 | 2022-03-13 16:00 | 0.5377768
13 | 2022-03-13 16:00 | 0.3462535
14 | 2022-03-13 16:00 | 0.7048705
15 | 2022-03-13 16:00 | 3.480224
20 | 2022-03-13 16:00 | 0.1870437
21 | 2022-03-13 16:00 | 4.718248
22 | 2022-03-13 16:00 | 5.141663
23 | 2022-03-13 16:00 | 2.974418
24 | 2022-03-13 16:00 | 244.8095
25 | 2022-03-13 16:00 | 0.1503648
26 | 2022-03-13 16:00 | 428.0666
28 | 2022-03-13 16:00 | 77.4973
29 | 2022-03-13 16:00 | 65.5
30 | 2022-03-13 16:00 | 2851.196
31 | 2022-03-13 16:00 | 1.348743
32 | 2022-03-13 16:00 | 0
33 | 2022-03-13 16:00 | 0
34 | 2022-03-13 16:00 | 30.30058
35 | 2022-03-13 16:00 | 393.8978
36 | 2022-03-13 16:00 | 0.9698113
37 | 2022-03-13 16:00 | 0.9401795
38 | 2022-03-13 16:00 | 8.198472
39 | 2022-03-13 16:00 | 41.75439
40 | 2022-03-13 16:00 | 0.9384947
41 | 2022-03-13 16:00 | 1.134097
42 | 2022-03-13 16:00 | 0.9535309
43 | 2022-03-13 16:00 | 11.8
44 | 2022-03-13 16:00 | 0.44
45 | 2022-03-13 16:00 | 0.3
46 | 2022-03-13 16:00 | 0.8
47 | 2022-03-13 16:00 | 88.9
48 | 2022-03-13 16:00 | 7.4
49 | 2022-03-13 16:00 | 23.92579
50 | 2022-03-13 16:00 | 56.43814
51 | 2022-03-13 16:00 | 2038.394
52 | 2022-03-13 16:00 | 4.030415
53 | 2022-03-13 16:00 | 1332.053
54 | 2022-03-13 16:00 | 2265.614
55 | 2022-03-13 16:00 | 422.0022
1 | 2022-03-14 | 1.348879
2 | 2022-03-14 | 0.9442152
3 | 2022-03-14 | 0.4046637
4 | 2022-03-14 | 1251.888
5 | 2022-03-14 | 198.5042
6 | 2022-03-14 | 0.835
7 | 2022-03-14 | 20.7
8 | 2022-03-14 | 45
9 | 2022-03-14 | 1.150617
10 | 2022-03-14 | 1.014298
11 | 2022-03-14 | 0.9996262
12 | 2022-03-14 | 0.5305939
13 | 2022-03-14 | 0.3416287
14 | 2022-03-14 | 0.6954558
15 | 2022-03-14 | 3.766673
20 | 2022-03-14 | 0.1779195
21 | 2022-03-14 | 5.08874
22 | 2022-03-14 | 4.746611
23 | 2022-03-14 | 2.959468
24 | 2022-03-14 | 271.1917
25 | 2022-03-14 | 0.1388117
26 | 2022-03-14 | 433.7038
28 | 2022-03-14 | 93.33528
29 | 2022-03-14 | 59.5
30 | 2022-03-14 | 2658.627
31 | 2022-03-14 | 1.366176
32 | 2022-03-14 | 0
33 | 2022-03-14 | 0
34 | 2022-03-14 | 30.10719
35 | 2022-03-14 | 386.9081
36 | 2022-03-14 | 0.9419753
37 | 2022-03-14 | 0.9164208
38 | 2022-03-14 | 8.855413
39 | 2022-03-14 | 40
40 | 2022-03-14 | 0.96621
41 | 2022-03-14 | 1.161271
42 | 2022-03-14 | 0.9737454
43 | 2022-03-14 | 11.8
44 | 2022-03-14 | 0.44
45 | 2022-03-14 | 0.3
46 | 2022-03-14 | 0.8
47 | 2022-03-14 | 89.2
48 | 2022-03-14 | 7.6
49 | 2022-03-14 | 23.88662
50 | 2022-03-14 | 56.56389
51 | 2022-03-14 | 2016.463
52 | 2022-03-14 | 4.09789
53 | 2022-03-14 | 1245.323
54 | 2022-03-14 | 2108.277
55 | 2022-03-14 | 413.1287
1 | 2022-03-14 08:00 | 1.393445
2 | 2022-03-14 08:00 | 0.9754117
3 | 2022-03-14 08:00 | 0.4180336
4 | 2022-03-14 08:00 | 1250.3
5 | 2022-03-14 08:00 | 187.4795
6 | 2022-03-14 08:00 | 0.726
7 | 2022-03-14 08:00 | 19.2
8 | 2022-03-14 08:00 | 41.55844
9 | 2022-03-14 08:00 | 1.241956
10 | 2022-03-14 08:00 | 0.9974437
11 | 2022-03-14 08:00 | 0.9995687
12 | 2022-03-14 08:00 | 0.5456647
13 | 2022-03-14 08:00 | 0.3513322
14 | 2022-03-14 08:00 | 0.7152093
15 | 2022-03-14 08:00 | 2.770261
20 | 2022-03-14 08:00 | 0.2523046
21 | 2022-03-14 08:00 | 5.100554
22 | 2022-03-14 08:00 | 5.112313
23 | 2022-03-14 08:00 | 3.015319
24 | 2022-03-14 08:00 | 277.2477
25 | 2022-03-14 08:00 | 0.1495064
26 | 2022-03-14 08:00 | 481.0624
28 | 2022-03-14 08:00 | 84.68497
29 | 2022-03-14 08:00 | 66.5
30 | 2022-03-14 08:00 | 2775.763
31 | 2022-03-14 08:00 | 1.478816
32 | 2022-03-14 08:00 | 0
33 | 2022-03-14 08:00 | 0
34 | 2022-03-14 08:00 | 30.54177
35 | 2022-03-14 08:00 | 398.3716
36 | 2022-03-14 08:00 | 0.985843
37 | 2022-03-14 08:00 | 0.9806911
38 | 2022-03-14 08:00 | 7.870815
39 | 2022-03-14 08:00 | 38.60759
40 | 2022-03-14 08:00 | 0.9540412
41 | 2022-03-14 08:00 | 1.148018
42 | 2022-03-14 08:00 | 0.9641964
43 | 2022-03-14 08:00 | 11.5
44 | 2022-03-14 08:00 | 0.45
45 | 2022-03-14 08:00 | 0.3
46 | 2022-03-14 08:00 | 0.6
47 | 2022-03-14 08:00 | 89
48 | 2022-03-14 08:00 | 7.7
49 | 2022-03-14 08:00 | 25.11252
50 | 2022-03-14 08:00 | 56.70594
51 | 2022-03-14 08:00 | 2027.544
52 | 2022-03-14 08:00 | 4.14464
53 | 2022-03-14 08:00 | 1352.689
54 | 2022-03-14 08:00 | 2286.003
55 | 2022-03-14 08:00 | 407.7482
1 | 2022-03-14 16:00 | 1.373714
2 | 2022-03-14 16:00 | 0.9615996
3 | 2022-03-14 16:00 | 0.4121141
4 | 2022-03-14 16:00 | 1249.741
5 | 2022-03-14 16:00 | 187.4937
6 | 2022-03-14 16:00 | 0.565
7 | 2022-03-14 16:00 | 0
8 | 2022-03-14 16:00 | 0
9 | 2022-03-14 16:00 | 1.220796
10 | 2022-03-14 16:00 | 1.000472
11 | 2022-03-14 16:00 | 0.9993869
12 | 2022-03-14 16:00 | 0.5345339
13 | 2022-03-14 16:00 | 0.3441655
14 | 2022-03-14 16:00 | 0.70062
15 | 2022-03-14 16:00 | 3.155862
20 | 2022-03-14 16:00 | 0.2081765
21 | 2022-03-14 16:00 | 4.665934
22 | 2022-03-14 16:00 | 5.243477
23 | 2022-03-14 16:00 | 3.007608
24 | 2022-03-14 16:00 | 246.1334
25 | 2022-03-14 16:00 | 0.1533423
26 | 2022-03-14 16:00 | 414.4819
28 | 2022-03-14 16:00 | 88.24058
29 | 2022-03-14 16:00 | 67.5
30 | 2022-03-14 16:00 | 2869.749
31 | 2022-03-14 16:00 | 1.312756
32 | 2022-03-14 16:00 | 0
33 | 2022-03-14 16:00 | 0
34 | 2022-03-14 16:00 | 30.0261
35 | 2022-03-14 16:00 | 406.2682
36 | 2022-03-14 16:00 | 0.9884467
37 | 2022-03-14 16:00 | 0.9548193
38 | 2022-03-14 16:00 | 7.821795
39 | 2022-03-14 16:00 | 37.27273
40 | 2022-03-14 16:00 | 0.9252121
41 | 2022-03-14 16:00 | 1.115182
42 | 2022-03-14 16:00 | 0.9396925
43 | 2022-03-14 16:00 | 11.5
44 | 2022-03-14 16:00 | 0.45
45 | 2022-03-14 16:00 | 0.3
46 | 2022-03-14 16:00 | 0.7
47 | 2022-03-14 16:00 | 89
48 | 2022-03-14 16:00 | 7.6
49 | 2022-03-14 16:00 | 26.69181
50 | 2022-03-14 16:00 | 56.76592
51 | 2022-03-14 16:00 | 2022.338
52 | 2022-03-14 16:00 | 4.213809
53 | 2022-03-14 16:00 | 1396.782
54 | 2022-03-14 16:00 | 2367.138
55 | 2022-03-14 16:00 | 402.1796
1 | 2022-03-15 | 1.259031
2 | 2022-03-15 | 0.8813215
3 | 2022-03-15 | 0.3777092
4 | 2022-03-15 | 1250.904
5 | 2022-03-15 | 169.1989
6 | 2022-03-15 | 0.342
7 | 2022-03-15 | 18.9
8 | 2022-03-15 | 42.85714
9 | 2022-03-15 | 1.111111
10 | 2022-03-15 | 1.066396
11 | 2022-03-15 | 0.9994482
12 | 2022-03-15 | 0.4949828
13 | 2022-03-15 | 0.3187001
14 | 2022-03-15 | 0.6487799
15 | 2022-03-15 | 3.661716
20 | 2022-03-15 | 0.1988255
21 | 2022-03-15 | 5.950637
22 | 2022-03-15 | 5.602573
23 | 2022-03-15 | 2.886539
24 | 2022-03-15 | 190.4608
25 | 2022-03-15 | 0.1638438
26 | 2022-03-15 | 344.3477
28 | 2022-03-15 | 66.85323
29 | 2022-03-15 | 71.5
30 | 2022-03-15 | 3122.219
31 | 2022-03-15 | 1.125663
32 | 2022-03-15 | 0
33 | 2022-03-15 | 0
34 | 2022-03-15 | 29.96041
35 | 2022-03-15 | 408.2991
36 | 2022-03-15 | 0.9047619
37 | 2022-03-15 | 0.8956693
38 | 2022-03-15 | 9.612353
39 | 2022-03-15 | 19.25926
40 | 2022-03-15 | 0.9656301
41 | 2022-03-15 | 1.156167
42 | 2022-03-15 | 0.9689749
43 | 2022-03-15 | 11.5
44 | 2022-03-15 | 0.45
45 | 2022-03-15 | 0.3
46 | 2022-03-15 | 0.7
47 | 2022-03-15 | 89.2
48 | 2022-03-15 | 7.8
49 | 2022-03-15 | 26.49963
50 | 2022-03-15 | 56.73011
51 | 2022-03-15 | 2035.859
52 | 2022-03-15 | 4.0669
53 | 2022-03-15 | 1460.72
54 | 2022-03-15 | 2486.099
55 | 2022-03-15 | 418.4928
1 | 2022-03-15 08:00 | 1.284818
2 | 2022-03-15 08:00 | 0.8993727
3 | 2022-03-15 08:00 | 0.3854454
4 | 2022-03-15 08:00 | 1250.779
5 | 2022-03-15 08:00 | 167.1791
6 | 2022-03-15 08:00 | 0.3425
7 | 2022-03-15 08:00 | 20.3
8 | 2022-03-15 08:00 | 45.01109
9 | 2022-03-15 08:00 | 1.175949
10 | 2022-03-15 08:00 | 1.126096
11 | 2022-03-15 08:00 | 0.9994355
12 | 2022-03-15 08:00 | 0.5095658
13 | 2022-03-15 08:00 | 0.3280895
14 | 2022-03-15 08:00 | 0.6678941
15 | 2022-03-15 08:00 | 3.677512
20 | 2022-03-15 08:00 | 0.1740679
21 | 2022-03-15 08:00 | 4.642729
22 | 2022-03-15 08:00 | 5.656842
23 | 2022-03-15 08:00 | 2.910885
24 | 2022-03-15 08:00 | 179.6007
25 | 2022-03-15 08:00 | 0.1654309
26 | 2022-03-15 08:00 | 281.3098
28 | 2022-03-15 08:00 | 68.24467
29 | 2022-03-15 08:00 | 71.5
30 | 2022-03-15 08:00 | 3130.922
31 | 2022-03-15 08:00 | 1.074301
32 | 2022-03-15 08:00 | 0
33 | 2022-03-15 08:00 | 0
34 | 2022-03-15 08:00 | 30.89833
35 | 2022-03-15 08:00 | 408.1933
36 | 2022-03-15 08:00 | 0.9645569
37 | 2022-03-15 08:00 | 0.9299299
38 | 2022-03-15 08:00 | 8.320242
39 | 2022-03-15 08:00 | 21.17647
40 | 2022-03-15 08:00 | 0.9708738
41 | 2022-03-15 08:00 | 1.158778
42 | 2022-03-15 08:00 | 0.9704597
43 | 2022-03-15 08:00 | 11.5
44 | 2022-03-15 08:00 | 0.44
45 | 2022-03-15 08:00 | 0.3
46 | 2022-03-15 08:00 | 0.7
47 | 2022-03-15 08:00 | 89.6
48 | 2022-03-15 08:00 | 7.5
49 | 2022-03-15 08:00 | 26.33857
50 | 2022-03-15 08:00 | 56.60577
51 | 2022-03-15 08:00 | 2064.81
52 | 2022-03-15 08:00 | 3.947152
53 | 2022-03-15 08:00 | 1449.228
54 | 2022-03-15 08:00 | 2473.475
55 | 2022-03-15 08:00 | 432.4014
1 | 2022-03-15 16:00 | 1.301654
2 | 2022-03-15 16:00 | 0.911158
3 | 2022-03-15 16:00 | 0.3904963
4 | 2022-03-15 16:00 | 1250.484
5 | 2022-03-15 16:00 | 172.018
6 | 2022-03-15 16:00 | 0.615
7 | 2022-03-15 16:00 | 19.8
8 | 2022-03-15 16:00 | 42.85714
9 | 2022-03-15 16:00 | 1.075243
10 | 2022-03-15 16:00 | 1.108026
11 | 2022-03-15 16:00 | 0.9994935
12 | 2022-03-15 16:00 | 0.5185723
13 | 2022-03-15 16:00 | 0.3338884
14 | 2022-03-15 16:00 | 0.6796989
15 | 2022-03-15 16:00 | 3.635312
20 | 2022-03-15 16:00 | 0.2087225
21 | 2022-03-15 16:00 | 6.475217
22 | 2022-03-15 16:00 | 5.56153
23 | 2022-03-15 16:00 | 2.923647
24 | 2022-03-15 16:00 | 186.7816
25 | 2022-03-15 16:00 | 0.1626435
26 | 2022-03-15 16:00 | 256.213
28 | 2022-03-15 16:00 | 80.64033
29 | 2022-03-15 16:00 | 70.5
30 | 2022-03-15 16:00 | 3142.224
31 | 2022-03-15 16:00 | 1.085825
32 | 2022-03-15 16:00 | 0
33 | 2022-03-15 16:00 | 0
34 | 2022-03-15 16:00 | 30.41956
35 | 2022-03-15 16:00 | 408.3204
36 | 2022-03-15 16:00 | 0.8762136
37 | 2022-03-15 16:00 | 0.8560386
38 | 2022-03-15 16:00 | 10.11053
39 | 2022-03-15 16:00 | 18.92857
40 | 2022-03-15 16:00 | 0.9781246
41 | 2022-03-15 16:00 | 1.172525
42 | 2022-03-15 16:00 | 0.9810072
43 | 2022-03-15 16:00 | 11.7
44 | 2022-03-15 16:00 | 0.44
45 | 2022-03-15 16:00 | 0.3
46 | 2022-03-15 16:00 | 0.8
47 | 2022-03-15 16:00 | 89.1
48 | 2022-03-15 16:00 | 8.3
49 | 2022-03-15 16:00 | 25.96978
50 | 2022-03-15 16:00 | 56.78226
51 | 2022-03-15 16:00 | 2046.029
52 | 2022-03-15 16:00 | 3.891277
53 | 2022-03-15 16:00 | 1422.819
54 | 2022-03-15 16:00 | 2413.871
55 | 2022-03-15 16:00 | 435.9857
1 | 2022-03-16 | 1.329097
2 | 2022-03-16 | 0.9303679
3 | 2022-03-16 | 0.3987291
4 | 2022-03-16 | 1249.785
5 | 2022-03-16 | 179.7807
6 | 2022-03-16 | 0.556
7 | 2022-03-16 | 20.1
8 | 2022-03-16 | 42.94872
9 | 2022-03-16 | 1.106618
10 | 2022-03-16 | 1.069523
11 | 2022-03-16 | 0.99953
12 | 2022-03-16 | 0.5301334
13 | 2022-03-16 | 0.3413322
14 | 2022-03-16 | 0.6948522
15 | 2022-03-16 | 3.859647
20 | 2022-03-16 | 0.185785
21 | 2022-03-16 | 5.82479
22 | 2022-03-16 | 5.673903
23 | 2022-03-16 | 2.955547
24 | 2022-03-16 | 206.6572
25 | 2022-03-16 | 0.1659298
26 | 2022-03-16 | 319.3905
28 | 2022-03-16 | 89.00242
29 | 2022-03-16 | 71
30 | 2022-03-16 | 3116.323
31 | 2022-03-16 | 1.149496
32 | 2022-03-16 | 0
33 | 2022-03-16 | 0
34 | 2022-03-16 | 30.95727
35 | 2022-03-16 | 408.2406
36 | 2022-03-16 | 0.9031863
37 | 2022-03-16 | 0.8784047
38 | 2022-03-16 | 9.684437
39 | 2022-03-16 | 22.6087
40 | 2022-03-16 | 1.034275
41 | 2022-03-16 | 1.235296
42 | 2022-03-16 | 1.034334
43 | 2022-03-16 | 11.7
44 | 2022-03-16 | 0.44
45 | 2022-03-16 | 0.3
46 | 2022-03-16 | 0.8
47 | 2022-03-16 | 88.5
48 | 2022-03-16 | 8.3
49 | 2022-03-16 | 26.59739
50 | 2022-03-16 | 57.02195
51 | 2022-03-16 | 2067.228
52 | 2022-03-16 | 3.866957
53 | 2022-03-16 | 1456.388
54 | 2022-03-16 | 2456.568
55 | 2022-03-16 | 436.1968
1 | 2022-03-16 08:00 | 1.246869
2 | 2022-03-16 08:00 | 0.8728082
3 | 2022-03-16 08:00 | 0.3740607
4 | 2022-03-16 08:00 | 1248.031
5 | 2022-03-16 08:00 | 203.1323
6 | 2022-03-16 08:00 | 0.745
7 | 2022-03-16 08:00 | 19.5
8 | 2022-03-16 08:00 | 42.76316
9 | 2022-03-16 08:00 | 1.155194
10 | 2022-03-16 08:00 | 1.177899
11 | 2022-03-16 08:00 | 0.999647
12 | 2022-03-16 08:00 | 0.5082352
13 | 2022-03-16 08:00 | 0.3272328
14 | 2022-03-16 08:00 | 0.66615
15 | 2022-03-16 08:00 | 3.896104
20 | 2022-03-16 08:00 | 0.1689079
21 | 2022-03-16 08:00 | 4.958509
22 | 2022-03-16 08:00 | 4.896773
23 | 2022-03-16 08:00 | 2.851961
24 | 2022-03-16 08:00 | 241.6313
25 | 2022-03-16 08:00 | 0.1432031
26 | 2022-03-16 08:00 | 383.8366
28 | 2022-03-16 08:00 | 117.0486
29 | 2022-03-16 08:00 | 60
30 | 2022-03-16 08:00 | 3145.226
31 | 2022-03-16 08:00 | 1.189527
32 | 2022-03-16 08:00 | 0
33 | 2022-03-16 08:00 | 0
34 | 2022-03-16 08:00 | 27.5841
35 | 2022-03-16 08:00 | 341.6268
36 | 2022-03-16 08:00 | 0.9449311
37 | 2022-03-16 08:00 | 0.9075713
38 | 2022-03-16 08:00 | 8.854612
39 | 2022-03-16 08:00 | 24.16667
40 | 2022-03-16 08:00 | 1.029208
41 | 2022-03-16 08:00 | 1.229179
42 | 2022-03-16 08:00 | 1.029717
43 | 2022-03-16 08:00 | 11.8
44 | 2022-03-16 08:00 | 0.45
45 | 2022-03-16 08:00 | 0.3
46 | 2022-03-16 08:00 | 0.7
47 | 2022-03-16 08:00 | 88.6
48 | 2022-03-16 08:00 | 8.1
49 | 2022-03-16 08:00 | 26.47945
50 | 2022-03-16 08:00 | 56.96598
51 | 2022-03-16 08:00 | 2063.501
52 | 2022-03-16 08:00 | 3.593396
53 | 2022-03-16 08:00 | 1210.757
54 | 2022-03-16 08:00 | 2042.682
55 | 2022-03-16 08:00 | 469.5034
1 | 2022-03-16 16:00 | 1.284143
2 | 2022-03-16 16:00 | 0.8989004
3 | 2022-03-16 16:00 | 0.3852431
4 | 2022-03-16 16:00 | 1249.056
5 | 2022-03-16 16:00 | 223.0441
6 | 2022-03-16 16:00 | 0.625
7 | 2022-03-16 16:00 | 19.4
8 | 2022-03-16 16:00 | 42.35808
9 | 2022-03-16 16:00 | 1.221936
10 | 2022-03-16 16:00 | 1.115811
11 | 2022-03-16 16:00 | 0.9996875
12 | 2022-03-16 16:00 | 0.5122074
13 | 2022-03-16 16:00 | 0.3297903
14 | 2022-03-16 16:00 | 0.6713564
15 | 2022-03-16 16:00 | 3.163691
20 | 2022-03-16 16:00 | 0.2005864
21 | 2022-03-16 16:00 | 4.360043
22 | 2022-03-16 16:00 | 5.205176
23 | 2022-03-16 16:00 | 2.896123
24 | 2022-03-16 16:00 | 280.3665
25 | 2022-03-16 16:00 | 0.1522222
26 | 2022-03-16 16:00 | 448.4177
28 | 2022-03-16 16:00 | 130.5227
29 | 2022-03-16 16:00 | 64.5
30 | 2022-03-16 16:00 | 3036.443
31 | 2022-03-16 16:00 | 1.257
32 | 2022-03-16 16:00 | 0
33 | 2022-03-16 16:00 | 0
34 | 2022-03-16 16:00 | 30.1169
35 | 2022-03-16 16:00 | 407.0396
36 | 2022-03-16 16:00 | 0.9987097
37 | 2022-03-16 16:00 | 0.9575329
38 | 2022-03-16 16:00 | 7.523734
39 | 2022-03-16 16:00 | 29.41176
40 | 2022-03-16 16:00 | 1.073931
41 | 2022-03-16 16:00 | 1.28287
42 | 2022-03-16 16:00 | 1.069512
43 | 2022-03-16 16:00 | 11.7
44 | 2022-03-16 16:00 | 0.45
45 | 2022-03-16 16:00 | 0.3
46 | 2022-03-16 16:00 | 0.7
47 | 2022-03-16 16:00 | 90
48 | 2022-03-16 16:00 | 7.5
49 | 2022-03-16 16:00 | 26.64953
50 | 2022-03-16 16:00 | 57.28909
51 | 2022-03-16 16:00 | 2046.549
52 | 2022-03-16 16:00 | 3.86614
53 | 2022-03-16 16:00 | 1341.877
54 | 2022-03-16 16:00 | 2253.511
55 | 2022-03-16 16:00 | 434.3796
1 | 2022-03-17 | 1.335095
2 | 2022-03-17 | 0.9345667
3 | 2022-03-17 | 0.4005286
4 | 2022-03-17 | 1250.84
5 | 2022-03-17 | 221.818
6 | 2022-03-17 | 0.6925
7 | 2022-03-17 | 19
8 | 2022-03-17 | 42.1286
9 | 2022-03-17 | 1.224516
10 | 2022-03-17 | 1.129391
11 | 2022-03-17 | 0.999682
12 | 2022-03-17 | 0.5360272
13 | 2022-03-17 | 0.345127
14 | 2022-03-17 | 0.7025773
15 | 2022-03-17 | 3.185171
20 | 2022-03-17 | 0.2024755
21 | 2022-03-17 | 4.510585
22 | 2022-03-17 | 5.367222
23 | 2022-03-17 | 2.94671
24 | 2022-03-17 | 325.4777
25 | 2022-03-17 | 0.1569611
26 | 2022-03-17 | 528.7884
28 | 2022-03-17 | 125.2331
29 | 2022-03-17 | 67
30 | 2022-03-17 | 3117.986
31 | 2022-03-17 | 1.467319
32 | 2022-03-17 | 0
33 | 2022-03-17 | 0
34 | 2022-03-17 | 30.31161
35 | 2022-03-17 | 408.3275
36 | 2022-03-17 | 0.9948387
37 | 2022-03-17 | 0.9528112
38 | 2022-03-17 | 7.695755
39 | 2022-03-17 | 39.69231
40 | 2022-03-17 | 1.016021
41 | 2022-03-17 | 1.229911
42 | 2022-03-17 | 1.026813
43 | 2022-03-17 | 11.7
44 | 2022-03-17 | 0.45
45 | 2022-03-17 | 0.3
46 | 2022-03-17 | 0.7
47 | 2022-03-17 | 90.1
48 | 2022-03-17 | 7.3
49 | 2022-03-17 | 26.26155
50 | 2022-03-17 | 57.14272
51 | 2022-03-17 | 2051.039
52 | 2022-03-17 | 3.785416
53 | 2022-03-17 | 1366.841
54 | 2022-03-17 | 2298.436
55 | 2022-03-17 | 444.2226
1 | 2022-03-17 08:00 | 1.315784
2 | 2022-03-17 08:00 | 0.9210488
3 | 2022-03-17 08:00 | 0.3947352
4 | 2022-03-17 08:00 | 1250.704
5 | 2022-03-17 08:00 | 218.2288
6 | 2022-03-17 08:00 | 0.865
7 | 2022-03-17 08:00 | 17.6
8 | 2022-03-17 08:00 | 40.36697
9 | 2022-03-17 08:00 | 1.248072
10 | 2022-03-17 08:00 | 1.109245
11 | 2022-03-17 08:00 | 0.9996724
12 | 2022-03-17 08:00 | 0.5275233
13 | 2022-03-17 08:00 | 0.3396516
14 | 2022-03-17 08:00 | 0.6914311
15 | 2022-03-17 08:00 | 2.724497
20 | 2022-03-17 08:00 | 0.2327925
21 | 2022-03-17 08:00 | 4.107905
22 | 2022-03-17 08:00 | 5.272449
23 | 2022-03-17 08:00 | 2.920397
24 | 2022-03-17 08:00 | 307.2719
25 | 2022-03-17 08:00 | 0.1541895
26 | 2022-03-17 08:00 | 465.1432
28 | 2022-03-17 08:00 | 87.37679
29 | 2022-03-17 08:00 | 66
30 | 2022-03-17 08:00 | 2983.637
31 | 2022-03-17 08:00 | 1.408026
32 | 2022-03-17 08:00 | 0
33 | 2022-03-17 08:00 | 0
34 | 2022-03-17 08:00 | 31.07033
35 | 2022-03-17 08:00 | 408.3224
36 | 2022-03-17 08:00 | 1.025707
37 | 2022-03-17 08:00 | 0.9867886
38 | 2022-03-17 08:00 | 6.832402
39 | 2022-03-17 08:00 | 48.21429
40 | 2022-03-17 08:00 | 1.011754
41 | 2022-03-17 08:00 | 1.223899
42 | 2022-03-17 08:00 | 1.0212
43 | 2022-03-17 08:00 | 11.4
44 | 2022-03-17 08:00 | 0.46
45 | 2022-03-17 08:00 | 0.3
46 | 2022-03-17 08:00 | 0.7
47 | 2022-03-17 08:00 | 89.7
48 | 2022-03-17 08:00 | 7.5
49 | 2022-03-17 08:00 | 24.27814
50 | 2022-03-17 08:00 | 56.75057
51 | 2022-03-17 08:00 | 2054.996
52 | 2022-03-17 08:00 | 3.82994
53 | 2022-03-17 08:00 | 1342.029
54 | 2022-03-17 08:00 | 2266.57
55 | 2022-03-17 08:00 | 440.9765
1 | 2022-03-17 16:00 | 1.359241
2 | 2022-03-17 16:00 | 0.9514688
3 | 2022-03-17 16:00 | 0.4077724
4 | 2022-03-17 16:00 | 1249.833
5 | 2022-03-17 16:00 | 212.3935
6 | 2022-03-17 16:00 | 0.9025
7 | 2022-03-17 16:00 | 17.7
8 | 2022-03-17 16:00 | 40.22728
9 | 2022-03-17 16:00 | 1.223634
10 | 2022-03-17 16:00 | 1.049631
11 | 2022-03-17 16:00 | 0.9996632
12 | 2022-03-17 16:00 | 0.5389192
13 | 2022-03-17 16:00 | 0.346989
14 | 2022-03-17 16:00 | 0.7063678
15 | 2022-03-17 16:00 | 3.052235
20 | 2022-03-17 16:00 | 0.2151975
21 | 2022-03-17 16:00 | 4.613447
22 | 2022-03-17 16:00 | 5.089996
23 | 2022-03-17 16:00 | 2.962981
24 | 2022-03-17 16:00 | 277.7141
25 | 2022-03-17 16:00 | 0.1488538
26 | 2022-03-17 16:00 | 368.3333
28 | 2022-03-17 16:00 | 100.8844
29 | 2022-03-17 16:00 | 64.5
30 | 2022-03-17 16:00 | 2895.11
31 | 2022-03-17 16:00 | 1.307545
32 | 2022-03-17 16:00 | 0
33 | 2022-03-17 16:00 | 0
34 | 2022-03-17 16:00 | 30.12004
35 | 2022-03-17 16:00 | 406.5547
36 | 2022-03-17 16:00 | 0.9936467
37 | 2022-03-17 16:00 | 0.963
38 | 2022-03-17 16:00 | 7.665682
39 | 2022-03-17 16:00 | 46.33333
40 | 2022-03-17 16:00 | 1.015054
41 | 2022-03-17 16:00 | 1.226122
42 | 2022-03-17 16:00 | 1.02249
43 | 2022-03-17 16:00 | 11.7
44 | 2022-03-17 16:00 | 0.46
45 | 2022-03-17 16:00 | 0.3
46 | 2022-03-17 16:00 | 0.8
47 | 2022-03-17 16:00 | 89.8
48 | 2022-03-17 16:00 | 7.4
49 | 2022-03-17 16:00 | 23.97716
50 | 2022-03-17 16:00 | 56.65657
51 | 2022-03-17 16:00 | 2015.845
52 | 2022-03-17 16:00 | 3.984564
53 | 2022-03-17 16:00 | 1320.338
54 | 2022-03-17 16:00 | 2230.527
55 | 2022-03-17 16:00 | 423.9763
1 | 2022-03-18 | 1.364027
2 | 2022-03-18 | 0.9548187
3 | 2022-03-18 | 0.409208
4 | 2022-03-18 | 1249.482
5 | 2022-03-18 | 215.1113
6 | 2022-03-18 | 0.702
7 | 2022-03-18 | 17.8
8 | 2022-03-18 | 41.10854
9 | 2022-03-18 | 1.216112
10 | 2022-03-18 | 1.156054
11 | 2022-03-18 | 0.9996642
12 | 2022-03-18 | 0.5397437
13 | 2022-03-18 | 0.3475199
14 | 2022-03-18 | 0.7074485
15 | 2022-03-18 | 3.149412
20 | 2022-03-18 | 0.208467
21 | 2022-03-18 | 4.656814
22 | 2022-03-18 | 5.037506
23 | 2022-03-18 | 2.973449
24 | 2022-03-18 | 301.595
25 | 2022-03-18 | 0.1473188
26 | 2022-03-18 | 558.701
28 | 2022-03-18 | 125.0313
29 | 2022-03-18 | 63.5
30 | 2022-03-18 | 2933.766
31 | 2022-03-18 | 1.402042
32 | 2022-03-18 | 0
33 | 2022-03-18 | 0
34 | 2022-03-18 | 29.89108
35 | 2022-03-18 | 397.356
36 | 2022-03-18 | 0.9872123
37 | 2022-03-18 | 0.9577039
38 | 2022-03-18 | 7.806227
39 | 2022-03-18 | 44.28571
40 | 2022-03-18 | 1.084882
41 | 2022-03-18 | 1.264785
42 | 2022-03-18 | 1.093307
43 | 2022-03-18 | 11.7
44 | 2022-03-18 | 0.46
45 | 2022-03-18 | 0.3
46 | 2022-03-18 | 0.8
47 | 2022-03-18 | 89.6
48 | 2022-03-18 | 7.6
49 | 2022-03-18 | 25.06857
50 | 2022-03-18 | 54.77861
51 | 2022-03-18 | 2020.543
52 | 2022-03-18 | 3.99663
53 | 2022-03-18 | 1263.379
54 | 2022-03-18 | 2213.253
55 | 2022-03-18 | 438.3323
1 | 2022-03-18 08:00 | 1.407392
2 | 2022-03-18 08:00 | 0.9851745
3 | 2022-03-18 08:00 | 0.4222176
4 | 2022-03-18 08:00 | 1250.516
5 | 2022-03-18 08:00 | 191.9841
6 | 2022-03-18 08:00 | 0.7495
7 | 2022-03-18 08:00 | 18.9
8 | 2022-03-18 08:00 | 41.81416
9 | 2022-03-18 08:00 | 1.21656
10 | 2022-03-18 08:00 | 1.15662
11 | 2022-03-18 08:00 | 0.9995806
12 | 2022-03-18 08:00 | 0.5613695
13 | 2022-03-18 08:00 | 0.3614439
14 | 2022-03-18 08:00 | 0.7357937
15 | 2022-03-18 08:00 | 3.076173
20 | 2022-03-18 08:00 | 0.2145416
21 | 2022-03-18 08:00 | 4.670427
22 | 2022-03-18 08:00 | 5.421469
23 | 2022-03-18 08:00 | 3.017648
24 | 2022-03-18 08:00 | 312.874
25 | 2022-03-18 08:00 | 0.1585475
26 | 2022-03-18 08:00 | 593.492
28 | 2022-03-18 08:00 | 100.7079
29 | 2022-03-18 08:00 | 68.5
30 | 2022-03-18 08:00 | 3106.497
31 | 2022-03-18 08:00 | 1.629687
32 | 2022-03-18 08:00 | 0
33 | 2022-03-18 08:00 | 0
34 | 2022-03-18 08:00 | 30.49917
35 | 2022-03-18 08:00 | 407.5224
36 | 2022-03-18 08:00 | 0.988535
37 | 2022-03-18 08:00 | 0.9646465
38 | 2022-03-18 08:00 | 7.7466
39 | 2022-03-18 08:00 | 42.75862
40 | 2022-03-18 08:00 | 1.0705
41 | 2022-03-18 08:00 | 1.2481
42 | 2022-03-18 08:00 | 1.080331
43 | 2022-03-18 08:00 | 11.5
44 | 2022-03-18 08:00 | 0.46
45 | 2022-03-18 08:00 | 0.3
46 | 2022-03-18 08:00 | 0.6
47 | 2022-03-18 08:00 | 89.5
48 | 2022-03-18 08:00 | 7.6
49 | 2022-03-18 08:00 | 25.46293
50 | 2022-03-18 08:00 | 54.75838
51 | 2022-03-18 08:00 | 2047.305
52 | 2022-03-18 08:00 | 3.882102
53 | 2022-03-18 08:00 | 1341.601
54 | 2022-03-18 08:00 | 2349.129
55 | 2022-03-18 08:00 | 451.0416
1 | 2022-03-18 16:00 | 1.381448
2 | 2022-03-18 16:00 | 0.9670132
3 | 2022-03-18 16:00 | 0.4144343
4 | 2022-03-18 16:00 | 1250.27
5 | 2022-03-18 16:00 | 192.6863
6 | 2022-03-18 16:00 | 0.6525
7 | 2022-03-18 16:00 | 19.2
8 | 2022-03-18 16:00 | 42.01313
9 | 2022-03-18 16:00 | 1.219794
10 | 2022-03-18 16:00 | 1.208944
11 | 2022-03-18 16:00 | 0.9995922
12 | 2022-03-18 16:00 | 0.5523894
13 | 2022-03-18 16:00 | 0.355662
14 | 2022-03-18 16:00 | 0.7240235
15 | 2022-03-18 16:00 | 3.198318
20 | 2022-03-18 16:00 | 0.2060208
21 | 2022-03-18 16:00 | 4.713259
22 | 2022-03-18 16:00 | 5.315102
23 | 2022-03-18 16:00 | 2.994648
24 | 2022-03-18 16:00 | 315.0361
25 | 2022-03-18 16:00 | 0.1554369
26 | 2022-03-18 16:00 | 604.6152
28 | 2022-03-18 16:00 | 98.88945
29 | 2022-03-18 16:00 | 66
30 | 2022-03-18 16:00 | 3154.034
31 | 2022-03-18 16:00 | 1.634969
32 | 2022-03-18 16:00 | 0
33 | 2022-03-18 16:00 | 0
34 | 2022-03-18 16:00 | 29.96255
35 | 2022-03-18 16:00 | 408.1287
36 | 2022-03-18 16:00 | 0.9858612
37 | 2022-03-18 16:00 | 0.9509018
38 | 2022-03-18 16:00 | 7.911578
39 | 2022-03-18 16:00 | 39.70588
40 | 2022-03-18 16:00 | 1.071715
41 | 2022-03-18 16:00 | 1.249456
42 | 2022-03-18 16:00 | 1.081277
43 | 2022-03-18 16:00 | 11.5
44 | 2022-03-18 16:00 | 0.46
45 | 2022-03-18 16:00 | 0.3
46 | 2022-03-18 16:00 | 0.7
47 | 2022-03-18 16:00 | 89.8
48 | 2022-03-18 16:00 | 7.5
49 | 2022-03-18 16:00 | 25.26291
50 | 2022-03-18 16:00 | 54.72536
51 | 2022-03-18 16:00 | 2018.766
52 | 2022-03-18 16:00 | 3.851739
53 | 2022-03-18 16:00 | 1307.768
54 | 2022-03-18 16:00 | 2293.631
55 | 2022-03-18 16:00 | 455.3403
1 | 2022-03-19 | 1.340226
2 | 2022-03-19 | 0.9381585
3 | 2022-03-19 | 0.4020679
4 | 2022-03-19 | 1250.572
5 | 2022-03-19 | 221.7206
6 | 2022-03-19 | 0.732
7 | 2022-03-19 | 19.2
8 | 2022-03-19 | 43.34086
9 | 2022-03-19 | 1.115713
10 | 2022-03-19 | 1.140695
11 | 2022-03-19 | 0.9996911
12 | 2022-03-19 | 0.5338978
13 | 2022-03-19 | 0.3437559
14 | 2022-03-19 | 0.6997862
15 | 2022-03-19 | 3.620661
20 | 2022-03-19 | 0.2008711
21 | 2022-03-19 | 5.926633
22 | 2022-03-19 | 5.023929
23 | 2022-03-19 | 2.954064
24 | 2022-03-19 | 341.7727
25 | 2022-03-19 | 0.1469217
26 | 2022-03-19 | 594.1415
28 | 2022-03-19 | 110.4247
29 | 2022-03-19 | 63
30 | 2022-03-19 | 3001.206
31 | 2022-03-19 | 1.541456
32 | 2022-03-19 | 0
33 | 2022-03-19 | 0
34 | 2022-03-19 | 29.77785
35 | 2022-03-19 | 408.2285
36 | 2022-03-19 | 0.90743
37 | 2022-03-19 | 0.9006883
38 | 2022-03-19 | 9.547295
39 | 2022-03-19 | 31.98925
40 | 2022-03-19 | 1.002179
41 | 2022-03-19 | 1.207046
42 | 2022-03-19 | 1.010826
43 | 2022-03-19 | 11.5
44 | 2022-03-19 | 0.46
45 | 2022-03-19 | 0.3
46 | 2022-03-19 | 0.7
47 | 2022-03-19 | 89.5
48 | 2022-03-19 | 7.4
49 | 2022-03-19 | 25.50374
50 | 2022-03-19 | 56.64886
51 | 2022-03-19 | 2005.866
52 | 2022-03-19 | 3.898669
53 | 2022-03-19 | 1286.504
54 | 2022-03-19 | 2181.551
55 | 2022-03-19 | 434.9487
1 | 2022-03-19 08:00 | 1.357444
2 | 2022-03-19 08:00 | 0.9502105
3 | 2022-03-19 08:00 | 0.4072331
4 | 2022-03-19 08:00 | 1251.117
5 | 2022-03-19 08:00 | 215.8937
6 | 2022-03-19 08:00 | 0.845
7 | 2022-03-19 08:00 | 20.6
8 | 2022-03-19 08:00 | 43.5518
9 | 2022-03-19 08:00 | 1.134236
10 | 2022-03-19 08:00 | 1.059089
11 | 2022-03-19 08:00 | 0.9996685
12 | 2022-03-19 08:00 | 0.5388124
13 | 2022-03-19 08:00 | 0.3469203
14 | 2022-03-19 08:00 | 0.7062278
15 | 2022-03-19 08:00 | 3.720675
20 | 2022-03-19 08:00 | 0.1885811
21 | 2022-03-19 08:00 | 5.544001
22 | 2022-03-19 08:00 | 5.304444
23 | 2022-03-19 08:00 | 2.977744
24 | 2022-03-19 08:00 | 371.4742
25 | 2022-03-19 08:00 | 0.1551252
26 | 2022-03-19 08:00 | 540.4858
28 | 2022-03-19 08:00 | 104.759
29 | 2022-03-19 08:00 | 66
30 | 2022-03-19 08:00 | 3022.719
31 | 2022-03-19 08:00 | 1.720635
32 | 2022-03-19 08:00 | 0
33 | 2022-03-19 08:00 | 0
34 | 2022-03-19 08:00 | 29.95208
35 | 2022-03-19 08:00 | 408.3124
36 | 2022-03-19 08:00 | 0.9224138
37 | 2022-03-19 08:00 | 0.9047151
38 | 2022-03-19 08:00 | 9.264676
39 | 2022-03-19 08:00 | 32.5
40 | 2022-03-19 08:00 | 1.026376
41 | 2022-03-19 08:00 | 1.235903
42 | 2022-03-19 08:00 | 1.031678
43 | 2022-03-19 08:00 | 11.7
44 | 2022-03-19 08:00 | 0.44
45 | 2022-03-19 08:00 | 0.3
46 | 2022-03-19 08:00 | 0.7
47 | 2022-03-19 08:00 | 89.6
48 | 2022-03-19 08:00 | 7.5
49 | 2022-03-19 08:00 | 24.54239
50 | 2022-03-19 08:00 | 56.6398
51 | 2022-03-19 08:00 | 2022.037
52 | 2022-03-19 08:00 | 3.961017
53 | 2022-03-19 08:00 | 1367.945
54 | 2022-03-19 08:00 | 2319.122
55 | 2022-03-19 08:00 | 428.0045
1 | 2022-03-19 16:00 | 1.362504
2 | 2022-03-19 16:00 | 0.9537531
3 | 2022-03-19 16:00 | 0.4087513
4 | 2022-03-19 16:00 | 1251.243
5 | 2022-03-19 16:00 | 212.1395
6 | 2022-03-19 16:00 | 0.7625
7 | 2022-03-19 16:00 | 20.2
8 | 2022-03-19 16:00 | 45.08929
9 | 2022-03-19 16:00 | 1.191816
10 | 2022-03-19 16:00 | 1.075272
11 | 2022-03-19 16:00 | 0.9996538
12 | 2022-03-19 16:00 | 0.5417917
13 | 2022-03-19 16:00 | 0.3488385
14 | 2022-03-19 16:00 | 0.7101328
15 | 2022-03-19 16:00 | 3.477329
20 | 2022-03-19 16:00 | 0.1872925
21 | 2022-03-19 16:00 | 4.721632
22 | 2022-03-19 16:00 | 5.400743
23 | 2022-03-19 16:00 | 2.985621
24 | 2022-03-19 16:00 | 316.8733
25 | 2022-03-19 16:00 | 0.1579414
26 | 2022-03-19 16:00 | 477.8147
28 | 2022-03-19 16:00 | 107.9916
29 | 2022-03-19 16:00 | 68.5
30 | 2022-03-19 16:00 | 3091.811
31 | 2022-03-19 16:00 | 1.493702
32 | 2022-03-19 16:00 | 0
33 | 2022-03-19 16:00 | 0
34 | 2022-03-19 16:00 | 29.92283
35 | 2022-03-19 16:00 | 408.319
36 | 2022-03-19 16:00 | 0.9705882
37 | 2022-03-19 16:00 | 0.93857
38 | 2022-03-19 16:00 | 8.198961
39 | 2022-03-19 16:00 | 30.37037
40 | 2022-03-19 16:00 | 0.9879012
41 | 2022-03-19 16:00 | 1.193391
42 | 2022-03-19 16:00 | 1.000776
43 | 2022-03-19 16:00 | 11.6
44 | 2022-03-19 16:00 | 0.44
45 | 2022-03-19 16:00 | 0.3
46 | 2022-03-19 16:00 | 0.6
47 | 2022-03-19 16:00 | 89.4
48 | 2022-03-19 16:00 | 7.7
49 | 2022-03-19 16:00 | 25.04304
50 | 2022-03-19 16:00 | 56.60497
51 | 2022-03-19 16:00 | 2025.47
52 | 2022-03-19 16:00 | 3.929488
53 | 2022-03-19 16:00 | 1387.321
54 | 2022-03-19 16:00 | 2353.189
55 | 2022-03-19 16:00 | 431.6622
1 | 2022-03-20 | 1.367125
2 | 2022-03-20 | 0.9569877
3 | 2022-03-20 | 0.4101376
4 | 2022-03-20 | 1250.945
5 | 2022-03-20 | 218.2905
6 | 2022-03-20 | 0.614
7 | 2022-03-20 | 20
8 | 2022-03-20 | 44.24779
9 | 2022-03-20 | 1.181242
10 | 2022-03-20 | 1.055735
11 | 2022-03-20 | 0.9996775
12 | 2022-03-20 | 0.5429146
13 | 2022-03-20 | 0.3495615
14 | 2022-03-20 | 0.7116047
15 | 2022-03-20 | 3.673291
20 | 2022-03-20 | 0.180119
21 | 2022-03-20 | 4.936875
22 | 2022-03-20 | 5.188869
23 | 2022-03-20 | 2.99406
24 | 2022-03-20 | 318.2979
25 | 2022-03-20 | 0.1517453
26 | 2022-03-20 | 463.15
28 | 2022-03-20 | 116.2829
29 | 2022-03-20 | 65.5
30 | 2022-03-20 | 2984.426
31 | 2022-03-20 | 1.458139
32 | 2022-03-20 | 0
33 | 2022-03-20 | 0
34 | 2022-03-20 | 29.46936
35 | 2022-03-20 | 387.307
36 | 2022-03-20 | 0.9581749
37 | 2022-03-20 | 0.9191322
38 | 2022-03-20 | 8.610167
39 | 2022-03-20 | 43.49315
40 | 2022-03-20 | 0.9944813
41 | 2022-03-20 | 1.206624
42 | 2022-03-20 | 1.017254
43 | 2022-03-20 | 11.6
44 | 2022-03-20 | 0.44
45 | 2022-03-20 | 0.3
46 | 2022-03-20 | 0.6
47 | 2022-03-20 | 89.5
48 | 2022-03-20 | 7.6
49 | 2022-03-20 | 25.20034
50 | 2022-03-20 | 56.72956
51 | 2022-03-20 | 2041.951
52 | 2022-03-20 | 3.945252
53 | 2022-03-20 | 1337.094
54 | 2022-03-20 | 2265.684
55 | 2022-03-20 | 429.4995
1 | 2022-03-20 08:00 | 1.296957
2 | 2022-03-20 08:00 | 0.9078702
3 | 2022-03-20 08:00 | 0.3890872
4 | 2022-03-20 08:00 | 1250.073
5 | 2022-03-20 08:00 | 195.5326
6 | 2022-03-20 08:00 | 0.4175
7 | 2022-03-20 08:00 | 19
8 | 2022-03-20 08:00 | 42.98642
9 | 2022-03-20 08:00 | 1.203046
10 | 2022-03-20 08:00 | 1.188767
11 | 2022-03-20 08:00 | 0.9995861
12 | 2022-03-20 08:00 | 0.5243312
13 | 2022-03-20 08:00 | 0.3375964
14 | 2022-03-20 08:00 | 0.6872472
15 | 2022-03-20 08:00 | 3.200679
20 | 2022-03-20 08:00 | 0.2087927
21 | 2022-03-20 08:00 | 4.849893
22 | 2022-03-20 08:00 | 5.494452
23 | 2022-03-20 08:00 | 2.921802
24 | 2022-03-20 08:00 | 265.2533
25 | 2022-03-20 08:00 | 0.1606818
26 | 2022-03-20 08:00 | 371.4572
28 | 2022-03-20 08:00 | 93.32108
29 | 2022-03-20 08:00 | 68.5
30 | 2022-03-20 08:00 | 3260.732
31 | 2022-03-20 08:00 | 1.356568
32 | 2022-03-20 08:00 | 0
33 | 2022-03-20 08:00 | 0
34 | 2022-03-20 08:00 | 29.88938
35 | 2022-03-20 08:00 | 398.4061
36 | 2022-03-20 08:00 | 0.9758883
37 | 2022-03-20 08:00 | 0.9566095
38 | 2022-03-20 08:00 | 8.050572
39 | 2022-03-20 08:00 | 41.26984
40 | 2022-03-20 08:00 | 1.050376
41 | 2022-03-20 08:00 | 1.27479
42 | 2022-03-20 08:00 | 1.068413
43 | 2022-03-20 08:00 | 11.6
44 | 2022-03-20 08:00 | 0.44
45 | 2022-03-20 08:00 | 0.3
46 | 2022-03-20 08:00 | 0.7
47 | 2022-03-20 08:00 | 89.2
48 | 2022-03-20 08:00 | 7.8
49 | 2022-03-20 08:00 | 25.48558
50 | 2022-03-20 08:00 | 57.16882
51 | 2022-03-20 08:00 | 2045.059
52 | 2022-03-20 08:00 | 3.706849
53 | 2022-03-20 08:00 | 1379.329
54 | 2022-03-20 08:00 | 2326.39
55 | 2022-03-20 08:00 | 454.9982
1 | 2022-03-20 16:00 | 1.323328
2 | 2022-03-20 16:00 | 0.9263294
3 | 2022-03-20 16:00 | 0.3969983
4 | 2022-03-20 16:00 | 1250.57
5 | 2022-03-20 16:00 | 212.2479
6 | 2022-03-20 16:00 | 0.71
7 | 2022-03-20 16:00 | 18.6
8 | 2022-03-20 16:00 | 42.66055
9 | 2022-03-20 16:00 | 1.212739
10 | 2022-03-20 16:00 | 1.088695
11 | 2022-03-20 16:00 | 0.9996476
12 | 2022-03-20 16:00 | 0.5269855
13 | 2022-03-20 16:00 | 0.3393054
14 | 2022-03-20 16:00 | 0.6907263
15 | 2022-03-20 16:00 | 3.11432
20 | 2022-03-20 16:00 | 0.2135086
21 | 2022-03-20 16:00 | 4.761041
22 | 2022-03-20 16:00 | 5.273022
23 | 2022-03-20 16:00 | 2.95251
24 | 2022-03-20 16:00 | 296.5707
25 | 2022-03-20 16:00 | 0.1542063
26 | 2022-03-20 16:00 | 477.5374
28 | 2022-03-20 16:00 | 105.0089
29 | 2022-03-20 16:00 | 66.5
30 | 2022-03-20 16:00 | 3022.372
31 | 2022-03-20 16:00 | 1.397285
32 | 2022-03-20 16:00 | 0
33 | 2022-03-20 16:00 | 0
34 | 2022-03-20 16:00 | 30.09485
35 | 2022-03-20 16:00 | 406.0937
36 | 2022-03-20 16:00 | 0.9834395
37 | 2022-03-20 16:00 | 0.9616162
38 | 2022-03-20 16:00 | 7.875361
39 | 2022-03-20 16:00 | 41.96721
40 | 2022-03-20 16:00 | 1.011742
41 | 2022-03-20 16:00 | 1.227496
42 | 2022-03-20 16:00 | 1.032782
43 | 2022-03-20 16:00 | 11.7
44 | 2022-03-20 16:00 | 0.44
45 | 2022-03-20 16:00 | 0.3
46 | 2022-03-20 16:00 | 0.8
47 | 2022-03-20 16:00 | 89.4
48 | 2022-03-20 16:00 | 7.6
49 | 2022-03-20 16:00 | 24.94211
50 | 2022-03-20 16:00 | 56.80455
51 | 2022-03-20 16:00 | 2030.004
52 | 2022-03-20 16:00 | 3.910975
53 | 2022-03-20 16:00 | 1355.838
54 | 2022-03-20 16:00 | 2291.971
55 | 2022-03-20 16:00 | 432.2314
1 | 2022-03-21 | 1.372338
2 | 2022-03-21 | 0.9606364
3 | 2022-03-21 | 0.4117013
4 | 2022-03-21 | 1251.177
5 | 2022-03-21 | 213.412
6 | 2022-03-21 | 0.677
7 | 2022-03-21 | 18.8
8 | 2022-03-21 | 41.31868
9 | 2022-03-21 | 1.137672
10 | 2022-03-21 | 1.076655
11 | 2022-03-21 | 0.9996637
12 | 2022-03-21 | 0.5485795
13 | 2022-03-21 | 0.3532089
14 | 2022-03-21 | 0.7190297
15 | 2022-03-21 | 3.61341
20 | 2022-03-21 | 0.1978594
21 | 2022-03-21 | 5.722342
22 | 2022-03-21 | 5.313451
23 | 2022-03-21 | 3.006005
24 | 2022-03-21 | 298.5347
25 | 2022-03-21 | 0.1553886
26 | 2022-03-21 | 463.9039
28 | 2022-03-21 | 102.7708
29 | 2022-03-21 | 66
30 | 2022-03-21 | 2990.643
31 | 2022-03-21 | 1.398865
32 | 2022-03-21 | 0
33 | 2022-03-21 | 0
34 | 2022-03-21 | 30.71711
35 | 2022-03-21 | 407.4827
36 | 2022-03-21 | 0.9173967
37 | 2022-03-21 | 0.9053785
38 | 2022-03-21 | 9.335752
39 | 2022-03-21 | 28.09524
40 | 2022-03-21 | 1.009821
41 | 2022-03-21 | 1.235103
42 | 2022-03-21 | 1.028067
43 | 2022-03-21 | 11.7
44 | 2022-03-21 | 0.44
45 | 2022-03-21 | 0.3
46 | 2022-03-21 | 0.8
47 | 2022-03-21 | 89.6
48 | 2022-03-21 | 7.8
49 | 2022-03-21 | 24.5511
50 | 2022-03-21 | 57.56582
51 | 2022-03-21 | 2047.751
52 | 2022-03-21 | 3.865334
53 | 2022-03-21 | 1376.953
54 | 2022-03-21 | 2295.282
55 | 2022-03-21 | 431.2508
1 | 2022-03-21 08:00 | 1.315141
2 | 2022-03-21 08:00 | 0.9205986
3 | 2022-03-21 08:00 | 0.3945422
4 | 2022-03-21 08:00 | 1250.889
5 | 2022-03-21 08:00 | 228.2317
6 | 2022-03-21 08:00 | 0.6525
7 | 2022-03-21 08:00 | 18.7
8 | 2022-03-21 08:00 | 40.74074
9 | 2022-03-21 08:00 | 1.126536
10 | 2022-03-21 08:00 | 1.080537
11 | 2022-03-21 08:00 | 0.9996978
12 | 2022-03-21 08:00 | 0.5240472
13 | 2022-03-21 08:00 | 0.3374135
14 | 2022-03-21 08:00 | 0.6868749
15 | 2022-03-21 08:00 | 3.764795
20 | 2022-03-21 08:00 | 0.1871775
21 | 2022-03-21 08:00 | 5.603989
22 | 2022-03-21 08:00 | 5.154381
23 | 2022-03-21 08:00 | 2.945788
24 | 2022-03-21 08:00 | 309.9037
25 | 2022-03-21 08:00 | 0.1507367
26 | 2022-03-21 08:00 | 464.4261
28 | 2022-03-21 08:00 | 113.2766
29 | 2022-03-21 08:00 | 64.5
30 | 2022-03-21 08:00 | 3005.853
31 | 2022-03-21 08:00 | 1.357847
32 | 2022-03-21 08:00 | 0
33 | 2022-03-21 08:00 | 0
34 | 2022-03-21 08:00 | 29.92526
35 | 2022-03-21 08:00 | 408.2757
36 | 2022-03-21 08:00 | 0.9176904
37 | 2022-03-21 08:00 | 0.8990196
38 | 2022-03-21 08:00 | 9.368783
39 | 2022-03-21 08:00 | 32.10526
40 | 2022-03-21 08:00 | 0.9926235
41 | 2022-03-21 08:00 | 1.214628
42 | 2022-03-21 08:00 | 1.013401
43 | 2022-03-21 08:00 | 11.4
44 | 2022-03-21 08:00 | 0.43
45 | 2022-03-21 08:00 | 0.3
46 | 2022-03-21 08:00 | 0.7
47 | 2022-03-21 08:00 | 89.4
48 | 2022-03-21 08:00 | 7.7
49 | 2022-03-21 08:00 | 25.13118
50 | 2022-03-21 08:00 | 57.56172
51 | 2022-03-21 08:00 | 2009.708
52 | 2022-03-21 08:00 | 3.900087
53 | 2022-03-21 08:00 | 1340.902
54 | 2022-03-21 08:00 | 2237.754
55 | 2022-03-21 08:00 | 427.8989
1 | 2022-03-21 16:00 | 1.314627
2 | 2022-03-21 16:00 | 0.920239
3 | 2022-03-21 16:00 | 0.3943881
4 | 2022-03-21 16:00 | 1250.424
5 | 2022-03-21 16:00 | 230.3905
6 | 2022-03-21 16:00 | 0.5925
7 | 2022-03-21 16:00 | 18
8 | 2022-03-21 16:00 | 41.37931
9 | 2022-03-21 16:00 | 1.180892
10 | 2022-03-21 16:00 | 1.174698
11 | 2022-03-21 16:00 | 0.9997187
12 | 2022-03-21 16:00 | 0.5310959
13 | 2022-03-21 16:00 | 0.3419519
14 | 2022-03-21 16:00 | 0.6961138
15 | 2022-03-21 16:00 | 3.475873
20 | 2022-03-21 16:00 | 0.1943933
21 | 2022-03-21 16:00 | 5.070252
22 | 2022-03-21 16:00 | 5.060302
23 | 2022-03-21 16:00 | 2.949935
24 | 2022-03-21 16:00 | 313.3578
25 | 2022-03-21 16:00 | 0.1479854
26 | 2022-03-21 16:00 | 415.4968
28 | 2022-03-21 16:00 | 118.9394
29 | 2022-03-21 16:00 | 64
30 | 2022-03-21 16:00 | 3042.046
31 | 2022-03-21 16:00 | 1.360116
32 | 2022-03-21 16:00 | 0
33 | 2022-03-21 16:00 | 0
34 | 2022-03-21 16:00 | 30.27801
35 | 2022-03-21 16:00 | 406.9352
36 | 2022-03-21 16:00 | 0.955414
37 | 2022-03-21 16:00 | 0.9344758
38 | 2022-03-21 16:00 | 8.546125
39 | 2022-03-21 16:00 | 32.16216
40 | 2022-03-21 16:00 | 1.009036
41 | 2022-03-21 16:00 | 1.235142
42 | 2022-03-21 16:00 | 1.028847
43 | 2022-03-21 16:00 | 11.6
44 | 2022-03-21 16:00 | 0.43
45 | 2022-03-21 16:00 | 0.3
46 | 2022-03-21 16:00 | 0.8
47 | 2022-03-21 16:00 | 89
48 | 2022-03-21 16:00 | 7.5
49 | 2022-03-21 16:00 | 25.80117
50 | 2022-03-21 16:00 | 57.79395
51 | 2022-03-21 16:00 | 2032.542
52 | 2022-03-21 16:00 | 3.711909
53 | 2022-03-21 16:00 | 1290.401
54 | 2022-03-21 16:00 | 2144.717
55 | 2022-03-21 16:00 | 447.7627
1 | 2022-03-22 | 1.310984
2 | 2022-03-22 | 0.917689
3 | 2022-03-22 | 0.3932953
4 | 2022-03-22 | 1250.113
5 | 2022-03-22 | 225.9258
6 | 2022-03-22 | 0.599
7 | 2022-03-22 | 19
8 | 2022-03-22 | 42.69663
9 | 2022-03-22 | 1.22165
10 | 2022-03-22 | 1.205535
11 | 2022-03-22 | 0.9997019
12 | 2022-03-22 | 0.5312331
13 | 2022-03-22 | 0.3420402
14 | 2022-03-22 | 0.6962936
15 | 2022-03-22 | 3.124378
20 | 2022-03-22 | 0.2074151
21 | 2022-03-22 | 4.525071
22 | 2022-03-22 | 4.986081
23 | 2022-03-22 | 2.935333
24 | 2022-03-22 | 346.6988
25 | 2022-03-22 | 0.1458149
26 | 2022-03-22 | 420.3197
28 | 2022-03-22 | 104.2271
29 | 2022-03-22 | 62
30 | 2022-03-22 | 3040.085
31 | 2022-03-22 | 1.534569
32 | 2022-03-22 | 0
33 | 2022-03-22 | 0
34 | 2022-03-22 | 30.0347
35 | 2022-03-22 | 396.2966
36 | 2022-03-22 | 0.9935567
37 | 2022-03-22 | 0.9595141
38 | 2022-03-22 | 7.649449
39 | 2022-03-22 | 34.44444
40 | 2022-03-22 | 1.023626
41 | 2022-03-22 | 1.252874
42 | 2022-03-22 | 1.045079
43 | 2022-03-22 | 11.6
44 | 2022-03-22 | 0.43
45 | 2022-03-22 | 0.3
46 | 2022-03-22 | 0.8
47 | 2022-03-22 | 89
48 | 2022-03-22 | 7.6
49 | 2022-03-22 | 25.49108
50 | 2022-03-22 | 57.44292
51 | 2022-03-22 | 2024.468
52 | 2022-03-22 | 3.67766
53 | 2022-03-22 | 1256.593
54 | 2022-03-22 | 2102.704
55 | 2022-03-22 | 455.0007
1 | 2022-03-22 08:00 | 1.327933
2 | 2022-03-22 08:00 | 0.929553
3 | 2022-03-22 08:00 | 0.3983799
4 | 2022-03-22 08:00 | 1246.61
5 | 2022-03-22 08:00 | 219.1557
6 | 2022-03-22 08:00 | 0.81
7 | 2022-03-22 08:00 | 18.9
8 | 2022-03-22 08:00 | 42.47191
9 | 2022-03-22 08:00 | 1.166667
10 | 2022-03-22 08:00 | 1.069878
11 | 2022-03-22 08:00 | 0.9996746
12 | 2022-03-22 08:00 | 0.5285411
13 | 2022-03-22 08:00 | 0.340307
14 | 2022-03-22 08:00 | 0.6927651
15 | 2022-03-22 08:00 | 3.949344
20 | 2022-03-22 08:00 | 0.1660449
21 | 2022-03-22 08:00 | 4.942558
22 | 2022-03-22 08:00 | 5.048588
23 | 2022-03-22 08:00 | 2.958299
24 | 2022-03-22 08:00 | 311.8276
25 | 2022-03-22 08:00 | 0.1476428
26 | 2022-03-22 08:00 | 433.7831
28 | 2022-03-22 08:00 | 97.93527
29 | 2022-03-22 08:00 | 64.5
30 | 2022-03-22 08:00 | 2887.958
31 | 2022-03-22 08:00 | 1.422859
32 | 2022-03-22 08:00 | 0
33 | 2022-03-22 08:00 | 0
34 | 2022-03-22 08:00 | 30.48693
35 | 2022-03-22 08:00 | 403.757
36 | 2022-03-22 08:00 | 0.9511278
37 | 2022-03-22 08:00 | 0.9012585
38 | 2022-03-22 08:00 | 8.891902
39 | 2022-03-22 08:00 | 31.31313
40 | 2022-03-22 08:00 | 1.025723
41 | 2022-03-22 08:00 | 1.254982
42 | 2022-03-22 08:00 | 1.046812
43 | 2022-03-22 08:00 | 11.6
44 | 2022-03-22 08:00 | 0.44
45 | 2022-03-22 08:00 | 0.3
46 | 2022-03-22 08:00 | 0.7
47 | 2022-03-22 08:00 | 89.2
48 | 2022-03-22 08:00 | 7.5
49 | 2022-03-22 08:00 | 25.31952
50 | 2022-03-22 08:00 | 57.43272
51 | 2022-03-22 08:00 | 2030.613
52 | 2022-03-22 08:00 | 3.912917
53 | 2022-03-22 08:00 | 1314.805
54 | 2022-03-22 08:00 | 2195.796
55 | 2022-03-22 08:00 | 426.8056
1 | 2022-03-22 16:00 | 1.294288
2 | 2022-03-22 16:00 | 0.9060015
3 | 2022-03-22 16:00 | 0.3882864
4 | 2022-03-22 16:00 | 1246.496
5 | 2022-03-22 16:00 | 242.5624
6 | 2022-03-22 16:00 | 0.755
7 | 2022-03-22 16:00 | 18.5
8 | 2022-03-22 16:00 | 41.76072
9 | 2022-03-22 16:00 | 1.140567
10 | 2022-03-22 16:00 | 1.103603
11 | 2022-03-22 16:00 | 0.9997201
12 | 2022-03-22 16:00 | 0.514702
13 | 2022-03-22 16:00 | 0.3313965
14 | 2022-03-22 16:00 | 0.6746261
15 | 2022-03-22 16:00 | 3.692114
20 | 2022-03-22 16:00 | 0.1869491
21 | 2022-03-22 16:00 | 5.360699
22 | 2022-03-22 16:00 | 4.703898
23 | 2022-03-22 16:00 | 2.872181
24 | 2022-03-22 16:00 | 324.0583
25 | 2022-03-22 16:00 | 0.1375626
26 | 2022-03-22 16:00 | 343.2741
28 | 2022-03-22 16:00 | 122.2607
29 | 2022-03-22 16:00 | 59.5
30 | 2022-03-22 16:00 | 2877.543
31 | 2022-03-22 16:00 | 1.335979
32 | 2022-03-22 16:00 | 0
33 | 2022-03-22 16:00 | 0
34 | 2022-03-22 16:00 | 29.33646
35 | 2022-03-22 16:00 | 400.388
36 | 2022-03-22 16:00 | 0.9321825
37 | 2022-03-22 16:00 | 0.91857
38 | 2022-03-22 16:00 | 9.052813
39 | 2022-03-22 16:00 | 27.22892
40 | 2022-03-22 16:00 | 1.045377
41 | 2022-03-22 16:00 | 1.28042
42 | 2022-03-22 16:00 | 1.066511
43 | 2022-03-22 16:00 | 11.5
44 | 2022-03-22 16:00 | 0.44
45 | 2022-03-22 16:00 | 0.3
46 | 2022-03-22 16:00 | 0.7
47 | 2022-03-22 16:00 | 88.5
48 | 2022-03-22 16:00 | 7.9
49 | 2022-03-22 16:00 | 27.59124
50 | 2022-03-22 16:00 | 57.95509
51 | 2022-03-22 16:00 | 1982.971
52 | 2022-03-22 16:00 | 3.893576
53 | 2022-03-22 16:00 | 1234.809
54 | 2022-03-22 16:00 | 2045.591
55 | 2022-03-22 16:00 | 425.4715
1 | 2022-03-23 | 1.304536
2 | 2022-03-23 | 0.9131755
3 | 2022-03-23 | 0.3913609
4 | 2022-03-23 | 1250.635
5 | 2022-03-23 | 242.9573
6 | 2022-03-23 | 0.8525
7 | 2022-03-23 | 16.9
8 | 2022-03-23 | 40.82125
9 | 2022-03-23 | 1.083738
10 | 2022-03-23 | 1.159377
11 | 2022-03-23 | 0.9997328
12 | 2022-03-23 | 0.5236883
13 | 2022-03-23 | 0.3371824
14 | 2022-03-23 | 0.6864045
15 | 2022-03-23 | 3.62877
20 | 2022-03-23 | 0.2075586
21 | 2022-03-23 | 6.3738
22 | 2022-03-23 | 4.815411
23 | 2022-03-23 | 2.946164
24 | 2022-03-23 | 353.7865
25 | 2022-03-23 | 0.1408237
26 | 2022-03-23 | 406.132
28 | 2022-03-23 | 138.9794
29 | 2022-03-23 | 61.5
30 | 2022-03-23 | 3035.443
31 | 2022-03-23 | 1.456167
32 | 2022-03-23 | 0
33 | 2022-03-23 | 0
34 | 2022-03-23 | 28.83346
35 | 2022-03-23 | 401.2699
36 | 2022-03-23 | 0.8834952
37 | 2022-03-23 | 0.8695229
38 | 2022-03-23 | 10.00257
39 | 2022-03-23 | 22.8
40 | 2022-03-23 | 1.107629
41 | 2022-03-23 | 1.331244
42 | 2022-03-23 | 1.117487
43 | 2022-03-23 | 11.5
44 | 2022-03-23 | 0.44
45 | 2022-03-23 | 0.3
46 | 2022-03-23 | 0.7
47 | 2022-03-23 | 88.6
48 | 2022-03-23 | 7.8
49 | 2022-03-23 | 25.56985
50 | 2022-03-23 | 56.81783
51 | 2022-03-23 | 1986.913
52 | 2022-03-23 | 3.796121
53 | 2022-03-23 | 1224.224
54 | 2022-03-23 | 2063.622
55 | 2022-03-23 | 444.0471
1 | 2022-03-23 08:00 | 1.274621
2 | 2022-03-23 08:00 | 0.892235
3 | 2022-03-23 08:00 | 0.3823864
4 | 2022-03-23 08:00 | 1255.876
5 | 2022-03-23 08:00 | 246.1786
6 | 2022-03-23 08:00 | 0.866
7 | 2022-03-23 08:00 | 18.8
8 | 2022-03-23 08:00 | 42.53394
9 | 2022-03-23 08:00 | 1.115152
10 | 2022-03-23 08:00 | 1.055783
11 | 2022-03-23 08:00 | 0.9997326
12 | 2022-03-23 08:00 | 0.5043436
13 | 2022-03-23 08:00 | 0.3247271
14 | 2022-03-23 08:00 | 0.6610491
15 | 2022-03-23 08:00 | 3.730228
20 | 2022-03-23 08:00 | 0.1920777
21 | 2022-03-23 08:00 | 5.780952
22 | 2022-03-23 08:00 | 4.931898
23 | 2022-03-23 08:00 | 2.920879
24 | 2022-03-23 08:00 | 361.007
25 | 2022-03-23 08:00 | 0.1442303
26 | 2022-03-23 08:00 | 365.6444
28 | 2022-03-23 08:00 | 104.8259
29 | 2022-03-23 08:00 | 62.5
30 | 2022-03-23 08:00 | 2903.976
31 | 2022-03-23 08:00 | 1.466444
32 | 2022-03-23 08:00 | 0
33 | 2022-03-23 08:00 | 0
34 | 2022-03-23 08:00 | 29.12269
35 | 2022-03-23 08:00 | 391.6439
36 | 2022-03-23 08:00 | 0.9103031
37 | 2022-03-23 08:00 | 0.895813
38 | 2022-03-23 08:00 | 9.51118
39 | 2022-03-23 08:00 | 22.32825
40 | 2022-03-23 08:00 | 1.095465
41 | 2022-03-23 08:00 | 1.316933
42 | 2022-03-23 08:00 | 1.107106
43 | 2022-03-23 08:00 | 11.7
44 | 2022-03-23 08:00 | 0.46
45 | 2022-03-23 08:00 | 0.3
46 | 2022-03-23 08:00 | 0.7
47 | 2022-03-23 08:00 | 88.4
48 | 2022-03-23 08:00 | 8
49 | 2022-03-23 08:00 | 25.98198
50 | 2022-03-23 08:00 | 56.82772
51 | 2022-03-23 08:00 | 2027.498
52 | 2022-03-23 08:00 | 3.984255
53 | 2022-03-23 08:00 | 1284.986
54 | 2022-03-23 08:00 | 2165.605
55 | 2022-03-23 08:00 | 422.9935
1 | 2022-03-23 16:00 | 1.35161
2 | 2022-03-23 16:00 | 0.9461267
3 | 2022-03-23 16:00 | 0.4054829
4 | 2022-03-23 16:00 | 1255.567
5 | 2022-03-23 16:00 | 217.6425
6 | 2022-03-23 16:00 | 0.9025
7 | 2022-03-23 16:00 | 17.8
8 | 2022-03-23 16:00 | 41.49184
9 | 2022-03-23 16:00 | 1.150246
10 | 2022-03-23 16:00 | 1.057759
11 | 2022-03-23 16:00 | 0.9996729
12 | 2022-03-23 16:00 | 0.5360302
13 | 2022-03-23 16:00 | 0.345129
14 | 2022-03-23 16:00 | 0.7025813
15 | 2022-03-23 16:00 | 3.696515
20 | 2022-03-23 16:00 | 0.1825705
21 | 2022-03-23 16:00 | 5.134346
22 | 2022-03-23 16:00 | 4.984507
23 | 2022-03-23 16:00 | 2.988411
24 | 2022-03-23 16:00 | 227.7285
25 | 2022-03-23 16:00 | 0.1457689
26 | 2022-03-23 16:00 | 278.7278
28 | 2022-03-23 16:00 | 124.0577
29 | 2022-03-23 16:00 | 62.5
30 | 2022-03-23 16:00 | 2904.567
31 | 2022-03-23 16:00 | 1.046342
32 | 2022-03-23 16:00 | 0
33 | 2022-03-23 16:00 | 0
34 | 2022-03-23 16:00 | 29.51004
35 | 2022-03-23 16:00 | 389.2447
36 | 2022-03-23 16:00 | 0.9421182
37 | 2022-03-23 16:00 | 0.9229249
38 | 2022-03-23 16:00 | 8.83086
39 | 2022-03-23 16:00 | 28.80952
40 | 2022-03-23 16:00 | 1.074505
41 | 2022-03-23 16:00 | 1.291666
42 | 2022-03-23 16:00 | 1.089034
43 | 2022-03-23 16:00 | 11.6
44 | 2022-03-23 16:00 | 0.46
45 | 2022-03-23 16:00 | 0.3
46 | 2022-03-23 16:00 | 0.8
47 | 2022-03-23 16:00 | 88.2
48 | 2022-03-23 16:00 | 8.4
49 | 2022-03-23 16:00 | 27.39339
50 | 2022-03-23 16:00 | 56.94474
51 | 2022-03-23 16:00 | 2023.906
52 | 2022-03-23 16:00 | 3.93314
53 | 2022-03-23 16:00 | 1294.097
54 | 2022-03-23 16:00 | 2178.029
55 | 2022-03-23 16:00 | 427.9149
1 | 2022-03-24 | 1.336741
2 | 2022-03-24 | 0.9357189
3 | 2022-03-24 | 0.4010224
4 | 2022-03-24 | 1255.002
5 | 2022-03-24 | 228.8114
6 | 2022-03-24 | 0.8325
7 | 2022-03-24 | 18.5
8 | 2022-03-24 | 41.8552
9 | 2022-03-24 | 1.104116
10 | 2022-03-24 | 1.051549
11 | 2022-03-24 | 0.9996989
12 | 2022-03-24 | 0.5292113
13 | 2022-03-24 | 0.3407385
14 | 2022-03-24 | 0.6936436
15 | 2022-03-24 | 3.702802
20 | 2022-03-24 | 0.1967171
21 | 2022-03-24 | 5.967765
22 | 2022-03-24 | 5.080135
23 | 2022-03-24 | 2.982519
24 | 2022-03-24 | 294.1958
25 | 2022-03-24 | 0.1485654
26 | 2022-03-24 | 310.6761
28 | 2022-03-24 | 120.8765
29 | 2022-03-24 | 64.5
30 | 2022-03-24 | 3010.511
31 | 2022-03-24 | 1.285757
32 | 2022-03-24 | 0
33 | 2022-03-24 | 0
34 | 2022-03-24 | 28.80442
35 | 2022-03-24 | 391.6502
36 | 2022-03-24 | 0.9031477
37 | 2022-03-24 | 0.8932419
38 | 2022-03-24 | 9.670567
39 | 2022-03-24 | 26.2069
40 | 2022-03-24 | 1.130029
41 | 2022-03-24 | 1.348681
42 | 2022-03-24 | 1.139791
43 | 2022-03-24 | 11.6
44 | 2022-03-24 | 0.46
45 | 2022-03-24 | 0.3
46 | 2022-03-24 | 0.8
47 | 2022-03-24 | 88.3
48 | 2022-03-24 | 8.3
49 | 2022-03-24 | 28.21821
50 | 2022-03-24 | 56.90401
51 | 2022-03-24 | 2012.087
52 | 2022-03-24 | 3.945363
53 | 2022-03-24 | 1321.528
54 | 2022-03-24 | 2225.081
55 | 2022-03-24 | 426.759
1 | 2022-03-24 08:00 | 0.7476984
2 | 2022-03-24 08:00 | 0.5233889
3 | 2022-03-24 08:00 | 0.2243095
4 | 2022-03-24 08:00 | 1363.864
5 | 2022-03-24 08:00 | 220.3154
6 | 2022-03-24 08:00 | 0.78
7 | 2022-03-24 08:00 | 18.8
8 | 2022-03-24 08:00 | 42.92237
9 | 2022-03-24 08:00 | 1.150617
10 | 2022-03-24 08:00 | 1.563289
11 | 2022-03-24 08:00 | 0.9998102
12 | 2022-03-24 08:00 | 0.3008032
13 | 2022-03-24 08:00 | 0.1936754
14 | 2022-03-24 08:00 | 0.3942664
15 | 2022-03-24 08:00 | 3.829343
20 | 2022-03-24 08:00 | 0.1674582
21 | 2022-03-24 08:00 | 4.70852
22 | 2022-03-24 08:00 | 2.872257
23 | 2022-03-24 08:00 | 1.726753
24 | 2022-03-24 08:00 | 293.7707
25 | 2022-03-24 08:00 | 0.08399738
26 | 2022-03-24 08:00 | 326.1842
28 | 2022-03-24 08:00 | 93.81346
29 | 2022-03-24 08:00 | 34.5
30 | 2022-03-24 08:00 | 2417.265
31 | 2022-03-24 08:00 | 1.33341
32 | 2022-03-24 08:00 | 0
33 | 2022-03-24 08:00 | 0
34 | 2022-03-24 08:00 | 25.6994
35 | 2022-03-24 08:00 | 213.1755
36 | 2022-03-24 08:00 | 0.9530864
37 | 2022-03-24 08:00 | 0.9282869
38 | 2022-03-24 08:00 | 8.537864
39 | 2022-03-24 08:00 | 30
40 | 2022-03-24 08:00 | 1.131651
41 | 2022-03-24 08:00 | 1.350523
42 | 2022-03-24 08:00 | 1.141297
43 | 2022-03-24 08:00 | 11.3
44 | 2022-03-24 08:00 | 0.42
45 | 2022-03-24 08:00 | 0.3
46 | 2022-03-24 08:00 | 0.7
47 | 2022-03-24 08:00 | 88.4
48 | 2022-03-24 08:00 | 8.1
49 | 2022-03-24 08:00 | 28.40011
50 | 2022-03-24 08:00 | 56.94176
51 | 2022-03-24 08:00 | 2074.646
52 | 2022-03-24 08:00 | 3.732138
53 | 2022-03-24 08:00 | 726.7188
54 | 2022-03-24 08:00 | 1223.858
55 | 2022-03-24 08:00 | 451.2394
1 | 2022-03-24 16:00 | 1.212447
2 | 2022-03-24 16:00 | 0.8487132
3 | 2022-03-24 16:00 | 0.3637342
4 | 2022-03-24 16:00 | 1249.234
5 | 2022-03-24 16:00 | 198.3454
6 | 2022-03-24 16:00 | 0.6698
7 | 2022-03-24 16:00 | 0
8 | 2022-03-24 16:00 | 0
9 | 2022-03-24 16:00 | 1.171074
10 | 2022-03-24 16:00 | 1.094638
11 | 2022-03-24 16:00 | 0.9994315
12 | 2022-03-24 16:00 | 0.4804789
13 | 2022-03-24 16:00 | 0.3093616
14 | 2022-03-24 16:00 | 0.6297695
15 | 2022-03-24 16:00 | 3.571108
20 | 2022-03-24 16:00 | 0.1798435
21 | 2022-03-24 16:00 | 4.633026
22 | 2022-03-24 16:00 | 4.846779
23 | 2022-03-24 16:00 | 2.838637
24 | 2022-03-24 16:00 | 339.9845
25 | 2022-03-24 16:00 | 0.1417411
26 | 2022-03-24 16:00 | 361.1691
28 | 2022-03-24 16:00 | 60.48921
29 | 2022-03-24 16:00 | 61.5
30 | 2022-03-24 16:00 | 2932.831
31 | 2022-03-24 16:00 | 1.714103
32 | 2022-03-24 16:00 | 0
33 | 2022-03-24 16:00 | 0
34 | 2022-03-24 16:00 | 28.64383
35 | 2022-03-24 16:00 | 379.2928
36 | 2022-03-24 16:00 | 0.9738806
37 | 2022-03-24 16:00 | 0.9509018
38 | 2022-03-24 16:00 | 8.035363
39 | 2022-03-24 16:00 | 36.62791
40 | 2022-03-24 16:00 | 1.148214
41 | 2022-03-24 16:00 | 1.370179
42 | 2022-03-24 16:00 | 1.155542
43 | 2022-03-24 16:00 | 11.5
44 | 2022-03-24 16:00 | 0.42
45 | 2022-03-24 16:00 | 0.3
46 | 2022-03-24 16:00 | 0.7
47 | 2022-03-24 16:00 | 89.5
48 | 2022-03-24 16:00 | 7.3
49 | 2022-03-24 16:00 | 27.55882
50 | 2022-03-24 16:00 | 56.88568
51 | 2022-03-24 16:00 | 1985.688
52 | 2022-03-24 16:00 | 3.941066
53 | 2022-03-24 16:00 | 1255.755
54 | 2022-03-24 16:00 | 2120.305
55 | 2022-03-24 16:00 | 428.4299
1 | 2022-03-25 | 1.3132
2 | 2022-03-25 | 0.91924
3 | 2022-03-25 | 0.39396
4 | 2022-03-25 | 1252.586
5 | 2022-03-25 | 225.9029
6 | 2022-03-25 | 0.63125
7 | 2022-03-25 | 18.4
8 | 2022-03-25 | 42.69141
9 | 2022-03-25 | 1.220532
10 | 2022-03-25 | 1.098779
11 | 2022-03-25 | 0.9997029
12 | 2022-03-25 | 0.5241325
13 | 2022-03-25 | 0.3374684
14 | 2022-03-25 | 0.6869867
15 | 2022-03-25 | 3.026026
20 | 2022-03-25 | 0.210868
21 | 2022-03-25 | 4.338645
22 | 2022-03-25 | 5.142339
23 | 2022-03-25 | 2.957178
24 | 2022-03-25 | 357.3805
25 | 2022-03-25 | 0.1503845
26 | 2022-03-25 | 439.9062
28 | 2022-03-25 | 106.6611
29 | 2022-03-25 | 66
30 | 2022-03-25 | 3029.159
31 | 2022-03-25 | 1.582009
32 | 2022-03-25 | 0
33 | 2022-03-25 | 0
34 | 2022-03-25 | 29.58871
35 | 2022-03-25 | 391.6487
36 | 2022-03-25 | 1.002535
37 | 2022-03-25 | 0.9707661
38 | 2022-03-25 | 7.364672
39 | 2022-03-25 | 39.67742
40 | 2022-03-25 | 1.103777
41 | 2022-03-25 | 1.329837
42 | 2022-03-25 | 1.115002
43 | 2022-03-25 | 11.5
44 | 2022-03-25 | 0.42
45 | 2022-03-25 | 0.3
46 | 2022-03-25 | 0.7
47 | 2022-03-25 | 89.3
48 | 2022-03-25 | 7.6
49 | 2022-03-25 | 27.9451
50 | 2022-03-25 | 57.3651
51 | 2022-03-25 | 2044.394
52 | 2022-03-25 | 3.840391
53 | 2022-03-25 | 1327.214
54 | 2022-03-25 | 2221.821
55 | 2022-03-25 | 435.9057
1 | 2022-03-25 08:00 | 1.26919
2 | 2022-03-25 08:00 | 0.8884329
3 | 2022-03-25 08:00 | 0.380757
4 | 2022-03-25 08:00 | 1253.19
5 | 2022-03-25 08:00 | 227.5969
6 | 2022-03-25 08:00 | 0.466
7 | 2022-03-25 08:00 | 18.3
8 | 2022-03-25 08:00 | 43.67542
9 | 2022-03-25 08:00 | 1.167488
10 | 2022-03-25 08:00 | 1.079825
11 | 2022-03-25 08:00 | 0.9996938
12 | 2022-03-25 08:00 | 0.5004722
13 | 2022-03-25 08:00 | 0.3222345
14 | 2022-03-25 08:00 | 0.655975
15 | 2022-03-25 08:00 | 3.552587
20 | 2022-03-25 08:00 | 0.1855402
21 | 2022-03-25 08:00 | 4.859712
22 | 2022-03-25 08:00 | 5.057926
23 | 2022-03-25 08:00 | 2.910373
24 | 2022-03-25 08:00 | 377.4126
25 | 2022-03-25 08:00 | 0.1479159
26 | 2022-03-25 08:00 | 426.0499
28 | 2022-03-25 08:00 | 94.76093
29 | 2022-03-25 08:00 | 64.5
30 | 2022-03-25 08:00 | 3000.417
31 | 2022-03-25 08:00 | 1.65825
32 | 2022-03-25 08:00 | 0
33 | 2022-03-25 08:00 | 0
34 | 2022-03-25 08:00 | 28.88269
35 | 2022-03-25 08:00 | 391.6394
36 | 2022-03-25 08:00 | 0.9593596
37 | 2022-03-25 08:00 | 0.9395441
38 | 2022-03-25 08:00 | 8.412299
39 | 2022-03-25 08:00 | 32.52688
40 | 2022-03-25 08:00 | 1.101674
41 | 2022-03-25 08:00 | 1.327451
42 | 2022-03-25 08:00 | 1.113388
43 | 2022-03-25 08:00 | 11.3
44 | 2022-03-25 08:00 | 0.45
45 | 2022-03-25 08:00 | 0.3
46 | 2022-03-25 08:00 | 0.7
47 | 2022-03-25 08:00 | 89.1
48 | 2022-03-25 08:00 | 7.7
49 | 2022-03-25 08:00 | 28.16634
50 | 2022-03-25 08:00 | 57.39592
51 | 2022-03-25 08:00 | 2007.923
52 | 2022-03-25 08:00 | 4.000757
53 | 2022-03-25 08:00 | 1330.527
54 | 2022-03-25 08:00 | 2230.432
55 | 2022-03-25 08:00 | 419.0089
1 | 2022-03-25 16:00 | 1.282501
2 | 2022-03-25 16:00 | 0.8977503
3 | 2022-03-25 16:00 | 0.3847501
4 | 2022-03-25 16:00 | 1255.375
5 | 2022-03-25 16:00 | 224.8628
6 | 2022-03-25 16:00 | 0.5475
7 | 2022-03-25 16:00 | 19.3
8 | 2022-03-25 16:00 | 43.56659
9 | 2022-03-25 16:00 | 1.141264
10 | 2022-03-25 16:00 | 1.108786
11 | 2022-03-25 16:00 | 0.9996855
12 | 2022-03-25 16:00 | 0.5101894
13 | 2022-03-25 16:00 | 0.328491
14 | 2022-03-25 16:00 | 0.6687113
15 | 2022-03-25 16:00 | 3.898408
20 | 2022-03-25 16:00 | 0.1676604
21 | 2022-03-25 16:00 | 4.897521
22 | 2022-03-25 16:00 | 5.037586
23 | 2022-03-25 16:00 | 2.926487
24 | 2022-03-25 16:00 | 389.2188
25 | 2022-03-25 16:00 | 0.1473211
26 | 2022-03-25 16:00 | 478.8636
28 | 2022-03-25 16:00 | 90.4093
29 | 2022-03-25 16:00 | 64
30 | 2022-03-25 16:00 | 2967.527
31 | 2022-03-25 16:00 | 1.730916
32 | 2022-03-25 16:00 | 0
33 | 2022-03-25 16:00 | 0
34 | 2022-03-25 16:00 | 29.62665
35 | 2022-03-25 16:00 | 388.6398
36 | 2022-03-25 16:00 | 0.9429988
37 | 2022-03-25 16:00 | 0.9191617
38 | 2022-03-25 16:00 | 8.795929
39 | 2022-03-25 16:00 | 34.62687
40 | 2022-03-25 16:00 | 1.068691
41 | 2022-03-25 16:00 | 1.287863
42 | 2022-03-25 16:00 | 1.084164
43 | 2022-03-25 16:00 | 11.4
44 | 2022-03-25 16:00 | 0.45
45 | 2022-03-25 16:00 | 0.3
46 | 2022-03-25 16:00 | 0.7
47 | 2022-03-25 16:00 | 89.6
48 | 2022-03-25 16:00 | 7.2
49 | 2022-03-25 16:00 | 28.29974
50 | 2022-03-25 16:00 | 57.21411
51 | 2022-03-25 16:00 | 2043.191
52 | 2022-03-25 16:00 | 3.8794
53 | 2022-03-25 16:00 | 1304.914
54 | 2022-03-25 16:00 | 2188.317
55 | 2022-03-25 16:00 | 432.2786
1 | 2022-03-26 | 1.285744
2 | 2022-03-26 | 0.9000208
3 | 2022-03-26 | 0.3857232
4 | 2022-03-26 | 1250.813
5 | 2022-03-26 | 217.3575
6 | 2022-03-26 | 0.592
7 | 2022-03-26 | 19.2
8 | 2022-03-26 | 41.46868
9 | 2022-03-26 | 1.240717
10 | 2022-03-26 | 1.11109
11 | 2022-03-26 | 0.9996647
12 | 2022-03-26 | 0.513699
13 | 2022-03-26 | 0.3307507
14 | 2022-03-26 | 0.6733114
15 | 2022-03-26 | 2.741411
20 | 2022-03-26 | 0.2350302
21 | 2022-03-26 | 4.25697
22 | 2022-03-26 | 5.300324
23 | 2022-03-26 | 2.936529
24 | 2022-03-26 | 384.7086
25 | 2022-03-26 | 0.1550047
26 | 2022-03-26 | 486.2939
28 | 2022-03-26 | 93.14871
29 | 2022-03-26 | 67
30 | 2022-03-26 | 3102.487
31 | 2022-03-26 | 1.769935
32 | 2022-03-26 | 0
33 | 2022-03-26 | 0
34 | 2022-03-26 | 29.59218
35 | 2022-03-26 | 387.4422
36 | 2022-03-26 | 1.017926
37 | 2022-03-26 | 0.9897855
38 | 2022-03-26 | 6.998381
39 | 2022-03-26 | 37.92135
40 | 2022-03-26 | 1.115297
41 | 2022-03-26 | 1.333019
42 | 2022-03-26 | 1.120078
43 | 2022-03-26 | 11.4
44 | 2022-03-26 | 0.45
45 | 2022-03-26 | 0.3
46 | 2022-03-26 | 0.7
47 | 2022-03-26 | 89.4
48 | 2022-03-26 | 7.3
49 | 2022-03-26 | 28.25381
50 | 2022-03-26 | 56.96248
51 | 2022-03-26 | 2049.219
52 | 2022-03-26 | 3.822915
53 | 2022-03-26 | 1355.296
54 | 2022-03-26 | 2285.582
55 | 2022-03-26 | 441.1314
1 | 2022-03-26 08:00 | 1.325577
2 | 2022-03-26 08:00 | 0.927904
3 | 2022-03-26 08:00 | 0.3976732
4 | 2022-03-26 08:00 | 1252.721
5 | 2022-03-26 08:00 | 200.8924
6 | 2022-03-26 08:00 | 0.6525
7 | 2022-03-26 08:00 | 19.5
8 | 2022-03-26 08:00 | 42.3913
9 | 2022-03-26 08:00 | 1.247436
10 | 2022-03-26 08:00 | 1.112952
11 | 2022-03-26 08:00 | 0.9996206
12 | 2022-03-26 08:00 | 0.5304397
13 | 2022-03-26 08:00 | 0.3415294
14 | 2022-03-26 08:00 | 0.6952537
15 | 2022-03-26 08:00 | 2.654913
20 | 2022-03-26 08:00 | 0.2333563
21 | 2022-03-26 08:00 | 3.866073
22 | 2022-03-26 08:00 | 5.41345
23 | 2022-03-26 08:00 | 2.978466
24 | 2022-03-26 08:00 | 371.2197
25 | 2022-03-26 08:00 | 0.158313
26 | 2022-03-26 08:00 | 509.5377
28 | 2022-03-26 08:00 | 92.55549
29 | 2022-03-26 08:00 | 67
30 | 2022-03-26 08:00 | 3114.664
31 | 2022-03-26 08:00 | 1.847853
32 | 2022-03-26 08:00 | 0
33 | 2022-03-26 08:00 | 0
34 | 2022-03-26 08:00 | 30.23841
35 | 2022-03-26 08:00 | 391.6164
36 | 2022-03-26 08:00 | 1.038462
37 | 2022-03-26 08:00 | 0.9948875
38 | 2022-03-26 08:00 | 6.520986
39 | 2022-03-26 08:00 | 38.30986
40 | 2022-03-26 08:00 | 1.087299
41 | 2022-03-26 08:00 | 1.300449
42 | 2022-03-26 08:00 | 1.092051
43 | 2022-03-26 08:00 | 11.5
44 | 2022-03-26 08:00 | 0.46
45 | 2022-03-26 08:00 | 0.3
46 | 2022-03-26 08:00 | 0.7
47 | 2022-03-26 08:00 | 89.5
48 | 2022-03-26 08:00 | 7.4
49 | 2022-03-26 08:00 | 30.278
50 | 2022-03-26 08:00 | 57.28794
51 | 2022-03-26 08:00 | 2074.363
52 | 2022-03-26 08:00 | 3.776445
53 | 2022-03-26 08:00 | 1387.01
54 | 2022-03-26 08:00 | 2324.797
55 | 2022-03-26 08:00 | 443.8358
1 | 2022-03-26 16:00 | 1.335467
2 | 2022-03-26 16:00 | 0.9348267
3 | 2022-03-26 16:00 | 0.40064
4 | 2022-03-26 16:00 | 1254.439
5 | 2022-03-26 16:00 | 207.6329
6 | 2022-03-26 16:00 | 0.6975
7 | 2022-03-26 16:00 | 18.2
8 | 2022-03-26 16:00 | 41.45786
9 | 2022-03-26 16:00 | 1.270026
10 | 2022-03-26 16:00 | 1.097759
11 | 2022-03-26 16:00 | 0.999648
12 | 2022-03-26 16:00 | 0.5319488
13 | 2022-03-26 16:00 | 0.3425011
14 | 2022-03-26 16:00 | 0.6972317
15 | 2022-03-26 16:00 | 2.468861
20 | 2022-03-26 16:00 | 0.2525232
21 | 2022-03-26 16:00 | 3.771596
22 | 2022-03-26 16:00 | 5.187027
23 | 2022-03-26 16:00 | 2.981759
24 | 2022-03-26 16:00 | 403.1044
25 | 2022-03-26 16:00 | 0.1516914
26 | 2022-03-26 16:00 | 587.5595
28 | 2022-03-26 16:00 | 100.5947
29 | 2022-03-26 16:00 | 64.5
30 | 2022-03-26 16:00 | 3009.021
31 | 2022-03-26 16:00 | 1.941429
32 | 2022-03-26 16:00 | 0
33 | 2022-03-26 16:00 | 0
34 | 2022-03-26 16:00 | 29.88119
35 | 2022-03-26 16:00 | 389.4285
36 | 2022-03-26 16:00 | 1.055556
37 | 2022-03-26 16:00 | 1.004086
38 | 2022-03-26 16:00 | 6.240457
39 | 2022-03-26 16:00 | 38.59155
40 | 2022-03-26 16:00 | 1.06277
41 | 2022-03-26 16:00 | 1.27008
42 | 2022-03-26 16:00 | 1.072811
43 | 2022-03-26 16:00 | 11.4
44 | 2022-03-26 16:00 | 0.46
45 | 2022-03-26 16:00 | 0.3
46 | 2022-03-26 16:00 | 0.7
47 | 2022-03-26 16:00 | 89.6
48 | 2022-03-26 16:00 | 7.3
49 | 2022-03-26 16:00 | 28.38592
50 | 2022-03-26 16:00 | 56.74297
51 | 2022-03-26 16:00 | 2054.449
52 | 2022-03-26 16:00 | 3.861042
53 | 2022-03-26 16:00 | 1331.097
54 | 2022-03-26 16:00 | 2248.125
55 | 2022-03-26 16:00 | 437.4276
1 | 2022-03-27 | 1.319654
2 | 2022-03-27 | 0.9237581
3 | 2022-03-27 | 0.3958963
4 | 2022-03-27 | 1254.975
5 | 2022-03-27 | 211.6915
6 | 2022-03-27 | 0.6125
7 | 2022-03-27 | 18.5
8 | 2022-03-27 | 43.02325
9 | 2022-03-27 | 1.32672
10 | 2022-03-27 | 1.063937
11 | 2022-03-27 | 0.9996539
12 | 2022-03-27 | 0.5215688
13 | 2022-03-27 | 0.3358178
14 | 2022-03-27 | 0.6836264
15 | 2022-03-27 | 2.206886
20 | 2022-03-27 | 0.2876408
21 | 2022-03-27 | 3.65959
22 | 2022-03-27 | 5.306096
23 | 2022-03-27 | 2.970257
24 | 2022-03-27 | 395.2641
25 | 2022-03-27 | 0.1551735
26 | 2022-03-27 | 595.186
28 | 2022-03-27 | 100.906
29 | 2022-03-27 | 66.5
30 | 2022-03-27 | 3003.6
31 | 2022-03-27 | 1.86717
32 | 2022-03-27 | 0
33 | 2022-03-27 | 0
34 | 2022-03-27 | 29.95218
35 | 2022-03-27 | 391.6546
36 | 2022-03-27 | 1.099206
37 | 2022-03-27 | 1.04262
38 | 2022-03-27 | 5.866476
39 | 2022-03-27 | 55.10204
40 | 2022-03-27 | 1.000394
41 | 2022-03-27 | 1.195835
42 | 2022-03-27 | 1.018702
43 | 2022-03-27 | 11.4
44 | 2022-03-27 | 0.46
45 | 2022-03-27 | 0.3
46 | 2022-03-27 | 0.7
47 | 2022-03-27 | 89.3
48 | 2022-03-27 | 7.5
49 | 2022-03-27 | 29.55716
50 | 2022-03-27 | 56.82154
51 | 2022-03-27 | 2055.842
52 | 2022-03-27 | 3.949601
53 | 2022-03-27 | 1378.782
54 | 2022-03-27 | 2328.468
55 | 2022-03-27 | 427.584
1 | 2022-03-27 08:00 | 1.338943
2 | 2022-03-27 08:00 | 0.9372602
3 | 2022-03-27 08:00 | 0.4016829
4 | 2022-03-27 08:00 | 1253.241
5 | 2022-03-27 08:00 | 199.998
6 | 2022-03-27 08:00 | 0.8
7 | 2022-03-27 08:00 | 20.5
8 | 2022-03-27 08:00 | 43.24895
9 | 2022-03-27 08:00 | 1.262953
10 | 2022-03-27 08:00 | 1.038888
11 | 2022-03-27 08:00 | 0.9996056
12 | 2022-03-27 08:00 | 0.5310325
13 | 2022-03-27 08:00 | 0.3419111
14 | 2022-03-27 08:00 | 0.6960307
15 | 2022-03-27 08:00 | 2.471806
20 | 2022-03-27 08:00 | 0.2511473
21 | 2022-03-27 08:00 | 3.739857
22 | 2022-03-27 08:00 | 5.395591
23 | 2022-03-27 08:00 | 2.990603
24 | 2022-03-27 08:00 | 371.8806
25 | 2022-03-27 08:00 | 0.1577907
26 | 2022-03-27 08:00 | 555.8765
28 | 2022-03-27 08:00 | 100.1696
29 | 2022-03-27 08:00 | 68
30 | 2022-03-27 08:00 | 2987.692
31 | 2022-03-27 08:00 | 1.859422
32 | 2022-03-27 08:00 | 0
33 | 2022-03-27 08:00 | 0
34 | 2022-03-27 08:00 | 30.7555
35 | 2022-03-27 08:00 | 391.6284
36 | 2022-03-27 08:00 | 1.056995
37 | 2022-03-27 08:00 | 1.007231
38 | 2022-03-27 08:00 | 6.211664
39 | 2022-03-27 08:00 | 43.18182
40 | 2022-03-27 08:00 | 0.9879643
41 | 2022-03-27 08:00 | 1.182835
42 | 2022-03-27 08:00 | 1.008753
43 | 2022-03-27 08:00 | 11.5
44 | 2022-03-27 08:00 | 0.47
45 | 2022-03-27 08:00 | 0.3
46 | 2022-03-27 08:00 | 0.8
47 | 2022-03-27 08:00 | 89.5
48 | 2022-03-27 08:00 | 7.4
49 | 2022-03-27 08:00 | 33.65008
50 | 2022-03-27 08:00 | 57.39079
51 | 2022-03-27 08:00 | 2084.673
52 | 2022-03-27 08:00 | 3.847749
53 | 2022-03-27 08:00 | 1405.274
54 | 2022-03-27 08:00 | 2346.984
55 | 2022-03-27 08:00 | 434.0526
1 | 2022-03-27 16:00 | 1.350229
2 | 2022-03-27 16:00 | 0.9451603
3 | 2022-03-27 16:00 | 0.4050687
4 | 2022-03-27 16:00 | 1255.484
5 | 2022-03-27 16:00 | 203.1324
6 | 2022-03-27 16:00 | 0.7233334
7 | 2022-03-27 16:00 | 19
8 | 2022-03-27 16:00 | 43.18182
9 | 2022-03-27 16:00 | 1.225352
10 | 2022-03-27 16:00 | 1.016012
11 | 2022-03-27 16:00 | 0.9996291
12 | 2022-03-27 16:00 | 0.531083
13 | 2022-03-27 16:00 | 0.3419436
14 | 2022-03-27 16:00 | 0.6960969
15 | 2022-03-27 16:00 | 3.019953
20 | 2022-03-27 16:00 | 0.1986365
21 | 2022-03-27 16:00 | 3.842458
22 | 2022-03-27 16:00 | 5.308099
23 | 2022-03-27 16:00 | 2.998959
24 | 2022-03-27 16:00 | 356.3025
25 | 2022-03-27 16:00 | 0.1552321
26 | 2022-03-27 16:00 | 554.5201
28 | 2022-03-27 16:00 | 101.2681
29 | 2022-03-27 16:00 | 68
30 | 2022-03-27 16:00 | 2888.838
31 | 2022-03-27 16:00 | 1.754041
32 | 2022-03-27 16:00 | 0
33 | 2022-03-27 16:00 | 0
34 | 2022-03-27 16:00 | 30.95276
35 | 2022-03-27 16:00 | 391.5966
36 | 2022-03-27 16:00 | 1.021767
37 | 2022-03-27 16:00 | 0.972561
38 | 2022-03-27 16:00 | 6.862411
39 | 2022-03-27 16:00 | 34.5
40 | 2022-03-27 16:00 | 0.9704595
41 | 2022-03-27 16:00 | 1.162968
42 | 2022-03-27 16:00 | 0.9941108
43 | 2022-03-27 16:00 | 11.6
44 | 2022-03-27 16:00 | 0.47
45 | 2022-03-27 16:00 | 0.3
46 | 2022-03-27 16:00 | 0.8
47 | 2022-03-27 16:00 | 89
48 | 2022-03-27 16:00 | 7.8
49 | 2022-03-27 16:00 | 35.15642
50 | 2022-03-27 16:00 | 57.55598
51 | 2022-03-27 16:00 | 2090.379
52 | 2022-03-27 16:00 | 3.93717
53 | 2022-03-27 16:00 | 1403.308
54 | 2022-03-27 16:00 | 2339.126
55 | 2022-03-27 16:00 | 423.3663
1 | 2022-03-28 | 1.343043
2 | 2022-03-28 | 0.9401299
3 | 2022-03-28 | 0.4029128
4 | 2022-03-28 | 1255.637
5 | 2022-03-28 | 200.5276
6 | 2022-03-28 | 0.814
7 | 2022-03-28 | 19.5
8 | 2022-03-28 | 42.20779
9 | 2022-03-28 | 1.137546
10 | 2022-03-28 | 0.9562972
11 | 2022-03-28 | 0.9996074
12 | 2022-03-28 | 0.5247193
13 | 2022-03-28 | 0.3378463
14 | 2022-03-28 | 0.6877559
15 | 2022-03-28 | 4.035586
20 | 2022-03-28 | 0.1579815
21 | 2022-03-28 | 4.722921
22 | 2022-03-28 | 5.327631
23 | 2022-03-28 | 2.981529
24 | 2022-03-28 | 295.3852
25 | 2022-03-28 | 0.1558033
26 | 2022-03-28 | 458.0205
28 | 2022-03-28 | 104.6551
29 | 2022-03-28 | 67.5
30 | 2022-03-28 | 2843.893
31 | 2022-03-28 | 1.47304
32 | 2022-03-28 | 0
33 | 2022-03-28 | 0
34 | 2022-03-28 | 30.77279
35 | 2022-03-28 | 390.5323
36 | 2022-03-28 | 0.9442379
37 | 2022-03-28 | 0.9143426
38 | 2022-03-28 | 8.758507
39 | 2022-03-28 | 30.28846
40 | 2022-03-28 | 1.074692
41 | 2022-03-28 | 1.277495
42 | 2022-03-28 | 1.08999
43 | 2022-03-28 | 11.6
44 | 2022-03-28 | 0.47
45 | 2022-03-28 | 0.3
46 | 2022-03-28 | 0.8
47 | 2022-03-28 | 89.3
48 | 2022-03-28 | 7.7
49 | 2022-03-28 | 35.13848
50 | 2022-03-28 | 57.64903
51 | 2022-03-28 | 2087.549
52 | 2022-03-28 | 4.028889
53 | 2022-03-28 | 1428
54 | 2022-03-28 | 2374.508
55 | 2022-03-28 | 412.7245
1 | 2022-03-28 08:00 | 1.289565
2 | 2022-03-28 08:00 | 0.9026957
3 | 2022-03-28 08:00 | 0.3868696
4 | 2022-03-28 08:00 | 1255.215
5 | 2022-03-28 08:00 | 161.2431
6 | 2022-03-28 08:00 | 0.39
7 | 2022-03-28 08:00 | 19.8
8 | 2022-03-28 08:00 | 42.67241
9 | 2022-03-28 08:00 | 1.235669
10 | 2022-03-28 08:00 | 1.060624
11 | 2022-03-28 08:00 | 0.9993597
12 | 2022-03-28 08:00 | 0.5092749
13 | 2022-03-28 08:00 | 0.3279022
14 | 2022-03-28 08:00 | 0.6675127
15 | 2022-03-28 08:00 | 2.785771
20 | 2022-03-28 08:00 | 0.2308723
21 | 2022-03-28 08:00 | 4.269678
22 | 2022-03-28 08:00 | 5.675165
23 | 2022-03-28 08:00 | 2.92324
24 | 2022-03-28 08:00 | 229.6258
25 | 2022-03-28 08:00 | 0.1659667
26 | 2022-03-28 08:00 | 408.8056
28 | 2022-03-28 08:00 | 81.21658
29 | 2022-03-28 08:00 | 72.5
30 | 2022-03-28 08:00 | 3088.042
31 | 2022-03-28 08:00 | 1.424097
32 | 2022-03-28 08:00 | 0
33 | 2022-03-28 08:00 | 0
34 | 2022-03-28 08:00 | 30.89285
35 | 2022-03-28 08:00 | 388.6417
36 | 2022-03-28 08:00 | 1.015287
37 | 2022-03-28 08:00 | 0.98778
38 | 2022-03-28 08:00 | 7.055449
39 | 2022-03-28 08:00 | 36.11111
40 | 2022-03-28 08:00 | 1.081298
41 | 2022-03-28 08:00 | 1.28536
42 | 2022-03-28 08:00 | 1.09603
43 | 2022-03-28 08:00 | 11.6
44 | 2022-03-28 08:00 | 0.45
45 | 2022-03-28 08:00 | 0.3
46 | 2022-03-28 08:00 | 0.7
47 | 2022-03-28 08:00 | 89.5
48 | 2022-03-28 08:00 | 7.5
49 | 2022-03-28 08:00 | 35.278
50 | 2022-03-28 08:00 | 57.71505
51 | 2022-03-28 08:00 | 2102.004
52 | 2022-03-28 08:00 | 3.881853
53 | 2022-03-28 08:00 | 1485.655
54 | 2022-03-28 08:00 | 2483.633
55 | 2022-03-28 08:00 | 430.6558
1 | 2022-03-28 16:00 | 1.270747
2 | 2022-03-28 16:00 | 0.8895226
3 | 2022-03-28 16:00 | 0.381224
4 | 2022-03-28 16:00 | 1255.595
5 | 2022-03-28 16:00 | 148.3837
6 | 2022-03-28 16:00 | 0.398
7 | 2022-03-28 16:00 | 20.4
8 | 2022-03-28 16:00 | 43.3121
9 | 2022-03-28 16:00 | 1.19197
10 | 2022-03-28 16:00 | 1.084252
11 | 2022-03-28 16:00 | 0.9992442
12 | 2022-03-28 16:00 | 0.5026074
13 | 2022-03-28 16:00 | 0.3236093
14 | 2022-03-28 16:00 | 0.6587735
15 | 2022-03-28 16:00 | 3.320601
20 | 2022-03-28 16:00 | 0.1935825
21 | 2022-03-28 16:00 | 4.541847
22 | 2022-03-28 16:00 | 5.526352
23 | 2022-03-28 16:00 | 2.903661
24 | 2022-03-28 16:00 | 226.3718
25 | 2022-03-28 16:00 | 0.1616148
26 | 2022-03-28 16:00 | 488.5166
28 | 2022-03-28 16:00 | 76.12446
29 | 2022-03-28 16:00 | 69.5
30 | 2022-03-28 16:00 | 3084.475
31 | 2022-03-28 16:00 | 1.525584
32 | 2022-03-28 16:00 | 0
33 | 2022-03-28 16:00 | 0
34 | 2022-03-28 16:00 | 30.62377
35 | 2022-03-28 16:00 | 391.4655
36 | 2022-03-28 16:00 | 0.9811794
37 | 2022-03-28 16:00 | 0.9586276
38 | 2022-03-28 16:00 | 7.862449
39 | 2022-03-28 16:00 | 27.75229
40 | 2022-03-28 16:00 | 1.074761
41 | 2022-03-28 16:00 | 1.277673
42 | 2022-03-28 16:00 | 1.090168
43 | 2022-03-28 16:00 | 11.5
44 | 2022-03-28 16:00 | 0.45
45 | 2022-03-28 16:00 | 0.3
46 | 2022-03-28 16:00 | 0.7
47 | 2022-03-28 16:00 | 89.5
48 | 2022-03-28 16:00 | 7.6
49 | 2022-03-28 16:00 | 35.22008
50 | 2022-03-28 16:00 | 57.66806
51 | 2022-03-28 16:00 | 2091.63
52 | 2022-03-28 16:00 | 3.862656
53 | 2022-03-28 16:00 | 1443.032
54 | 2022-03-28 16:00 | 2412.374
55 | 2022-03-28 16:00 | 432.7953
1 | 2022-03-29 | 1.341476
2 | 2022-03-29 | 0.9390333
3 | 2022-03-29 | 0.4024428
4 | 2022-03-29 | 1256.127
5 | 2022-03-29 | 164.6047
6 | 2022-03-29 | 0.4775
7 | 2022-03-29 | 20.1
8 | 2022-03-29 | 43.69565
9 | 2022-03-29 | 1.153176
10 | 2022-03-29 | 1.087375
11 | 2022-03-29 | 0.9994333
12 | 2022-03-29 | 0.5314955
13 | 2022-03-29 | 0.3422092
14 | 2022-03-29 | 0.6966375
15 | 2022-03-29 | 3.752722
20 | 2022-03-29 | 0.1738353
21 | 2022-03-29 | 4.834111
22 | 2022-03-29 | 5.468564
23 | 2022-03-29 | 2.973653
24 | 2022-03-29 | 286.6326
25 | 2022-03-29 | 0.1599248
26 | 2022-03-29 | 602.187
28 | 2022-03-29 | 75.90128
29 | 2022-03-29 | 69
30 | 2022-03-29 | 3097.868
31 | 2022-03-29 | 1.741339
32 | 2022-03-29 | 0
33 | 2022-03-29 | 0
34 | 2022-03-29 | 30.37844
35 | 2022-03-29 | 391.6656
36 | 2022-03-29 | 0.9514321
37 | 2022-03-29 | 0.9315895
38 | 2022-03-29 | 8.586833
39 | 2022-03-29 | 26.22222
40 | 2022-03-29 | 0.999438
41 | 2022-03-29 | 1.206314
42 | 2022-03-29 | 1.028924
43 | 2022-03-29 | 11.5
44 | 2022-03-29 | 0.45
45 | 2022-03-29 | 0.3
46 | 2022-03-29 | 0.7
47 | 2022-03-29 | 89.3
48 | 2022-03-29 | 7.5
49 | 2022-03-29 | 35.28078
50 | 2022-03-29 | 57.61135
51 | 2022-03-29 | 2076.593
52 | 2022-03-29 | 3.83945
53 | 2022-03-29 | 1424.853
54 | 2022-03-29 | 2380.089
55 | 2022-03-29 | 435.065
1 | 2022-03-29 08:00 | 1.29891
2 | 2022-03-29 08:00 | 0.9092373
3 | 2022-03-29 08:00 | 0.3896731
4 | 2022-03-29 08:00 | 1255.585
5 | 2022-03-29 08:00 | 156.4242
6 | 2022-03-29 08:00 | 0.475
7 | 2022-03-29 08:00 | 20.4
8 | 2022-03-29 08:00 | 44.54148
9 | 2022-03-29 08:00 | 1.205031
10 | 2022-03-29 08:00 | 1.079136
11 | 2022-03-29 08:00 | 0.9993562
12 | 2022-03-29 08:00 | 0.5153765
13 | 2022-03-29 08:00 | 0.3318308
14 | 2022-03-29 08:00 | 0.6755101
15 | 2022-03-29 08:00 | 3.176706
20 | 2022-03-29 08:00 | 0.2008021
21 | 2022-03-29 08:00 | 4.410604
22 | 2022-03-29 08:00 | 5.471455
23 | 2022-03-29 08:00 | 2.927126
24 | 2022-03-29 08:00 | 275.0251
25 | 2022-03-29 08:00 | 0.1600093
26 | 2022-03-29 08:00 | 570.6176
28 | 2022-03-29 08:00 | 76.45238
29 | 2022-03-29 08:00 | 68.5
30 | 2022-03-29 08:00 | 3014.631
31 | 2022-03-29 08:00 | 1.7582
32 | 2022-03-29 08:00 | 0
33 | 2022-03-29 08:00 | 0
34 | 2022-03-29 08:00 | 30.92057
35 | 2022-03-29 08:00 | 380.1415
36 | 2022-03-29 08:00 | 0.9924529
37 | 2022-03-29 08:00 | 0.9657258
38 | 2022-03-29 08:00 | 7.58731
39 | 2022-03-29 08:00 | 32.1519
40 | 2022-03-29 08:00 | 1.004954
41 | 2022-03-29 08:00 | 1.212555
42 | 2022-03-29 08:00 | 1.033567
43 | 2022-03-29 08:00 | 11.7
44 | 2022-03-29 08:00 | 0.46
45 | 2022-03-29 08:00 | 0.3
46 | 2022-03-29 08:00 | 0.7
47 | 2022-03-29 08:00 | 89.1
48 | 2022-03-29 08:00 | 7.8
49 | 2022-03-29 08:00 | 34.74035
50 | 2022-03-29 08:00 | 57.53815
51 | 2022-03-29 08:00 | 2107.024
52 | 2022-03-29 08:00 | 3.827795
53 | 2022-03-29 08:00 | 1419.873
54 | 2022-03-29 08:00 | 2376.407
55 | 2022-03-29 08:00 | 437.2429
1 | 2022-03-29 16:00 | 1.292719
2 | 2022-03-29 16:00 | 0.9049031
3 | 2022-03-29 16:00 | 0.3878156
4 | 2022-03-29 16:00 | 1255.16
5 | 2022-03-29 16:00 | 173.2987
6 | 2022-03-29 16:00 | 0.732
7 | 2022-03-29 16:00 | 20.3
8 | 2022-03-29 16:00 | 42.37996
9 | 2022-03-29 16:00 | 1.130967
10 | 2022-03-29 16:00 | 1.11868
11 | 2022-03-29 16:00 | 0.9995065
12 | 2022-03-29 16:00 | 0.5194534
13 | 2022-03-29 16:00 | 0.3344557
14 | 2022-03-29 16:00 | 0.6808538
15 | 2022-03-29 16:00 | 3.9145
20 | 2022-03-29 16:00 | 0.1701965
21 | 2022-03-29 16:00 | 5.078015
22 | 2022-03-29 16:00 | 5.346557
23 | 2022-03-29 16:00 | 2.919832
24 | 2022-03-29 16:00 | 272.66
25 | 2022-03-29 16:00 | 0.1563568
26 | 2022-03-29 16:00 | 545.2198
28 | 2022-03-29 16:00 | 90.25533
29 | 2022-03-29 16:00 | 67.5
30 | 2022-03-29 16:00 | 3075.513
31 | 2022-03-29 16:00 | 1.573353
32 | 2022-03-29 16:00 | 0
33 | 2022-03-29 16:00 | 0
34 | 2022-03-29 16:00 | 30.92309
35 | 2022-03-29 16:00 | 390.6983
36 | 2022-03-29 16:00 | 0.9351285
37 | 2022-03-29 16:00 | 0.9139466
38 | 2022-03-29 16:00 | 8.992515
39 | 2022-03-29 16:00 | 27.3913
40 | 2022-03-29 16:00 | 1.007684
41 | 2022-03-29 16:00 | 1.217065
42 | 2022-03-29 16:00 | 1.037535
43 | 2022-03-29 16:00 | 11.6
44 | 2022-03-29 16:00 | 0.46
45 | 2022-03-29 16:00 | 0.3
46 | 2022-03-29 16:00 | 0.8
47 | 2022-03-29 16:00 | 89.2
48 | 2022-03-29 16:00 | 7.7
49 | 2022-03-29 16:00 | 35.84334
50 | 2022-03-29 16:00 | 57.80396
51 | 2022-03-29 16:00 | 2089.233
52 | 2022-03-29 16:00 | 3.655051
53 | 2022-03-29 16:00 | 1368.455
54 | 2022-03-29 16:00 | 2270.723
55 | 2022-03-29 16:00 | 453.9837
1 | 2022-03-30 | 1.28406
2 | 2022-03-30 | 0.8988421
3 | 2022-03-30 | 0.3852181
4 | 2022-03-30 | 1253.196
5 | 2022-03-30 | 184.5666
6 | 2022-03-30 | 0.754
7 | 2022-03-30 | 20
8 | 2022-03-30 | 43.47826
9 | 2022-03-30 | 1.179327
10 | 2022-03-30 | 1.059296
11 | 2022-03-30 | 0.9995641
12 | 2022-03-30 | 0.5093538
13 | 2022-03-30 | 0.327953
14 | 2022-03-30 | 0.6676161
15 | 2022-03-30 | 3.4421
20 | 2022-03-30 | 0.1867903
21 | 2022-03-30 | 4.593552
22 | 2022-03-30 | 5.267717
23 | 2022-03-30 | 2.91815
24 | 2022-03-30 | 310.2799
25 | 2022-03-30 | 0.1540511
26 | 2022-03-30 | 643.3278
28 | 2022-03-30 | 99.93033
29 | 2022-03-30 | 66.5
30 | 2022-03-30 | 3000.783
31 | 2022-03-30 | 1.681127
32 | 2022-03-30 | 0
33 | 2022-03-30 | 0
34 | 2022-03-30 | 30.34191
35 | 2022-03-30 | 391.4247
36 | 2022-03-30 | 0.973848
37 | 2022-03-30 | 0.9546371
38 | 2022-03-30 | 8.035652
39 | 2022-03-30 | 28.63636
40 | 2022-03-30 | 1.041966
41 | 2022-03-30 | 1.277904
42 | 2022-03-30 | 1.08433
43 | 2022-03-30 | 11.6
44 | 2022-03-30 | 0.46
45 | 2022-03-30 | 0.3
46 | 2022-03-30 | 0.8
47 | 2022-03-30 | 89.2
48 | 2022-03-30 | 7.6
49 | 2022-03-30 | 35.24962
50 | 2022-03-30 | 58.09505
51 | 2022-03-30 | 2076.687
52 | 2022-03-30 | 3.824432
53 | 2022-03-30 | 1384.645
54 | 2022-03-30 | 2288.087
55 | 2022-03-30 | 432.0831
1 | 2022-03-30 08:00 | 1.298349
2 | 2022-03-30 08:00 | 0.9088442
3 | 2022-03-30 08:00 | 0.3895047
4 | 2022-03-30 08:00 | 1253.692
5 | 2022-03-30 08:00 | 179.9206
6 | 2022-03-30 08:00 | 0.8275
7 | 2022-03-30 08:00 | 19.2
8 | 2022-03-30 08:00 | 42.66667
9 | 2022-03-30 08:00 | 1.184864
10 | 2022-03-30 08:00 | 1.08306
11 | 2022-03-30 08:00 | 0.99954
12 | 2022-03-30 08:00 | 0.5178
13 | 2022-03-30 08:00 | 0.3333912
14 | 2022-03-30 08:00 | 0.6786867
15 | 2022-03-30 08:00 | 3.412546
20 | 2022-03-30 08:00 | 0.184929
21 | 2022-03-30 08:00 | 4.422513
22 | 2022-03-30 08:00 | 5.28806
23 | 2022-03-30 08:00 | 2.931468
24 | 2022-03-30 08:00 | 313.4195
25 | 2022-03-30 08:00 | 0.154646
26 | 2022-03-30 08:00 | 616.7542
28 | 2022-03-30 08:00 | 91.37486
29 | 2022-03-30 08:00 | 67
30 | 2022-03-30 08:00 | 3099.742
31 | 2022-03-30 08:00 | 1.741988
32 | 2022-03-30 08:00 | 0
33 | 2022-03-30 08:00 | 0
34 | 2022-03-30 08:00 | 30.12218
35 | 2022-03-30 08:00 | 399.9593
36 | 2022-03-30 08:00 | 0.9813896
37 | 2022-03-30 08:00 | 0.955956
38 | 2022-03-30 08:00 | 7.83506
39 | 2022-03-30 08:00 | 37.64706
40 | 2022-03-30 08:00 | 1.045023
41 | 2022-03-30 08:00 | 1.281028
42 | 2022-03-30 08:00 | 1.08658
43 | 2022-03-30 08:00 | 11.4
44 | 2022-03-30 08:00 | 0.46
45 | 2022-03-30 08:00 | 0.3
46 | 2022-03-30 08:00 | 0.6
47 | 2022-03-30 08:00 | 89.3
48 | 2022-03-30 08:00 | 7.7
49 | 2022-03-30 08:00 | 35.19393
50 | 2022-03-30 08:00 | 58.07742
51 | 2022-03-30 08:00 | 2044.957
52 | 2022-03-30 08:00 | 3.756468
53 | 2022-03-30 08:00 | 1377.537
54 | 2022-03-30 08:00 | 2276.063
55 | 2022-03-30 08:00 | 439.8468
1 | 2022-03-30 16:00 | 1.291247
2 | 2022-03-30 16:00 | 0.9038725
3 | 2022-03-30 16:00 | 0.387374
4 | 2022-03-30 16:00 | 1256.287
5 | 2022-03-30 16:00 | 180.2786
6 | 2022-03-30 16:00 | 0.8175
7 | 2022-03-30 16:00 | 19.5
8 | 2022-03-30 16:00 | 42.3913
9 | 2022-03-30 16:00 | 1.21875
10 | 2022-03-30 16:00 | 1.052826
11 | 2022-03-30 16:00 | 0.9995446
12 | 2022-03-30 16:00 | 0.5105868
13 | 2022-03-30 16:00 | 0.3287469
14 | 2022-03-30 16:00 | 0.6692322
15 | 2022-03-30 16:00 | 2.906671
20 | 2022-03-30 16:00 | 0.2251
21 | 2022-03-30 16:00 | 4.498956
22 | 2022-03-30 16:00 | 5.10709
23 | 2022-03-30 16:00 | 2.917211
24 | 2022-03-30 16:00 | 245.7713
25 | 2022-03-30 16:00 | 0.1493537
26 | 2022-03-30 16:00 | 458.3056
28 | 2022-03-30 16:00 | 93.09848
29 | 2022-03-30 16:00 | 64.5
30 | 2022-03-30 16:00 | 2945.812
31 | 2022-03-30 16:00 | 1.363286
32 | 2022-03-30 16:00 | 0
33 | 2022-03-30 16:00 | 0
34 | 2022-03-30 16:00 | 30.25875
35 | 2022-03-30 16:00 | 398.7899
36 | 2022-03-30 16:00 | 1.00125
37 | 2022-03-30 16:00 | 0.9838547
38 | 2022-03-30 16:00 | 7.405627
39 | 2022-03-30 16:00 | 38.76923
40 | 2022-03-30 16:00 | 1.030142
41 | 2022-03-30 16:00 | 1.262908
42 | 2022-03-30 16:00 | 1.073053
43 | 2022-03-30 16:00 | 11.5
44 | 2022-03-30 16:00 | 0.46
45 | 2022-03-30 16:00 | 0.3
46 | 2022-03-30 16:00 | 0.7
47 | 2022-03-30 16:00 | 89.5
48 | 2022-03-30 16:00 | 7.6
49 | 2022-03-30 16:00 | 35.52277
50 | 2022-03-30 16:00 | 58.04562
51 | 2022-03-30 16:00 | 2048.406
52 | 2022-03-30 16:00 | 3.861921
53 | 2022-03-30 16:00 | 1349.402
54 | 2022-03-30 16:00 | 2229.832
55 | 2022-03-30 16:00 | 427.8854
1 | 2022-03-31 | 1.295676
2 | 2022-03-31 | 0.9069729
3 | 2022-03-31 | 0.3887027
4 | 2022-03-31 | 1255.52
5 | 2022-03-31 | 150.1826
6 | 2022-03-31 | 0.875
7 | 2022-03-31 | 16.8
8 | 2022-03-31 | 38.62069
9 | 2022-03-31 | 1.255696
10 | 2022-03-31 | 1.008114
11 | 2022-03-31 | 0.99928
12 | 2022-03-31 | 0.5126526
13 | 2022-03-31 | 0.330077
14 | 2022-03-31 | 0.6719399
15 | 2022-03-31 | 2.490606
20 | 2022-03-31 | 0.2732108
21 | 2022-03-31 | 4.601046
22 | 2022-03-31 | 5.382654
23 | 2022-03-31 | 2.920351
24 | 2022-03-31 | 255.7968
25 | 2022-03-31 | 0.1574124
26 | 2022-03-31 | 445.2586
28 | 2022-03-31 | 63.72245
29 | 2022-03-31 | 68.5
30 | 2022-03-31 | 2976.938
31 | 2022-03-31 | 1.703238
32 | 2022-03-31 | 0
33 | 2022-03-31 | 0
34 | 2022-03-31 | 30.87214
35 | 2022-03-31 | 404.9606
36 | 2022-03-31 | 1.017722
37 | 2022-03-31 | 1.011213
38 | 2022-03-31 | 7.091651
39 | 2022-03-31 | 40.61538
40 | 2022-03-31 | 1.016881
41 | 2022-03-31 | 1.261162
42 | 2022-03-31 | 1.074999
43 | 2022-03-31 | 11.5
44 | 2022-03-31 | 0.46
45 | 2022-03-31 | 0.3
46 | 2022-03-31 | 0.7
47 | 2022-03-31 | 89.7
48 | 2022-03-31 | 7.4
49 | 2022-03-31 | 35.37226
50 | 2022-03-31 | 58.07019
51 | 2022-03-31 | 2049.739
52 | 2022-03-31 | 3.85591
53 | 2022-03-31 | 1427.279
54 | 2022-03-31 | 2347.953
55 | 2022-03-31 | 426.6321
1 | 2022-03-31 08:00 | 1.306341
2 | 2022-03-31 08:00 | 0.9144387
3 | 2022-03-31 08:00 | 0.3919023
4 | 2022-03-31 08:00 | 1255.509
5 | 2022-03-31 08:00 | 182.6842
6 | 2022-03-31 08:00 | 0.736
7 | 2022-03-31 08:00 | 20.3
8 | 2022-03-31 08:00 | 42.91755
9 | 2022-03-31 08:00 | 1.205323
10 | 2022-03-31 08:00 | 1.05069
11 | 2022-03-31 08:00 | 0.9995578
12 | 2022-03-31 08:00 | 0.5150288
13 | 2022-03-31 08:00 | 0.3316069
14 | 2022-03-31 08:00 | 0.6750544
15 | 2022-03-31 08:00 | 2.962361
20 | 2022-03-31 08:00 | 0.2400025
21 | 2022-03-31 08:00 | 5.40687
22 | 2022-03-31 08:00 | 5.154061
23 | 2022-03-31 08:00 | 2.932828
24 | 2022-03-31 08:00 | 280.4385
25 | 2022-03-31 08:00 | 0.1507273
26 | 2022-03-31 08:00 | 567.7519
28 | 2022-03-31 08:00 | 103.1586
29 | 2022-03-31 08:00 | 65
30 | 2022-03-31 08:00 | 2899.441
31 | 2022-03-31 08:00 | 1.5351
32 | 2022-03-31 08:00 | 0
33 | 2022-03-31 08:00 | 0
34 | 2022-03-31 08:00 | 30.91099
35 | 2022-03-31 08:00 | 408.2456
36 | 2022-03-31 08:00 | 0.9632446
37 | 2022-03-31 08:00 | 0.9723926
38 | 2022-03-31 08:00 | 8.369231
39 | 2022-03-31 08:00 | 38.27161
40 | 2022-03-31 08:00 | 1.002338
41 | 2022-03-31 08:00 | 1.242545
42 | 2022-03-31 08:00 | 1.060475
43 | 2022-03-31 08:00 | 11.6
44 | 2022-03-31 08:00 | 0.45
45 | 2022-03-31 08:00 | 0.3
46 | 2022-03-31 08:00 | 0.6
47 | 2022-03-31 08:00 | 89.5
48 | 2022-03-31 08:00 | 7.7
49 | 2022-03-31 08:00 | 35.01664
50 | 2022-03-31 08:00 | 57.88787
51 | 2022-03-31 08:00 | 2050.723
52 | 2022-03-31 08:00 | 3.90774
53 | 2022-03-31 08:00 | 1365.455
54 | 2022-03-31 08:00 | 2262.467
55 | 2022-03-31 08:00 | 424.0131
1 | 2022-03-31 16:00 | 1.313674
2 | 2022-03-31 16:00 | 0.9195721
3 | 2022-03-31 16:00 | 0.3941023
4 | 2022-03-31 16:00 | 1255.48
5 | 2022-03-31 16:00 | 169.4498
6 | 2022-03-31 16:00 | 0.655
7 | 2022-03-31 16:00 | 19
8 | 2022-03-31 16:00 | 42.60089
9 | 2022-03-31 16:00 | 1.136752
10 | 2022-03-31 16:00 | 1.043971
11 | 2022-03-31 16:00 | 0.9994596
12 | 2022-03-31 16:00 | 0.5183697
13 | 2022-03-31 16:00 | 0.333758
14 | 2022-03-31 16:00 | 0.6794334
15 | 2022-03-31 16:00 | 3.436109
20 | 2022-03-31 16:00 | 0.2117343
21 | 2022-03-31 16:00 | 5.875588
22 | 2022-03-31 16:00 | 5.447612
23 | 2022-03-31 16:00 | 2.941147
24 | 2022-03-31 16:00 | 238.1055
25 | 2022-03-31 16:00 | 0.1593121
26 | 2022-03-31 16:00 | 412.7072
28 | 2022-03-31 16:00 | 94.94238
29 | 2022-03-31 16:00 | 69.5
30 | 2022-03-31 16:00 | 3069.034
31 | 2022-03-31 16:00 | 1.405168
32 | 2022-03-31 16:00 | 0
33 | 2022-03-31 16:00 | 0
34 | 2022-03-31 16:00 | 30.41394
35 | 2022-03-31 16:00 | 408.3012
36 | 2022-03-31 16:00 | 0.9169719
37 | 2022-03-31 16:00 | 0.918146
38 | 2022-03-31 16:00 | 9.311698
39 | 2022-03-31 16:00 | 27.90698
40 | 2022-03-31 16:00 | 1.003024
41 | 2022-03-31 16:00 | 1.243738
42 | 2022-03-31 16:00 | 1.061697
43 | 2022-03-31 16:00 | 11.5
44 | 2022-03-31 16:00 | 0.45
45 | 2022-03-31 16:00 | 0.3
46 | 2022-03-31 16:00 | 0.6
47 | 2022-03-31 16:00 | 89
48 | 2022-03-31 16:00 | 7.9
49 | 2022-03-31 16:00 | 35.45262
50 | 2022-03-31 16:00 | 57.98352
51 | 2022-03-31 16:00 | 2046.592
52 | 2022-03-31 16:00 | 3.890337
53 | 2022-03-31 16:00 | 1441.239
54 | 2022-03-31 16:00 | 2387.076
55 | 2022-03-31 16:00 | 425.7386
1 | 2022-04-01 | 1.31533
2 | 2022-04-01 | 0.9207311
3 | 2022-04-01 | 0.3945991
4 | 2022-04-01 | 1249.717
5 | 2022-04-01 | 178.2329
6 | 2022-04-01 | 0.7025
7 | 2022-04-01 | 20.8
8 | 2022-04-01 | 43.33333
9 | 2022-04-01 | 1.071685
10 | 2022-04-01 | 1.005658
11 | 2022-04-01 | 0.9995301
12 | 2022-04-01 | 0.5154594
13 | 2022-04-01 | 0.3318842
14 | 2022-04-01 | 0.6756188
15 | 2022-04-01 | 3.492865
20 | 2022-04-01 | 0.2208021
21 | 2022-04-01 | 6.672059
22 | 2022-04-01 | 5.276079
23 | 2022-04-01 | 2.939987
24 | 2022-04-01 | 271.6955
25 | 2022-04-01 | 0.1542957
26 | 2022-04-01 | 517.9781
28 | 2022-04-01 | 93.71626
29 | 2022-04-01 | 67.5
30 | 2022-04-01 | 3006.918
31 | 2022-04-01 | 1.524384
32 | 2022-04-01 | 0
33 | 2022-04-01 | 0
34 | 2022-04-01 | 30.04456
35 | 2022-04-01 | 415.7264
36 | 2022-04-01 | 0.8781362
37 | 2022-04-01 | 0.8794118
38 | 2022-04-01 | 10.16492
39 | 2022-04-01 | 23.82979
40 | 2022-04-01 | 0.9556426
41 | 2022-04-01 | 1.197452
42 | 2022-04-01 | 1.021552
43 | 2022-04-01 | 11.5
44 | 2022-04-01 | 0.45
45 | 2022-04-01 | 0.3
46 | 2022-04-01 | 0.6
47 | 2022-04-01 | 89.2
48 | 2022-04-01 | 7.8
49 | 2022-04-01 | 34.98667
50 | 2022-04-01 | 58.57619
51 | 2022-04-01 | 2013.468
52 | 2022-04-01 | 3.989234
53 | 2022-04-01 | 1425.857
54 | 2022-04-01 | 2339.757
55 | 2022-04-01 | 411.344
1 | 2022-04-01 08:00 | 1.283176
2 | 2022-04-01 08:00 | 0.898223
3 | 2022-04-01 08:00 | 0.3849527
4 | 2022-04-01 08:00 | 1253.892
5 | 2022-04-01 08:00 | 196.992
6 | 2022-04-01 08:00 | 0.444
7 | 2022-04-01 08:00 | 19.2
8 | 2022-04-01 08:00 | 42.38411
9 | 2022-04-01 08:00 | 1.162733
10 | 2022-04-01 08:00 | 1.187977
11 | 2022-04-01 08:00 | 0.999643
12 | 2022-04-01 08:00 | 0.509407
13 | 2022-04-01 08:00 | 0.3279873
14 | 2022-04-01 08:00 | 0.6676859
15 | 2022-04-01 08:00 | 3.27537
20 | 2022-04-01 08:00 | 0.2196454
21 | 2022-04-01 08:00 | 5.683442
22 | 2022-04-01 08:00 | 4.844707
23 | 2022-04-01 08:00 | 2.914665
24 | 2022-04-01 08:00 | 269.0268
25 | 2022-04-01 08:00 | 0.1416805
26 | 2022-04-01 08:00 | 504.7165
28 | 2022-04-01 08:00 | 97.63359
29 | 2022-04-01 08:00 | 62
30 | 2022-04-01 08:00 | 2993.339
31 | 2022-04-01 08:00 | 1.365674
32 | 2022-04-01 08:00 | 0
33 | 2022-04-01 08:00 | 0
34 | 2022-04-01 08:00 | 30.16792
35 | 2022-04-01 08:00 | 422.144
36 | 2022-04-01 08:00 | 0.9354037
37 | 2022-04-01 08:00 | 0.9435484
38 | 2022-04-01 08:00 | 8.958812
39 | 2022-04-01 08:00 | 26.35135
40 | 2022-04-01 08:00 | 0.9795502
41 | 2022-04-01 08:00 | 1.225055
42 | 2022-04-01 08:00 | 1.041896
43 | 2022-04-01 08:00 | 11.2
44 | 2022-04-01 08:00 | 0.45
45 | 2022-04-01 08:00 | 0.3
46 | 2022-04-01 08:00 | 0.7
47 | 2022-04-01 08:00 | 89
48 | 2022-04-01 08:00 | 7.7
49 | 2022-04-01 08:00 | 34.05029
50 | 2022-04-01 08:00 | 58.49141
51 | 2022-04-01 08:00 | 2005.645
52 | 2022-04-01 08:00 | 3.829894
53 | 2022-04-01 08:00 | 1275.451
54 | 2022-04-01 08:00 | 2103.301
55 | 2022-04-01 08:00 | 430.5771
1 | 2022-04-01 16:00 | 1.323811
2 | 2022-04-01 16:00 | 0.9266676
3 | 2022-04-01 16:00 | 0.3971433
4 | 2022-04-01 16:00 | 1255.089
5 | 2022-04-01 16:00 | 177.9642
6 | 2022-04-01 16:00 | 0.8175
7 | 2022-04-01 16:00 | 19.8
8 | 2022-04-01 16:00 | 44.69526
9 | 2022-04-01 16:00 | 1.171393
10 | 2022-04-01 16:00 | 1.082947
11 | 2022-04-01 16:00 | 0.9995102
12 | 2022-04-01 16:00 | 0.5270714
13 | 2022-04-01 16:00 | 0.3393607
14 | 2022-04-01 16:00 | 0.6908388
15 | 2022-04-01 16:00 | 3.183611
20 | 2022-04-01 16:00 | 0.2247544
21 | 2022-04-01 16:00 | 5.582704
22 | 2022-04-01 16:00 | 5.280328
23 | 2022-04-01 16:00 | 2.949089
24 | 2022-04-01 16:00 | 192.5832
25 | 2022-04-01 16:00 | 0.1544199
26 | 2022-04-01 16:00 | 194.2611
28 | 2022-04-01 16:00 | 76.52724
29 | 2022-04-01 16:00 | 66.5
30 | 2022-04-01 16:00 | 3150.961
31 | 2022-04-01 16:00 | 1.082146
32 | 2022-04-01 16:00 | 0
33 | 2022-04-01 16:00 | 0
34 | 2022-04-01 16:00 | 29.83697
35 | 2022-04-01 16:00 | 419.4381
36 | 2022-04-01 16:00 | 0.945746
37 | 2022-04-01 16:00 | 0.9576613
38 | 2022-04-01 16:00 | 8.766315
39 | 2022-04-01 16:00 | 34.11765
40 | 2022-04-01 16:00 | 0.9775859
41 | 2022-04-01 16:00 | 1.221132
42 | 2022-04-01 16:00 | 1.038701
43 | 2022-04-01 16:00 | 11.5
44 | 2022-04-01 16:00 | 0.45
45 | 2022-04-01 16:00 | 0.3
46 | 2022-04-01 16:00 | 0.6
47 | 2022-04-01 16:00 | 89
48 | 2022-04-01 16:00 | 7.9
49 | 2022-04-01 16:00 | 33.87289
50 | 2022-04-01 16:00 | 58.39021
51 | 2022-04-01 16:00 | 1984.4
52 | 2022-04-01 16:00 | 3.794672
53 | 2022-04-01 16:00 | 1388.369
54 | 2022-04-01 16:00 | 2281.373
55 | 2022-04-01 16:00 | 433.029
1 | 2022-04-02 | 1.32664
2 | 2022-04-02 | 0.9286477
3 | 2022-04-02 | 0.3979919
4 | 2022-04-02 | 1255.874
5 | 2022-04-02 | 213.3424
6 | 2022-04-02 | 1.0425
7 | 2022-04-02 | 18.2
8 | 2022-04-02 | 41.36364
9 | 2022-04-02 | 1.194479
10 | 2022-04-02 | 1.032912
11 | 2022-04-02 | 0.9996627
12 | 2022-04-02 | 0.5261527
13 | 2022-04-02 | 0.3387692
14 | 2022-04-02 | 0.6896347
15 | 2022-04-02 | 3.148133
20 | 2022-04-02 | 0.2181574
21 | 2022-04-02 | 5.105178
22 | 2022-04-02 | 5.130821
23 | 2022-04-02 | 2.957777
24 | 2022-04-02 | 269.3371
25 | 2022-04-02 | 0.1500477
26 | 2022-04-02 | 290.765
28 | 2022-04-02 | 69.47306
29 | 2022-04-02 | 66
30 | 2022-04-02 | 2983.102
31 | 2022-04-02 | 1.262464
32 | 2022-04-02 | 0
33 | 2022-04-02 | 0
34 | 2022-04-02 | 30.30306
35 | 2022-04-02 | 419.2975
36 | 2022-04-02 | 0.9673777
37 | 2022-04-02 | 0.9625885
38 | 2022-04-02 | 8.253311
39 | 2022-04-02 | 44.48276
40 | 2022-04-02 | 0.9562976
41 | 2022-04-02 | 1.193079
42 | 2022-04-02 | 1.018393
43 | 2022-04-02 | 11.5
44 | 2022-04-02 | 0.45
45 | 2022-04-02 | 0.3
46 | 2022-04-02 | 0.6
47 | 2022-04-02 | 89.6
48 | 2022-04-02 | 7.7
49 | 2022-04-02 | 33.73508
50 | 2022-04-02 | 58.46282
51 | 2022-04-02 | 2007.136
52 | 2022-04-02 | 3.846626
53 | 2022-04-02 | 1364.561
54 | 2022-04-02 | 2231.68
55 | 2022-04-02 | 425.1663
1 | 2022-04-02 08:00 | 1.312289
2 | 2022-04-02 08:00 | 0.9186025
3 | 2022-04-02 08:00 | 0.3936868
4 | 2022-04-02 08:00 | 1255.692
5 | 2022-04-02 08:00 | 200.1383
6 | 2022-04-02 08:00 | 1.0075
7 | 2022-04-02 08:00 | 20
8 | 2022-04-02 08:00 | 44.05286
9 | 2022-04-02 08:00 | 1.124547
10 | 2022-04-02 08:00 | 0.9426934
11 | 2022-04-02 08:00 | 0.9996293
12 | 2022-04-02 08:00 | 0.5139856
13 | 2022-04-02 08:00 | 0.3309352
14 | 2022-04-02 08:00 | 0.673687
15 | 2022-04-02 08:00 | 3.444106
20 | 2022-04-02 08:00 | 0.2136133
21 | 2022-04-02 08:00 | 6.017566
22 | 2022-04-02 08:00 | 5.113649
23 | 2022-04-02 08:00 | 2.939665
24 | 2022-04-02 08:00 | 291.329
25 | 2022-04-02 08:00 | 0.1495455
26 | 2022-04-02 08:00 | 430.8685
28 | 2022-04-02 08:00 | 104.9172
29 | 2022-04-02 08:00 | 65.5
30 | 2022-04-02 08:00 | 2825.108
31 | 2022-04-02 08:00 | 1.455639
32 | 2022-04-02 08:00 | 0
33 | 2022-04-02 08:00 | 0
34 | 2022-04-02 08:00 | 30.17716
35 | 2022-04-02 08:00 | 393.1909
36 | 2022-04-02 08:00 | 0.9093108
37 | 2022-04-02 08:00 | 0.9126595
38 | 2022-04-02 08:00 | 9.461671
39 | 2022-04-02 08:00 | 27.95455
40 | 2022-04-02 08:00 | 0.9361501
41 | 2022-04-02 08:00 | 1.16783
42 | 2022-04-02 08:00 | 0.999257
43 | 2022-04-02 08:00 | 11.2
44 | 2022-04-02 08:00 | 0.42
45 | 2022-04-02 08:00 | 0.3
46 | 2022-04-02 08:00 | 0.7
47 | 2022-04-02 08:00 | 89.8
48 | 2022-04-02 08:00 | 7.6
49 | 2022-04-02 08:00 | 34.10667
50 | 2022-04-02 08:00 | 58.37987
51 | 2022-04-02 08:00 | 2047.991
52 | 2022-04-02 08:00 | 4.009244
53 | 2022-04-02 08:00 | 1387.341
54 | 2022-04-02 08:00 | 2271.242
55 | 2022-04-02 08:00 | 408.336
1 | 2022-04-02 16:00 | 1.281717
2 | 2022-04-02 16:00 | 0.8972021
3 | 2022-04-02 16:00 | 0.3845152
4 | 2022-04-02 16:00 | 1254.799
5 | 2022-04-02 16:00 | 197.7974
6 | 2022-04-02 16:00 | 0.67
7 | 2022-04-02 16:00 | 18.8
8 | 2022-04-02 16:00 | 42.24719
9 | 2022-04-02 16:00 | 1.073986
10 | 2022-04-02 16:00 | 0.9780026
11 | 2022-04-02 16:00 | 0.9996194
12 | 2022-04-02 16:00 | 0.5021814
13 | 2022-04-02 16:00 | 0.323335
14 | 2022-04-02 16:00 | 0.6582152
15 | 2022-04-02 16:00 | 3.043378
20 | 2022-04-02 16:00 | 0.2599885
21 | 2022-04-02 16:00 | 6.955657
22 | 2022-04-02 16:00 | 5.237629
23 | 2022-04-02 16:00 | 2.917254
24 | 2022-04-02 16:00 | 288.0574
25 | 2022-04-02 16:00 | 0.1531713
26 | 2022-04-02 16:00 | 461.0841
28 | 2022-04-02 16:00 | 98.11568
29 | 2022-04-02 16:00 | 67
30 | 2022-04-02 16:00 | 2873.286
31 | 2022-04-02 16:00 | 1.456326
32 | 2022-04-02 16:00 | 0
33 | 2022-04-02 16:00 | 0
34 | 2022-04-02 16:00 | 30.38667
35 | 2022-04-02 16:00 | 398.2111
36 | 2022-04-02 16:00 | 0.8556086
37 | 2022-04-02 16:00 | 0.8754864
38 | 2022-04-02 16:00 | 9.999036
39 | 2022-04-02 16:00 | 24.22222
40 | 2022-04-02 16:00 | 0.9792015
41 | 2022-04-02 16:00 | 1.220698
42 | 2022-04-02 16:00 | 1.038421
43 | 2022-04-02 16:00 | 11.3
44 | 2022-04-02 16:00 | 0.42
45 | 2022-04-02 16:00 | 0.3
46 | 2022-04-02 16:00 | 0.7
47 | 2022-04-02 16:00 | 89.6
48 | 2022-04-02 16:00 | 7.7
49 | 2022-04-02 16:00 | 32.09727
50 | 2022-04-02 16:00 | 58.30834
51 | 2022-04-02 16:00 | 2061.847
52 | 2022-04-02 16:00 | 4.033396
53 | 2022-04-02 16:00 | 1415.014
54 | 2022-04-02 16:00 | 2328.304
55 | 2022-04-02 16:00 | 407.951
1 | 2022-04-03 | 1.276861
2 | 2022-04-03 | 0.8938025
3 | 2022-04-03 | 0.3830582
4 | 2022-04-03 | 1254.083
5 | 2022-04-03 | 159.573
6 | 2022-04-03 | 0.485
7 | 2022-04-03 | 19.5
8 | 2022-04-03 | 42.11663
9 | 2022-04-03 | 1.143558
10 | 2022-04-03 | 1.006353
11 | 2022-04-03 | 0.9993795
12 | 2022-04-03 | 0.5042947
13 | 2022-04-03 | 0.3246957
14 | 2022-04-03 | 0.6609851
15 | 2022-04-03 | 3.321367
20 | 2022-04-03 | 0.2215069
21 | 2022-04-03 | 5.978384
22 | 2022-04-03 | 5.611456
23 | 2022-04-03 | 2.912719
24 | 2022-04-03 | 190.743
25 | 2022-04-03 | 0.1641036
26 | 2022-04-03 | 310.4767
28 | 2022-04-03 | 55.57384
29 | 2022-04-03 | 72
30 | 2022-04-03 | 3045.442
31 | 2022-04-03 | 1.195333
32 | 2022-04-03 | 0
33 | 2022-04-03 | 0
34 | 2022-04-03 | 30.85742
35 | 2022-04-03 | 396.7582
36 | 2022-04-03 | 0.9153374
37 | 2022-04-03 | 0.9218596
38 | 2022-04-03 | 9.299751
39 | 2022-04-03 | 22.77778
40 | 2022-04-03 | 1.026308
41 | 2022-04-03 | 1.290309
42 | 2022-04-03 | 1.098159
43 | 2022-04-03 | 11.3
44 | 2022-04-03 | 0.42
45 | 2022-04-03 | 0.3
46 | 2022-04-03 | 0.7
47 | 2022-04-03 | 89.3
48 | 2022-04-03 | 7.9
49 | 2022-04-03 | 32.86152
50 | 2022-04-03 | 58.52434
51 | 2022-04-03 | 2092.777
52 | 2022-04-03 | 3.913641
53 | 2022-04-03 | 1494.601
54 | 2022-04-03 | 2459.664
55 | 2022-04-03 | 420.5034
1 | 2022-04-03 08:00 | 1.262712
2 | 2022-04-03 08:00 | 0.8838983
3 | 2022-04-03 08:00 | 0.3788135
4 | 2022-04-03 08:00 | 1254.524
5 | 2022-04-03 08:00 | 172.9955
6 | 2022-04-03 08:00 | 0.6175
7 | 2022-04-03 08:00 | 20.6
8 | 2022-04-03 08:00 | 44.01709
9 | 2022-04-03 08:00 | 1.141264
10 | 2022-04-03 08:00 | 1.021928
11 | 2022-04-03 08:00 | 0.9995036
12 | 2022-04-03 08:00 | 0.5020026
13 | 2022-04-03 08:00 | 0.3232199
14 | 2022-04-03 08:00 | 0.6579808
15 | 2022-04-03 08:00 | 3.07601
20 | 2022-04-03 08:00 | 0.2480974
21 | 2022-04-03 08:00 | 6.397827
22 | 2022-04-03 08:00 | 5.331311
23 | 2022-04-03 08:00 | 2.892507
24 | 2022-04-03 08:00 | 214.6995
25 | 2022-04-03 08:00 | 0.1559109
26 | 2022-04-03 08:00 | 357.356
28 | 2022-04-03 08:00 | 94.86005
29 | 2022-04-03 08:00 | 68.5
30 | 2022-04-03 08:00 | 2995.802
31 | 2022-04-03 08:00 | 1.24107
32 | 2022-04-03 08:00 | 0
33 | 2022-04-03 08:00 | 0
34 | 2022-04-03 08:00 | 30.12996
35 | 2022-04-03 08:00 | 375.416
36 | 2022-04-03 08:00 | 0.8959108
37 | 2022-04-03 08:00 | 0.9200799
38 | 2022-04-03 08:00 | 9.473836
39 | 2022-04-03 08:00 | 26.51685
40 | 2022-04-03 08:00 | 1.054825
41 | 2022-04-03 08:00 | 1.324541
42 | 2022-04-03 08:00 | 1.122937
43 | 2022-04-03 08:00 | 11.4
44 | 2022-04-03 08:00 | 0.45
45 | 2022-04-03 08:00 | 0.3
46 | 2022-04-03 08:00 | 0.6
47 | 2022-04-03 08:00 | 89.7
48 | 2022-04-03 08:00 | 7.7
49 | 2022-04-03 08:00 | 32.66784
50 | 2022-04-03 08:00 | 58.58452
51 | 2022-04-03 08:00 | 2093.728
52 | 2022-04-03 08:00 | 3.829449
53 | 2022-04-03 08:00 | 1408.517
54 | 2022-04-03 08:00 | 2311.184
55 | 2022-04-03 08:00 | 428.4855
1 | 2022-04-03 16:00 | 1.268979
2 | 2022-04-03 16:00 | 0.8882856
3 | 2022-04-03 16:00 | 0.3806939
4 | 2022-04-03 16:00 | 1255.048
5 | 2022-04-03 16:00 | 188.4827
6 | 2022-04-03 16:00 | 0.73
7 | 2022-04-03 16:00 | 19.2
8 | 2022-04-03 16:00 | 42.66667
9 | 2022-04-03 16:00 | 1.116422
10 | 2022-04-03 16:00 | 1.030429
11 | 2022-04-03 16:00 | 0.9995689
12 | 2022-04-03 16:00 | 0.5047122
13 | 2022-04-03 16:00 | 0.3249645
14 | 2022-04-03 16:00 | 0.6615323
15 | 2022-04-03 16:00 | 3.309938
20 | 2022-04-03 16:00 | 0.2286939
21 | 2022-04-03 16:00 | 6.357086
22 | 2022-04-03 16:00 | 5.462718
23 | 2022-04-03 16:00 | 2.902741
24 | 2022-04-03 16:00 | 233.0558
25 | 2022-04-03 16:00 | 0.1597538
26 | 2022-04-03 16:00 | 396.7852
28 | 2022-04-03 16:00 | 100.01
29 | 2022-04-03 16:00 | 68
30 | 2022-04-03 16:00 | 3030.132
31 | 2022-04-03 16:00 | 1.236484
32 | 2022-04-03 16:00 | 0
33 | 2022-04-03 16:00 | 0
34 | 2022-04-03 16:00 | 31.01015
35 | 2022-04-03 16:00 | 403.1509
36 | 2022-04-03 16:00 | 0.8946078
37 | 2022-04-03 16:00 | 0.9073705
38 | 2022-04-03 16:00 | 9.667024
39 | 2022-04-03 16:00 | 30.26316
40 | 2022-04-03 16:00 | 1.083323
41 | 2022-04-03 16:00 | 1.359242
42 | 2022-04-03 16:00 | 1.148165
43 | 2022-04-03 16:00 | 11.3
44 | 2022-04-03 16:00 | 0.45
45 | 2022-04-03 16:00 | 0.3
46 | 2022-04-03 16:00 | 0.7
47 | 2022-04-03 16:00 | 89.9
48 | 2022-04-03 16:00 | 7.5
49 | 2022-04-03 16:00 | 32.26271
50 | 2022-04-03 16:00 | 58.6333
51 | 2022-04-03 16:00 | 2074.01
52 | 2022-04-03 16:00 | 3.829165
53 | 2022-04-03 16:00 | 1444.908
54 | 2022-04-03 16:00 | 2367.092
55 | 2022-04-03 16:00 | 427.8297
1 | 2022-04-04 | 1.286968
2 | 2022-04-04 | 0.9008774
3 | 2022-04-04 | 0.3860903
4 | 2022-04-04 | 1255.637
5 | 2022-04-04 | 176.8111
6 | 2022-04-04 | 0.4875
7 | 2022-04-04 | 19
8 | 2022-04-04 | 43.57798
9 | 2022-04-04 | 1.22096
10 | 2022-04-04 | 1.12748
11 | 2022-04-04 | 0.9995249
12 | 2022-04-04 | 0.5146348
13 | 2022-04-04 | 0.3313532
14 | 2022-04-04 | 0.674538
15 | 2022-04-04 | 2.801997
20 | 2022-04-04 | 0.255426
21 | 2022-04-04 | 5.401115
22 | 2022-04-04 | 5.200716
23 | 2022-04-04 | 2.919186
24 | 2022-04-04 | 291.6799
25 | 2022-04-04 | 0.1520917
26 | 2022-04-04 | 432.5633
28 | 2022-04-04 | 62.27043
29 | 2022-04-04 | 64
30 | 2022-04-04 | 3017.125
31 | 2022-04-04 | 1.64967
32 | 2022-04-04 | 0
33 | 2022-04-04 | 0
34 | 2022-04-04 | 31.03176
35 | 2022-04-04 | 415.6447
36 | 2022-04-04 | 0.9709596
37 | 2022-04-04 | 0.9827236
38 | 2022-04-04 | 8.203112
39 | 2022-04-04 | 28.53933
40 | 2022-04-04 | 1.14831
41 | 2022-04-04 | 1.419443
42 | 2022-04-04 | 1.185953
43 | 2022-04-04 | 11.3
44 | 2022-04-04 | 0.45
45 | 2022-04-04 | 0.3
46 | 2022-04-04 | 0.7
47 | 2022-04-04 | 90.2
48 | 2022-04-04 | 7.4
49 | 2022-04-04 | 30.54889
50 | 2022-04-04 | 58.34346
51 | 2022-04-04 | 2050.078
52 | 2022-04-04 | 3.781805
53 | 2022-04-04 | 1354.828
54 | 2022-04-04 | 2235.643
55 | 2022-04-04 | 436.3339
1 | 2022-04-04 08:00 | 1.280484
2 | 2022-04-04 08:00 | 0.8963389
3 | 2022-04-04 08:00 | 0.3841452
4 | 2022-04-04 08:00 | 1255.414
5 | 2022-04-04 08:00 | 172.7106
6 | 2022-04-04 08:00 | 0.7
7 | 2022-04-04 08:00 | 21.3
8 | 2022-04-04 08:00 | 43.82716
9 | 2022-04-04 08:00 | 1.148883
10 | 2022-04-04 08:00 | 1.094224
11 | 2022-04-04 08:00 | 0.9994808
12 | 2022-04-04 08:00 | 0.5136225
13 | 2022-04-04 08:00 | 0.3307015
14 | 2022-04-04 08:00 | 0.6732112
15 | 2022-04-04 08:00 | 3.242048
20 | 2022-04-04 08:00 | 0.2290829
21 | 2022-04-04 08:00 | 6.075175
22 | 2022-04-04 08:00 | 5.505287
23 | 2022-04-04 08:00 | 2.915333
24 | 2022-04-04 08:00 | 378.4872
25 | 2022-04-04 08:00 | 0.1609987
26 | 2022-04-04 08:00 | 566.8153
28 | 2022-04-04 08:00 | 58.30599
29 | 2022-04-04 08:00 | 68.5
30 | 2022-04-04 08:00 | 3148.925
31 | 2022-04-04 08:00 | 2.191453
32 | 2022-04-04 08:00 | 0
33 | 2022-04-04 08:00 | 0
34 | 2022-04-04 08:00 | 30.85778
35 | 2022-04-04 08:00 | 414.4744
36 | 2022-04-04 08:00 | 0.9119107
37 | 2022-04-04 08:00 | 0.9223108
38 | 2022-04-04 08:00 | 9.317223
39 | 2022-04-04 08:00 | 25.16854
40 | 2022-04-04 08:00 | 1.124792
41 | 2022-04-04 08:00 | 1.389394
42 | 2022-04-04 08:00 | 1.163265
43 | 2022-04-04 08:00 | 11.5
44 | 2022-04-04 08:00 | 0.46
45 | 2022-04-04 08:00 | 0.3
46 | 2022-04-04 08:00 | 0.6
47 | 2022-04-04 08:00 | 90.5
48 | 2022-04-04 08:00 | 7.3
49 | 2022-04-04 08:00 | 30.56236
50 | 2022-04-04 08:00 | 58.16858
51 | 2022-04-04 08:00 | 2047.581
52 | 2022-04-04 08:00 | 3.742355
53 | 2022-04-04 08:00 | 1427.063
54 | 2022-04-04 08:00 | 2354.098
55 | 2022-04-04 08:00 | 440.7949
1 | 2022-04-04 16:00 | 1.265963
2 | 2022-04-04 16:00 | 0.886174
3 | 2022-04-04 16:00 | 0.3797888
4 | 2022-04-04 16:00 | 1255.015
5 | 2022-04-04 16:00 | 177.3265
6 | 2022-04-04 16:00 | 0.545
7 | 2022-04-04 16:00 | 20.8
8 | 2022-04-04 16:00 | 44.44444
9 | 2022-04-04 16:00 | 1.127582
10 | 2022-04-04 16:00 | 1.134362
11 | 2022-04-04 16:00 | 0.9995281
12 | 2022-04-04 16:00 | 0.5086669
13 | 2022-04-04 16:00 | 0.3275107
14 | 2022-04-04 16:00 | 0.6667157
15 | 2022-04-04 16:00 | 3.366986
20 | 2022-04-04 16:00 | 0.2205785
21 | 2022-04-04 16:00 | 6.115844
22 | 2022-04-04 16:00 | 5.516862
23 | 2022-04-04 16:00 | 2.899678
24 | 2022-04-04 16:00 | 313.9978
25 | 2022-04-04 16:00 | 0.1613372
26 | 2022-04-04 16:00 | 491.852
28 | 2022-04-04 16:00 | 61.59507
29 | 2022-04-04 16:00 | 67.5
30 | 2022-04-04 16:00 | 3178.184
31 | 2022-04-04 16:00 | 1.770733
32 | 2022-04-04 16:00 | 0
33 | 2022-04-04 16:00 | 0
34 | 2022-04-04 16:00 | 30.94643
35 | 2022-04-04 16:00 | 416.7115
36 | 2022-04-04 16:00 | 0.9052248
37 | 2022-04-04 16:00 | 0.9106967
38 | 2022-04-04 16:00 | 9.48283
39 | 2022-04-04 16:00 | 24.13043
40 | 2022-04-04 16:00 | 1.133453
41 | 2022-04-04 16:00 | 1.399426
42 | 2022-04-04 16:00 | 1.169951
43 | 2022-04-04 16:00 | 11.4
44 | 2022-04-04 16:00 | 0.46
45 | 2022-04-04 16:00 | 0.3
46 | 2022-04-04 16:00 | 0.6
47 | 2022-04-04 16:00 | 90
48 | 2022-04-04 16:00 | 7.4
49 | 2022-04-04 16:00 | 29.55775
50 | 2022-04-04 16:00 | 58.03042
51 | 2022-04-04 16:00 | 2050.185
52 | 2022-04-04 16:00 | 3.733394
53 | 2022-04-04 16:00 | 1420.165
54 | 2022-04-04 16:00 | 2353.826
55 | 2022-04-04 16:00 | 443.9475
1 | 2022-04-05 | 1.263804
2 | 2022-04-05 | 0.8846625
3 | 2022-04-05 | 0.3791411
4 | 2022-04-05 | 1254.287
5 | 2022-04-05 | 194.6631
6 | 2022-04-05 | 0.554
7 | 2022-04-05 | 19.8
8 | 2022-04-05 | 42.95011
9 | 2022-04-05 | 1.169576
10 | 2022-04-05 | 1.130481
11 | 2022-04-05 | 0.9996102
12 | 2022-04-05 | 0.5085555
13 | 2022-04-05 | 0.3274391
14 | 2022-04-05 | 0.6665698
15 | 2022-04-05 | 3.409593
20 | 2022-04-05 | 0.2023778
21 | 2022-04-05 | 5.261652
22 | 2022-04-05 | 5.459867
23 | 2022-04-05 | 2.900623
24 | 2022-04-05 | 371.1457
25 | 2022-04-05 | 0.1596704
26 | 2022-04-05 | 616.0857
28 | 2022-04-05 | 75.28071
29 | 2022-04-05 | 68.5
30 | 2022-04-05 | 3146.544
31 | 2022-04-05 | 1.906605
32 | 2022-04-05 | 0
33 | 2022-04-05 | 0
34 | 2022-04-05 | 31.06263
35 | 2022-04-05 | 416.6092
36 | 2022-04-05 | 0.9488778
37 | 2022-04-05 | 0.9408225
38 | 2022-04-05 | 8.671246
39 | 2022-04-05 | 24.1453
40 | 2022-04-05 | 1.052327
41 | 2022-04-05 | 1.312786
42 | 2022-04-05 | 1.105647
43 | 2022-04-05 | 11.4
44 | 2022-04-05 | 0.46
45 | 2022-04-05 | 0.3
46 | 2022-04-05 | 0.6
47 | 2022-04-05 | 89.6
48 | 2022-04-05 | 7.7
49 | 2022-04-05 | 29.61008
50 | 2022-04-05 | 58.18214
51 | 2022-04-05 | 2057.831
52 | 2022-04-05 | 3.713987
53 | 2022-04-05 | 1406.294
54 | 2022-04-05 | 2323.479
55 | 2022-04-05 | 444.8589
1 | 2022-04-05 08:00 | 1.307962
2 | 2022-04-05 08:00 | 0.9155735
3 | 2022-04-05 08:00 | 0.3923886
4 | 2022-04-05 08:00 | 1254.644
5 | 2022-04-05 08:00 | 195.6548
6 | 2022-04-05 08:00 | 0.5625
7 | 2022-04-05 08:00 | 20.1
8 | 2022-04-05 08:00 | 43.31897
9 | 2022-04-05 08:00 | 1.246506
10 | 2022-04-05 08:00 | 1.115544
11 | 2022-04-05 08:00 | 0.9996003
12 | 2022-04-05 08:00 | 0.5248091
13 | 2022-04-05 08:00 | 0.337904
14 | 2022-04-05 08:00 | 0.6878735
15 | 2022-04-05 08:00 | 2.600188
20 | 2022-04-05 08:00 | 0.2773877
21 | 2022-04-05 08:00 | 5.367939
22 | 2022-04-05 08:00 | 5.49215
23 | 2022-04-05 08:00 | 2.943977
24 | 2022-04-05 08:00 | 359.131
25 | 2022-04-05 08:00 | 0.1606145
26 | 2022-04-05 08:00 | 608.7219
28 | 2022-04-05 08:00 | 91.95117
29 | 2022-04-05 08:00 | 68
30 | 2022-04-05 08:00 | 3130.296
31 | 2022-04-05 08:00 | 1.835534
32 | 2022-04-05 08:00 | 0
33 | 2022-04-05 08:00 | 0
34 | 2022-04-05 08:00 | 31.08035
35 | 2022-04-05 08:00 | 413.6975
36 | 2022-04-05 08:00 | 0.9822109
37 | 2022-04-05 08:00 | 0.9979654
38 | 2022-04-05 08:00 | 7.968127
39 | 2022-04-05 08:00 | 31.68831
40 | 2022-04-05 08:00 | 1.051686
41 | 2022-04-05 08:00 | 1.311859
42 | 2022-04-05 08:00 | 1.104986
43 | 2022-04-05 08:00 | 11.2
44 | 2022-04-05 08:00 | 0.43
45 | 2022-04-05 08:00 | 0.3
46 | 2022-04-05 08:00 | 0.8
47 | 2022-04-05 08:00 | 89.8
48 | 2022-04-05 08:00 | 7.6
49 | 2022-04-05 08:00 | 29.6792
50 | 2022-04-05 08:00 | 58.18395
51 | 2022-04-05 08:00 | 2060.526
52 | 2022-04-05 08:00 | 3.749558
53 | 2022-04-05 08:00 | 1421.814
54 | 2022-04-05 08:00 | 2348.695
55 | 2022-04-05 08:00 | 440.5587
1 | 2022-04-05 16:00 | 1.316543
2 | 2022-04-05 16:00 | 0.9215802
3 | 2022-04-05 16:00 | 0.3949629
4 | 2022-04-05 16:00 | 1255.198
5 | 2022-04-05 16:00 | 206.9524
6 | 2022-04-05 16:00 | 0.595
7 | 2022-04-05 16:00 | 19.5
8 | 2022-04-05 16:00 | 42.66958
9 | 2022-04-05 16:00 | 1.260309
10 | 2022-04-05 16:00 | 1.154268
11 | 2022-04-05 16:00 | 0.9996561
12 | 2022-04-05 16:00 | 0.531429
13 | 2022-04-05 16:00 | 0.3421664
14 | 2022-04-05 16:00 | 0.6965503
15 | 2022-04-05 16:00 | 2.503489
20 | 2022-04-05 16:00 | 0.2858873
21 | 2022-04-05 16:00 | 5.195378
22 | 2022-04-05 16:00 | 5.351179
23 | 2022-04-05 16:00 | 2.955591
24 | 2022-04-05 16:00 | 340.5226
25 | 2022-04-05 16:00 | 0.1564919
26 | 2022-04-05 16:00 | 564.0123
28 | 2022-04-05 16:00 | 86.49766
29 | 2022-04-05 16:00 | 66.5
30 | 2022-04-05 16:00 | 3114.045
31 | 2022-04-05 16:00 | 1.645415
32 | 2022-04-05 16:00 | 0
33 | 2022-04-05 16:00 | 0
34 | 2022-04-05 16:00 | 31.07379
35 | 2022-04-05 16:00 | 411.3085
36 | 2022-04-05 16:00 | 0.9948454
37 | 2022-04-05 16:00 | 1.009288
38 | 2022-04-05 16:00 | 7.698866
39 | 2022-04-05 16:00 | 35.14286
40 | 2022-04-05 16:00 | 1.049978
41 | 2022-04-05 16:00 | 1.308709
42 | 2022-04-05 16:00 | 1.1025
43 | 2022-04-05 16:00 | 11.4
44 | 2022-04-05 16:00 | 0.44
45 | 2022-04-05 16:00 | 0.3
46 | 2022-04-05 16:00 | 0.7
47 | 2022-04-05 16:00 | 89.7
48 | 2022-04-05 16:00 | 7.8
49 | 2022-04-05 16:00 | 29.5675
50 | 2022-04-05 16:00 | 58.11306
51 | 2022-04-05 16:00 | 2067.646
52 | 2022-04-05 16:00 | 3.675698
53 | 2022-04-05 16:00 | 1370.168
54 | 2022-04-05 16:00 | 2265.146
55 | 2022-04-05 16:00 | 449.7618
1 | 2022-04-06 | 1.337389
2 | 2022-04-06 | 0.9361725
3 | 2022-04-06 | 0.4012168
4 | 2022-04-06 | 1255.538
5 | 2022-04-06 | 217.5586
6 | 2022-04-06 | 0.668
7 | 2022-04-06 | 18.9
8 | 2022-04-06 | 42.47191
9 | 2022-04-06 | 1.239848
10 | 2022-04-06 | 1.13656
11 | 2022-04-06 | 0.999689
12 | 2022-04-06 | 0.5380358
13 | 2022-04-06 | 0.3464203
14 | 2022-04-06 | 0.70521
15 | 2022-04-06 | 2.653633
20 | 2022-04-06 | 0.2703346
21 | 2022-04-06 | 5.336807
22 | 2022-04-06 | 5.142817
23 | 2022-04-06 | 2.966509
24 | 2022-04-06 | 337.5684
25 | 2022-04-06 | 0.1503985
26 | 2022-04-06 | 450.2586
28 | 2022-04-06 | 87.71088
29 | 2022-04-06 | 64
30 | 2022-04-06 | 2981.613
31 | 2022-04-06 | 1.551621
32 | 2022-04-06 | 0
33 | 2022-04-06 | 0
34 | 2022-04-06 | 31.00222
35 | 2022-04-06 | 402.4557
36 | 2022-04-06 | 0.9809645
37 | 2022-04-06 | 0.9938962
38 | 2022-04-06 | 7.99044
39 | 2022-04-06 | 39.11765
40 | 2022-04-06 | 1.048102
41 | 2022-04-06 | 1.315997
42 | 2022-04-06 | 1.117634
43 | 2022-04-06 | 11.4
44 | 2022-04-06 | 0.44
45 | 2022-04-06 | 0.3
46 | 2022-04-06 | 0.7
47 | 2022-04-06 | 90.1
48 | 2022-04-06 | 7.6
49 | 2022-04-06 | 29.65232
50 | 2022-04-06 | 57.90525
51 | 2022-04-06 | 2057.776
52 | 2022-04-06 | 3.716511
53 | 2022-04-06 | 1322.679
54 | 2022-04-06 | 2189.404
55 | 2022-04-06 | 445.3854
1 | 2022-04-06 08:00 | 1.301461
2 | 2022-04-06 08:00 | 0.9110229
3 | 2022-04-06 08:00 | 0.3904384
4 | 2022-04-06 08:00 | 1254.283
5 | 2022-04-06 08:00 | 225.4242
6 | 2022-04-06 08:00 | 0.805
7 | 2022-04-06 08:00 | 19.5
8 | 2022-04-06 08:00 | 42.76316
9 | 2022-04-06 08:00 | 1.225602
10 | 2022-04-06 08:00 | 1.095525
11 | 2022-04-06 08:00 | 0.9997153
12 | 2022-04-06 08:00 | 0.5204756
13 | 2022-04-06 08:00 | 0.3351139
14 | 2022-04-06 08:00 | 0.6821936
15 | 2022-04-06 08:00 | 2.715689
20 | 2022-04-06 08:00 | 0.2701598
21 | 2022-04-06 08:00 | 5.669207
22 | 2022-04-06 08:00 | 5.03721
23 | 2022-04-06 08:00 | 2.937506
24 | 2022-04-06 08:00 | 331.9335
25 | 2022-04-06 08:00 | 0.1473101
26 | 2022-04-06 08:00 | 554.7114
28 | 2022-04-06 08:00 | 110.2117
29 | 2022-04-06 08:00 | 63.5
30 | 2022-04-06 08:00 | 2938.684
31 | 2022-04-06 08:00 | 1.472484
32 | 2022-04-06 08:00 | 0
33 | 2022-04-06 08:00 | 0
34 | 2022-04-06 08:00 | 30.7217
35 | 2022-04-06 08:00 | 414.2397
36 | 2022-04-06 08:00 | 0.9619772
37 | 2022-04-06 08:00 | 0.9867347
38 | 2022-04-06 08:00 | 8.384896
39 | 2022-04-06 08:00 | 38.46154
40 | 2022-04-06 08:00 | 1.049796
41 | 2022-04-06 08:00 | 1.318236
42 | 2022-04-06 08:00 | 1.119309
43 | 2022-04-06 08:00 | 11.4
44 | 2022-04-06 08:00 | 0.45
45 | 2022-04-06 08:00 | 0.3
46 | 2022-04-06 08:00 | 0.7
47 | 2022-04-06 08:00 | 89.8
48 | 2022-04-06 08:00 | 7.7
49 | 2022-04-06 08:00 | 29.49581
50 | 2022-04-06 08:00 | 57.8971
51 | 2022-04-06 08:00 | 2041.466
52 | 2022-04-06 08:00 | 3.794293
53 | 2022-04-06 08:00 | 1312.486
54 | 2022-04-06 08:00 | 2166.66
55 | 2022-04-06 08:00 | 435.0759
1 | 2022-04-06 16:00 | 1.287157
2 | 2022-04-06 16:00 | 0.9010099
3 | 2022-04-06 16:00 | 0.3861471
4 | 2022-04-06 16:00 | 1255.05
5 | 2022-04-06 16:00 | 219.1258
6 | 2022-04-06 16:00 | 0.66
7 | 2022-04-06 16:00 | 18.3
8 | 2022-04-06 16:00 | 42.36111
9 | 2022-04-06 16:00 | 1.15602
10 | 2022-04-06 16:00 | 1.034444
11 | 2022-04-06 16:00 | 0.9996758
12 | 2022-04-06 16:00 | 0.5100443
13 | 2022-04-06 16:00 | 0.3283976
14 | 2022-04-06 16:00 | 0.6685212
15 | 2022-04-06 16:00 | 3.051008
20 | 2022-04-06 16:00 | 0.2472871
21 | 2022-04-06 16:00 | 6.222394
22 | 2022-04-06 16:00 | 5.407824
23 | 2022-04-06 16:00 | 2.924392
24 | 2022-04-06 16:00 | 344.499
25 | 2022-04-06 16:00 | 0.1581485
26 | 2022-04-06 16:00 | 520.3528
28 | 2022-04-06 16:00 | 104.1349
29 | 2022-04-06 16:00 | 69
30 | 2022-04-06 16:00 | 3053.982
31 | 2022-04-06 16:00 | 1.572152
32 | 2022-04-06 16:00 | 0
33 | 2022-04-06 16:00 | 0
34 | 2022-04-06 16:00 | 30.2096
35 | 2022-04-06 16:00 | 411.9979
36 | 2022-04-06 16:00 | 0.9103194
37 | 2022-04-06 16:00 | 0.9344588
38 | 2022-04-06 16:00 | 9.273402
39 | 2022-04-06 16:00 | 36.50794
40 | 2022-04-06 16:00 | 1.042713
41 | 2022-04-06 16:00 | 1.309269
42 | 2022-04-06 16:00 | 1.11262
43 | 2022-04-06 16:00 | 11.3
44 | 2022-04-06 16:00 | 0.45
45 | 2022-04-06 16:00 | 0.3
46 | 2022-04-06 16:00 | 0.8
47 | 2022-04-06 16:00 | 89.5
48 | 2022-04-06 16:00 | 7.6
49 | 2022-04-06 16:00 | 29.79734
50 | 2022-04-06 16:00 | 57.89766
51 | 2022-04-06 16:00 | 2033.389
52 | 2022-04-06 16:00 | 3.911291
53 | 2022-04-06 16:00 | 1428.991
54 | 2022-04-06 16:00 | 2362.295
55 | 2022-04-06 16:00 | 422.6536
1 | 2022-04-07 | 1.295647
2 | 2022-04-07 | 0.9069527
3 | 2022-04-07 | 0.388694
4 | 2022-04-07 | 1255.333
5 | 2022-04-07 | 213.1311
6 | 2022-04-07 | 0.4875
7 | 2022-04-07 | 19
8 | 2022-04-07 | 42.0354
9 | 2022-04-07 | 1.18408
10 | 2022-04-07 | 1.116463
11 | 2022-04-07 | 0.9996735
12 | 2022-04-07 | 0.5156931
13 | 2022-04-07 | 0.3320346
14 | 2022-04-07 | 0.6759251
15 | 2022-04-07 | 2.952638
20 | 2022-04-07 | 0.2517063
21 | 2022-04-07 | 5.970019
22 | 2022-04-07 | 5.213151
23 | 2022-04-07 | 2.934856
24 | 2022-04-07 | 314.9791
25 | 2022-04-07 | 0.1524554
26 | 2022-04-07 | 454.1661
28 | 2022-04-07 | 102.8354
29 | 2022-04-07 | 66
30 | 2022-04-07 | 3102.235
31 | 2022-04-07 | 1.477866
32 | 2022-04-07 | 0
33 | 2022-04-07 | 0
34 | 2022-04-07 | 29.73271
35 | 2022-04-07 | 412.2479
36 | 2022-04-07 | 0.9328358
37 | 2022-04-07 | 0.9577465
38 | 2022-04-07 | 8.922658
39 | 2022-04-07 | 28.6076
40 | 2022-04-07 | 1.063924
41 | 2022-04-07 | 1.336809
42 | 2022-04-07 | 1.133067
43 | 2022-04-07 | 11.3
44 | 2022-04-07 | 0.45
45 | 2022-04-07 | 0.3
46 | 2022-04-07 | 0.8
47 | 2022-04-07 | 89.1
48 | 2022-04-07 | 7.9
49 | 2022-04-07 | 30.11971
50 | 2022-04-07 | 58.10265
51 | 2022-04-07 | 2011.655
52 | 2022-04-07 | 3.848
53 | 2022-04-07 | 1366.814
54 | 2022-04-07 | 2259.6
55 | 2022-04-07 | 429.6226
1 | 2022-04-07 08:00 | 1.284252
2 | 2022-04-07 08:00 | 0.8989763
3 | 2022-04-07 08:00 | 0.3852755
4 | 2022-04-07 08:00 | 1253.201
5 | 2022-04-07 08:00 | 237.7863
6 | 2022-04-07 08:00 | 0.625
7 | 2022-04-07 08:00 | 19
8 | 2022-04-07 08:00 | 41.75824
9 | 2022-04-07 08:00 | 1.146552
10 | 2022-04-07 08:00 | 1.093522
11 | 2022-04-07 08:00 | 0.9997322
12 | 2022-04-07 08:00 | 0.5090988
13 | 2022-04-07 08:00 | 0.3277888
14 | 2022-04-07 08:00 | 0.6672819
15 | 2022-04-07 08:00 | 3.083584
20 | 2022-04-07 08:00 | 0.245822
21 | 2022-04-07 08:00 | 6.301898
22 | 2022-04-07 08:00 | 4.973301
23 | 2022-04-07 08:00 | 2.916851
24 | 2022-04-07 08:00 | 388.18
25 | 2022-04-07 08:00 | 0.1454411
26 | 2022-04-07 08:00 | 494.5654
28 | 2022-04-07 08:00 | 108.6801
29 | 2022-04-07 08:00 | 62.5
30 | 2022-04-07 08:00 | 2984.415
31 | 2022-04-07 08:00 | 1.632474
32 | 2022-04-07 08:00 | 0
33 | 2022-04-07 08:00 | 0
34 | 2022-04-07 08:00 | 29.5355
35 | 2022-04-07 08:00 | 409.5279
36 | 2022-04-07 08:00 | 0.9039409
37 | 2022-04-07 08:00 | 0.9282153
38 | 2022-04-07 08:00 | 9.385482
39 | 2022-04-07 08:00 | 25.45455
40 | 2022-04-07 08:00 | 1.067451
41 | 2022-04-07 08:00 | 1.341182
42 | 2022-04-07 08:00 | 1.136197
43 | 2022-04-07 08:00 | 11.4
44 | 2022-04-07 08:00 | 0.45
45 | 2022-04-07 08:00 | 0.3
46 | 2022-04-07 08:00 | 0.6
47 | 2022-04-07 08:00 | 89.3
48 | 2022-04-07 08:00 | 7.9
49 | 2022-04-07 08:00 | 29.6583
50 | 2022-04-07 08:00 | 58.04848
51 | 2022-04-07 08:00 | 2000.14
52 | 2022-04-07 08:00 | 3.907771
53 | 2022-04-07 08:00 | 1312.905
54 | 2022-04-07 08:00 | 2171.207
55 | 2022-04-07 08:00 | 423.1935
1 | 2022-04-07 16:00 | 1.267676
2 | 2022-04-07 16:00 | 0.8873731
3 | 2022-04-07 16:00 | 0.3803028
4 | 2022-04-07 16:00 | 1254.648
5 | 2022-04-07 16:00 | 247.1353
6 | 2022-04-07 16:00 | 0.5625
7 | 2022-04-07 16:00 | 18.7
8 | 2022-04-07 16:00 | 42.02247
9 | 2022-04-07 16:00 | 1.183168
10 | 2022-04-07 16:00 | 1.123047
11 | 2022-04-07 16:00 | 0.9997457
12 | 2022-04-07 16:00 | 0.5050339
13 | 2022-04-07 16:00 | 0.3251716
14 | 2022-04-07 16:00 | 0.6619539
15 | 2022-04-07 16:00 | 3.004138
20 | 2022-04-07 16:00 | 0.2466646
21 | 2022-04-07 16:00 | 5.952736
22 | 2022-04-07 16:00 | 5.001615
23 | 2022-04-07 16:00 | 2.898968
24 | 2022-04-07 16:00 | 411.525
25 | 2022-04-07 16:00 | 0.1462691
26 | 2022-04-07 16:00 | 505.3121
28 | 2022-04-07 16:00 | 112.3007
29 | 2022-04-07 16:00 | 63.5
30 | 2022-04-07 16:00 | 3091.066
31 | 2022-04-07 16:00 | 1.665181
32 | 2022-04-07 16:00 | 0
33 | 2022-04-07 16:00 | 0
34 | 2022-04-07 16:00 | 28.96197
35 | 2022-04-07 16:00 | 409.4771
36 | 2022-04-07 16:00 | 0.9294555
37 | 2022-04-07 16:00 | 0.9465346
38 | 2022-04-07 16:00 | 8.956874
39 | 2022-04-07 16:00 | 33.80282
40 | 2022-04-07 16:00 | 1.114003
41 | 2022-04-07 16:00 | 1.400516
42 | 2022-04-07 16:00 | 1.180858
43 | 2022-04-07 16:00 | 11.4
44 | 2022-04-07 16:00 | 0.45
45 | 2022-04-07 16:00 | 0.3
46 | 2022-04-07 16:00 | 0.7
47 | 2022-04-07 16:00 | 89.4
48 | 2022-04-07 16:00 | 7.8
49 | 2022-04-07 16:00 | 29.77726
50 | 2022-04-07 16:00 | 58.36598
51 | 2022-04-07 16:00 | 1980.292
52 | 2022-04-07 16:00 | 3.84023
53 | 2022-04-07 16:00 | 1314.564
54 | 2022-04-07 16:00 | 2164.974
55 | 2022-04-07 16:00 | 428.8581
1 | 2022-04-08 | 1.299794
2 | 2022-04-08 | 0.9098559
3 | 2022-04-08 | 0.3899382
4 | 2022-04-08 | 1254.088
5 | 2022-04-08 | 230.5576
6 | 2022-04-08 | 0.49
7 | 2022-04-08 | 17.6
8 | 2022-04-08 | 40.09112
9 | 2022-04-08 | 1.232051
10 | 2022-04-08 | 1.132408
11 | 2022-04-08 | 0.9997174
12 | 2022-04-08 | 0.5171146
13 | 2022-04-08 | 0.3329499
14 | 2022-04-08 | 0.6777883
15 | 2022-04-08 | 2.701909
20 | 2022-04-08 | 0.2696768
21 | 2022-04-08 | 5.569039
22 | 2022-04-08 | 5.079732
23 | 2022-04-08 | 2.932235
24 | 2022-04-08 | 373.3695
25 | 2022-04-08 | 0.1485536
26 | 2022-04-08 | 449.1702
28 | 2022-04-08 | 92.22477
29 | 2022-04-08 | 64.5
30 | 2022-04-08 | 3063.447
31 | 2022-04-08 | 1.61942
32 | 2022-04-08 | 0
33 | 2022-04-08 | 0
34 | 2022-04-08 | 29.70246
35 | 2022-04-08 | 416.657
36 | 2022-04-08 | 0.9679487
37 | 2022-04-08 | 0.9897013
38 | 2022-04-08 | 8.270948
39 | 2022-04-08 | 32.11267
40 | 2022-04-08 | 1.106029
41 | 2022-04-08 | 1.391064
42 | 2022-04-08 | 1.172816
43 | 2022-04-08 | 11.4
44 | 2022-04-08 | 0.45
45 | 2022-04-08 | 0.3
46 | 2022-04-08 | 0.7
47 | 2022-04-08 | 89.5
48 | 2022-04-08 | 7.6
49 | 2022-04-08 | 29.73715
50 | 2022-04-08 | 58.26802
51 | 2022-04-08 | 1997.891
52 | 2022-04-08 | 3.858928
53 | 2022-04-08 | 1335.867
54 | 2022-04-08 | 2204.034
55 | 2022-04-08 | 427.5515
1 | 2022-04-08 08:00 | 1.294032
2 | 2022-04-08 08:00 | 0.9058226
3 | 2022-04-08 08:00 | 0.3882097
4 | 2022-04-08 08:00 | 1251.824
5 | 2022-04-08 08:00 | 245.0225
6 | 2022-04-08 08:00 | 0.7725
7 | 2022-04-08 08:00 | 19.2
8 | 2022-04-08 08:00 | 41.20172
9 | 2022-04-08 08:00 | 1.3089
10 | 2022-04-08 08:00 | 1.093274
11 | 2022-04-08 08:00 | 0.9997506
12 | 2022-04-08 08:00 | 0.5150522
13 | 2022-04-08 08:00 | 0.331622
14 | 2022-04-08 08:00 | 0.6750851
15 | 2022-04-08 08:00 | 2.238649
20 | 2022-04-08 08:00 | 0.3185301
21 | 2022-04-08 08:00 | 4.886852
22 | 2022-04-08 08:00 | 4.919171
23 | 2022-04-08 08:00 | 2.928945
24 | 2022-04-08 08:00 | 415.7781
25 | 2022-04-08 08:00 | 0.1438581
26 | 2022-04-08 08:00 | 487.555
28 | 2022-04-08 08:00 | 108.851
29 | 2022-04-08 08:00 | 62.5
30 | 2022-04-08 08:00 | 2919.734
31 | 2022-04-08 08:00 | 1.696898
32 | 2022-04-08 08:00 | 0
33 | 2022-04-08 08:00 | 0
34 | 2022-04-08 08:00 | 30.2963
35 | 2022-04-08 08:00 | 414.1218
36 | 2022-04-08 08:00 | 1.022251
37 | 2022-04-08 08:00 | 1.037344
38 | 2022-04-08 08:00 | 7.125502
39 | 2022-04-08 08:00 | 52.91667
40 | 2022-04-08 08:00 | 1.081018
41 | 2022-04-08 08:00 | 1.359352
42 | 2022-04-08 08:00 | 1.149222
43 | 2022-04-08 08:00 | 11.3
44 | 2022-04-08 08:00 | 0.45
45 | 2022-04-08 08:00 | 0.3
46 | 2022-04-08 08:00 | 0.7
47 | 2022-04-08 08:00 | 89.3
48 | 2022-04-08 08:00 | 7.9
49 | 2022-04-08 08:00 | 30.02952
50 | 2022-04-08 08:00 | 58.16159
51 | 2022-04-08 08:00 | 2019.824
52 | 2022-04-08 08:00 | 3.849155
53 | 2022-04-08 08:00 | 1295.208
54 | 2022-04-08 08:00 | 2132.302
55 | 2022-04-08 08:00 | 427.7045
1 | 2022-04-08 16:00 | 1.246979
2 | 2022-04-08 16:00 | 0.8728855
3 | 2022-04-08 16:00 | 0.3740938
4 | 2022-04-08 16:00 | 1250.745
5 | 2022-04-08 16:00 | 239.7429
6 | 2022-04-08 16:00 | 0.785
7 | 2022-04-08 16:00 | 18.8
8 | 2022-04-08 16:00 | 40.60475
9 | 2022-04-08 16:00 | 1.159653
10 | 2022-04-08 16:00 | 1.070059
11 | 2022-04-08 16:00 | 0.9997402
12 | 2022-04-08 16:00 | 0.4940629
13 | 2022-04-08 16:00 | 0.3181078
14 | 2022-04-08 16:00 | 0.6475742
15 | 2022-04-08 16:00 | 2.93139
20 | 2022-04-08 16:00 | 0.2610347
21 | 2022-04-08 16:00 | 6.381922
22 | 2022-04-08 16:00 | 4.817721
23 | 2022-04-08 16:00 | 2.872576
24 | 2022-04-08 16:00 | 426.8178
25 | 2022-04-08 16:00 | 0.1408913
26 | 2022-04-08 16:00 | 527.4879
28 | 2022-04-08 16:00 | 100.4658
29 | 2022-04-08 16:00 | 62
30 | 2022-04-08 16:00 | 2993.052
31 | 2022-04-08 16:00 | 1.780315
32 | 2022-04-08 16:00 | 0
33 | 2022-04-08 16:00 | 0
34 | 2022-04-08 16:00 | 28.5895
35 | 2022-04-08 16:00 | 407.8922
36 | 2022-04-08 16:00 | 0.9022277
37 | 2022-04-08 16:00 | 0.9360639
38 | 2022-04-08 16:00 | 9.313312
39 | 2022-04-08 16:00 | 28.05195
40 | 2022-04-08 16:00 | 1.094519
41 | 2022-04-08 16:00 | 1.376075
42 | 2022-04-08 16:00 | 1.161605
43 | 2022-04-08 16:00 | 11.4
44 | 2022-04-08 16:00 | 0.45
45 | 2022-04-08 16:00 | 0.3
46 | 2022-04-08 16:00 | 0.6
47 | 2022-04-08 16:00 | 89.6
48 | 2022-04-08 16:00 | 7.7
49 | 2022-04-08 16:00 | 29.78753
50 | 2022-04-08 16:00 | 58.18894
51 | 2022-04-08 16:00 | 1965.424
52 | 2022-04-08 16:00 | 3.913074
53 | 2022-04-08 16:00 | 1280.562
54 | 2022-04-08 16:00 | 2104.975
55 | 2022-04-08 16:00 | 420.0765
1 | 2022-04-09 | 1.282702
2 | 2022-04-09 | 0.8978911
3 | 2022-04-09 | 0.3848105
4 | 2022-04-09 | 1250.301
5 | 2022-04-09 | 261.6726
6 | 2022-04-09 | 0.645
7 | 2022-04-09 | 19.2
8 | 2022-04-09 | 43.43892
9 | 2022-04-09 | 1.158477
10 | 2022-04-09 | 1.050586
11 | 2022-04-09 | 0.9997642
12 | 2022-04-09 | 0.5050073
13 | 2022-04-09 | 0.3251545
14 | 2022-04-09 | 0.6619192
15 | 2022-04-09 | 2.915899
20 | 2022-04-09 | 0.2628641
21 | 2022-04-09 | 6.401088
22 | 2022-04-09 | 4.98136
23 | 2022-04-09 | 2.920122
24 | 2022-04-09 | 439.2337
25 | 2022-04-09 | 0.1456768
26 | 2022-04-09 | 421.9988
28 | 2022-04-09 | 112.7064
29 | 2022-04-09 | 64.5
30 | 2022-04-09 | 2984.538
31 | 2022-04-09 | 1.678562
32 | 2022-04-09 | 0
33 | 2022-04-09 | 0
34 | 2022-04-09 | 29.13706
35 | 2022-04-09 | 416.0737
36 | 2022-04-09 | 0.9004914
37 | 2022-04-09 | 0.9345887
38 | 2022-04-09 | 9.316987
39 | 2022-04-09 | 24.17583
40 | 2022-04-09 | 1.119632
41 | 2022-04-09 | 1.406991
42 | 2022-04-09 | 1.184998
43 | 2022-04-09 | 11.4
44 | 2022-04-09 | 0.45
45 | 2022-04-09 | 0.3
46 | 2022-04-09 | 0.6
47 | 2022-04-09 | 89.3
48 | 2022-04-09 | 7.9
49 | 2022-04-09 | 29.55719
50 | 2022-04-09 | 58.02706
51 | 2022-04-09 | 1975.192
52 | 2022-04-09 | 4.00264
53 | 2022-04-09 | 1332.01
54 | 2022-04-09 | 2200.324
55 | 2022-04-09 | 412.6981
1 | 2022-04-09 08:00 | 1.296379
2 | 2022-04-09 08:00 | 0.9074656
3 | 2022-04-09 08:00 | 0.3889138
4 | 2022-04-09 08:00 | 1249.767
5 | 2022-04-09 08:00 | 254.1217
6 | 2022-04-09 08:00 | 0.5375
7 | 2022-04-09 08:00 | 18.2
8 | 2022-04-09 08:00 | 41.08352
9 | 2022-04-09 08:00 | 1.174721
10 | 2022-04-09 08:00 | 1.101154
11 | 2022-04-09 08:00 | 0.9997507
12 | 2022-04-09 08:00 | 0.5114886
13 | 2022-04-09 08:00 | 0.3293275
14 | 2022-04-09 08:00 | 0.6704142
15 | 2022-04-09 08:00 | 2.915933
20 | 2022-04-09 08:00 | 0.2596127
21 | 2022-04-09 08:00 | 6.214968
22 | 2022-04-09 08:00 | 4.897344
23 | 2022-04-09 08:00 | 2.925807
24 | 2022-04-09 08:00 | 383.0022
25 | 2022-04-09 08:00 | 0.1432198
26 | 2022-04-09 08:00 | 384.3036
28 | 2022-04-09 08:00 | 86.68866
29 | 2022-04-09 08:00 | 63.5
30 | 2022-04-09 08:00 | 3040.757
31 | 2022-04-09 08:00 | 1.50716
32 | 2022-04-09 08:00 | 0
33 | 2022-04-09 08:00 | 0
34 | 2022-04-09 08:00 | 28.5891
35 | 2022-04-09 08:00 | 413.0283
36 | 2022-04-09 08:00 | 0.9157373
37 | 2022-04-09 08:00 | 0.947053
38 | 2022-04-09 08:00 | 9.1309
39 | 2022-04-09 08:00 | 28.20513
40 | 2022-04-09 08:00 | 1.116632
41 | 2022-04-09 08:00 | 1.403501
42 | 2022-04-09 08:00 | 1.182593
43 | 2022-04-09 08:00 | 11.3
44 | 2022-04-09 08:00 | 0.43
45 | 2022-04-09 08:00 | 0.3
46 | 2022-04-09 08:00 | 0.7
47 | 2022-04-09 08:00 | 89.3
48 | 2022-04-09 08:00 | 7.8
49 | 2022-04-09 08:00 | 29.80691
50 | 2022-04-09 08:00 | 58.06418
51 | 2022-04-09 08:00 | 1952.649
52 | 2022-04-09 08:00 | 3.969584
53 | 2022-04-09 08:00 | 1301.92
54 | 2022-04-09 08:00 | 2154.99
55 | 2022-04-09 08:00 | 416.9809
1 | 2022-04-09 16:00 | 1.310037
2 | 2022-04-09 16:00 | 0.9170256
3 | 2022-04-09 16:00 | 0.393011
4 | 2022-04-09 16:00 | 1250.037
5 | 2022-04-09 16:00 | 254.8907
6 | 2022-04-09 16:00 | 0.5775
7 | 2022-04-09 16:00 | 19
8 | 2022-04-09 16:00 | 43.57798
9 | 2022-04-09 16:00 | 1.135863
10 | 2022-04-09 16:00 | 1.095549
11 | 2022-04-09 16:00 | 0.999751
12 | 2022-04-09 16:00 | 0.5183452
13 | 2022-04-09 16:00 | 0.3337422
14 | 2022-04-09 16:00 | 0.6794012
15 | 2022-04-09 16:00 | 2.977556
20 | 2022-04-09 16:00 | 0.2594151
21 | 2022-04-09 16:00 | 6.544757
22 | 2022-04-09 16:00 | 4.948837
23 | 2022-04-09 16:00 | 2.941174
24 | 2022-04-09 16:00 | 386.07
25 | 2022-04-09 16:00 | 0.1447257
26 | 2022-04-09 16:00 | 411.5532
28 | 2022-04-09 16:00 | 111.6271
29 | 2022-04-09 16:00 | 64
30 | 2022-04-09 16:00 | 2993.82
31 | 2022-04-09 16:00 | 1.514649
32 | 2022-04-09 16:00 | 0
33 | 2022-04-09 16:00 | 0
34 | 2022-04-09 16:00 | 29.1074
35 | 2022-04-09 16:00 | 412.8105
36 | 2022-04-09 16:00 | 0.8898409
37 | 2022-04-09 16:00 | 0.9243028
38 | 2022-04-09 16:00 | 9.522313
39 | 2022-04-09 16:00 | 24.5977
40 | 2022-04-09 16:00 | 1.108955
41 | 2022-04-09 16:00 | 1.398113
42 | 2022-04-09 16:00 | 1.178944
43 | 2022-04-09 16:00 | 11.4
44 | 2022-04-09 16:00 | 0.43
45 | 2022-04-09 16:00 | 0.3
46 | 2022-04-09 16:00 | 0.7
47 | 2022-04-09 16:00 | 89.2
48 | 2022-04-09 16:00 | 8
49 | 2022-04-09 16:00 | 26.2818
50 | 2022-04-09 16:00 | 57.64811
51 | 2022-04-09 16:00 | 1977.322
52 | 2022-04-09 16:00 | 3.980311
53 | 2022-04-09 16:00 | 1304.214
54 | 2022-04-09 16:00 | 2172.659
55 | 2022-04-09 16:00 | 418.529
1 | 2022-04-10 | 1.314246
2 | 2022-04-10 | 0.9199723
3 | 2022-04-10 | 0.3942738
4 | 2022-04-10 | 1251.228
5 | 2022-04-10 | 240.5024
6 | 2022-04-10 | 0.552
7 | 2022-04-10 | 18
8 | 2022-04-10 | 41.2844
9 | 2022-04-10 | 1.165012
10 | 2022-04-10 | 1.061361
11 | 2022-04-10 | 0.9997279
12 | 2022-04-10 | 0.5185014
13 | 2022-04-10 | 0.3338428
14 | 2022-04-10 | 0.679606
15 | 2022-04-10 | 2.88205
20 | 2022-04-10 | 0.265944
21 | 2022-04-10 | 6.386072
22 | 2022-04-10 | 5.15398
23 | 2022-04-10 | 2.945523
24 | 2022-04-10 | 376.6731
25 | 2022-04-10 | 0.150725
26 | 2022-04-10 | 384.4234
28 | 2022-04-10 | 99.37354
29 | 2022-04-10 | 65.5
30 | 2022-04-10 | 3033.472
31 | 2022-04-10 | 1.566193
32 | 2022-04-10 | 0
33 | 2022-04-10 | 0
34 | 2022-04-10 | 29.02373
35 | 2022-04-10 | 413.7884
36 | 2022-04-10 | 0.9057072
37 | 2022-04-10 | 0.9456193
38 | 2022-04-10 | 9.268122
39 | 2022-04-10 | 26.76768
40 | 2022-04-10 | 1.054282
41 | 2022-04-10 | 1.358578
42 | 2022-04-10 | 1.144883
43 | 2022-04-10 | 11.4
44 | 2022-04-10 | 0.43
45 | 2022-04-10 | 0.3
46 | 2022-04-10 | 0.7
47 | 2022-04-10 | 89.5
48 | 2022-04-10 | 7.8
49 | 2022-04-10 | 24.08624
50 | 2022-04-10 | 57.52824
51 | 2022-04-10 | 1975.124
52 | 2022-04-10 | 4.052639
53 | 2022-04-10 | 1364.367
54 | 2022-04-10 | 2277.47
55 | 2022-04-10 | 411.8923
1 | 2022-04-10 08:00 | 1.294662
2 | 2022-04-10 08:00 | 0.9062631
3 | 2022-04-10 08:00 | 0.3883985
4 | 2022-04-10 08:00 | 1250.393
5 | 2022-04-10 08:00 | 249.7551
6 | 2022-04-10 08:00 | 0.492
7 | 2022-04-10 08:00 | 17.5
8 | 2022-04-10 08:00 | 40.22989
9 | 2022-04-10 08:00 | 1.2175
10 | 2022-04-10 08:00 | 1.125697
11 | 2022-04-10 08:00 | 0.9997496
12 | 2022-04-10 08:00 | 0.5152357
13 | 2022-04-10 08:00 | 0.3317401
14 | 2022-04-10 08:00 | 0.6753255
15 | 2022-04-10 08:00 | 2.675437
20 | 2022-04-10 08:00 | 0.2818712
21 | 2022-04-10 08:00 | 6.033731
22 | 2022-04-10 08:00 | 4.934425
23 | 2022-04-10 08:00 | 2.929605
24 | 2022-04-10 08:00 | 399.2721
25 | 2022-04-10 08:00 | 0.1443042
26 | 2022-04-10 08:00 | 398.0552
28 | 2022-04-10 08:00 | 100.7977
29 | 2022-04-10 08:00 | 63
30 | 2022-04-10 08:00 | 2984.26
31 | 2022-04-10 08:00 | 1.598654
32 | 2022-04-10 08:00 | 0
33 | 2022-04-10 08:00 | 0
34 | 2022-04-10 08:00 | 29.42687
35 | 2022-04-10 08:00 | 415.2071
36 | 2022-04-10 08:00 | 0.93875
37 | 2022-04-10 08:00 | 0.9788945
38 | 2022-04-10 08:00 | 8.709168
39 | 2022-04-10 08:00 | 31.81818
40 | 2022-04-10 08:00 | 1.067422
41 | 2022-04-10 08:00 | 1.375881
42 | 2022-04-10 08:00 | 1.15787
43 | 2022-04-10 08:00 | 11.4
44 | 2022-04-10 08:00 | 0.46
45 | 2022-04-10 08:00 | 0.3
46 | 2022-04-10 08:00 | 0.7
47 | 2022-04-10 08:00 | 89.6
48 | 2022-04-10 08:00 | 7.9
49 | 2022-04-10 08:00 | 24.1519
50 | 2022-04-10 08:00 | 57.636
51 | 2022-04-10 08:00 | 1981.406
52 | 2022-04-10 08:00 | 3.930688
53 | 2022-04-10 08:00 | 1290.12
54 | 2022-04-10 08:00 | 2148.382
55 | 2022-04-10 08:00 | 423.6554
1 | 2022-04-10 16:00 | 1.267211
2 | 2022-04-10 16:00 | 0.8870475
3 | 2022-04-10 16:00 | 0.3801632
4 | 2022-04-10 16:00 | 1249.866
5 | 2022-04-10 16:00 | 237.8637
6 | 2022-04-10 16:00 | 0.7275
7 | 2022-04-10 16:00 | 17.5
8 | 2022-04-10 16:00 | 40.60325
9 | 2022-04-10 16:00 | 1.159705
10 | 2022-04-10 16:00 | 1.013949
11 | 2022-04-10 16:00 | 0.9997315
12 | 2022-04-10 16:00 | 0.4989743
13 | 2022-04-10 16:00 | 0.3212701
14 | 2022-04-10 16:00 | 0.6540116
15 | 2022-04-10 16:00 | 2.716305
20 | 2022-04-10 16:00 | 0.2884322
21 | 2022-04-10 16:00 | 6.662074
22 | 2022-04-10 16:00 | 4.919775
23 | 2022-04-10 16:00 | 2.895677
24 | 2022-04-10 16:00 | 379.9394
25 | 2022-04-10 16:00 | 0.1438758
26 | 2022-04-10 16:00 | 455.2641
28 | 2022-04-10 16:00 | 97.04058
29 | 2022-04-10 16:00 | 62.5
30 | 2022-04-10 16:00 | 2787.904
31 | 2022-04-10 16:00 | 1.597299
32 | 2022-04-10 16:00 | 0
33 | 2022-04-10 16:00 | 0
34 | 2022-04-10 16:00 | 30.09044
35 | 2022-04-10 16:00 | 408.6868
36 | 2022-04-10 16:00 | 0.8869779
37 | 2022-04-10 16:00 | 0.9430569
38 | 2022-04-10 16:00 | 9.378379
39 | 2022-04-10 16:00 | 22.29167
40 | 2022-04-10 16:00 | 1.05013
41 | 2022-04-10 16:00 | 1.352992
42 | 2022-04-10 16:00 | 1.140642
43 | 2022-04-10 16:00 | 11.3
44 | 2022-04-10 16:00 | 0.46
45 | 2022-04-10 16:00 | 0.3
46 | 2022-04-10 16:00 | 0.8
47 | 2022-04-10 16:00 | 89.7
48 | 2022-04-10 16:00 | 7.5
49 | 2022-04-10 16:00 | 23.98043
50 | 2022-04-10 16:00 | 57.47483
51 | 2022-04-10 16:00 | 2009.831
52 | 2022-04-10 16:00 | 4.081925
53 | 2022-04-10 16:00 | 1312.206
54 | 2022-04-10 16:00 | 2181.304
55 | 2022-04-10 16:00 | 407.2387
1 | 2022-04-11 | 1.33493
2 | 2022-04-11 | 0.9344513
3 | 2022-04-11 | 0.4004791
4 | 2022-04-11 | 1248.73
5 | 2022-04-11 | 221.3891
6 | 2022-04-11 | 0.514
7 | 2022-04-11 | 17.7
8 | 2022-04-11 | 39.59732
9 | 2022-04-11 | 1.242424
10 | 2022-04-11 | 1.063703
11 | 2022-04-11 | 0.9996825
12 | 2022-04-11 | 0.5292146
13 | 2022-04-11 | 0.3407407
14 | 2022-04-11 | 0.693648
15 | 2022-04-11 | 2.484779
20 | 2022-04-11 | 0.3069917
21 | 2022-04-11 | 6.078164
22 | 2022-04-11 | 5.122073
23 | 2022-04-11 | 2.949899
24 | 2022-04-11 | 335.102
25 | 2022-04-11 | 0.1497919
26 | 2022-04-11 | 304.2909
28 | 2022-04-11 | 66.85255
29 | 2022-04-11 | 65
30 | 2022-04-11 | 2860.274
31 | 2022-04-11 | 1.513634
32 | 2022-04-11 | 0
33 | 2022-04-11 | 0
34 | 2022-04-11 | 30.43944
35 | 2022-04-11 | 391.8564
36 | 2022-04-11 | 0.9457071
37 | 2022-04-11 | 1.007165
38 | 2022-04-11 | 8.562943
39 | 2022-04-11 | 27.6699
40 | 2022-04-11 | 1.064474
41 | 2022-04-11 | 1.37155
42 | 2022-04-11 | 1.160728
43 | 2022-04-11 | 11.3
44 | 2022-04-11 | 0.46
45 | 2022-04-11 | 0.3
46 | 2022-04-11 | 0.8
47 | 2022-04-11 | 89.9
48 | 2022-04-11 | 7.5
49 | 2022-04-11 | 23.88046
50 | 2022-04-11 | 57.02932
51 | 2022-04-11 | 2024.216
52 | 2022-04-11 | 3.987662
53 | 2022-04-11 | 1334.22
54 | 2022-04-11 | 2245.212
55 | 2022-04-11 | 421.9991
1 | 2022-04-11 08:00 | 1.366233
2 | 2022-04-11 08:00 | 0.9563633
3 | 2022-04-11 08:00 | 0.40987
4 | 2022-04-11 08:00 | 1249.94
5 | 2022-04-11 08:00 | 196.3172
6 | 2022-04-11 08:00 | 0.478
7 | 2022-04-11 08:00 | 19.5
8 | 2022-04-11 08:00 | 41.48936
9 | 2022-04-11 08:00 | 1.172716
10 | 2022-04-11 08:00 | 1.082464
11 | 2022-04-11 08:00 | 0.9996238
12 | 2022-04-11 08:00 | 0.5409344
13 | 2022-04-11 08:00 | 0.3482866
14 | 2022-04-11 08:00 | 0.7090093
15 | 2022-04-11 08:00 | 2.642859
20 | 2022-04-11 08:00 | 0.297763
21 | 2022-04-11 08:00 | 6.699422
22 | 2022-04-11 08:00 | 4.964724
23 | 2022-04-11 08:00 | 2.973675
24 | 2022-04-11 08:00 | 350.2649
25 | 2022-04-11 08:00 | 0.1451903
26 | 2022-04-11 08:00 | 321.5551
28 | 2022-04-11 08:00 | 52.93904
29 | 2022-04-11 08:00 | 62.5
30 | 2022-04-11 08:00 | 2797.897
31 | 2022-04-11 08:00 | 1.784178
32 | 2022-04-11 08:00 | 0
33 | 2022-04-11 08:00 | 0
34 | 2022-04-11 08:00 | 30.82288
35 | 2022-04-11 08:00 | 402.0798
36 | 2022-04-11 08:00 | 0.8861076
37 | 2022-04-11 08:00 | 0.9503043
38 | 2022-04-11 08:00 | 9.342281
39 | 2022-04-11 08:00 | 24.31818
40 | 2022-04-11 08:00 | 1.07798
41 | 2022-04-11 08:00 | 1.389565
42 | 2022-04-11 08:00 | 1.174489
43 | 2022-04-11 08:00 | 11.7
44 | 2022-04-11 08:00 | 0.46
45 | 2022-04-11 08:00 | 0.2
46 | 2022-04-11 08:00 | 0.5
47 | 2022-04-11 08:00 | 90.1
48 | 2022-04-11 08:00 | 7.4
49 | 2022-04-11 08:00 | 25.42164
50 | 2022-04-11 08:00 | 57.38211
51 | 2022-04-11 08:00 | 2009.76
52 | 2022-04-11 08:00 | 3.983451
53 | 2022-04-11 08:00 | 1303.193
54 | 2022-04-11 08:00 | 2178.553
55 | 2022-04-11 08:00 | 419.6621
1 | 2022-04-11 16:00 | 1.3118
2 | 2022-04-11 16:00 | 0.9182598
3 | 2022-04-11 16:00 | 0.3935399
4 | 2022-04-11 16:00 | 1249.861
5 | 2022-04-11 16:00 | 220.9395
6 | 2022-04-11 16:00 | 0.5025
7 | 2022-04-11 16:00 | 19.2
8 | 2022-04-11 16:00 | 43.73576
9 | 2022-04-11 16:00 | 1.177136
10 | 2022-04-11 16:00 | 1.117424
11 | 2022-04-11 16:00 | 0.999692
12 | 2022-04-11 16:00 | 0.5221384
13 | 2022-04-11 16:00 | 0.3361846
14 | 2022-04-11 16:00 | 0.6843731
15 | 2022-04-11 16:00 | 2.713207
20 | 2022-04-11 16:00 | 0.2867095
21 | 2022-04-11 16:00 | 6.541266
22 | 2022-04-11 16:00 | 5.081381
23 | 2022-04-11 16:00 | 2.930537
24 | 2022-04-11 16:00 | 273.3244
25 | 2022-04-11 16:00 | 0.1486019
26 | 2022-04-11 16:00 | 334.1439
28 | 2022-04-11 16:00 | 105.2774
29 | 2022-04-11 16:00 | 65
30 | 2022-04-11 16:00 | 2963.188
31 | 2022-04-11 16:00 | 1.237101
32 | 2022-04-11 16:00 | 0
33 | 2022-04-11 16:00 | 0
34 | 2022-04-11 16:00 | 30.30116
35 | 2022-04-11 16:00 | 413.2417
36 | 2022-04-11 16:00 | 0.8982412
37 | 2022-04-11 16:00 | 0.9551478
38 | 2022-04-11 16:00 | 9.254474
39 | 2022-04-11 16:00 | 25.11628
40 | 2022-04-11 16:00 | 1.088359
41 | 2022-04-11 16:00 | 1.403479
42 | 2022-04-11 16:00 | 1.184804
43 | 2022-04-11 16:00 | 11.4
44 | 2022-04-11 16:00 | 0.46
45 | 2022-04-11 16:00 | 0.3
46 | 2022-04-11 16:00 | 0.6
47 | 2022-04-11 16:00 | 89.6
48 | 2022-04-11 16:00 | 7.6
49 | 2022-04-11 16:00 | 25.23513
50 | 2022-04-11 16:00 | 57.44934
51 | 2022-04-11 16:00 | 2002.505
52 | 2022-04-11 16:00 | 3.913593
53 | 2022-04-11 16:00 | 1323.169
54 | 2022-04-11 16:00 | 2210.058
55 | 2022-04-11 16:00 | 426.7885
1 | 2022-04-12 | 1.265086
2 | 2022-04-12 | 0.8855605
3 | 2022-04-12 | 0.3795259
4 | 2022-04-12 | 1250.403
5 | 2022-04-12 | 237.9343
6 | 2022-04-12 | 0.45025
7 | 2022-04-12 | 18.5
8 | 2022-04-12 | 41.57303
9 | 2022-04-12 | 1.090036
10 | 2022-04-12 | 1.146108
11 | 2022-04-12 | 0.9997304
12 | 2022-04-12 | 0.5007292
13 | 2022-04-12 | 0.3224
14 | 2022-04-12 | 0.6563118
15 | 2022-04-12 | 2.776922
20 | 2022-04-12 | 0.287872
21 | 2022-04-12 | 7.041548
22 | 2022-04-12 | 4.885958
23 | 2022-04-12 | 2.883308
24 | 2022-04-12 | 338.8172
25 | 2022-04-12 | 0.1428868
26 | 2022-04-12 | 271.0084
28 | 2022-04-12 | 103.0696
29 | 2022-04-12 | 61.5
30 | 2022-04-12 | 2899.019
31 | 2022-04-12 | 1.423995
32 | 2022-04-12 | 0
33 | 2022-04-12 | 0
34 | 2022-04-12 | 30.21949
35 | 2022-04-12 | 416.6163
36 | 2022-04-12 | 0.847539
37 | 2022-04-12 | 0.8990099
38 | 2022-04-12 | 9.818471
39 | 2022-04-12 | 17.47748
40 | 2022-04-12 | 1.1104
41 | 2022-04-12 | 1.415462
42 | 2022-04-12 | 1.195767
43 | 2022-04-12 | 11.4
44 | 2022-04-12 | 0.46
45 | 2022-04-12 | 0.3
46 | 2022-04-12 | 0.6
47 | 2022-04-12 | 89.8
48 | 2022-04-12 | 7.4
49 | 2022-04-12 | 25.27235
50 | 2022-04-12 | 57.03175
51 | 2022-04-12 | 1985.847
52 | 2022-04-12 | 3.989949
53 | 2022-04-12 | 1272.225
54 | 2022-04-12 | 2145.368
55 | 2022-04-12 | 422.6399
1 | 2022-04-12 08:00 | 1.307913
2 | 2022-04-12 08:00 | 0.915539
3 | 2022-04-12 08:00 | 0.3923739
4 | 2022-04-12 08:00 | 1251.081
5 | 2022-04-12 08:00 | 253.6879
6 | 2022-04-12 08:00 | 0.47
7 | 2022-04-12 08:00 | 20.4
8 | 2022-04-12 08:00 | 45.13274
9 | 2022-04-12 08:00 | 1.239899
10 | 2022-04-12 08:00 | 1.190124
11 | 2022-04-12 08:00 | 0.9997634
12 | 2022-04-12 08:00 | 0.5229257
13 | 2022-04-12 08:00 | 0.3366914
14 | 2022-04-12 08:00 | 0.685405
15 | 2022-04-12 08:00 | 2.540883
20 | 2022-04-12 08:00 | 0.2941514
21 | 2022-04-12 08:00 | 5.811384
22 | 2022-04-12 08:00 | 4.970202
23 | 2022-04-12 08:00 | 2.935709
24 | 2022-04-12 08:00 | 342.5505
25 | 2022-04-12 08:00 | 0.1453505
26 | 2022-04-12 08:00 | 288.3955
28 | 2022-04-12 08:00 | 103.1511
29 | 2022-04-12 08:00 | 62.5
30 | 2022-04-12 08:00 | 2970.906
31 | 2022-04-12 08:00 | 1.350283
32 | 2022-04-12 08:00 | 0
33 | 2022-04-12 08:00 | 0
34 | 2022-04-12 08:00 | 30.54073
35 | 2022-04-12 08:00 | 415.9304
36 | 2022-04-12 08:00 | 0.9646465
37 | 2022-04-12 08:00 | 1.007179
38 | 2022-04-12 08:00 | 8.352267
39 | 2022-04-12 08:00 | 25.91743
40 | 2022-04-12 08:00 | 1.102692
41 | 2022-04-12 08:00 | 1.405882
42 | 2022-04-12 08:00 | 1.188779
43 | 2022-04-12 08:00 | 11.5
44 | 2022-04-12 08:00 | 0.43
45 | 2022-04-12 08:00 | 0.3
46 | 2022-04-12 08:00 | 0.6
47 | 2022-04-12 08:00 | 89.9
48 | 2022-04-12 08:00 | 7.3
49 | 2022-04-12 08:00 | 25.63319
50 | 2022-04-12 08:00 | 57.06026
51 | 2022-04-12 08:00 | 2006.694
52 | 2022-04-12 08:00 | 3.848318
53 | 2022-04-12 08:00 | 1271.883
54 | 2022-04-12 08:00 | 2144.649
55 | 2022-04-12 08:00 | 438.1654
1 | 2022-04-12 16:00 | 1.280089
2 | 2022-04-12 16:00 | 0.8960627
3 | 2022-04-12 16:00 | 0.3840269
4 | 2022-04-12 16:00 | 1249.807
5 | 2022-04-12 16:00 | 251.2792
6 | 2022-04-12 16:00 | 0.7775
7 | 2022-04-12 16:00 | 18.5
8 | 2022-04-12 16:00 | 42.52874
9 | 2022-04-12 16:00 | 1.160539
10 | 2022-04-12 16:00 | 1.129502
11 | 2022-04-12 16:00 | 0.9997686
12 | 2022-04-12 16:00 | 0.5134074
13 | 2022-04-12 16:00 | 0.330563
14 | 2022-04-12 16:00 | 0.6729292
15 | 2022-04-12 16:00 | 2.845463
20 | 2022-04-12 16:00 | 0.270833
21 | 2022-04-12 16:00 | 6.454243
22 | 2022-04-12 16:00 | 4.692415
23 | 2022-04-12 16:00 | 2.906279
24 | 2022-04-12 16:00 | 369.6408
25 | 2022-04-12 16:00 | 0.1372268
26 | 2022-04-12 16:00 | 409.5846
28 | 2022-04-12 16:00 | 100.4405
29 | 2022-04-12 16:00 | 59.5
30 | 2022-04-12 16:00 | 2863.977
31 | 2022-04-12 16:00 | 1.471036
32 | 2022-04-12 16:00 | 0
33 | 2022-04-12 16:00 | 0
34 | 2022-04-12 16:00 | 29.42701
35 | 2022-04-12 16:00 | 380.5562
36 | 2022-04-12 16:00 | 0.9019608
37 | 2022-04-12 16:00 | 0.9460539
38 | 2022-04-12 16:00 | 9.299706
39 | 2022-04-12 16:00 | 22.8866
40 | 2022-04-12 16:00 | 1.105117
41 | 2022-04-12 16:00 | 1.408809
42 | 2022-04-12 16:00 | 1.190895
43 | 2022-04-12 16:00 | 11.6
44 | 2022-04-12 16:00 | 0.43
45 | 2022-04-12 16:00 | 0.3
46 | 2022-04-12 16:00 | 0.5
47 | 2022-04-12 16:00 | 90
48 | 2022-04-12 16:00 | 7.4
49 | 2022-04-12 16:00 | 25.98565
50 | 2022-04-12 16:00 | 57.11691
51 | 2022-04-12 16:00 | 2040.422
52 | 2022-04-12 16:00 | 3.802537
53 | 2022-04-12 16:00 | 1202.329
54 | 2022-04-12 16:00 | 2013.45
55 | 2022-04-12 16:00 | 440.3966
1 | 2022-04-13 | 1.283662
2 | 2022-04-13 | 0.8985634
3 | 2022-04-13 | 0.3850986
4 | 2022-04-13 | 1249.05
5 | 2022-04-13 | 237.0364
6 | 2022-04-13 | 0.63
7 | 2022-04-13 | 18.5
8 | 2022-04-13 | 40.83885
9 | 2022-04-13 | 1.140097
10 | 2022-04-13 | 1.107672
11 | 2022-04-13 | 0.9997206
12 | 2022-04-13 | 0.5134107
13 | 2022-04-13 | 0.3305651
14 | 2022-04-13 | 0.6729336
15 | 2022-04-13 | 2.874059
20 | 2022-04-13 | 0.270382
21 | 2022-04-13 | 6.599165
22 | 2022-04-13 | 5.100387
23 | 2022-04-13 | 2.909599
24 | 2022-04-13 | 421.5338
25 | 2022-04-13 | 0.1491577
26 | 2022-04-13 | 379.3361
28 | 2022-04-13 | 91.86803
29 | 2022-04-13 | 64
30 | 2022-04-13 | 3010.907
31 | 2022-04-13 | 1.77835
32 | 2022-04-13 | 0
33 | 2022-04-13 | 0
34 | 2022-04-13 | 29.45108
35 | 2022-04-13 | 384.7538
36 | 2022-04-13 | 0.8864734
37 | 2022-04-13 | 0.9263985
38 | 2022-04-13 | 9.473225
39 | 2022-04-13 | 27.6699
40 | 2022-04-13 | 1.124198
41 | 2022-04-13 | 1.409351
42 | 2022-04-13 | 1.199341
43 | 2022-04-13 | 11.6
44 | 2022-04-13 | 0.43
45 | 2022-04-13 | 0.3
46 | 2022-04-13 | 0.5
47 | 2022-04-13 | 89.9
48 | 2022-04-13 | 7.6
49 | 2022-04-13 | 27.04798
50 | 2022-04-13 | 56.97806
51 | 2022-04-13 | 2032.455
52 | 2022-04-13 | 3.824929
53 | 2022-04-13 | 1306.788
54 | 2022-04-13 | 2197.277
55 | 2022-04-13 | 439.5986
1 | 2022-04-13 08:00 | 1.286414
2 | 2022-04-13 08:00 | 0.9004896
3 | 2022-04-13 08:00 | 0.3859241
4 | 2022-04-13 08:00 | 1250.048
5 | 2022-04-13 08:00 | 239.0837
6 | 2022-04-13 08:00 | 0.609
7 | 2022-04-13 08:00 | 19.7
8 | 2022-04-13 08:00 | 42.64069
9 | 2022-04-13 08:00 | 1.328125
10 | 2022-04-13 08:00 | 1.099602
11 | 2022-04-13 08:00 | 0.9997298
12 | 2022-04-13 08:00 | 0.5124162
13 | 2022-04-13 08:00 | 0.3299248
14 | 2022-04-13 08:00 | 0.6716301
15 | 2022-04-13 08:00 | 2.104585
20 | 2022-04-13 08:00 | 0.3428634
21 | 2022-04-13 08:00 | 4.860188
22 | 2022-04-13 08:00 | 5.008416
23 | 2022-04-13 08:00 | 2.920553
24 | 2022-04-13 08:00 | 366.0451
25 | 2022-04-13 08:00 | 0.1464681
26 | 2022-04-13 08:00 | 542.7604
28 | 2022-04-13 08:00 | 115.7313
29 | 2022-04-13 08:00 | 63
30 | 2022-04-13 08:00 | 2985.364
31 | 2022-04-13 08:00 | 1.531033
32 | 2022-04-13 08:00 | 0
33 | 2022-04-13 08:00 | 0
34 | 2022-04-13 08:00 | 29.08057
35 | 2022-04-13 08:00 | 386.5669
36 | 2022-04-13 08:00 | 1.033854
37 | 2022-04-13 08:00 | 1.063608
38 | 2022-04-13 08:00 | 6.964773
39 | 2022-04-13 08:00 | 45.96491
40 | 2022-04-13 08:00 | 1.131973
41 | 2022-04-13 08:00 | 1.418302
42 | 2022-04-13 08:00 | 1.206559
43 | 2022-04-13 08:00 | 11.4
44 | 2022-04-13 08:00 | 0.4
45 | 2022-04-13 08:00 | 0.3
46 | 2022-04-13 08:00 | 0.7
47 | 2022-04-13 08:00 | 89.7
48 | 2022-04-13 08:00 | 7.6
49 | 2022-04-13 08:00 | 26.63558
50 | 2022-04-13 08:00 | 56.94907
51 | 2022-04-13 08:00 | 2034.137
52 | 2022-04-13 08:00 | 3.884444
53 | 2022-04-13 08:00 | 1292.298
54 | 2022-04-13 08:00 | 2173.379
55 | 2022-04-13 08:00 | 432.9563
1 | 2022-04-13 16:00 | 1.248134
2 | 2022-04-13 16:00 | 0.8736938
3 | 2022-04-13 16:00 | 0.3744402
4 | 2022-04-13 16:00 | 1249.784
5 | 2022-04-13 16:00 | 220.6019
6 | 2022-04-13 16:00 | 0.4733333
7 | 2022-04-13 16:00 | 18.8
8 | 2022-04-13 16:00 | 43.31797
9 | 2022-04-13 16:00 | 1.243655
10 | 2022-04-13 16:00 | 1.170793
11 | 2022-04-13 16:00 | 0.9996877
12 | 2022-04-13 16:00 | 0.5003519
13 | 2022-04-13 16:00 | 0.3221571
14 | 2022-04-13 16:00 | 0.6558173
15 | 2022-04-13 16:00 | 2.519429
20 | 2022-04-13 16:00 | 0.2968203
21 | 2022-04-13 16:00 | 5.803272
22 | 2022-04-13 16:00 | 5.246543
23 | 2022-04-13 16:00 | 2.881763
24 | 2022-04-13 16:00 | 308.5654
25 | 2022-04-13 16:00 | 0.1534319
26 | 2022-04-13 16:00 | 519.325
28 | 2022-04-13 16:00 | 111.1126
29 | 2022-04-13 16:00 | 67
30 | 2022-04-13 16:00 | 3178.327
31 | 2022-04-13 16:00 | 1.398743
32 | 2022-04-13 16:00 | 0
33 | 2022-04-13 16:00 | 0
34 | 2022-04-13 16:00 | 29.46857
35 | 2022-04-13 16:00 | 416.0769
36 | 2022-04-13 16:00 | 0.9670051
37 | 2022-04-13 16:00 | 1.011352
38 | 2022-04-13 16:00 | 8.322701
39 | 2022-04-13 16:00 | 33.52941
40 | 2022-04-13 16:00 | 1.139662
41 | 2022-04-13 16:00 | 1.428507
42 | 2022-04-13 16:00 | 1.213531
43 | 2022-04-13 16:00 | 11.6
44 | 2022-04-13 16:00 | 0.4
45 | 2022-04-13 16:00 | 0.3
46 | 2022-04-13 16:00 | 0.7
47 | 2022-04-13 16:00 | 90.3
48 | 2022-04-13 16:00 | 7.3
49 | 2022-04-13 16:00 | 26.44755
50 | 2022-04-13 16:00 | 56.95266
51 | 2022-04-13 16:00 | 1997.631
52 | 2022-04-13 16:00 | 3.80273
53 | 2022-04-13 16:00 | 1337.039
54 | 2022-04-13 16:00 | 2252.318
55 | 2022-04-13 16:00 | 442.986
1 | 2022-04-14 | 1.283551
2 | 2022-04-14 | 0.8984855
3 | 2022-04-14 | 0.3850652
4 | 2022-04-14 | 1249.906
5 | 2022-04-14 | 228.775
6 | 2022-04-14 | 0.468
7 | 2022-04-14 | 18.6
8 | 2022-04-14 | 43.25581
9 | 2022-04-14 | 1.243655
10 | 2022-04-14 | 1.153091
11 | 2022-04-14 | 0.9997121
12 | 2022-04-14 | 0.5104142
13 | 2022-04-14 | 0.3286358
14 | 2022-04-14 | 0.669006
15 | 2022-04-14 | 2.51968
20 | 2022-04-14 | 0.295723
21 | 2022-04-14 | 5.751052
22 | 2022-04-14 | 5.112284
23 | 2022-04-14 | 2.917698
24 | 2022-04-14 | 364.47
25 | 2022-04-14 | 0.1495056
26 | 2022-04-14 | 527.8715
28 | 2022-04-14 | 112.42
29 | 2022-04-14 | 64.5
30 | 2022-04-14 | 3055.815
31 | 2022-04-14 | 1.593137
32 | 2022-04-14 | 0
33 | 2022-04-14 | 0
34 | 2022-04-14 | 29.8059
35 | 2022-04-14 | 416.6355
36 | 2022-04-14 | 0.9708122
37 | 2022-04-14 | 1.013444
38 | 2022-04-14 | 8.270732
39 | 2022-04-14 | 32.25806
40 | 2022-04-14 | 1.109903
41 | 2022-04-14 | 1.395379
42 | 2022-04-14 | 1.190034
43 | 2022-04-14 | 11.6
44 | 2022-04-14 | 0.4
45 | 2022-04-14 | 0.3
46 | 2022-04-14 | 0.7
47 | 2022-04-14 | 90.1
48 | 2022-04-14 | 7.5
49 | 2022-04-14 | 26.61826
50 | 2022-04-14 | 56.92724
51 | 2022-04-14 | 2003.018
52 | 2022-04-14 | 3.907323
53 | 2022-04-14 | 1318.144
54 | 2022-04-14 | 2224.864
55 | 2022-04-14 | 431.9777
1 | 2022-04-14 08:00 | 1.309708
2 | 2022-04-14 08:00 | 0.9167959
3 | 2022-04-14 08:00 | 0.3929125
4 | 2022-04-14 08:00 | 1250.245
5 | 2022-04-14 08:00 | 188.8648
6 | 2022-04-14 08:00 | 0.4925
7 | 2022-04-14 08:00 | 19
8 | 2022-04-14 08:00 | 43.47826
9 | 2022-04-14 08:00 | 1.215881
10 | 2022-04-14 08:00 | 1.194414
11 | 2022-04-14 08:00 | 0.9995826
12 | 2022-04-14 08:00 | 0.5249411
13 | 2022-04-14 08:00 | 0.3379891
14 | 2022-04-14 08:00 | 0.6880466
15 | 2022-04-14 08:00 | 2.629519
20 | 2022-04-14 08:00 | 0.2871671
21 | 2022-04-14 08:00 | 6.024484
22 | 2022-04-14 08:00 | 5.10133
23 | 2022-04-14 08:00 | 2.922949
24 | 2022-04-14 08:00 | 496.7985
25 | 2022-04-14 08:00 | 0.1491853
26 | 2022-04-14 08:00 | 588.3959
28 | 2022-04-14 08:00 | 15.17887
29 | 2022-04-14 08:00 | 65
30 | 2022-04-14 08:00 | 3135.123
31 | 2022-04-14 08:00 | 2.630445
32 | 2022-04-14 08:00 | 0
33 | 2022-04-14 08:00 | 0
34 | 2022-04-14 08:00 | 29.5536
35 | 2022-04-14 08:00 | 409.9926
36 | 2022-04-14 08:00 | 0.9478908
37 | 2022-04-14 08:00 | 0.995935
38 | 2022-04-14 08:00 | 8.654003
39 | 2022-04-14 08:00 | 30.93333
40 | 2022-04-14 08:00 | 1.091725
41 | 2022-04-14 08:00 | 1.371325
42 | 2022-04-14 08:00 | 1.172955
43 | 2022-04-14 08:00 | 11.2
44 | 2022-04-14 08:00 | 0.43
45 | 2022-04-14 08:00 | 0.3
46 | 2022-04-14 08:00 | 0.8
47 | 2022-04-14 08:00 | 89.9
48 | 2022-04-14 08:00 | 7.6
49 | 2022-04-14 08:00 | 27.39862
50 | 2022-04-14 08:00 | 56.93249
51 | 2022-04-14 08:00 | 1963.998
52 | 2022-04-14 08:00 | 3.792703
53 | 2022-04-14 08:00 | 1297.16
54 | 2022-04-14 08:00 | 2189.169
55 | 2022-04-14 08:00 | 444.9763
1 | 2022-04-14 16:00 | 1.337481
2 | 2022-04-14 16:00 | 0.9362366
3 | 2022-04-14 16:00 | 0.4012443
4 | 2022-04-14 16:00 | 1250.731
5 | 2022-04-14 16:00 | 167.8947
6 | 2022-04-14 16:00 | 0.4225
7 | 2022-04-14 16:00 | 19
8 | 2022-04-14 16:00 | 44.18605
9 | 2022-04-14 16:00 | 1.277778
10 | 2022-04-14 16:00 | 1.255496
11 | 2022-04-14 16:00 | 0.9994823
12 | 2022-04-14 16:00 | 0.5362722
13 | 2022-04-14 16:00 | 0.3452847
14 | 2022-04-14 16:00 | 0.7028984
15 | 2022-04-14 16:00 | 2.269201
20 | 2022-04-14 16:00 | 0.323985
21 | 2022-04-14 16:00 | 5.325101
22 | 2022-04-14 16:00 | 4.724186
23 | 2022-04-14 16:00 | 2.936337
24 | 2022-04-14 16:00 | 403.0816
25 | 2022-04-14 16:00 | 0.1381559
26 | 2022-04-14 16:00 | 653.4331
28 | 2022-04-14 16:00 | 28.7599
29 | 2022-04-14 16:00 | 58.5
30 | 2022-04-14 16:00 | 3022.985
31 | 2022-04-14 16:00 | 2.4008
32 | 2022-04-14 16:00 | 0
33 | 2022-04-14 16:00 | 0
34 | 2022-04-14 16:00 | 29.2172
35 | 2022-04-14 16:00 | 406.7746
36 | 2022-04-14 16:00 | 1.010101
37 | 2022-04-14 16:00 | 1.051975
38 | 2022-04-14 16:00 | 7.594302
39 | 2022-04-14 16:00 | 36.90141
40 | 2022-04-14 16:00 | 1.10564
41 | 2022-04-14 16:00 | 1.389288
42 | 2022-04-14 16:00 | 1.185288
43 | 2022-04-14 16:00 | 11.2
44 | 2022-04-14 16:00 | 0.43
45 | 2022-04-14 16:00 | 0.3
46 | 2022-04-14 16:00 | 0.8
47 | 2022-04-14 16:00 | 89.9
48 | 2022-04-14 16:00 | 7.6
49 | 2022-04-14 16:00 | 26.45443
50 | 2022-04-14 16:00 | 56.83117
51 | 2022-04-14 16:00 | 1933.885
52 | 2022-04-14 16:00 | 3.800144
53 | 2022-04-14 16:00 | 1197.088
54 | 2022-04-14 16:00 | 2027.396
55 | 2022-04-14 16:00 | 445.6692
1 | 2022-04-15 | 1.303314
2 | 2022-04-15 | 0.9123197
3 | 2022-04-15 | 0.3909941
4 | 2022-04-15 | 1249.984
5 | 2022-04-15 | 236.8029
6 | 2022-04-15 | 0.526
7 | 2022-04-15 | 18.7
8 | 2022-04-15 | 44.3128
9 | 2022-04-15 | 1.256962
10 | 2022-04-15 | 1.187276
11 | 2022-04-15 | 0.9997303
12 | 2022-04-15 | 0.5196442
13 | 2022-04-15 | 0.3345786
14 | 2022-04-15 | 0.6811039
15 | 2022-04-15 | 2.422358
20 | 2022-04-15 | 0.3064252
21 | 2022-04-15 | 5.615095
22 | 2022-04-15 | 4.759116
23 | 2022-04-15 | 2.921033
24 | 2022-04-15 | 389.1696
25 | 2022-04-15 | 0.1391774
26 | 2022-04-15 | 469.0326
28 | 2022-04-15 | 100.6711
29 | 2022-04-15 | 59
30 | 2022-04-15 | 2924.228
31 | 2022-04-15 | 1.643432
32 | 2022-04-15 | 0
33 | 2022-04-15 | 0
34 | 2022-04-15 | 29.59028
35 | 2022-04-15 | 399.8366
36 | 2022-04-15 | 0.9848101
37 | 2022-04-15 | 1.02795
38 | 2022-04-15 | 8.037453
39 | 2022-04-15 | 38.85542
40 | 2022-04-15 | 1.081019
41 | 2022-04-15 | 1.338312
42 | 2022-04-15 | 1.141377
43 | 2022-04-15 | 11.2
44 | 2022-04-15 | 0.43
45 | 2022-04-15 | 0.3
46 | 2022-04-15 | 0.8
47 | 2022-04-15 | 89.4
48 | 2022-04-15 | 7.8
49 | 2022-04-15 | 26.82247
50 | 2022-04-15 | 56.67967
51 | 2022-04-15 | 2000.526
52 | 2022-04-15 | 3.86918
53 | 2022-04-15 | 1216.403
54 | 2022-04-15 | 2061.559
55 | 2022-04-15 | 438.0255
1 | 2022-04-15 08:00 | 1.32206
2 | 2022-04-15 08:00 | 0.9254417
3 | 2022-04-15 08:00 | 0.3966179
4 | 2022-04-15 08:00 | 1247.864
5 | 2022-04-15 08:00 | 184.2624
6 | 2022-04-15 08:00 | 0.628
7 | 2022-04-15 08:00 | 18.5
8 | 2022-04-15 08:00 | 41.8552
9 | 2022-04-15 08:00 | 1.231646
10 | 2022-04-15 08:00 | 1.123966
11 | 2022-04-15 08:00 | 0.9995522
12 | 2022-04-15 08:00 | 0.5281959
13 | 2022-04-15 08:00 | 0.3400847
14 | 2022-04-15 08:00 | 0.6923127
15 | 2022-04-15 08:00 | 2.666142
20 | 2022-04-15 08:00 | 0.2725064
21 | 2022-04-15 08:00 | 5.50804
22 | 2022-04-15 08:00 | 5.415388
23 | 2022-04-15 08:00 | 2.948624
24 | 2022-04-15 08:00 | 340.9738
25 | 2022-04-15 08:00 | 0.1583697
26 | 2022-04-15 08:00 | 580.8389
28 | 2022-04-15 08:00 | 69.20384
29 | 2022-04-15 08:00 | 68
30 | 2022-04-15 08:00 | 3098.478
31 | 2022-04-15 08:00 | 1.850479
32 | 2022-04-15 08:00 | 0
33 | 2022-04-15 08:00 | 0
34 | 2022-04-15 08:00 | 30.74407
35 | 2022-04-15 08:00 | 416.6246
36 | 2022-04-15 08:00 | 0.9734177
37 | 2022-04-15 08:00 | 0.9959058
38 | 2022-04-15 08:00 | 8.174182
39 | 2022-04-15 08:00 | 32.52688
40 | 2022-04-15 08:00 | 1.081336
41 | 2022-04-15 08:00 | 1.33868
42 | 2022-04-15 08:00 | 1.14154
43 | 2022-04-15 08:00 | 11.5
44 | 2022-04-15 08:00 | 0.43
45 | 2022-04-15 08:00 | 0.3
46 | 2022-04-15 08:00 | 0.5
47 | 2022-04-15 08:00 | 89.6
48 | 2022-04-15 08:00 | 7.5
49 | 2022-04-15 08:00 | 26.75324
50 | 2022-04-15 08:00 | 56.66613
51 | 2022-04-15 08:00 | 2032.251
52 | 2022-04-15 08:00 | 3.843059
53 | 2022-04-15 08:00 | 1381.525
54 | 2022-04-15 08:00 | 2337.795
55 | 2022-04-15 08:00 | 440.3224
1 | 2022-04-15 16:00 | 1.31584
2 | 2022-04-15 16:00 | 0.9210876
3 | 2022-04-15 16:00 | 0.3947518
4 | 2022-04-15 16:00 | 1248.704
5 | 2022-04-15 16:00 | 196.1823
6 | 2022-04-15 16:00 | 0.555
7 | 2022-04-15 16:00 | 19.3
8 | 2022-04-15 16:00 | 43.17673
9 | 2022-04-15 16:00 | 1.221527
10 | 2022-04-15 16:00 | 1.210234
11 | 2022-04-15 16:00 | 0.9996303
12 | 2022-04-15 16:00 | 0.5245957
13 | 2022-04-15 16:00 | 0.3377667
14 | 2022-04-15 16:00 | 0.6875939
15 | 2022-04-15 16:00 | 2.659049
20 | 2022-04-15 16:00 | 0.2790466
21 | 2022-04-15 16:00 | 5.789056
22 | 2022-04-15 16:00 | 4.649293
23 | 2022-04-15 16:00 | 2.922846
24 | 2022-04-15 16:00 | 350.6075
25 | 2022-04-15 16:00 | 0.1359657
26 | 2022-04-15 16:00 | 572.5578
28 | 2022-04-15 16:00 | 77.44988
29 | 2022-04-15 16:00 | 58
30 | 2022-04-15 16:00 | 2947.295
31 | 2022-04-15 16:00 | 1.787152
32 | 2022-04-15 16:00 | 0
33 | 2022-04-15 16:00 | 0
34 | 2022-04-15 16:00 | 29.13298
35 | 2022-04-15 16:00 | 406.3895
36 | 2022-04-15 16:00 | 0.9612015
37 | 2022-04-15 16:00 | 0.997955
38 | 2022-04-15 16:00 | 8.448105
39 | 2022-04-15 16:00 | 26.21951
40 | 2022-04-15 16:00 | 1.084044
41 | 2022-04-15 16:00 | 1.341998
42 | 2022-04-15 16:00 | 1.144065
43 | 2022-04-15 16:00 | 11.3
44 | 2022-04-15 16:00 | 0.43
45 | 2022-04-15 16:00 | 0.3
46 | 2022-04-15 16:00 | 0.7
47 | 2022-04-15 16:00 | 89.5
48 | 2022-04-15 16:00 | 7.7
49 | 2022-04-15 16:00 | 26.73751
50 | 2022-04-15 16:00 | 56.67969
51 | 2022-04-15 16:00 | 1943.622
52 | 2022-04-15 16:00 | 3.871402
53 | 2022-04-15 16:00 | 1188.634
54 | 2022-04-15 16:00 | 2014.387
55 | 2022-04-15 16:00 | 437.7504
1 | 2022-04-16 | 1.303439
2 | 2022-04-16 | 0.9124072
3 | 2022-04-16 | 0.3910317
4 | 2022-04-16 | 1250.196
5 | 2022-04-16 | 227.2457
6 | 2022-04-16 | 0.602
7 | 2022-04-16 | 19
8 | 2022-04-16 | 43.98148
9 | 2022-04-16 | 1.117365
10 | 2022-04-16 | 1.157983
11 | 2022-04-16 | 0.9997073
12 | 2022-04-16 | 0.5207988
13 | 2022-04-16 | 0.335322
14 | 2022-04-16 | 0.6826172
15 | 2022-04-16 | 3.001249
20 | 2022-04-16 | 0.2593431
21 | 2022-04-16 | 6.673809
22 | 2022-04-16 | 4.984263
23 | 2022-04-16 | 2.93283
24 | 2022-04-16 | 463.7628
25 | 2022-04-16 | 0.1457617
26 | 2022-04-16 | 566.9824
28 | 2022-04-16 | 70.17677
29 | 2022-04-16 | 63
30 | 2022-04-16 | 2997.885
31 | 2022-04-16 | 2.040798
32 | 2022-04-16 | 0
33 | 2022-04-16 | 0
34 | 2022-04-16 | 29.81993
35 | 2022-04-16 | 401.3386
36 | 2022-04-16 | 0.8850299
37 | 2022-04-16 | 0.9255952
38 | 2022-04-16 | 9.675057
39 | 2022-04-16 | 24.42308
40 | 2022-04-16 | 1.065007
41 | 2022-04-16 | 1.338396
42 | 2022-04-16 | 1.138682
43 | 2022-04-16 | 11.3
44 | 2022-04-16 | 0.43
45 | 2022-04-16 | 0.3
46 | 2022-04-16 | 0.7
47 | 2022-04-16 | 89.4
48 | 2022-04-16 | 7.8
49 | 2022-04-16 | 26.55949
50 | 2022-04-16 | 56.83669
51 | 2022-04-16 | 2022.563
52 | 2022-04-16 | 3.844562
53 | 2022-04-16 | 1274.311
54 | 2022-04-16 | 2151.679
55 | 2022-04-16 | 439.1929
1 | 2022-04-16 08:00 | 1.304764
2 | 2022-04-16 08:00 | 0.9133349
3 | 2022-04-16 08:00 | 0.3914292
4 | 2022-04-16 08:00 | 1250.505
5 | 2022-04-16 08:00 | 205.7022
6 | 2022-04-16 08:00 | 0.6275
7 | 2022-04-16 08:00 | 18.5
8 | 2022-04-16 08:00 | 41.01995
9 | 2022-04-16 08:00 | 1.300518
10 | 2022-04-16 08:00 | 1.169698
11 | 2022-04-16 08:00 | 0.9996548
12 | 2022-04-16 08:00 | 0.5225474
13 | 2022-04-16 08:00 | 0.3364479
14 | 2022-04-16 08:00 | 0.6849092
15 | 2022-04-16 08:00 | 2.186277
20 | 2022-04-16 08:00 | 0.3271804
21 | 2022-04-16 08:00 | 4.861133
22 | 2022-04-16 08:00 | 5.146196
23 | 2022-04-16 08:00 | 2.931528
24 | 2022-04-16 08:00 | 441.2741
25 | 2022-04-16 08:00 | 0.1504973
26 | 2022-04-16 08:00 | 674.8599
28 | 2022-04-16 08:00 | 78.07407
29 | 2022-04-16 08:00 | 64.5
30 | 2022-04-16 08:00 | 3107.337
31 | 2022-04-16 08:00 | 2.145209
32 | 2022-04-16 08:00 | 0
33 | 2022-04-16 08:00 | 0
34 | 2022-04-16 08:00 | 29.95907
35 | 2022-04-16 08:00 | 419.7723
36 | 2022-04-16 08:00 | 1.027202
37 | 2022-04-16 08:00 | 1.048017
38 | 2022-04-16 08:00 | 7.04741
39 | 2022-04-16 08:00 | 42.22222
40 | 2022-04-16 08:00 | 1.062263
41 | 2022-04-16 08:00 | 1.334883
42 | 2022-04-16 08:00 | 1.135966
43 | 2022-04-16 08:00 | 11.4
44 | 2022-04-16 08:00 | 0.43
45 | 2022-04-16 08:00 | 0.3
46 | 2022-04-16 08:00 | 0.7
47 | 2022-04-16 08:00 | 89.2
48 | 2022-04-16 08:00 | 7.9
49 | 2022-04-16 08:00 | 26.50944
50 | 2022-04-16 08:00 | 56.80563
51 | 2022-04-16 08:00 | 1989.716
52 | 2022-04-16 08:00 | 3.814551
53 | 2022-04-16 08:00 | 1310.995
54 | 2022-04-16 08:00 | 2212.808
55 | 2022-04-16 08:00 | 442.4857
1 | 2022-04-16 16:00 | 1.260176
2 | 2022-04-16 16:00 | 0.8821235
3 | 2022-04-16 16:00 | 0.3780529
4 | 2022-04-16 16:00 | 1250.275
5 | 2022-04-16 16:00 | 244.6139
6 | 2022-04-16 16:00 | 0.712
7 | 2022-04-16 16:00 | 17.6
8 | 2022-04-16 16:00 | 40.74074
9 | 2022-04-16 16:00 | 1.233962
10 | 2022-04-16 16:00 | 1.099043
11 | 2022-04-16 16:00 | 0.999746
12 | 2022-04-16 16:00 | 0.4987347
13 | 2022-04-16 16:00 | 0.3211158
14 | 2022-04-16 16:00 | 0.6536976
15 | 2022-04-16 16:00 | 2.652344
20 | 2022-04-16 16:00 | 0.2724518
21 | 2022-04-16 16:00 | 5.428895
22 | 2022-04-16 16:00 | 4.969025
23 | 2022-04-16 16:00 | 2.889111
24 | 2022-04-16 16:00 | 398.2894
25 | 2022-04-16 16:00 | 0.1453161
26 | 2022-04-16 16:00 | 594.9753
28 | 2022-04-16 16:00 | 126.6616
29 | 2022-04-16 16:00 | 62.5
30 | 2022-04-16 16:00 | 2947.074
31 | 2022-04-16 16:00 | 1.628237
32 | 2022-04-16 16:00 | 0
33 | 2022-04-16 16:00 | 0
34 | 2022-04-16 16:00 | 29.79241
35 | 2022-04-16 16:00 | 416.4527
36 | 2022-04-16 16:00 | 0.9773585
37 | 2022-04-16 16:00 | 0.9959391
38 | 2022-04-16 16:00 | 8.081239
39 | 2022-04-16 16:00 | 33.67347
40 | 2022-04-16 16:00 | 1.065544
41 | 2022-04-16 16:00 | 1.339242
42 | 2022-04-16 16:00 | 1.139428
43 | 2022-04-16 16:00 | 11.6
44 | 2022-04-16 16:00 | 0.43
45 | 2022-04-16 16:00 | 0.3
46 | 2022-04-16 16:00 | 0.6
47 | 2022-04-16 16:00 | 89.2
48 | 2022-04-16 16:00 | 7.8
49 | 2022-04-16 16:00 | 26.7578
50 | 2022-04-16 16:00 | 56.88298
51 | 2022-04-16 16:00 | 1993.541
52 | 2022-04-16 16:00 | 3.97033
53 | 2022-04-16 16:00 | 1294.901
54 | 2022-04-16 16:00 | 2179.906
55 | 2022-04-16 16:00 | 424.0086
1 | 2022-04-17 | 1.262222
2 | 2022-04-17 | 0.8835552
3 | 2022-04-17 | 0.3786665
4 | 2022-04-17 | 1250.163
5 | 2022-04-17 | 247.1026
6 | 2022-04-17 | 0.704
7 | 2022-04-17 | 19
8 | 2022-04-17 | 41.75824
9 | 2022-04-17 | 1.179582
10 | 2022-04-17 | 1.062068
11 | 2022-04-17 | 0.999747
12 | 2022-04-17 | 0.497411
13 | 2022-04-17 | 0.3202635
14 | 2022-04-17 | 0.6519626
15 | 2022-04-17 | 3.073621
20 | 2022-04-17 | 0.235926
21 | 2022-04-17 | 5.700401
22 | 2022-04-17 | 4.947199
23 | 2022-04-17 | 2.894695
24 | 2022-04-17 | 403.6979
25 | 2022-04-17 | 0.1446778
26 | 2022-04-17 | 620.6832
28 | 2022-04-17 | 131.0741
29 | 2022-04-17 | 62.5
30 | 2022-04-17 | 2832.878
31 | 2022-04-17 | 1.633726
32 | 2022-04-17 | 0
33 | 2022-04-17 | 0
34 | 2022-04-17 | 30.23219
35 | 2022-04-17 | 408.9655
36 | 2022-04-17 | 0.9434195
37 | 2022-04-17 | 0.9570858
38 | 2022-04-17 | 8.774022
39 | 2022-04-17 | 40.2027
40 | 2022-04-17 | 1.08363
41 | 2022-04-17 | 1.348949
42 | 2022-04-17 | 1.14712
43 | 2022-04-17 | 11.6
44 | 2022-04-17 | 0.43
45 | 2022-04-17 | 0.3
46 | 2022-04-17 | 0.6
47 | 2022-04-17 | 89.4
48 | 2022-04-17 | 7.9
49 | 2022-04-17 | 26.7012
50 | 2022-04-17 | 56.9022
51 | 2022-04-17 | 2030.27
52 | 2022-04-17 | 4.030602
53 | 2022-04-17 | 1299.517
54 | 2022-04-17 | 2186.216
55 | 2022-04-17 | 417.389
1 | 2022-04-17 08:00 | 1.227119
2 | 2022-04-17 08:00 | 0.8589831
3 | 2022-04-17 08:00 | 0.3681356
4 | 2022-04-17 08:00 | 1250.032
5 | 2022-04-17 08:00 | 199.9253
6 | 2022-04-17 08:00 | 0.4775
7 | 2022-04-17 08:00 | 19.3
8 | 2022-04-17 08:00 | 41.50537
9 | 2022-04-17 08:00 | 1.257288
10 | 2022-04-17 08:00 | 1.123718
11 | 2022-04-17 08:00 | 0.9996008
12 | 2022-04-17 08:00 | 0.4886199
13 | 2022-04-17 08:00 | 0.3146033
14 | 2022-04-17 08:00 | 0.6404399
15 | 2022-04-17 08:00 | 2.411355
20 | 2022-04-17 08:00 | 0.2691543
21 | 2022-04-17 08:00 | 4.065206
22 | 2022-04-17 08:00 | 5.469189
23 | 2022-04-17 08:00 | 2.85951
24 | 2022-04-17 08:00 | 380.4853
25 | 2022-04-17 08:00 | 0.1599431
26 | 2022-04-17 08:00 | 635.3396
28 | 2022-04-17 08:00 | 96.68147
29 | 2022-04-17 08:00 | 69.5
30 | 2022-04-17 08:00 | 3147.73
31 | 2022-04-17 08:00 | 1.903137
32 | 2022-04-17 08:00 | 0
33 | 2022-04-17 08:00 | 0
34 | 2022-04-17 08:00 | 30.31738
35 | 2022-04-17 08:00 | 415.4422
36 | 2022-04-17 08:00 | 1.045627
37 | 2022-04-17 08:00 | 1.021627
38 | 2022-04-17 08:00 | 6.476561
39 | 2022-04-17 08:00 | 46.90909
40 | 2022-04-17 08:00 | 1.068045
41 | 2022-04-17 08:00 | 1.330214
42 | 2022-04-17 08:00 | 1.133175
43 | 2022-04-17 08:00 | 11.2
44 | 2022-04-17 08:00 | 0.42
45 | 2022-04-17 08:00 | 0.3
46 | 2022-04-17 08:00 | 0.7
47 | 2022-04-17 08:00 | 89.3
48 | 2022-04-17 08:00 | 7.9
49 | 2022-04-17 08:00 | 27.28941
50 | 2022-04-17 08:00 | 56.93348
51 | 2022-04-17 08:00 | 2025.08
52 | 2022-04-17 08:00 | 3.880445
53 | 2022-04-17 08:00 | 1406.412
54 | 2022-04-17 08:00 | 2373.69
55 | 2022-04-17 08:00 | 434.9406
1 | 2022-04-17 16:00 | 1.278075
2 | 2022-04-17 16:00 | 0.8946524
3 | 2022-04-17 16:00 | 0.3834225
4 | 2022-04-17 16:00 | 1250.674
5 | 2022-04-17 16:00 | 168.268
6 | 2022-04-17 16:00 | 0.43
7 | 2022-04-17 16:00 | 19
8 | 2022-04-17 16:00 | 42.50559
9 | 2022-04-17 16:00 | 1.238156
10 | 2022-04-17 16:00 | 1.185696
11 | 2022-04-17 16:00 | 0.9994757
12 | 2022-04-17 16:00 | 0.5128327
13 | 2022-04-17 16:00 | 0.330193
14 | 2022-04-17 16:00 | 0.672176
15 | 2022-04-17 16:00 | 2.667604
20 | 2022-04-17 16:00 | 0.2641027
21 | 2022-04-17 16:00 | 5.126249
22 | 2022-04-17 16:00 | 5.296217
23 | 2022-04-17 16:00 | 2.899829
24 | 2022-04-17 16:00 | 316.4195
25 | 2022-04-17 16:00 | 0.1548846
26 | 2022-04-17 16:00 | 590.6429
28 | 2022-04-17 16:00 | 70.63227
29 | 2022-04-17 16:00 | 66
30 | 2022-04-17 16:00 | 3187.201
31 | 2022-04-17 16:00 | 1.88045
32 | 2022-04-17 16:00 | 0
33 | 2022-04-17 16:00 | 0
34 | 2022-04-17 16:00 | 30.02098
35 | 2022-04-17 16:00 | 423.1777
36 | 2022-04-17 16:00 | 0.9897567
37 | 2022-04-17 16:00 | 0.9989669
38 | 2022-04-17 16:00 | 7.793853
39 | 2022-04-17 16:00 | 23.65385
40 | 2022-04-17 16:00 | 1.11126
41 | 2022-04-17 16:00 | 1.383954
42 | 2022-04-17 16:00 | 1.173737
43 | 2022-04-17 16:00 | 11.4
44 | 2022-04-17 16:00 | 0.42
45 | 2022-04-17 16:00 | 0.3
46 | 2022-04-17 16:00 | 0.7
47 | 2022-04-17 16:00 | 89.3
48 | 2022-04-17 16:00 | 8
49 | 2022-04-17 16:00 | 27.05848
50 | 2022-04-17 16:00 | 57.16729
51 | 2022-04-17 16:00 | 1995.278
52 | 2022-04-17 16:00 | 3.782711
53 | 2022-04-17 16:00 | 1350.769
54 | 2022-04-17 16:00 | 2269.023
55 | 2022-04-17 16:00 | 444.0734
1 | 2022-04-18 | 1.296785
2 | 2022-04-18 | 0.9077494
3 | 2022-04-18 | 0.3890354
4 | 2022-04-18 | 1250.383
5 | 2022-04-18 | 203.0072
6 | 2022-04-18 | 0.4625
7 | 2022-04-18 | 20
8 | 2022-04-18 | 44.84305
9 | 2022-04-18 | 1.169719
10 | 2022-04-18 | 1.201161
11 | 2022-04-18 | 0.9996544
12 | 2022-04-18 | 0.5184292
13 | 2022-04-18 | 0.3337963
14 | 2022-04-18 | 0.6795113
15 | 2022-04-18 | 3.330903
20 | 2022-04-18 | 0.2015407
21 | 2022-04-18 | 4.9499
22 | 2022-04-18 | 5.149037
23 | 2022-04-18 | 2.92358
24 | 2022-04-18 | 355.7169
25 | 2022-04-18 | 0.1505804
26 | 2022-04-18 | 590.9761
28 | 2022-04-18 | 91.06233
29 | 2022-04-18 | 64.5
30 | 2022-04-18 | 3100.281
31 | 2022-04-18 | 1.752238
32 | 2022-04-18 | 0
33 | 2022-04-18 | 0
34 | 2022-04-18 | 30.2868
35 | 2022-04-18 | 424.9453
36 | 2022-04-18 | 0.970696
37 | 2022-04-18 | 0.9745677
38 | 2022-04-18 | 8.280803
39 | 2022-04-18 | 29.06977
40 | 2022-04-18 | 1.149768
41 | 2022-04-18 | 1.396539
42 | 2022-04-18 | 1.191214
43 | 2022-04-18 | 11.4
44 | 2022-04-18 | 0.42
45 | 2022-04-18 | 0.3
46 | 2022-04-18 | 0.7
47 | 2022-04-18 | 89.6
48 | 2022-04-18 | 7.6
49 | 2022-04-18 | 26.74327
50 | 2022-04-18 | 56.78664
51 | 2022-04-18 | 2003.567
52 | 2022-04-18 | 3.834776
53 | 2022-04-18 | 1310.262
54 | 2022-04-18 | 2220.402
55 | 2022-04-18 | 441.9097
1 | 2022-04-18 08:00 | 1.270117
2 | 2022-04-18 08:00 | 0.8890821
3 | 2022-04-18 08:00 | 0.3810352
4 | 2022-04-18 08:00 | 1250.585
5 | 2022-04-18 08:00 | 223.9397
6 | 2022-04-18 08:00 | 0.815
7 | 2022-04-18 08:00 | 19
8 | 2022-04-18 08:00 | 42.0354
9 | 2022-04-18 08:00 | 1.130435
10 | 2022-04-18 08:00 | 1.116113
11 | 2022-04-18 08:00 | 0.9996967
12 | 2022-04-18 08:00 | 0.5069605
13 | 2022-04-18 08:00 | 0.3264121
14 | 2022-04-18 08:00 | 0.6644792
15 | 2022-04-18 08:00 | 3.634738
20 | 2022-04-18 08:00 | 0.1920962
21 | 2022-04-18 08:00 | 5.464694
22 | 2022-04-18 08:00 | 5.186843
23 | 2022-04-18 08:00 | 2.899789
24 | 2022-04-18 08:00 | 399.5899
25 | 2022-04-18 08:00 | 0.151686
26 | 2022-04-18 08:00 | 617.5626
28 | 2022-04-18 08:00 | 108.2729
29 | 2022-04-18 08:00 | 65.5
30 | 2022-04-18 08:00 | 3015.92
31 | 2022-04-18 08:00 | 1.784364
32 | 2022-04-18 08:00 | 0
33 | 2022-04-18 08:00 | 0
34 | 2022-04-18 08:00 | 30.6794
35 | 2022-04-18 08:00 | 421.0646
36 | 2022-04-18 08:00 | 0.9335749
37 | 2022-04-18 08:00 | 0.936
38 | 2022-04-18 08:00 | 9.099432
39 | 2022-04-18 08:00 | 25.68182
40 | 2022-04-18 08:00 | 1.144563
41 | 2022-04-18 08:00 | 1.390303
42 | 2022-04-18 08:00 | 1.186523
43 | 2022-04-18 08:00 | 11.4
44 | 2022-04-18 08:00 | 0.45
45 | 2022-04-18 08:00 | 0.3
46 | 2022-04-18 08:00 | 0.7
47 | 2022-04-18 08:00 | 89.4
48 | 2022-04-18 08:00 | 7.7
49 | 2022-04-18 08:00 | 26.8777
50 | 2022-04-18 08:00 | 56.78123
51 | 2022-04-18 08:00 | 2029.706
52 | 2022-04-18 08:00 | 3.853985
53 | 2022-04-18 08:00 | 1330.236
54 | 2022-04-18 08:00 | 2242.58
55 | 2022-04-18 08:00 | 437.4307
1 | 2022-04-18 16:00 | 1.258587
2 | 2022-04-18 16:00 | 0.8810106
3 | 2022-04-18 16:00 | 0.377576
4 | 2022-04-18 16:00 | 1250.849
5 | 2022-04-18 16:00 | 220.2188
6 | 2022-04-18 16:00 | 0.764
7 | 2022-04-18 16:00 | 18.7
8 | 2022-04-18 16:00 | 42.5
9 | 2022-04-18 16:00 | 1.175758
10 | 2022-04-18 16:00 | 1.124441
11 | 2022-04-18 16:00 | 0.9996966
12 | 2022-04-18 16:00 | 0.5020376
13 | 2022-04-18 16:00 | 0.3232424
14 | 2022-04-18 16:00 | 0.6580266
15 | 2022-04-18 16:00 | 3.284194
20 | 2022-04-18 16:00 | 0.2005749
21 | 2022-04-18 16:00 | 4.748304
22 | 2022-04-18 16:00 | 5.204506
23 | 2022-04-18 16:00 | 2.888496
24 | 2022-04-18 16:00 | 392.9149
25 | 2022-04-18 16:00 | 0.1522026
26 | 2022-04-18 16:00 | 626.4059
28 | 2022-04-18 16:00 | 111.3147
29 | 2022-04-18 16:00 | 66
30 | 2022-04-18 16:00 | 3050.533
31 | 2022-04-18 16:00 | 1.784202
32 | 2022-04-18 16:00 | 0
33 | 2022-04-18 16:00 | 0
34 | 2022-04-18 16:00 | 30.46662
35 | 2022-04-18 16:00 | 421.9634
36 | 2022-04-18 16:00 | 0.979394
37 | 2022-04-18 16:00 | 0.9778226
38 | 2022-04-18 16:00 | 8.032497
39 | 2022-04-18 16:00 | 33.06452
40 | 2022-04-18 16:00 | 1.161654
41 | 2022-04-18 16:00 | 1.411196
42 | 2022-04-18 16:00 | 1.202483
43 | 2022-04-18 16:00 | 11.3
44 | 2022-04-18 16:00 | 0.45
45 | 2022-04-18 16:00 | 0.3
46 | 2022-04-18 16:00 | 0.7
47 | 2022-04-18 16:00 | 89.6
48 | 2022-04-18 16:00 | 7.7
49 | 2022-04-18 16:00 | 26.88903
50 | 2022-04-18 16:00 | 56.89574
51 | 2022-04-18 16:00 | 2028.819
52 | 2022-04-18 16:00 | 3.862289
53 | 2022-04-18 16:00 | 1336.879
54 | 2022-04-18 16:00 | 2252.651
55 | 2022-04-18 16:00 | 436.2717
1 | 2022-04-19 | 1.293179
2 | 2022-04-19 | 0.9052253
3 | 2022-04-19 | 0.3879537
4 | 2022-04-19 | 1249.486
5 | 2022-04-19 | 218.2701
6 | 2022-04-19 | 0.65
7 | 2022-04-19 | 19
8 | 2022-04-19 | 42.22222
9 | 2022-04-19 | 1.262087
10 | 2022-04-19 | 1.096585
11 | 2022-04-19 | 0.9996836
12 | 2022-04-19 | 0.5118099
13 | 2022-04-19 | 0.3295344
14 | 2022-04-19 | 0.6708354
15 | 2022-04-19 | 2.485188
20 | 2022-04-19 | 0.2539923
21 | 2022-04-19 | 3.887363
22 | 2022-04-19 | 5.16442
23 | 2022-04-19 | 2.919365
24 | 2022-04-19 | 427.1177
25 | 2022-04-19 | 0.1510303
26 | 2022-04-19 | 604.6119
28 | 2022-04-19 | 92.83829
29 | 2022-04-19 | 66
30 | 2022-04-19 | 3017.621
31 | 2022-04-19 | 1.956832
32 | 2022-04-19 | 0
33 | 2022-04-19 | 0
34 | 2022-04-19 | 29.98179
35 | 2022-04-19 | 420.3068
36 | 2022-04-19 | 1.047074
37 | 2022-04-19 | 1.005066
38 | 2022-04-19 | 6.372551
39 | 2022-04-19 | 48.51852
40 | 2022-04-19 | 1.180176
41 | 2022-04-19 | 1.416379
42 | 2022-04-19 | 1.220094
43 | 2022-04-19 | 11.3
44 | 2022-04-19 | 0.45
45 | 2022-04-19 | 0.3
46 | 2022-04-19 | 0.7
47 | 2022-04-19 | 89.6
48 | 2022-04-19 | 7.6
49 | 2022-04-19 | 26.9738
50 | 2022-04-19 | 56.50931
51 | 2022-04-19 | 2004.785
52 | 2022-04-19 | 3.966917
53 | 2022-04-19 | 1333.85
54 | 2022-04-19 | 2265.172
55 | 2022-04-19 | 428.0959
1 | 2022-04-19 08:00 | 1.289825
2 | 2022-04-19 08:00 | 0.9028773
3 | 2022-04-19 08:00 | 0.3869474
4 | 2022-04-19 08:00 | 1249.171
5 | 2022-04-19 08:00 | 231.9447
6 | 2022-04-19 08:00 | 0.9425
7 | 2022-04-19 08:00 | 19.2
8 | 2022-04-19 08:00 | 42.38411
9 | 2022-04-19 08:00 | 1.188179
10 | 2022-04-19 08:00 | 1.048324
11 | 2022-04-19 08:00 | 0.9997122
12 | 2022-04-19 08:00 | 0.5087577
13 | 2022-04-19 08:00 | 0.3275692
14 | 2022-04-19 08:00 | 0.6668348
15 | 2022-04-19 08:00 | 3.112122
20 | 2022-04-19 08:00 | 0.2105109
21 | 2022-04-19 08:00 | 4.618903
22 | 2022-04-19 08:00 | 5.119518
23 | 2022-04-19 08:00 | 2.91574
24 | 2022-04-19 08:00 | 411.8369
25 | 2022-04-19 08:00 | 0.1497172
26 | 2022-04-19 08:00 | 603.3231
28 | 2022-04-19 08:00 | 113.3372
29 | 2022-04-19 08:00 | 65
30 | 2022-04-19 08:00 | 2895.401
31 | 2022-04-19 08:00 | 1.775582
32 | 2022-04-19 08:00 | 0
33 | 2022-04-19 08:00 | 0
34 | 2022-04-19 08:00 | 30.58225
35 | 2022-04-19 08:00 | 418.1882
36 | 2022-04-19 08:00 | 0.9939687
37 | 2022-04-19 08:00 | 0.9919436
38 | 2022-04-19 08:00 | 7.731025
39 | 2022-04-19 08:00 | 44.82759
40 | 2022-04-19 08:00 | 1.154952
41 | 2022-04-19 08:00 | 1.385823
42 | 2022-04-19 08:00 | 1.196168
43 | 2022-04-19 08:00 | 11.5
44 | 2022-04-19 08:00 | 0.45
45 | 2022-04-19 08:00 | 0.3
46 | 2022-04-19 08:00 | 0.5
47 | 2022-04-19 08:00 | 89.8
48 | 2022-04-19 08:00 | 7.6
49 | 2022-04-19 08:00 | 26.96795
50 | 2022-04-19 08:00 | 56.33408
51 | 2022-04-19 08:00 | 2027.796
52 | 2022-04-19 08:00 | 4.013853
53 | 2022-04-19 08:00 | 1332.238
54 | 2022-04-19 08:00 | 2258.407
55 | 2022-04-19 08:00 | 422.337
1 | 2022-04-19 16:00 | 1.239066
2 | 2022-04-19 16:00 | 0.8673465
3 | 2022-04-19 16:00 | 0.37172
4 | 2022-04-19 16:00 | 1250.024
5 | 2022-04-19 16:00 | 217.9999
6 | 2022-04-19 16:00 | 0.682
7 | 2022-04-19 16:00 | 17.5
8 | 2022-04-19 16:00 | 39.59276
9 | 2022-04-19 16:00 | 1.190536
10 | 2022-04-19 16:00 | 1.138201
11 | 2022-04-19 16:00 | 0.9996912
12 | 2022-04-19 16:00 | 0.4896241
13 | 2022-04-19 16:00 | 0.3152499
14 | 2022-04-19 16:00 | 0.6417562
15 | 2022-04-19 16:00 | 3.178441
20 | 2022-04-19 16:00 | 0.2074338
21 | 2022-04-19 16:00 | 4.709858
22 | 2022-04-19 16:00 | 4.951386
23 | 2022-04-19 16:00 | 2.857449
24 | 2022-04-19 16:00 | 434.8448
25 | 2022-04-19 16:00 | 0.1448002
26 | 2022-04-19 16:00 | 630.8209
28 | 2022-04-19 16:00 | 83.89321
29 | 2022-04-19 16:00 | 63.5
30 | 2022-04-19 16:00 | 3057.049
31 | 2022-04-19 16:00 | 1.994702
32 | 2022-04-19 16:00 | 0
33 | 2022-04-19 16:00 | 0
34 | 2022-04-19 16:00 | 28.94316
35 | 2022-04-19 16:00 | 423.4375
36 | 2022-04-19 16:00 | 0.9838107
37 | 2022-04-19 16:00 | 0.9795082
38 | 2022-04-19 16:00 | 7.888299
39 | 2022-04-19 16:00 | 37.17949
40 | 2022-04-19 16:00 | 1.153002
41 | 2022-04-19 16:00 | 1.383546
42 | 2022-04-19 16:00 | 1.194427
43 | 2022-04-19 16:00 | 11.4
44 | 2022-04-19 16:00 | 0.45
45 | 2022-04-19 16:00 | 0.3
46 | 2022-04-19 16:00 | 0.6
47 | 2022-04-19 16:00 | 89.7
48 | 2022-04-19 16:00 | 7.5
49 | 2022-04-19 16:00 | 27.12103
50 | 2022-04-19 16:00 | 56.35112
51 | 2022-04-19 16:00 | 1957.297
52 | 2022-04-19 16:00 | 3.986473
53 | 2022-04-19 16:00 | 1280.414
54 | 2022-04-19 16:00 | 2177.296
55 | 2022-04-19 16:00 | 426.5581
1 | 2022-04-20 | 1.300402
2 | 2022-04-20 | 0.9102815
3 | 2022-04-20 | 0.3901207
4 | 2022-04-20 | 1250.096
5 | 2022-04-20 | 226.436
6 | 2022-04-20 | 0.6025
7 | 2022-04-20 | 18.6
8 | 2022-04-20 | 44.07583
9 | 2022-04-20 | 1.137396
10 | 2022-04-20 | 1.111439
11 | 2022-04-20 | 0.9997064
12 | 2022-04-20 | 0.5105769
13 | 2022-04-20 | 0.3287405
14 | 2022-04-20 | 0.6692193
15 | 2022-04-20 | 3.712926
20 | 2022-04-20 | 0.1775782
21 | 2022-04-20 | 4.917858
22 | 2022-04-20 | 5.045563
23 | 2022-04-20 | 2.924654
24 | 2022-04-20 | 414.0388
25 | 2022-04-20 | 0.1475544
26 | 2022-04-20 | 532.514
28 | 2022-04-20 | 91.58534
29 | 2022-04-20 | 64.5
30 | 2022-04-20 | 3011.467
31 | 2022-04-20 | 1.828502
32 | 2022-04-20 | 0
33 | 2022-04-20 | 0
34 | 2022-04-20 | 29.32997
35 | 2022-04-20 | 423.1006
36 | 2022-04-20 | 0.9569892
37 | 2022-04-20 | 0.9567839
38 | 2022-04-20 | 8.630783
39 | 2022-04-20 | 36.25
40 | 2022-04-20 | 1.171195
41 | 2022-04-20 | 1.404018
42 | 2022-04-20 | 1.196274
43 | 2022-04-20 | 11.4
44 | 2022-04-20 | 0.45
45 | 2022-04-20 | 0.3
46 | 2022-04-20 | 0.6
47 | 2022-04-20 | 89.8
48 | 2022-04-20 | 7.4
49 | 2022-04-20 | 26.41863
50 | 2022-04-20 | 55.78841
51 | 2022-04-20 | 1974.636
52 | 2022-04-20 | 4.086813
53 | 2022-04-20 | 1304.04
54 | 2022-04-20 | 2244.03
55 | 2022-04-20 | 421.0687
1 | 2022-04-20 08:00 | 1.303294
2 | 2022-04-20 08:00 | 0.9123061
3 | 2022-04-20 08:00 | 0.3909883
4 | 2022-04-20 08:00 | 1251.314
5 | 2022-04-20 08:00 | 226.5683
6 | 2022-04-20 08:00 | 0.642
7 | 2022-04-20 08:00 | 19.3
8 | 2022-04-20 08:00 | 42.98441
9 | 2022-04-20 08:00 | 1.269861
10 | 2022-04-20 08:00 | 1.145615
11 | 2022-04-20 08:00 | 0.9996935
12 | 2022-04-20 08:00 | 0.5161514
13 | 2022-04-20 08:00 | 0.3323298
14 | 2022-04-20 08:00 | 0.6765258
15 | 2022-04-20 08:00 | 2.259185
20 | 2022-04-20 08:00 | 0.2966661
21 | 2022-04-20 08:00 | 4.217175
22 | 2022-04-20 08:00 | 5.179363
23 | 2022-04-20 08:00 | 2.93041
24 | 2022-04-20 08:00 | 413.8451
25 | 2022-04-20 08:00 | 0.1514673
26 | 2022-04-20 08:00 | 524.3502
28 | 2022-04-20 08:00 | 99.01416
29 | 2022-04-20 08:00 | 67
30 | 2022-04-20 08:00 | 3029.389
31 | 2022-04-20 08:00 | 1.82658
32 | 2022-04-20 08:00 | 0
33 | 2022-04-20 08:00 | 0
34 | 2022-04-20 08:00 | 30.27033
35 | 2022-04-20 08:00 | 423.2499
36 | 2022-04-20 08:00 | 1.051702
37 | 2022-04-20 08:00 | 1.040289
38 | 2022-04-20 08:00 | 6.476361
39 | 2022-04-20 08:00 | 43.49315
40 | 2022-04-20 08:00 | 1.159178
41 | 2022-04-20 08:00 | 1.389555
42 | 2022-04-20 08:00 | 1.185759
43 | 2022-04-20 08:00 | 11.6
44 | 2022-04-20 08:00 | 0.43
45 | 2022-04-20 08:00 | 0.3
46 | 2022-04-20 08:00 | 0.7
47 | 2022-04-20 08:00 | 89.5
48 | 2022-04-20 08:00 | 7.5
49 | 2022-04-20 08:00 | 26.63221
50 | 2022-04-20 08:00 | 55.76352
51 | 2022-04-20 08:00 | 2003.661
52 | 2022-04-20 08:00 | 3.962722
53 | 2022-04-20 08:00 | 1319.171
54 | 2022-04-20 08:00 | 2269.755
55 | 2022-04-20 08:00 | 434.1944
1 | 2022-04-20 16:00 | 1.295501
2 | 2022-04-20 16:00 | 0.9068508
3 | 2022-04-20 16:00 | 0.3886504
4 | 2022-04-20 16:00 | 1250.244
5 | 2022-04-20 16:00 | 211.2394
6 | 2022-04-20 16:00 | 0.6375
7 | 2022-04-20 16:00 | 18.6
8 | 2022-04-20 16:00 | 42.46575
9 | 2022-04-20 16:00 | 1.231447
10 | 2022-04-20 16:00 | 1.097039
11 | 2022-04-20 16:00 | 0.9996778
12 | 2022-04-20 16:00 | 0.5045632
13 | 2022-04-20 16:00 | 0.3248685
14 | 2022-04-20 16:00 | 0.661337
15 | 2022-04-20 16:00 | 2.792253
20 | 2022-04-20 16:00 | 0.2336254
21 | 2022-04-20 16:00 | 4.402596
22 | 2022-04-20 16:00 | 4.907135
23 | 2022-04-20 16:00 | 2.924158
24 | 2022-04-20 16:00 | 383.2567
25 | 2022-04-20 16:00 | 0.1435061
26 | 2022-04-20 16:00 | 518.4638
28 | 2022-04-20 16:00 | 82.96032
29 | 2022-04-20 16:00 | 63.5
30 | 2022-04-20 16:00 | 2930.135
31 | 2022-04-20 16:00 | 1.814324
32 | 2022-04-20 16:00 | 0
33 | 2022-04-20 16:00 | 0
34 | 2022-04-20 16:00 | 29.09968
35 | 2022-04-20 16:00 | 422.6377
36 | 2022-04-20 16:00 | 1.010063
37 | 2022-04-20 16:00 | 0.987891
38 | 2022-04-20 16:00 | 7.194849
39 | 2022-04-20 16:00 | 41.01695
40 | 2022-04-20 16:00 | 1.147045
41 | 2022-04-20 16:00 | 1.374927
42 | 2022-04-20 16:00 | 1.175263
43 | 2022-04-20 16:00 | 11.5
44 | 2022-04-20 16:00 | 0.43
45 | 2022-04-20 16:00 | 0.3
46 | 2022-04-20 16:00 | 0.6
47 | 2022-04-20 16:00 | 89.1
48 | 2022-04-20 16:00 | 8.1
49 | 2022-04-20 16:00 | 26.65061
50 | 2022-04-20 16:00 | 55.70876
51 | 2022-04-20 16:00 | 1961.817
52 | 2022-04-20 16:00 | 4.200815
53 | 2022-04-20 16:00 | 1284.068
54 | 2022-04-20 16:00 | 2211.953
55 | 2022-04-20 16:00 | 410.0666
1 | 2022-04-21 | 1.325585
2 | 2022-04-21 | 0.9279093
3 | 2022-04-21 | 0.3976754
4 | 2022-04-21 | 1249.567
5 | 2022-04-21 | 206.2554
6 | 2022-04-21 | 0.572
7 | 2022-04-21 | 18.2
8 | 2022-04-21 | 42.82353
9 | 2022-04-21 | 1.2
10 | 2022-04-21 | 1.043697
11 | 2022-04-21 | 0.9996423
12 | 2022-04-21 | 0.518102
13 | 2022-04-21 | 0.3335857
14 | 2022-04-21 | 0.6790826
15 | 2022-04-21 | 2.998029
20 | 2022-04-21 | 0.2277256
21 | 2022-04-21 | 4.970442
22 | 2022-04-21 | 5.285349
23 | 2022-04-21 | 2.954074
24 | 2022-04-21 | 400.3089
25 | 2022-04-21 | 0.1545668
26 | 2022-04-21 | 581.3243
28 | 2022-04-21 | 82.69511
29 | 2022-04-21 | 68.5
30 | 2022-04-21 | 3008.206
31 | 2022-04-21 | 1.940841
32 | 2022-04-21 | 0
33 | 2022-04-21 | 0
34 | 2022-04-21 | 29.6637
35 | 2022-04-21 | 424.1793
36 | 2022-04-21 | 0.9803681
37 | 2022-04-21 | 0.9799599
38 | 2022-04-21 | 7.968471
39 | 2022-04-21 | 42.3913
40 | 2022-04-21 | 1.107507
41 | 2022-04-21 | 1.363902
42 | 2022-04-21 | 1.160616
43 | 2022-04-21 | 11.5
44 | 2022-04-21 | 0.43
45 | 2022-04-21 | 0.3
46 | 2022-04-21 | 0.6
47 | 2022-04-21 | 89.1
48 | 2022-04-21 | 7.9
49 | 2022-04-21 | 26.68148
50 | 2022-04-21 | 56.33461
51 | 2022-04-21 | 1980.416
52 | 2022-04-21 | 4.148542
53 | 2022-04-21 | 1390.401
54 | 2022-04-21 | 2368.321
55 | 2022-04-21 | 410.5867
1 | 2022-04-21 08:00 | 1.312957
2 | 2022-04-21 08:00 | 0.9190696
3 | 2022-04-21 08:00 | 0.393887
4 | 2022-04-21 08:00 | 1247.028
5 | 2022-04-21 08:00 | 210.1177
6 | 2022-04-21 08:00 | 0.5575
7 | 2022-04-21 08:00 | 18.5
8 | 2022-04-21 08:00 | 42.43119
9 | 2022-04-21 08:00 | 1.278689
10 | 2022-04-21 08:00 | 1.076696
11 | 2022-04-21 08:00 | 0.9996555
12 | 2022-04-21 08:00 | 0.5152293
13 | 2022-04-21 08:00 | 0.3317361
14 | 2022-04-21 08:00 | 0.6753173
15 | 2022-04-21 08:00 | 2.216236
20 | 2022-04-21 08:00 | 0.302777
21 | 2022-04-21 08:00 | 4.179296
22 | 2022-04-21 08:00 | 5.099467
23 | 2022-04-21 08:00 | 2.938437
24 | 2022-04-21 08:00 | 385.0429
25 | 2022-04-21 08:00 | 0.1491308
26 | 2022-04-21 08:00 | 541.7238
28 | 2022-04-21 08:00 | 93.66723
29 | 2022-04-21 08:00 | 66.5
30 | 2022-04-21 08:00 | 2900.778
31 | 2022-04-21 08:00 | 1.832511
32 | 2022-04-21 08:00 | 0
33 | 2022-04-21 08:00 | 0
34 | 2022-04-21 08:00 | 30.33409
35 | 2022-04-21 08:00 | 415.1252
36 | 2022-04-21 08:00 | 1.051702
37 | 2022-04-21 08:00 | 1.038934
38 | 2022-04-21 08:00 | 6.395533
39 | 2022-04-21 08:00 | 52.2449
40 | 2022-04-21 08:00 | 1.103609
41 | 2022-04-21 08:00 | 1.359568
42 | 2022-04-21 08:00 | 1.157596
43 | 2022-04-21 08:00 | 11.2
44 | 2022-04-21 08:00 | 0.43
45 | 2022-04-21 08:00 | 0.3
46 | 2022-04-21 08:00 | 0.7
47 | 2022-04-21 08:00 | 89.3
48 | 2022-04-21 08:00 | 7.8
49 | 2022-04-21 08:00 | 27.09994
50 | 2022-04-21 08:00 | 56.41072
51 | 2022-04-21 08:00 | 2008.102
52 | 2022-04-21 08:00 | 4.084381
53 | 2022-04-21 08:00 | 1332.756
54 | 2022-04-21 08:00 | 2268.957
55 | 2022-04-21 08:00 | 416.8207
1 | 2022-04-21 16:00 | 1.331663
2 | 2022-04-21 16:00 | 0.9321643
3 | 2022-04-21 16:00 | 0.399499
4 | 2022-04-21 16:00 | 1247.564
5 | 2022-04-21 16:00 | 211.2792
6 | 2022-04-21 16:00 | 0.555
7 | 2022-04-21 16:00 | 19.7
8 | 2022-04-21 16:00 | 43.77778
9 | 2022-04-21 16:00 | 1.166259
10 | 2022-04-21 16:00 | 1.040007
11 | 2022-04-21 16:00 | 0.999665
12 | 2022-04-21 16:00 | 0.5183361
13 | 2022-04-21 16:00 | 0.3337364
14 | 2022-04-21 16:00 | 0.6793894
15 | 2022-04-21 16:00 | 3.245009
20 | 2022-04-21 16:00 | 0.2187557
21 | 2022-04-21 16:00 | 5.513467
22 | 2022-04-21 16:00 | 5.143226
23 | 2022-04-21 16:00 | 2.966755
24 | 2022-04-21 16:00 | 380.6175
25 | 2022-04-21 16:00 | 0.1504105
26 | 2022-04-21 16:00 | 566.3074
28 | 2022-04-21 16:00 | 97.45117
29 | 2022-04-21 16:00 | 67
30 | 2022-04-21 16:00 | 2917.206
31 | 2022-04-21 16:00 | 1.80149
32 | 2022-04-21 16:00 | 0
33 | 2022-04-21 16:00 | 0
34 | 2022-04-21 16:00 | 29.85361
35 | 2022-04-21 16:00 | 419.3756
36 | 2022-04-21 16:00 | 0.9462103
37 | 2022-04-21 16:00 | 0.954955
38 | 2022-04-21 16:00 | 8.758476
39 | 2022-04-21 16:00 | 28.09524
40 | 2022-04-21 16:00 | 1.077456
41 | 2022-04-21 16:00 | 1.311746
42 | 2022-04-21 16:00 | 1.141347
43 | 2022-04-21 16:00 | 11.4
44 | 2022-04-21 16:00 | 0.43
45 | 2022-04-21 16:00 | 0.3
46 | 2022-04-21 16:00 | 0.7
47 | 2022-04-21 16:00 | 89.3
48 | 2022-04-21 16:00 | 7.7
49 | 2022-04-21 16:00 | 28.78707
50 | 2022-04-21 16:00 | 56.50168
51 | 2022-04-21 16:00 | 1989.499
52 | 2022-04-21 16:00 | 4.176536
53 | 2022-04-21 16:00 | 1364.965
54 | 2022-04-21 16:00 | 2317.176
55 | 2022-04-21 16:00 | 406.4631
1 | 2022-04-22 | 1.321401
2 | 2022-04-22 | 0.9249809
3 | 2022-04-22 | 0.3964204
4 | 2022-04-22 | 1250.615
5 | 2022-04-22 | 205.0256
6 | 2022-04-22 | 0.492
7 | 2022-04-22 | 18.5
8 | 2022-04-22 | 42.23744
9 | 2022-04-22 | 1.129652
10 | 2022-04-22 | 1.113592
11 | 2022-04-22 | 0.9996582
12 | 2022-04-22 | 0.5182519
13 | 2022-04-22 | 0.3336821
14 | 2022-04-22 | 0.679279
15 | 2022-04-22 | 3.428016
20 | 2022-04-22 | 0.2124274
21 | 2022-04-22 | 5.884216
22 | 2022-04-22 | 5.15489
23 | 2022-04-22 | 2.956358
24 | 2022-04-22 | 365.5609
25 | 2022-04-22 | 0.1507516
26 | 2022-04-22 | 504.9129
28 | 2022-04-22 | 88.59807
29 | 2022-04-22 | 67.5
30 | 2022-04-22 | 3025.023
31 | 2022-04-22 | 1.783001
32 | 2022-04-22 | 0
33 | 2022-04-22 | 0
34 | 2022-04-22 | 29.73939
35 | 2022-04-22 | 423.2021
36 | 2022-04-22 | 0.9219688
37 | 2022-04-22 | 0.9344588
38 | 2022-04-22 | 9.312232
39 | 2022-04-22 | 22.98387
40 | 2022-04-22 | 1.10442
41 | 2022-04-22 | 1.3218
42 | 2022-04-22 | 1.16914
43 | 2022-04-22 | 11.4
44 | 2022-04-22 | 0.43
45 | 2022-04-22 | 0.3
46 | 2022-04-22 | 0.7
47 | 2022-04-22 | 89.2
48 | 2022-04-22 | 7.9
49 | 2022-04-22 | 28.14709
50 | 2022-04-22 | 56.37968
51 | 2022-04-22 | 1982.399
52 | 2022-04-22 | 4.076892
53 | 2022-04-22 | 1344.648
54 | 2022-04-22 | 2294.077
55 | 2022-04-22 | 418.4755
1 | 2022-04-22 08:00 | 1.288558
2 | 2022-04-22 08:00 | 0.9019907
3 | 2022-04-22 08:00 | 0.3865674
4 | 2022-04-22 08:00 | 1250.48
5 | 2022-04-22 08:00 | 214.2592
6 | 2022-04-22 08:00 | 0.56
7 | 2022-04-22 08:00 | 17.5
8 | 2022-04-22 08:00 | 41.17647
9 | 2022-04-22 08:00 | 1.196822
10 | 2022-04-22 08:00 | 1.086168
11 | 2022-04-22 08:00 | 0.999678
12 | 2022-04-22 08:00 | 0.5035638
13 | 2022-04-22 08:00 | 0.3242251
14 | 2022-04-22 08:00 | 0.6600271
15 | 2022-04-22 08:00 | 2.981987
20 | 2022-04-22 08:00 | 0.2325662
21 | 2022-04-22 08:00 | 5.131234
22 | 2022-04-22 08:00 | 5.007399
23 | 2022-04-22 08:00 | 2.921967
24 | 2022-04-22 08:00 | 385.0141
25 | 2022-04-22 08:00 | 0.1464383
26 | 2022-04-22 08:00 | 528.3826
28 | 2022-04-22 08:00 | 92.31085
29 | 2022-04-22 08:00 | 65.5
30 | 2022-04-22 08:00 | 2915.936
31 | 2022-04-22 08:00 | 1.796955
32 | 2022-04-22 08:00 | 0
33 | 2022-04-22 08:00 | 0
34 | 2022-04-22 08:00 | 29.73495
35 | 2022-04-22 08:00 | 419.4576
36 | 2022-04-22 08:00 | 0.9755501
37 | 2022-04-22 08:00 | 0.9819458
38 | 2022-04-22 08:00 | 8.113221
39 | 2022-04-22 08:00 | 32.77778
40 | 2022-04-22 08:00 | 1.072848
41 | 2022-04-22 08:00 | 1.30254
42 | 2022-04-22 08:00 | 1.125229
43 | 2022-04-22 08:00 | 11.7
44 | 2022-04-22 08:00 | 0.42
45 | 2022-04-22 08:00 | 0.3
46 | 2022-04-22 08:00 | 0.7
47 | 2022-04-22 08:00 | 89
48 | 2022-04-22 08:00 | 8
49 | 2022-04-22 08:00 | 28.01186
50 | 2022-04-22 08:00 | 56.52534
51 | 2022-04-22 08:00 | 1986.244
52 | 2022-04-22 08:00 | 4.130263
53 | 2022-04-22 08:00 | 1317.922
54 | 2022-04-22 08:00 | 2242.143
55 | 2022-04-22 08:00 | 411.904
1 | 2022-04-22 16:00 | 1.25467
2 | 2022-04-22 16:00 | 0.8782688
3 | 2022-04-22 16:00 | 0.3764009
4 | 2022-04-22 16:00 | 1250.212
5 | 2022-04-22 16:00 | 201.3415
6 | 2022-04-22 16:00 | 0.695
7 | 2022-04-22 16:00 | 19
8 | 2022-04-22 16:00 | 44.39252
9 | 2022-04-22 16:00 | 1.096512
10 | 2022-04-22 16:00 | 1.069037
11 | 2022-04-22 16:00 | 0.9996355
12 | 2022-04-22 16:00 | 0.4907539
13 | 2022-04-22 16:00 | 0.3159773
14 | 2022-04-22 16:00 | 0.6432371
15 | 2022-04-22 16:00 | 3.46654
20 | 2022-04-22 16:00 | 0.21668
21 | 2022-04-22 16:00 | 6.295512
22 | 2022-04-22 16:00 | 5.053476
23 | 2022-04-22 16:00 | 2.885273
24 | 2022-04-22 16:00 | 382.4356
25 | 2022-04-22 16:00 | 0.1477858
26 | 2022-04-22 16:00 | 585.9352
28 | 2022-04-22 16:00 | 83.51932
29 | 2022-04-22 16:00 | 66
30 | 2022-04-22 16:00 | 3018.647
31 | 2022-04-22 16:00 | 1.899438
32 | 2022-04-22 16:00 | 0
33 | 2022-04-22 16:00 | 0
34 | 2022-04-22 16:00 | 28.95296
35 | 2022-04-22 16:00 | 421.4433
36 | 2022-04-22 16:00 | 0.9
37 | 2022-04-22 16:00 | 0.9128751
38 | 2022-04-22 16:00 | 9.762052
39 | 2022-04-22 16:00 | 27.31707
40 | 2022-04-22 16:00 | 1.079748
41 | 2022-04-22 16:00 | 1.309816
42 | 2022-04-22 16:00 | 1.13282
43 | 2022-04-22 16:00 | 11.4
44 | 2022-04-22 16:00 | 0.42
45 | 2022-04-22 16:00 | 0.3
46 | 2022-04-22 16:00 | 0.7
47 | 2022-04-22 16:00 | 89.7
48 | 2022-04-22 16:00 | 7.6
49 | 2022-04-22 16:00 | 28.25224
50 | 2022-04-22 16:00 | 56.58767
51 | 2022-04-22 16:00 | 1955.281
52 | 2022-04-22 16:00 | 4.113897
53 | 2022-04-22 16:00 | 1331.671
54 | 2022-04-22 16:00 | 2259.024
55 | 2022-04-22 16:00 | 412.3542
1 | 2022-04-23 | 1.275095
2 | 2022-04-23 | 0.8925663
3 | 2022-04-23 | 0.3825284
4 | 2022-04-23 | 1250.159
5 | 2022-04-23 | 222.697
6 | 2022-04-23 | 0.426
7 | 2022-04-23 | 19.2
8 | 2022-04-23 | 43.34086
9 | 2022-04-23 | 1.089848
10 | 2022-04-23 | 1.134534
11 | 2022-04-23 | 0.9996977
12 | 2022-04-23 | 0.501246
13 | 2022-04-23 | 0.3227327
14 | 2022-04-23 | 0.6569892
15 | 2022-04-23 | 3.532429
20 | 2022-04-23 | 0.2130392
21 | 2022-04-23 | 6.338411
22 | 2022-04-23 | 4.921516
23 | 2022-04-23 | 2.909217
24 | 2022-04-23 | 401.1178
25 | 2022-04-23 | 0.1439267
26 | 2022-04-23 | 608.3003
28 | 2022-04-23 | 93.32191
29 | 2022-04-23 | 63
30 | 2022-04-23 | 3053.126
31 | 2022-04-23 | 1.801182
32 | 2022-04-23 | 0
33 | 2022-04-23 | 0
34 | 2022-04-23 | 28.64204
35 | 2022-04-23 | 420.5348
36 | 2022-04-23 | 0.8984831
37 | 2022-04-23 | 0.9112195
38 | 2022-04-23 | 9.870839
39 | 2022-04-23 | 30.61225
40 | 2022-04-23 | 1.107154
41 | 2022-04-23 | 1.363705
42 | 2022-04-23 | 1.167159
43 | 2022-04-23 | 11.4
44 | 2022-04-23 | 0.42
45 | 2022-04-23 | 0.3
46 | 2022-04-23 | 0.7
47 | 2022-04-23 | 89.8
48 | 2022-04-23 | 7.6
49 | 2022-04-23 | 28.37169
50 | 2022-04-23 | 56.9687
51 | 2022-04-23 | 1949.891
52 | 2022-04-23 | 4.041003
53 | 2022-04-23 | 1289.94
54 | 2022-04-23 | 2181.354
55 | 2022-04-23 | 418.4732
1 | 2022-04-23 08:00 | 1.300029
2 | 2022-04-23 08:00 | 0.9100201
3 | 2022-04-23 08:00 | 0.3900086
4 | 2022-04-23 08:00 | 1249.948
5 | 2022-04-23 08:00 | 246.2001
6 | 2022-04-23 08:00 | 0.55
7 | 2022-04-23 08:00 | 18.3
8 | 2022-04-23 08:00 | 42.06896
9 | 2022-04-23 08:00 | 1.149758
10 | 2022-04-23 08:00 | 1.152266
11 | 2022-04-23 08:00 | 0.9997433
12 | 2022-04-23 08:00 | 0.513642
13 | 2022-04-23 08:00 | 0.330714
14 | 2022-04-23 08:00 | 0.6732367
15 | 2022-04-23 08:00 | 3.333485
20 | 2022-04-23 08:00 | 0.2145099
21 | 2022-04-23 08:00 | 5.632319
22 | 2022-04-23 08:00 | 4.864637
23 | 2022-04-23 08:00 | 2.934278
24 | 2022-04-23 08:00 | 429.6444
25 | 2022-04-23 08:00 | 0.1422633
26 | 2022-04-23 08:00 | 512.2864
28 | 2022-04-23 08:00 | 116.8488
29 | 2022-04-23 08:00 | 62
30 | 2022-04-23 08:00 | 3067.317
31 | 2022-04-23 08:00 | 1.745103
32 | 2022-04-23 08:00 | 0
33 | 2022-04-23 08:00 | 0
34 | 2022-04-23 08:00 | 28.60357
35 | 2022-04-23 08:00 | 421.633
36 | 2022-04-23 08:00 | 0.9396135
37 | 2022-04-23 08:00 | 0.9539078
38 | 2022-04-23 08:00 | 8.965804
39 | 2022-04-23 08:00 | 28.125
40 | 2022-04-23 08:00 | 1.109919
41 | 2022-04-23 08:00 | 1.367047
42 | 2022-04-23 08:00 | 1.169596
43 | 2022-04-23 08:00 | 11.7
44 | 2022-04-23 08:00 | 0.42
45 | 2022-04-23 08:00 | 0.3
46 | 2022-04-23 08:00 | 0.6
47 | 2022-04-23 08:00 | 89.8
48 | 2022-04-23 08:00 | 7.7
49 | 2022-04-23 08:00 | 28.11588
50 | 2022-04-23 08:00 | 56.93892
51 | 2022-04-23 08:00 | 1939.951
52 | 2022-04-23 08:00 | 3.974323
53 | 2022-04-23 08:00 | 1266.879
54 | 2022-04-23 08:00 | 2138.137
55 | 2022-04-23 08:00 | 424.656
1 | 2022-04-23 16:00 | 1.265522
2 | 2022-04-23 16:00 | 0.8858655
3 | 2022-04-23 16:00 | 0.3796566
4 | 2022-04-23 16:00 | 1249.279
5 | 2022-04-23 16:00 | 245.3156
6 | 2022-04-23 16:00 | 0.6525
7 | 2022-04-23 16:00 | 19.2
8 | 2022-04-23 16:00 | 43.63636
9 | 2022-04-23 16:00 | 1.197287
10 | 2022-04-23 16:00 | 1.115181
11 | 2022-04-23 16:00 | 0.9997484
12 | 2022-04-23 16:00 | 0.4974428
13 | 2022-04-23 16:00 | 0.320284
14 | 2022-04-23 16:00 | 0.6520043
15 | 2022-04-23 16:00 | 2.975588
20 | 2022-04-23 16:00 | 0.2325451
21 | 2022-04-23 16:00 | 5.103312
22 | 2022-04-23 16:00 | 4.773369
23 | 2022-04-23 16:00 | 2.894969
24 | 2022-04-23 16:00 | 466.1248
25 | 2022-04-23 16:00 | 0.1395942
26 | 2022-04-23 16:00 | 580.6621
28 | 2022-04-23 16:00 | 110.2842
29 | 2022-04-23 16:00 | 61.5
30 | 2022-04-23 16:00 | 2972.073
31 | 2022-04-23 16:00 | 1.900102
32 | 2022-04-23 16:00 | 0
33 | 2022-04-23 16:00 | 0
34 | 2022-04-23 16:00 | 28.49134
35 | 2022-04-23 16:00 | 412.0065
36 | 2022-04-23 16:00 | 0.9802713
37 | 2022-04-23 16:00 | 0.9918284
38 | 2022-04-23 16:00 | 8.0789
39 | 2022-04-23 16:00 | 38.55072
40 | 2022-04-23 16:00 | 1.089993
41 | 2022-04-23 16:00 | 1.342394
42 | 2022-04-23 16:00 | 1.150789
43 | 2022-04-23 16:00 | 11.6
44 | 2022-04-23 16:00 | 0.42
45 | 2022-04-23 16:00 | 0.3
46 | 2022-04-23 16:00 | 0.6
47 | 2022-04-23 16:00 | 89.5
48 | 2022-04-23 16:00 | 7.7
49 | 2022-04-23 16:00 | 28.42571
50 | 2022-04-23 16:00 | 56.85764
51 | 2022-04-23 16:00 | 1958.527
52 | 2022-04-23 16:00 | 4.041352
53 | 2022-04-23 16:00 | 1252.343
54 | 2022-04-23 16:00 | 2115.898
55 | 2022-04-23 16:00 | 418.066
1 | 2022-04-24 | 1.312398
2 | 2022-04-24 | 0.9186788
3 | 2022-04-24 | 0.3937195
4 | 2022-04-24 | 1250.474
5 | 2022-04-24 | 224.3302
6 | 2022-04-24 | 0.685
7 | 2022-04-24 | 17.5
8 | 2022-04-24 | 41.37116
9 | 2022-04-24 | 1.120141
10 | 2022-04-24 | 1.117729
11 | 2022-04-24 | 0.9997061
12 | 2022-04-24 | 0.517773
13 | 2022-04-24 | 0.3333738
14 | 2022-04-24 | 0.6786513
15 | 2022-04-24 | 3.37977
20 | 2022-04-24 | 0.219329
21 | 2022-04-24 | 6.095025
22 | 2022-04-24 | 4.716308
23 | 2022-04-24 | 2.931197
24 | 2022-04-24 | 543.188
25 | 2022-04-24 | 0.1379255
26 | 2022-04-24 | 484.6571
28 | 2022-04-24 | 47.20994
29 | 2022-04-24 | 62
30 | 2022-04-24 | 2905.247
31 | 2022-04-24 | 2.421377
32 | 2022-04-24 | 0
33 | 2022-04-24 | 0
34 | 2022-04-24 | 28.64929
35 | 2022-04-24 | 394.149
36 | 2022-04-24 | 0.9175501
37 | 2022-04-24 | 0.9397233
38 | 2022-04-24 | 9.474795
39 | 2022-04-24 | 36.85714
40 | 2022-04-24 | 1.0681
41 | 2022-04-24 | 1.320992
42 | 2022-04-24 | 1.126406
43 | 2022-04-24 | 11.6
44 | 2022-04-24 | 0.42
45 | 2022-04-24 | 0.3
46 | 2022-04-24 | 0.6
47 | 2022-04-24 | 89.8
48 | 2022-04-24 | 7.5
49 | 2022-04-24 | 28.62229
50 | 2022-04-24 | 56.66758
51 | 2022-04-24 | 1969.267
52 | 2022-04-24 | 3.987257
53 | 2022-04-24 | 1227.085
54 | 2022-04-24 | 2077.325
55 | 2022-04-24 | 424.5762
1 | 2022-04-24 08:00 | 1.32413
2 | 2022-04-24 08:00 | 0.9268911
3 | 2022-04-24 08:00 | 0.397239
4 | 2022-04-24 08:00 | 1251.03
5 | 2022-04-24 08:00 | 217.8302
6 | 2022-04-24 08:00 | 0.73
7 | 2022-04-24 08:00 | 18.9
8 | 2022-04-24 08:00 | 42.56757
9 | 2022-04-24 08:00 | 1.218518
10 | 2022-04-24 08:00 | 1.107875
11 | 2022-04-24 08:00 | 0.9996749
12 | 2022-04-24 08:00 | 0.5251553
13 | 2022-04-24 08:00 | 0.338127
14 | 2022-04-24 08:00 | 0.6883273
15 | 2022-04-24 08:00 | 2.743454
20 | 2022-04-24 08:00 | 0.2507531
21 | 2022-04-24 08:00 | 4.905944
22 | 2022-04-24 08:00 | 5.045867
23 | 2022-04-24 08:00 | 2.949012
24 | 2022-04-24 08:00 | 492.2996
25 | 2022-04-24 08:00 | 0.1475633
26 | 2022-04-24 08:00 | 540.7223
28 | 2022-04-24 08:00 | 52.96078
29 | 2022-04-24 08:00 | 67.5
30 | 2022-04-24 08:00 | 2978.169
31 | 2022-04-24 08:00 | 2.260015
32 | 2022-04-24 08:00 | 0
33 | 2022-04-24 08:00 | 0
34 | 2022-04-24 08:00 | 29.61936
35 | 2022-04-24 08:00 | 405.7798
36 | 2022-04-24 08:00 | 1.001235
37 | 2022-04-24 08:00 | 1.012308
38 | 2022-04-24 08:00 | 7.649398
39 | 2022-04-24 08:00 | 39.20454
40 | 2022-04-24 08:00 | 1.071006
41 | 2022-04-24 08:00 | 1.324419
42 | 2022-04-24 08:00 | 1.128788
43 | 2022-04-24 08:00 | 11.9
44 | 2022-04-24 08:00 | 0.44
45 | 2022-04-24 08:00 | 0.3
46 | 2022-04-24 08:00 | 0.7
47 | 2022-04-24 08:00 | 89.9
48 | 2022-04-24 08:00 | 7.4
49 | 2022-04-24 08:00 | 28.17859
50 | 2022-04-24 08:00 | 56.60054
51 | 2022-04-24 08:00 | 2002.407
52 | 2022-04-24 08:00 | 3.921707
53 | 2022-04-24 08:00 | 1301.177
54 | 2022-04-24 08:00 | 2203.442
55 | 2022-04-24 08:00 | 431.8076
1 | 2022-04-24 16:00 | 1.35894
2 | 2022-04-24 16:00 | 0.9512584
3 | 2022-04-24 16:00 | 0.4076822
4 | 2022-04-24 16:00 | 1250.832
5 | 2022-04-24 16:00 | 223.8071
6 | 2022-04-24 16:00 | 0.7566667
7 | 2022-04-24 16:00 | 18.4
8 | 2022-04-24 16:00 | 41.81818
9 | 2022-04-24 16:00 | 1.172161
10 | 2022-04-24 16:00 | 1.102177
11 | 2022-04-24 16:00 | 0.9997103
12 | 2022-04-24 16:00 | 0.5375856
13 | 2022-04-24 16:00 | 0.3461304
14 | 2022-04-24 16:00 | 0.7046199
15 | 2022-04-24 16:00 | 3.156735
20 | 2022-04-24 16:00 | 0.2246934
21 | 2022-04-24 16:00 | 5.468184
22 | 2022-04-24 16:00 | 4.775633
23 | 2022-04-24 16:00 | 2.983378
24 | 2022-04-24 16:00 | 411.3261
25 | 2022-04-24 16:00 | 0.1396604
26 | 2022-04-24 16:00 | 372.0058
28 | 2022-04-24 16:00 | 72.33735
29 | 2022-04-24 16:00 | 62.5
30 | 2022-04-24 16:00 | 2824.013
31 | 2022-04-24 16:00 | 1.83786
32 | 2022-04-24 16:00 | 0
33 | 2022-04-24 16:00 | 0
34 | 2022-04-24 16:00 | 29.77219
35 | 2022-04-24 16:00 | 396.6431
36 | 2022-04-24 16:00 | 0.957265
37 | 2022-04-24 16:00 | 0.9756098
38 | 2022-04-24 16:00 | 8.62492
39 | 2022-04-24 16:00 | 31.11111
40 | 2022-04-24 16:00 | 1.063064
41 | 2022-04-24 16:00 | 1.314683
42 | 2022-04-24 16:00 | 1.12144
43 | 2022-04-24 16:00 | 11.8
44 | 2022-04-24 16:00 | 0.44
45 | 2022-04-24 16:00 | 0.3
46 | 2022-04-24 16:00 | 0.6
47 | 2022-04-24 16:00 | 89.7
48 | 2022-04-24 16:00 | 7.5
49 | 2022-04-24 16:00 | 28.28281
50 | 2022-04-24 16:00 | 56.56937
51 | 2022-04-24 16:00 | 2020.626
52 | 2022-04-24 16:00 | 3.954962
53 | 2022-04-24 16:00 | 1237.315
54 | 2022-04-24 16:00 | 2094.35
55 | 2022-04-24 16:00 | 427.9833
1 | 2022-04-25 | 1.312115
2 | 2022-04-25 | 0.9184804
3 | 2022-04-25 | 0.3936345
4 | 2022-04-25 | 1249.653
5 | 2022-04-25 | 226.5688
6 | 2022-04-25 | 0.632
7 | 2022-04-25 | 19.2
8 | 2022-04-25 | 42.38411
9 | 2022-04-25 | 1.128266
10 | 2022-04-25 | 1.01618
11 | 2022-04-25 | 0.9997032
12 | 2022-04-25 | 0.5120273
13 | 2022-04-25 | 0.3296744
14 | 2022-04-25 | 0.6711203
15 | 2022-04-25 | 3.230644
20 | 2022-04-25 | 0.2324703
21 | 2022-04-25 | 6.222568
22 | 2022-04-25 | 5.015944
23 | 2022-04-25 | 2.941306
24 | 2022-04-25 | 408.4972
25 | 2022-04-25 | 0.1466882
26 | 2022-04-25 | 506.6989
28 | 2022-04-25 | 95.65757
29 | 2022-04-25 | 65.5
30 | 2022-04-25 | 2798.318
31 | 2022-04-25 | 1.802972
32 | 2022-04-25 | 0
33 | 2022-04-25 | 0
34 | 2022-04-25 | 30.00877
35 | 2022-04-25 | 400.6475
36 | 2022-04-25 | 0.9133016
37 | 2022-04-25 | 0.9405941
38 | 2022-04-25 | 9.453211
39 | 2022-04-25 | 34.1954
40 | 2022-04-25 | 1.035359
41 | 2022-04-25 | 1.287153
42 | 2022-04-25 | 1.100269
43 | 2022-04-25 | 11.8
44 | 2022-04-25 | 0.44
45 | 2022-04-25 | 0.3
46 | 2022-04-25 | 0.6
47 | 2022-04-25 | 89.5
48 | 2022-04-25 | 7.4
49 | 2022-04-25 | 28.16047
50 | 2022-04-25 | 56.94708
51 | 2022-04-25 | 2029.221
52 | 2022-04-25 | 4.149018
53 | 2022-04-25 | 1335.66
54 | 2022-04-25 | 2251.209
55 | 2022-04-25 | 406.2325
1 | 2022-04-25 08:00 | 1.256665
2 | 2022-04-25 08:00 | 0.8796658
3 | 2022-04-25 08:00 | 0.3769996
4 | 2022-04-25 08:00 | 1248.415
5 | 2022-04-25 08:00 | 196.3221
6 | 2022-04-25 08:00 | 0.554
7 | 2022-04-25 08:00 | 20
8 | 2022-04-25 08:00 | 44.05286
9 | 2022-04-25 08:00 | 1.197802
10 | 2022-04-25 08:00 | 1.053232
11 | 2022-04-25 08:00 | 0.9995987
12 | 2022-04-25 08:00 | 0.4933517
13 | 2022-04-25 08:00 | 0.3176499
14 | 2022-04-25 08:00 | 0.6466419
15 | 2022-04-25 08:00 | 2.890457
20 | 2022-04-25 08:00 | 0.2457518
21 | 2022-04-25 08:00 | 5.358953
22 | 2022-04-25 08:00 | 5.176429
23 | 2022-04-25 08:00 | 2.878875
24 | 2022-04-25 08:00 | 296.5997
25 | 2022-04-25 08:00 | 0.1513815
26 | 2022-04-25 08:00 | 449.9454
28 | 2022-04-25 08:00 | 90.5078
29 | 2022-04-25 08:00 | 68
30 | 2022-04-25 08:00 | 2949.24
31 | 2022-04-25 08:00 | 1.510781
32 | 2022-04-25 08:00 | 0
33 | 2022-04-25 08:00 | 0
34 | 2022-04-25 08:00 | 29.86455
35 | 2022-04-25 08:00 | 406.0245
36 | 2022-04-25 08:00 | 0.976801
37 | 2022-04-25 08:00 | 1
38 | 2022-04-25 08:00 | 8.249411
39 | 2022-04-25 08:00 | 38.69048
40 | 2022-04-25 08:00 | 1.050179
41 | 2022-04-25 08:00 | 1.306683
42 | 2022-04-25 08:00 | 1.11454
43 | 2022-04-25 08:00 | 11.4
44 | 2022-04-25 08:00 | 0.43
45 | 2022-04-25 08:00 | 0.3
46 | 2022-04-25 08:00 | 0.6
47 | 2022-04-25 08:00 | 89.5
48 | 2022-04-25 08:00 | 7.5
49 | 2022-04-25 08:00 | 28.4378
50 | 2022-04-25 08:00 | 57.11494
51 | 2022-04-25 08:00 | 2010.628
52 | 2022-04-25 08:00 | 4.058569
53 | 2022-04-25 08:00 | 1366.072
54 | 2022-04-25 08:00 | 2299.334
55 | 2022-04-25 08:00 | 414.7206
1 | 2022-04-25 16:00 | 1.260072
2 | 2022-04-25 16:00 | 0.8820503
3 | 2022-04-25 16:00 | 0.3780216
4 | 2022-04-25 16:00 | 1245.951
5 | 2022-04-25 16:00 | 173.3077
6 | 2022-04-25 16:00 | 0.53
7 | 2022-04-25 16:00 | 20
8 | 2022-04-25 16:00 | 44.44444
9 | 2022-04-25 16:00 | 1.149715
10 | 2022-04-25 16:00 | 1.007597
11 | 2022-04-25 16:00 | 0.9994769
12 | 2022-04-25 16:00 | 0.4918219
13 | 2022-04-25 16:00 | 0.3166649
14 | 2022-04-25 16:00 | 0.6446369
15 | 2022-04-25 16:00 | 3.260267
20 | 2022-04-25 16:00 | 0.2239177
21 | 2022-04-25 16:00 | 5.858582
22 | 2022-04-25 16:00 | 5.377213
23 | 2022-04-25 16:00 | 2.880383
24 | 2022-04-25 16:00 | 249.9079
25 | 2022-04-25 16:00 | 0.1572533
26 | 2022-04-25 16:00 | 385.0134
28 | 2022-04-25 16:00 | 76.16599
29 | 2022-04-25 16:00 | 70
30 | 2022-04-25 16:00 | 2898.929
31 | 2022-04-25 16:00 | 1.44199
32 | 2022-04-25 16:00 | 0
33 | 2022-04-25 16:00 | 0
34 | 2022-04-25 16:00 | 30.69007
35 | 2022-04-25 16:00 | 407.5812
36 | 2022-04-25 16:00 | 0.9324654
37 | 2022-04-25 16:00 | 0.9540851
38 | 2022-04-25 16:00 | 9.118849
39 | 2022-04-25 16:00 | 25.20325
40 | 2022-04-25 16:00 | 1.043289
41 | 2022-04-25 16:00 | 1.297253
42 | 2022-04-25 16:00 | 1.10718
43 | 2022-04-25 16:00 | 11.6
44 | 2022-04-25 16:00 | 0.43
45 | 2022-04-25 16:00 | 0.3
46 | 2022-04-25 16:00 | 0.7
47 | 2022-04-25 16:00 | 89.8
48 | 2022-04-25 16:00 | 7.3
49 | 2022-04-25 16:00 | 28.37506
50 | 2022-04-25 16:00 | 57.00864
51 | 2022-04-25 16:00 | 2049.11
52 | 2022-04-25 16:00 | 4.1427
53 | 2022-04-25 16:00 | 1428.377
54 | 2022-04-25 16:00 | 2412.129
55 | 2022-04-25 16:00 | 407.6375
1 | 2022-04-26 | 1.253177
2 | 2022-04-26 | 0.8772237
3 | 2022-04-26 | 0.375953
4 | 2022-04-26 | 1250.669
5 | 2022-04-26 | 166.8129
6 | 2022-04-26 | 0.4375
7 | 2022-04-26 | 16
8 | 2022-04-26 | 37.73585
9 | 2022-04-26 | 1.242424
10 | 2022-04-26 | 1.01723
11 | 2022-04-26 | 0.9994478
12 | 2022-04-26 | 0.4888456
13 | 2022-04-26 | 0.3147486
14 | 2022-04-26 | 0.6407357
15 | 2022-04-26 | 2.587094
20 | 2022-04-26 | 0.2669768
21 | 2022-04-26 | 4.840877
22 | 2022-04-26 | 5.454061
23 | 2022-04-26 | 2.876616
24 | 2022-04-26 | 243.3815
25 | 2022-04-26 | 0.1595007
26 | 2022-04-26 | 386.1521
28 | 2022-04-26 | 74.42652
29 | 2022-04-26 | 70
30 | 2022-04-26 | 2910.406
31 | 2022-04-26 | 1.459009
32 | 2022-04-26 | 0
33 | 2022-04-26 | 0
34 | 2022-04-26 | 30.87849
35 | 2022-04-26 | 408.3183
36 | 2022-04-26 | 1.005051
37 | 2022-04-26 | 1.008197
38 | 2022-04-26 | 7.42797
39 | 2022-04-26 | 25.28302
40 | 2022-04-26 | 1.122141
41 | 2022-04-26 | 1.383645
42 | 2022-04-26 | 1.174141
43 | 2022-04-26 | 11.6
44 | 2022-04-26 | 0.43
45 | 2022-04-26 | 0.3
46 | 2022-04-26 | 0.7
47 | 2022-04-26 | 89.6
48 | 2022-04-26 | 7.5
49 | 2022-04-26 | 27.82451
50 | 2022-04-26 | 56.31703
51 | 2022-04-26 | 2061.781
52 | 2022-04-26 | 4.159583
53 | 2022-04-26 | 1433.216
54 | 2022-04-26 | 2449.962
55 | 2022-04-26 | 410.9585
1 | 2022-04-26 08:00 | 1.213395
2 | 2022-04-26 08:00 | 0.8493766
3 | 2022-04-26 08:00 | 0.3640185
4 | 2022-04-26 08:00 | 1250.583
5 | 2022-04-26 08:00 | 162.7186
6 | 2022-04-26 08:00 | 0.602
7 | 2022-04-26 08:00 | 18.8
8 | 2022-04-26 08:00 | 41.13786
9 | 2022-04-26 08:00 | 1.186358
10 | 2022-04-26 08:00 | 1.100072
11 | 2022-04-26 08:00 | 0.9993977
12 | 2022-04-26 08:00 | 0.4814376
13 | 2022-04-26 08:00 | 0.3099788
14 | 2022-04-26 08:00 | 0.631026
15 | 2022-04-26 08:00 | 3.048208
20 | 2022-04-26 08:00 | 0.2279942
21 | 2022-04-26 08:00 | 5.187281
22 | 2022-04-26 08:00 | 5.389036
23 | 2022-04-26 08:00 | 2.830975
24 | 2022-04-26 08:00 | 257.7638
25 | 2022-04-26 08:00 | 0.157599
26 | 2022-04-26 08:00 | 444.0222
28 | 2022-04-26 08:00 | 41.80189
29 | 2022-04-26 08:00 | 69.5
30 | 2022-04-26 08:00 | 3043.496
31 | 2022-04-26 08:00 | 1.584108
32 | 2022-04-26 08:00 | 0
33 | 2022-04-26 08:00 | 0
34 | 2022-04-26 08:00 | 30.71443
35 | 2022-04-26 08:00 | 408.315
36 | 2022-04-26 08:00 | 0.9792935
37 | 2022-04-26 08:00 | 0.9969293
38 | 2022-04-26 08:00 | 8.235489
39 | 2022-04-26 08:00 | 28.09524
40 | 2022-04-26 08:00 | 1.151898
41 | 2022-04-26 08:00 | 1.421252
42 | 2022-04-26 08:00 | 1.20284
43 | 2022-04-26 08:00 | 11.5
44 | 2022-04-26 08:00 | 0.44
45 | 2022-04-26 08:00 | 0.3
46 | 2022-04-26 08:00 | 0.6
47 | 2022-04-26 08:00 | 89.7
48 | 2022-04-26 08:00 | 7.4
49 | 2022-04-26 08:00 | 28.52057
50 | 2022-04-26 08:00 | 56.67168
51 | 2022-04-26 08:00 | 2040.801
52 | 2022-04-26 08:00 | 3.911404
53 | 2022-04-26 08:00 | 1386.469
54 | 2022-04-26 08:00 | 2351.061
55 | 2022-04-26 08:00 | 433.532
1 | 2022-04-26 16:00 | 1.25436
2 | 2022-04-26 16:00 | 0.8780518
3 | 2022-04-26 16:00 | 0.3763079
4 | 2022-04-26 16:00 | 1250.528
5 | 2022-04-26 16:00 | 198.0027
6 | 2022-04-26 16:00 | 0.505
7 | 2022-04-26 16:00 | 19
8 | 2022-04-26 16:00 | 42.22222
9 | 2022-04-26 16:00 | 1.170581
10 | 2022-04-26 16:00 | 1.203703
11 | 2022-04-26 16:00 | 0.9996169
12 | 2022-04-26 16:00 | 0.5028404
13 | 2022-04-26 16:00 | 0.3237593
14 | 2022-04-26 16:00 | 0.659079
15 | 2022-04-26 16:00 | 3.17167
20 | 2022-04-26 16:00 | 0.226433
21 | 2022-04-26 16:00 | 5.622174
22 | 2022-04-26 16:00 | 5.138113
23 | 2022-04-26 16:00 | 2.87714
24 | 2022-04-26 16:00 | 285.1498
25 | 2022-04-26 16:00 | 0.150261
26 | 2022-04-26 16:00 | 456.4469
28 | 2022-04-26 16:00 | 80.12434
29 | 2022-04-26 16:00 | 65.5
30 | 2022-04-26 16:00 | 3021.368
31 | 2022-04-26 16:00 | 1.440131
32 | 2022-04-26 16:00 | 0
33 | 2022-04-26 16:00 | 0
34 | 2022-04-26 16:00 | 30.91406
35 | 2022-04-26 16:00 | 404.7004
36 | 2022-04-26 16:00 | 0.9456119
37 | 2022-04-26 16:00 | 0.9614213
38 | 2022-04-26 16:00 | 8.793843
39 | 2022-04-26 16:00 | 35.9375
40 | 2022-04-26 16:00 | 1.151355
41 | 2022-04-26 16:00 | 1.420401
42 | 2022-04-26 16:00 | 1.202097
43 | 2022-04-26 16:00 | 11.4
44 | 2022-04-26 16:00 | 0.44
45 | 2022-04-26 16:00 | 0.3
46 | 2022-04-26 16:00 | 0.6
47 | 2022-04-26 16:00 | 89.8
48 | 2022-04-26 16:00 | 7.4
49 | 2022-04-26 16:00 | 28.46978
50 | 2022-04-26 16:00 | 56.64777
51 | 2022-04-26 16:00 | 2053.783
52 | 2022-04-26 16:00 | 3.776726
53 | 2022-04-26 16:00 | 1295.89
54 | 2022-04-26 16:00 | 2202.644
55 | 2022-04-26 16:00 | 450.0501
1 | 2022-04-27 | 1.297
2 | 2022-04-27 | 0.9078999
3 | 2022-04-27 | 0.3890999
4 | 2022-04-27 | 1249.681
5 | 2022-04-27 | 190.9605
6 | 2022-04-27 | 0.4425
7 | 2022-04-27 | 20
8 | 2022-04-27 | 42.55319
9 | 2022-04-27 | 1.236546
10 | 2022-04-27 | 1.150191
11 | 2022-04-27 | 0.9996035
12 | 2022-04-27 | 0.5171856
13 | 2022-04-27 | 0.3329956
14 | 2022-04-27 | 0.6778813
15 | 2022-04-27 | 2.581934
20 | 2022-04-27 | 0.2723866
21 | 2022-04-27 | 5.043887
22 | 2022-04-27 | 5.217708
23 | 2022-04-27 | 2.924168
24 | 2022-04-27 | 298.975
25 | 2022-04-27 | 0.1525887
26 | 2022-04-27 | 572.6329
28 | 2022-04-27 | 61.79281
29 | 2022-04-27 | 65.5
30 | 2022-04-27 | 3028.726
31 | 2022-04-27 | 1.565638
32 | 2022-04-27 | 0
33 | 2022-04-27 | 0
34 | 2022-04-27 | 30.60894
35 | 2022-04-27 | 406.0884
36 | 2022-04-27 | 1.001252
37 | 2022-04-27 | 1.017508
38 | 2022-04-27 | 7.625821
39 | 2022-04-27 | 39.35484
40 | 2022-04-27 | 1.15571
41 | 2022-04-27 | 1.432643
42 | 2022-04-27 | 1.2095
43 | 2022-04-27 | 11.4
44 | 2022-04-27 | 0.44
45 | 2022-04-27 | 0.3
46 | 2022-04-27 | 0.6
47 | 2022-04-27 | 89.7
48 | 2022-04-27 | 7.5
49 | 2022-04-27 | 28.53043
50 | 2022-04-27 | 57.18553
51 | 2022-04-27 | 2041.688
52 | 2022-04-27 | 3.844847
53 | 2022-04-27 | 1341.378
54 | 2022-04-27 | 2257.022
55 | 2022-04-27 | 437.6285
1 | 2022-04-27 08:00 | 1.309194
2 | 2022-04-27 08:00 | 0.9164357
3 | 2022-04-27 08:00 | 0.3927582
4 | 2022-04-27 08:00 | 1250.778
5 | 2022-04-27 08:00 | 188.9183
6 | 2022-04-27 08:00 | 0.558
7 | 2022-04-27 08:00 | 19.5
8 | 2022-04-27 08:00 | 42.20779
9 | 2022-04-27 08:00 | 1.276923
10 | 2022-04-27 08:00 | 1.32231
11 | 2022-04-27 08:00 | 0.9996883
12 | 2022-04-27 08:00 | 0.5241624
13 | 2022-04-27 08:00 | 0.3374877
14 | 2022-04-27 08:00 | 0.6870259
15 | 2022-04-27 08:00 | 2.270527
20 | 2022-04-27 08:00 | 0.3041635
21 | 2022-04-27 08:00 | 4.546731
22 | 2022-04-27 08:00 | 4.001452
23 | 2022-04-27 08:00 | 2.931985
24 | 2022-04-27 08:00 | 261.7835
25 | 2022-04-27 08:00 | 0.11702
26 | 2022-04-27 08:00 | 399.336
28 | 2022-04-27 08:00 | 61.90699
29 | 2022-04-27 08:00 | 50
30 | 2022-04-27 08:00 | 2625.142
31 | 2022-04-27 08:00 | 1.385697
32 | 2022-04-27 08:00 | 99999
33 | 2022-04-27 08:00 | 99999
34 | 2022-04-27 08:00 | 30.63043
35 | 2022-04-27 08:00 | 402.6953
36 | 2022-04-27 08:00 | 1.034615
37 | 2022-04-27 08:00 | 1.038582
38 | 2022-04-27 08:00 | 6.817257
39 | 2022-04-27 08:00 | 38.55072
40 | 2022-04-27 08:00 | 1.138061
41 | 2022-04-27 08:00 | 1.409696
42 | 2022-04-27 08:00 | 1.192369
43 | 2022-04-27 08:00 | 11.6
44 | 2022-04-27 08:00 | 0.44
45 | 2022-04-27 08:00 | 0.3
46 | 2022-04-27 08:00 | 0.6
47 | 2022-04-27 08:00 | 89.7
48 | 2022-04-27 08:00 | 7.4
49 | 2022-04-27 08:00 | 28.65215
50 | 2022-04-27 08:00 | 57.04805
51 | 2022-04-27 08:00 | 2022.858
52 | 2022-04-27 08:00 | 3.790575
53 | 2022-04-27 08:00 | 1021.152
54 | 2022-04-27 08:00 | 1718.845
55 | 2022-04-27 08:00 | 444.0594
1 | 2022-04-27 16:00 | 1.28599
2 | 2022-04-27 16:00 | 0.9001933
3 | 2022-04-27 16:00 | 0.3857971
4 | 2022-04-27 16:00 | 1250.19
5 | 2022-04-27 16:00 | 230.0216
6 | 2022-04-27 16:00 | 0.694
7 | 2022-04-27 16:00 | 18.7
8 | 2022-04-27 16:00 | 41.37168
9 | 2022-04-27 16:00 | 1.201733
10 | 2022-04-27 16:00 | 1.189198
11 | 2022-04-27 16:00 | 0.9997211
12 | 2022-04-27 16:00 | 0.517334
13 | 2022-04-27 16:00 | 0.3330912
14 | 2022-04-27 16:00 | 0.6780759
15 | 2022-04-27 16:00 | 2.94701
20 | 2022-04-27 16:00 | 0.2327745
21 | 2022-04-27 16:00 | 4.994424
22 | 2022-04-27 16:00 | 5.18536
23 | 2022-04-27 16:00 | 2.918735
24 | 2022-04-27 16:00 | 353.6435
25 | 2022-04-27 16:00 | 0.1516427
26 | 2022-04-27 16:00 | 530.6459
28 | 2022-04-27 16:00 | 96.71902
29 | 2022-04-27 16:00 | 69.5
30 | 2022-04-27 16:00 | 3080.324
31 | 2022-04-27 16:00 | 1.537436
32 | 2022-04-27 16:00 | 0
33 | 2022-04-27 16:00 | 0
34 | 2022-04-27 16:00 | 30.86643
35 | 2022-04-27 16:00 | 422.6899
36 | 2022-04-27 16:00 | 0.9863861
37 | 2022-04-27 16:00 | 0.9958974
38 | 2022-04-27 16:00 | 7.941433
39 | 2022-04-27 16:00 | 34.78261
40 | 2022-04-27 16:00 | 1.118352
41 | 2022-04-27 16:00 | 1.384713
42 | 2022-04-27 16:00 | 1.173858
43 | 2022-04-27 16:00 | 11.6
44 | 2022-04-27 16:00 | 0.44
45 | 2022-04-27 16:00 | 0.3
46 | 2022-04-27 16:00 | 0.7
47 | 2022-04-27 16:00 | 89.6
48 | 2022-04-27 16:00 | 7.6
49 | 2022-04-27 16:00 | 28.39941
50 | 2022-04-27 16:00 | 56.87042
51 | 2022-04-27 16:00 | 2019.715
52 | 2022-04-27 16:00 | 3.732807
53 | 2022-04-27 16:00 | 1309.707
54 | 2022-04-27 16:00 | 2209.662
55 | 2022-04-27 16:00 | 451.9767
1 | 2022-04-28 | 1.300047
2 | 2022-04-28 | 0.910033
3 | 2022-04-28 | 0.3900141
4 | 2022-04-28 | 1250.98
5 | 2022-04-28 | 249.0199
6 | 2022-04-28 | 0.7875
7 | 2022-04-28 | 18.4
8 | 2022-04-28 | 42.39631
9 | 2022-04-28 | 1.170972
10 | 2022-04-28 | 1.096438
11 | 2022-04-28 | 0.9997508
12 | 2022-04-28 | 0.5167746
13 | 2022-04-28 | 0.3327309
14 | 2022-04-28 | 0.6773426
15 | 2022-04-28 | 3.123682
20 | 2022-04-28 | 0.2317293
21 | 2022-04-28 | 5.699154
22 | 2022-04-28 | 5.014836
23 | 2022-04-28 | 2.924645
24 | 2022-04-28 | 382.2872
25 | 2022-04-28 | 0.1466558
26 | 2022-04-28 | 460.5325
28 | 2022-04-28 | 77.68984
29 | 2022-04-28 | 68.5
30 | 2022-04-28 | 2876.46
31 | 2022-04-28 | 1.535167
32 | 2022-04-28 | 0
33 | 2022-04-28 | 0
34 | 2022-04-28 | 31.02085
35 | 2022-04-28 | 417.9649
36 | 2022-04-28 | 0.9446495
37 | 2022-04-28 | 0.964539
38 | 2022-04-28 | 8.822837
39 | 2022-04-28 | 25.47368
40 | 2022-04-28 | 1.073666
41 | 2022-04-28 | 1.33609
42 | 2022-04-28 | 1.138711
43 | 2022-04-28 | 11.6
44 | 2022-04-28 | 0.44
45 | 2022-04-28 | 0.3
46 | 2022-04-28 | 0.7
47 | 2022-04-28 | 89.7
48 | 2022-04-28 | 7.4
49 | 2022-04-28 | 28.09853
50 | 2022-04-28 | 57.27688
51 | 2022-04-28 | 2010.748
52 | 2022-04-28 | 3.892321
53 | 2022-04-28 | 1305.376
54 | 2022-04-28 | 2181.584
55 | 2022-04-28 | 429.366
1 | 2022-04-28 08:00 | 1.341373
2 | 2022-04-28 08:00 | 0.9389611
3 | 2022-04-28 08:00 | 0.4024119
4 | 2022-04-28 08:00 | 1251.181
5 | 2022-04-28 08:00 | 240.0314
6 | 2022-04-28 08:00 | 0.82
7 | 2022-04-28 08:00 | 19.3
8 | 2022-04-28 08:00 | 41.50537
9 | 2022-04-28 08:00 | 1.24472
10 | 2022-04-28 08:00 | 1.039437
11 | 2022-04-28 08:00 | 0.9997195
12 | 2022-04-28 08:00 | 0.5277634
13 | 2022-04-28 08:00 | 0.3398062
14 | 2022-04-28 08:00 | 0.6917458
15 | 2022-04-28 08:00 | 2.478484
20 | 2022-04-28 08:00 | 0.280313
21 | 2022-04-28 08:00 | 4.818972
22 | 2022-04-28 08:00 | 5.133693
23 | 2022-04-28 08:00 | 2.963738
24 | 2022-04-28 08:00 | 387.3293
25 | 2022-04-28 08:00 | 0.1501317
26 | 2022-04-28 08:00 | 578.6608
28 | 2022-04-28 08:00 | 95.60844
29 | 2022-04-28 08:00 | 67
30 | 2022-04-28 08:00 | 2842.098
31 | 2022-04-28 08:00 | 1.613661
32 | 2022-04-28 08:00 | 0
33 | 2022-04-28 08:00 | 0
34 | 2022-04-28 08:00 | 31.27224
35 | 2022-04-28 08:00 | 424.3729
36 | 2022-04-28 08:00 | 1.017391
37 | 2022-04-28 08:00 | 1.029805
38 | 2022-04-28 08:00 | 7.297456
39 | 2022-04-28 08:00 | 39.19753
40 | 2022-04-28 08:00 | 1.051414
41 | 2022-04-28 08:00 | 1.308424
42 | 2022-04-28 08:00 | 1.118027
43 | 2022-04-28 08:00 | 11.5
44 | 2022-04-28 08:00 | 0.46
45 | 2022-04-28 08:00 | 0.3
46 | 2022-04-28 08:00 | 0.6
47 | 2022-04-28 08:00 | 89.6
48 | 2022-04-28 08:00 | 7.5
49 | 2022-04-28 08:00 | 28.40607
50 | 2022-04-28 08:00 | 57.19009
51 | 2022-04-28 08:00 | 2023.433
52 | 2022-04-28 08:00 | 4.028208
53 | 2022-04-28 08:00 | 1356.385
54 | 2022-04-28 08:00 | 2271.969
55 | 2022-04-28 08:00 | 415.8222
1 | 2022-04-28 16:00 | 1.34568
2 | 2022-04-28 16:00 | 0.941976
3 | 2022-04-28 16:00 | 0.403704
4 | 2022-04-28 16:00 | 1251
5 | 2022-04-28 16:00 | 222.3875
6 | 2022-04-28 16:00 | 0.6775
7 | 2022-04-28 16:00 | 19.4
8 | 2022-04-28 16:00 | 41.2766
9 | 2022-04-28 16:00 | 1.185414
10 | 2022-04-28 16:00 | 0.9990004
11 | 2022-04-28 16:00 | 0.9996835
12 | 2022-04-28 16:00 | 0.5261511
13 | 2022-04-28 16:00 | 0.3387682
14 | 2022-04-28 16:00 | 0.6896325
15 | 2022-04-28 16:00 | 3.069668
20 | 2022-04-28 16:00 | 0.2345152
21 | 2022-04-28 16:00 | 5.608109
22 | 2022-04-28 16:00 | 5.378986
23 | 2022-04-28 16:00 | 2.965976
24 | 2022-04-28 16:00 | 351.2117
25 | 2022-04-28 16:00 | 0.1573051
26 | 2022-04-28 16:00 | 497.0343
28 | 2022-04-28 16:00 | 85.57485
29 | 2022-04-28 16:00 | 70
30 | 2022-04-28 16:00 | 2890.473
31 | 2022-04-28 16:00 | 1.579278
32 | 2022-04-28 16:00 | 0
33 | 2022-04-28 16:00 | 0
34 | 2022-04-28 16:00 | 31.12182
35 | 2022-04-28 16:00 | 424.1489
36 | 2022-04-28 16:00 | 0.9480841
37 | 2022-04-28 16:00 | 0.958042
38 | 2022-04-28 16:00 | 8.677775
39 | 2022-04-28 16:00 | 26.45161
40 | 2022-04-28 16:00 | 1.051517
41 | 2022-04-28 16:00 | 1.308647
42 | 2022-04-28 16:00 | 1.118597
43 | 2022-04-28 16:00 | 11.6
44 | 2022-04-28 16:00 | 0.46
45 | 2022-04-28 16:00 | 0.3
46 | 2022-04-28 16:00 | 0.6
47 | 2022-04-28 16:00 | 89.6
48 | 2022-04-28 16:00 | 7.5
49 | 2022-04-28 16:00 | 28.41241
50 | 2022-04-28 16:00 | 57.20564
51 | 2022-04-28 16:00 | 2020.747
52 | 2022-04-28 16:00 | 4.116979
53 | 2022-04-28 16:00 | 1434.963
54 | 2022-04-28 16:00 | 2405.804
55 | 2022-04-28 16:00 | 407.2311
1 | 2022-04-29 | 1.282228
2 | 2022-04-29 | 0.8975598
3 | 2022-04-29 | 0.3846685
4 | 2022-04-29 | 1250.925
5 | 2022-04-29 | 226.8877
6 | 2022-04-29 | 0.468
7 | 2022-04-29 | 18.7
8 | 2022-04-29 | 41.37168
9 | 2022-04-29 | 1.143201
10 | 2022-04-29 | 1.040869
11 | 2022-04-29 | 0.9996898
12 | 2022-04-29 | 0.5020316
13 | 2022-04-29 | 0.3232386
14 | 2022-04-29 | 0.6580189
15 | 2022-04-29 | 3.301144
20 | 2022-04-29 | 0.2211995
21 | 2022-04-29 | 5.876176
22 | 2022-04-29 | 5.513465
23 | 2022-04-29 | 2.905629
24 | 2022-04-29 | 328.6977
25 | 2022-04-29 | 0.1612379
26 | 2022-04-29 | 534.4171
28 | 2022-04-29 | 80.76481
29 | 2022-04-29 | 72
30 | 2022-04-29 | 2943.31
31 | 2022-04-29 | 1.448724
32 | 2022-04-29 | 0
33 | 2022-04-29 | 0
34 | 2022-04-29 | 31.45349
35 | 2022-04-29 | 424.9478
36 | 2022-04-29 | 0.9253911
37 | 2022-04-29 | 0.9387352
38 | 2022-04-29 | 9.17732
39 | 2022-04-29 | 23.58871
40 | 2022-04-29 | 1.029505
41 | 2022-04-29 | 1.298862
42 | 2022-04-29 | 1.109325
43 | 2022-04-29 | 11.6
44 | 2022-04-29 | 0.46
45 | 2022-04-29 | 0.3
46 | 2022-04-29 | 0.6
47 | 2022-04-29 | 89.7
48 | 2022-04-29 | 7.3
49 | 2022-04-29 | 27.96204
50 | 2022-04-29 | 56.97064
51 | 2022-04-29 | 2030.215
52 | 2022-04-29 | 4.10398
53 | 2022-04-29 | 1457.947
54 | 2022-04-29 | 2461.04
55 | 2022-04-29 | 411.3123
1 | 2022-04-29 08:00 | 1.302921
2 | 2022-04-29 08:00 | 0.9120446
3 | 2022-04-29 08:00 | 0.3908763
4 | 2022-04-29 08:00 | 1244.094
5 | 2022-04-29 08:00 | 207.9152
6 | 2022-04-29 08:00 | 0.455
7 | 2022-04-29 08:00 | 20
8 | 2022-04-29 08:00 | 42.37288
9 | 2022-04-29 08:00 | 1.244055
10 | 2022-04-29 08:00 | 1.141388
11 | 2022-04-29 08:00 | 0.9996558
12 | 2022-04-29 08:00 | 0.5174743
13 | 2022-04-29 08:00 | 0.3331815
14 | 2022-04-29 08:00 | 0.6782597
15 | 2022-04-29 08:00 | 2.532824
20 | 2022-04-29 08:00 | 0.2805451
21 | 2022-04-29 08:00 | 5.129668
22 | 2022-04-29 08:00 | 5.105536
23 | 2022-04-29 08:00 | 2.917711
24 | 2022-04-29 08:00 | 313.2125
25 | 2022-04-29 08:00 | 0.1493082
26 | 2022-04-29 08:00 | 445.7365
28 | 2022-04-29 08:00 | 69.37756
29 | 2022-04-29 08:00 | 68
30 | 2022-04-29 08:00 | 2920.189
31 | 2022-04-29 08:00 | 1.506444
32 | 2022-04-29 08:00 | 0
33 | 2022-04-29 08:00 | 0
34 | 2022-04-29 08:00 | 31.21638
35 | 2022-04-29 08:00 | 415.4798
36 | 2022-04-29 08:00 | 0.9974968
37 | 2022-04-29 08:00 | 1.013252
38 | 2022-04-29 08:00 | 7.662491
39 | 2022-04-29 08:00 | 36.94444
40 | 2022-04-29 08:00 | 1.016943
41 | 2022-04-29 08:00 | 1.283945
42 | 2022-04-29 08:00 | 1.0985
43 | 2022-04-29 08:00 | 11.6
44 | 2022-04-29 08:00 | 0.43
45 | 2022-04-29 08:00 | 0.3
46 | 2022-04-29 08:00 | 0.6
47 | 2022-04-29 08:00 | 89.8
48 | 2022-04-29 08:00 | 7.4
49 | 2022-04-29 08:00 | 29.02365
50 | 2022-04-29 08:00 | 57.11901
51 | 2022-04-29 08:00 | 2020.303
52 | 2022-04-29 08:00 | 3.891187
53 | 2022-04-29 08:00 | 1320.412
54 | 2022-04-29 08:00 | 2222.808
55 | 2022-04-29 08:00 | 432.6236
1 | 2022-04-29 16:00 | 1.271417
2 | 2022-04-29 16:00 | 0.8899922
3 | 2022-04-29 16:00 | 0.3814252
4 | 2022-04-29 16:00 | 1249.839
5 | 2022-04-29 16:00 | 198.7918
6 | 2022-04-29 16:00 | 0.50375
7 | 2022-04-29 16:00 | 19
8 | 2022-04-29 16:00 | 41.9426
9 | 2022-04-29 16:00 | 1.188119
10 | 2022-04-29 16:00 | 1.147733
11 | 2022-04-29 16:00 | 0.9996089
12 | 2022-04-29 16:00 | 0.5094279
13 | 2022-04-29 16:00 | 0.3280007
14 | 2022-04-29 16:00 | 0.6677133
15 | 2022-04-29 16:00 | 2.995508
20 | 2022-04-29 16:00 | 0.2422218
21 | 2022-04-29 16:00 | 5.672948
22 | 2022-04-29 16:00 | 5.503417
23 | 2022-04-29 16:00 | 2.887903
24 | 2022-04-29 16:00 | 341.9929
25 | 2022-04-29 16:00 | 0.1609441
26 | 2022-04-29 16:00 | 570.6576
28 | 2022-04-29 16:00 | 80.75435
29 | 2022-04-29 16:00 | 76
30 | 2022-04-29 16:00 | 3155.63
31 | 2022-04-29 16:00 | 1.720357
32 | 2022-04-29 16:00 | 0
33 | 2022-04-29 16:00 | 0
34 | 2022-04-29 16:00 | 30.99427
35 | 2022-04-29 16:00 | 419.5764
36 | 2022-04-29 16:00 | 0.9492574
37 | 2022-04-29 16:00 | 0.9667674
38 | 2022-04-29 16:00 | 8.668456
39 | 2022-04-29 16:00 | 20.3252
40 | 2022-04-29 16:00 | 1.022294
41 | 2022-04-29 16:00 | 1.290039
42 | 2022-04-29 16:00 | 1.102992
43 | 2022-04-29 16:00 | 11.5
44 | 2022-04-29 16:00 | 0.43
45 | 2022-04-29 16:00 | 0.3
46 | 2022-04-29 16:00 | 0.6
47 | 2022-04-29 16:00 | 89.8
48 | 2022-04-29 16:00 | 7.2
49 | 2022-04-29 16:00 | 28.82013
50 | 2022-04-29 16:00 | 57.08726
51 | 2022-04-29 16:00 | 2018.924
52 | 2022-04-29 16:00 | 3.778537
53 | 2022-04-29 16:00 | 1403.711
54 | 2022-04-29 16:00 | 2360.642
55 | 2022-04-29 16:00 | 445.0704
1 | 2022-04-30 | 1.320389
2 | 2022-04-30 | 0.9242726
3 | 2022-04-30 | 0.3961168
4 | 2022-04-30 | 1250.921
5 | 2022-04-30 | 189.2358
6 | 2022-04-30 | 0.534
7 | 2022-04-30 | 18.6
8 | 2022-04-30 | 40.96917
9 | 2022-04-30 | 1.216149
10 | 2022-04-30 | 1.126225
11 | 2022-04-30 | 0.9995792
12 | 2022-04-30 | 0.5244442
13 | 2022-04-30 | 0.3376692
14 | 2022-04-30 | 0.6873953
15 | 2022-04-30 | 2.78364
20 | 2022-04-30 | 0.2520975
21 | 2022-04-30 | 5.154799
22 | 2022-04-30 | 5.381735
23 | 2022-04-30 | 2.942385
24 | 2022-04-30 | 344.4454
25 | 2022-04-30 | 0.1573855
26 | 2022-04-30 | 491.2377
28 | 2022-04-30 | 62.81491
29 | 2022-04-30 | 73.5
30 | 2022-04-30 | 3031.148
31 | 2022-04-30 | 1.820191
32 | 2022-04-30 | 0
33 | 2022-04-30 | 0
34 | 2022-04-30 | 31.34637
35 | 2022-04-30 | 424.8373
36 | 2022-04-30 | 0.9850932
37 | 2022-04-30 | 0.9979613
38 | 2022-04-30 | 7.938439
39 | 2022-04-30 | 27.7027
40 | 2022-04-30 | 1.073062
41 | 2022-04-30 | 1.328953
42 | 2022-04-30 | 1.134468
43 | 2022-04-30 | 11.5
44 | 2022-04-30 | 0.43
45 | 2022-04-30 | 0.3
46 | 2022-04-30 | 0.6
47 | 2022-04-30 | 90
48 | 2022-04-30 | 7.3
49 | 2022-04-30 | 28.03913
50 | 2022-04-30 | 56.81846
51 | 2022-04-30 | 2015.501
52 | 2022-04-30 | 3.903768
53 | 2022-04-30 | 1385.437
54 | 2022-04-30 | 2344.459
55 | 2022-04-30 | 433.4827
1 | 2022-04-30 08:00 | 1.325977
2 | 2022-04-30 08:00 | 0.9281842
3 | 2022-04-30 08:00 | 0.3977932
4 | 2022-04-30 08:00 | 1238.111
5 | 2022-04-30 08:00 | 220.91
6 | 2022-04-30 08:00 | 0.804
7 | 2022-04-30 08:00 | 19
8 | 2022-04-30 08:00 | 42.0354
9 | 2022-04-30 08:00 | 1.214022
10 | 2022-04-30 08:00 | 1.099637
11 | 2022-04-30 08:00 | 0.9996905
12 | 2022-04-30 08:00 | 0.5261198
13 | 2022-04-30 08:00 | 0.338748
14 | 2022-04-30 08:00 | 0.6895916
15 | 2022-04-30 08:00 | 2.774545
20 | 2022-04-30 08:00 | 0.250959
21 | 2022-04-30 08:00 | 5.059903
22 | 2022-04-30 08:00 | 5.051664
23 | 2022-04-30 08:00 | 2.947046
24 | 2022-04-30 08:00 | 415.6575
25 | 2022-04-30 08:00 | 0.1477328
26 | 2022-04-30 08:00 | 613.3673
28 | 2022-04-30 08:00 | 82.78588
29 | 2022-04-30 08:00 | 68.5
30 | 2022-04-30 08:00 | 2877.84
31 | 2022-04-30 08:00 | 1.881569
32 | 2022-04-30 08:00 | 0
33 | 2022-04-30 08:00 | 0
34 | 2022-04-30 08:00 | 31.33115
35 | 2022-04-30 08:00 | 418.0575
36 | 2022-04-30 08:00 | 0.9926199
37 | 2022-04-30 08:00 | 1.007143
38 | 2022-04-30 08:00 | 7.834447
39 | 2022-04-30 08:00 | 33.79121
40 | 2022-04-30 08:00 | 1.062391
41 | 2022-04-30 08:00 | 1.315648
42 | 2022-04-30 08:00 | 1.124322
43 | 2022-04-30 08:00 | 11.2
44 | 2022-04-30 08:00 | 0.45
45 | 2022-04-30 08:00 | 0.3
46 | 2022-04-30 08:00 | 0.7
47 | 2022-04-30 08:00 | 89.7
48 | 2022-04-30 08:00 | 7.4
49 | 2022-04-30 08:00 | 28.14033
50 | 2022-04-30 08:00 | 56.75935
51 | 2022-04-30 08:00 | 2014.134
52 | 2022-04-30 08:00 | 3.916284
53 | 2022-04-30 08:00 | 1305.983
54 | 2022-04-30 08:00 | 2204.381
55 | 2022-04-30 08:00 | 430.9978
1 | 2022-04-30 16:00 | 1.31402
2 | 2022-04-30 16:00 | 0.9198142
3 | 2022-04-30 16:00 | 0.3942061
4 | 2022-04-30 16:00 | 1239.09
5 | 2022-04-30 16:00 | 240.5441
6 | 2022-04-30 16:00 | 0.905
7 | 2022-04-30 16:00 | 18
8 | 2022-04-30 16:00 | 40
9 | 2022-04-30 16:00 | 1.181265
10 | 2022-04-30 16:00 | 1.099351
11 | 2022-04-30 16:00 | 0.9997276
12 | 2022-04-30 16:00 | 0.5234182
13 | 2022-04-30 16:00 | 0.3370085
14 | 2022-04-30 16:00 | 0.6860505
15 | 2022-04-30 16:00 | 3.158119
20 | 2022-04-30 16:00 | 0.2167881
21 | 2022-04-30 16:00 | 5.076569
22 | 2022-04-30 16:00 | 5.141275
23 | 2022-04-30 16:00 | 2.940837
24 | 2022-04-30 16:00 | 466.4558
25 | 2022-04-30 16:00 | 0.1503534
26 | 2022-04-30 16:00 | 617.6861
28 | 2022-04-30 16:00 | 96.83604
29 | 2022-04-30 16:00 | 72
30 | 2022-04-30 16:00 | 2948.69
31 | 2022-04-30 16:00 | 1.93917
32 | 2022-04-30 16:00 | 0
33 | 2022-04-30 16:00 | 0
34 | 2022-04-30 16:00 | 31.22228
35 | 2022-04-30 16:00 | 421.6742
36 | 2022-04-30 16:00 | 0.9708029
37 | 2022-04-30 16:00 | 0.9758794
38 | 2022-04-30 16:00 | 8.234689
39 | 2022-04-30 16:00 | 34.47368
40 | 2022-04-30 16:00 | 1.04898
41 | 2022-04-30 16:00 | 1.299212
42 | 2022-04-30 16:00 | 1.111868
43 | 2022-04-30 16:00 | 11.4
44 | 2022-04-30 16:00 | 0.45
45 | 2022-04-30 16:00 | 0.3
46 | 2022-04-30 16:00 | 0.6
47 | 2022-04-30 16:00 | 89.8
48 | 2022-04-30 16:00 | 7.3
49 | 2022-04-30 16:00 | 28.63326
50 | 2022-04-30 16:00 | 56.76227
51 | 2022-04-30 16:00 | 2018.675
52 | 2022-04-30 16:00 | 3.85743
53 | 2022-04-30 16:00 | 1322.217
54 | 2022-04-30 16:00 | 2227.815
55 | 2022-04-30 16:00 | 436.7956
1 | 2022-05-01 | 1.31308
2 | 2022-05-01 | 0.919156
3 | 2022-05-01 | 0.393924
4 | 2022-05-01 | 1251.293
5 | 2022-05-01 | 239.7522
6 | 2022-05-01 | 0.71
7 | 2022-05-01 | 19.7
8 | 2022-05-01 | 43.39207
9 | 2022-05-01 | 1.243719
10 | 2022-05-01 | 1.074355
11 | 2022-05-01 | 0.9997209
12 | 2022-05-01 | 0.5168735
13 | 2022-05-01 | 0.3327947
14 | 2022-05-01 | 0.6774723
15 | 2022-05-01 | 2.547355
20 | 2022-05-01 | 0.2671033
21 | 2022-05-01 | 4.646986
22 | 2022-05-01 | 5.057615
23 | 2022-05-01 | 2.938602
24 | 2022-05-01 | 344.386
25 | 2022-05-01 | 0.1479069
26 | 2022-05-01 | 436.478
28 | 2022-05-01 | 99.07227
29 | 2022-05-01 | 69.5
30 | 2022-05-01 | 2788.708
31 | 2022-05-01 | 1.436425
32 | 2022-05-01 | 0
33 | 2022-05-01 | 0
34 | 2022-05-01 | 31.42175
35 | 2022-05-01 | 411.3574
36 | 2022-05-01 | 1.015075
37 | 2022-05-01 | 1.014344
38 | 2022-05-01 | 7.194341
39 | 2022-05-01 | 45.42373
40 | 2022-05-01 | 1.097669
41 | 2022-05-01 | 1.353474
42 | 2022-05-01 | 1.151238
43 | 2022-05-01 | 11.4
44 | 2022-05-01 | 0.45
45 | 2022-05-01 | 0.3
46 | 2022-05-01 | 0.6
47 | 2022-05-01 | 89.6
48 | 2022-05-01 | 7.5
49 | 2022-05-01 | 28.15919
50 | 2022-05-01 | 56.48914
51 | 2022-05-01 | 2026.796
52 | 2022-05-01 | 4.025224
53 | 2022-05-01 | 1318.99
54 | 2022-05-01 | 2236.922
55 | 2022-05-01 | 421.3269
1 | 2022-05-01 08:00 | 1.326597
2 | 2022-05-01 08:00 | 0.9286177
3 | 2022-05-01 08:00 | 0.397979
4 | 2022-05-01 08:00 | 1250.435
5 | 2022-05-01 08:00 | 203.9853
6 | 2022-05-01 08:00 | 0.525
7 | 2022-05-01 08:00 | 19.5
8 | 2022-05-01 08:00 | 43.52679
9 | 2022-05-01 08:00 | 1.269821
10 | 2022-05-01 08:00 | 1.09155
11 | 2022-05-01 08:00 | 0.9996339
12 | 2022-05-01 08:00 | 0.5216571
13 | 2022-05-01 08:00 | 0.3358746
14 | 2022-05-01 08:00 | 0.6837422
15 | 2022-05-01 08:00 | 2.367435
20 | 2022-05-01 08:00 | 0.2945646
21 | 2022-05-01 08:00 | 4.759401
22 | 2022-05-01 08:00 | 5.160357
23 | 2022-05-01 08:00 | 2.954722
24 | 2022-05-01 08:00 | 351.0779
25 | 2022-05-01 08:00 | 0.1509115
26 | 2022-05-01 08:00 | 489.5616
28 | 2022-05-01 08:00 | 79.83348
29 | 2022-05-01 08:00 | 72.5
30 | 2022-05-01 08:00 | 2871.85
31 | 2022-05-01 08:00 | 1.721094
32 | 2022-05-01 08:00 | 0
33 | 2022-05-01 08:00 | 0
34 | 2022-05-01 08:00 | 31.2725
35 | 2022-05-01 08:00 | 425.0003
36 | 2022-05-01 08:00 | 1.019182
37 | 2022-05-01 08:00 | 1.024768
38 | 2022-05-01 08:00 | 7.126837
39 | 2022-05-01 08:00 | 47.26027
40 | 2022-05-01 08:00 | 1.12862
41 | 2022-05-01 08:00 | 1.392287
42 | 2022-05-01 08:00 | 1.181186
43 | 2022-05-01 08:00 | 11.5
44 | 2022-05-01 08:00 | 0.45
45 | 2022-05-01 08:00 | 0.3
46 | 2022-05-01 08:00 | 0.6
47 | 2022-05-01 08:00 | 89.7
48 | 2022-05-01 08:00 | 7.4
49 | 2022-05-01 08:00 | 28.27227
50 | 2022-05-01 08:00 | 56.77803
51 | 2022-05-01 08:00 | 2009.638
52 | 2022-05-01 08:00 | 4.037996
53 | 2022-05-01 08:00 | 1352.154
54 | 2022-05-01 08:00 | 2286.152
55 | 2022-05-01 08:00 | 418.7098
1 | 2022-05-01 16:00 | 1.332712
2 | 2022-05-01 16:00 | 0.9328986
3 | 2022-05-01 16:00 | 0.3998137
4 | 2022-05-01 16:00 | 1250.045
5 | 2022-05-01 16:00 | 215.5943
6 | 2022-05-01 16:00 | 0.745
7 | 2022-05-01 16:00 | 19
8 | 2022-05-01 16:00 | 43.379
9 | 2022-05-01 16:00 | 1.23995
10 | 2022-05-01 16:00 | 1.05075
11 | 2022-05-01 16:00 | 0.9996645
12 | 2022-05-01 16:00 | 0.5228131
13 | 2022-05-01 16:00 | 0.3366189
14 | 2022-05-01 16:00 | 0.6852574
15 | 2022-05-01 16:00 | 2.573272
20 | 2022-05-01 16:00 | 0.2702776
21 | 2022-05-01 16:00 | 4.908278
22 | 2022-05-01 16:00 | 5.088122
23 | 2022-05-01 16:00 | 2.957192
24 | 2022-05-01 16:00 | 347.2198
25 | 2022-05-01 16:00 | 0.148799
26 | 2022-05-01 16:00 | 518.1859
28 | 2022-05-01 16:00 | 95.79042
29 | 2022-05-01 16:00 | 67.5
30 | 2022-05-01 16:00 | 2732.779
31 | 2022-05-01 16:00 | 1.610524
32 | 2022-05-01 16:00 | 0
33 | 2022-05-01 16:00 | 0
34 | 2022-05-01 16:00 | 31.92634
35 | 2022-05-01 16:00 | 420.3516
36 | 2022-05-01 16:00 | 1.005025
37 | 2022-05-01 16:00 | 1.014388
38 | 2022-05-01 16:00 | 7.48155
39 | 2022-05-01 16:00 | 40.3125
40 | 2022-05-01 16:00 | 1.085845
41 | 2022-05-01 16:00 | 1.338871
42 | 2022-05-01 16:00 | 1.140125
43 | 2022-05-01 16:00 | 11.4
44 | 2022-05-01 16:00 | 0.45
45 | 2022-05-01 16:00 | 0.3
46 | 2022-05-01 16:00 | 0.7
47 | 2022-05-01 16:00 | 89.6
48 | 2022-05-01 16:00 | 7.3
49 | 2022-05-01 16:00 | 28.10771
50 | 2022-05-01 16:00 | 56.40054
51 | 2022-05-01 16:00 | 2019.526
52 | 2022-05-01 16:00 | 4.074077
53 | 2022-05-01 16:00 | 1334.059
54 | 2022-05-01 16:00 | 2263.514
55 | 2022-05-01 16:00 | 416.4655
1 | 2022-05-02 | 1.283011
2 | 2022-05-02 | 0.8981075
3 | 2022-05-02 | 0.3849032
4 | 2022-05-02 | 1250.396
5 | 2022-05-02 | 197.5217
6 | 2022-05-02 | 0.538
7 | 2022-05-02 | 17
8 | 2022-05-02 | 39.53489
9 | 2022-05-02 | 1.269576
10 | 2022-05-02 | 1.097895
11 | 2022-05-02 | 0.9995949
12 | 2022-05-02 | 0.5057099
13 | 2022-05-02 | 0.3256068
14 | 2022-05-02 | 0.66284
15 | 2022-05-02 | 2.352323
20 | 2022-05-02 | 0.298542
21 | 2022-05-02 | 4.826058
22 | 2022-05-02 | 5.307798
23 | 2022-05-02 | 2.909414
24 | 2022-05-02 | 285.519
25 | 2022-05-02 | 0.1552233
26 | 2022-05-02 | 451.5388
28 | 2022-05-02 | 88.02514
29 | 2022-05-02 | 68
30 | 2022-05-02 | 2872.219
31 | 2022-05-02 | 1.445507
32 | 2022-05-02 | 0
33 | 2022-05-02 | 0
34 | 2022-05-02 | 32.05273
35 | 2022-05-02 | 422.3956
36 | 2022-05-02 | 1.019255
37 | 2022-05-02 | 1.031283
38 | 2022-05-02 | 7.178381
39 | 2022-05-02 | 38.95349
40 | 2022-05-02 | 1.011099
41 | 2022-05-02 | 1.25584
42 | 2022-05-02 | 1.067726
43 | 2022-05-02 | 11.4
44 | 2022-05-02 | 0.45
45 | 2022-05-02 | 0.3
46 | 2022-05-02 | 0.7
47 | 2022-05-02 | 89.8
48 | 2022-05-02 | 7.4
49 | 2022-05-02 | 27.7434
50 | 2022-05-02 | 56.48614
51 | 2022-05-02 | 2033.928
52 | 2022-05-02 | 4.012639
53 | 2022-05-02 | 1379.918
54 | 2022-05-02 | 2342.99
55 | 2022-05-02 | 423.143
1 | 2022-05-02 08:00 | 1.279123
2 | 2022-05-02 08:00 | 0.8953864
3 | 2022-05-02 08:00 | 0.383737
4 | 2022-05-02 08:00 | 1250.625
5 | 2022-05-02 08:00 | 180.2378
6 | 2022-05-02 08:00 | 0.39
7 | 2022-05-02 08:00 | 20.3
8 | 2022-05-02 08:00 | 44.42013
9 | 2022-05-02 08:00 | 1.257732
10 | 2022-05-02 08:00 | 1.110785
11 | 2022-05-02 08:00 | 0.9995199
12 | 2022-05-02 08:00 | 0.5053977
13 | 2022-05-02 08:00 | 0.3254058
14 | 2022-05-02 08:00 | 0.6624308
15 | 2022-05-02 08:00 | 2.475212
20 | 2022-05-02 08:00 | 0.2845336
21 | 2022-05-02 08:00 | 4.974628
22 | 2022-05-02 08:00 | 5.557507
23 | 2022-05-02 08:00 | 2.911073
24 | 2022-05-02 08:00 | 267.4923
25 | 2022-05-02 08:00 | 0.1625259
26 | 2022-05-02 08:00 | 446.2085
28 | 2022-05-02 08:00 | 84.69037
29 | 2022-05-02 08:00 | 70.5
30 | 2022-05-02 08:00 | 2991.312
31 | 2022-05-02 08:00 | 1.484108
32 | 2022-05-02 08:00 | 0
33 | 2022-05-02 08:00 | 0
34 | 2022-05-02 08:00 | 32.08659
35 | 2022-05-02 08:00 | 424.8212
36 | 2022-05-02 08:00 | 1.006443
37 | 2022-05-02 08:00 | 1.018789
38 | 2022-05-02 08:00 | 7.449841
39 | 2022-05-02 08:00 | 37.91045
40 | 2022-05-02 08:00 | 1.001692
41 | 2022-05-02 08:00 | 1.244155
42 | 2022-05-02 08:00 | 1.058965
43 | 2022-05-02 08:00 | 11.4
44 | 2022-05-02 08:00 | 0.45
45 | 2022-05-02 08:00 | 0.3
46 | 2022-05-02 08:00 | 0.6
47 | 2022-05-02 08:00 | 89.5
48 | 2022-05-02 08:00 | 7.6
49 | 2022-05-02 08:00 | 28.00015
50 | 2022-05-02 08:00 | 56.46245
51 | 2022-05-02 08:00 | 2045.976
52 | 2022-05-02 08:00 | 3.97554
53 | 2022-05-02 08:00 | 1434.398
54 | 2022-05-02 08:00 | 2442.748
55 | 2022-05-02 08:00 | 428.364
1 | 2022-05-02 16:00 | 1.28301
2 | 2022-05-02 16:00 | 0.8981072
3 | 2022-05-02 16:00 | 0.3849031
4 | 2022-05-02 16:00 | 1250.907
5 | 2022-05-02 16:00 | 185.86
6 | 2022-05-02 16:00 | 0.5025
7 | 2022-05-02 16:00 | 19.7
8 | 2022-05-02 16:00 | 43.10722
9 | 2022-05-02 16:00 | 1.140221
10 | 2022-05-02 16:00 | 1.130911
11 | 2022-05-02 16:00 | 0.9995527
12 | 2022-05-02 16:00 | 0.5095992
13 | 2022-05-02 16:00 | 0.328111
14 | 2022-05-02 16:00 | 0.6679378
15 | 2022-05-02 16:00 | 3.139112
20 | 2022-05-02 16:00 | 0.2409484
21 | 2022-05-02 16:00 | 6.290599
22 | 2022-05-02 16:00 | 5.387042
23 | 2022-05-02 16:00 | 2.913216
24 | 2022-05-02 16:00 | 293.0381
25 | 2022-05-02 16:00 | 0.1575407
26 | 2022-05-02 16:00 | 456.0195
28 | 2022-05-02 16:00 | 91.40938
29 | 2022-05-02 16:00 | 68.5
30 | 2022-05-02 16:00 | 3002.565
31 | 2022-05-02 16:00 | 1.576661
32 | 2022-05-02 16:00 | 0
33 | 2022-05-02 16:00 | 0
34 | 2022-05-02 16:00 | 31.58917
35 | 2022-05-02 16:00 | 423.8948
36 | 2022-05-02 16:00 | 0.9065191
37 | 2022-05-02 16:00 | 0.9325956
38 | 2022-05-02 16:00 | 9.42971
39 | 2022-05-02 16:00 | 26
40 | 2022-05-02 16:00 | 1.00405
41 | 2022-05-02 16:00 | 1.247266
42 | 2022-05-02 16:00 | 1.061402
43 | 2022-05-02 16:00 | 11.5
44 | 2022-05-02 16:00 | 0.45
45 | 2022-05-02 16:00 | 0.3
46 | 2022-05-02 16:00 | 0.6
47 | 2022-05-02 16:00 | 89.5
48 | 2022-05-02 16:00 | 7.5
49 | 2022-05-02 16:00 | 28.02875
50 | 2022-05-02 16:00 | 56.4976
51 | 2022-05-02 16:00 | 2031.558
52 | 2022-05-02 16:00 | 3.903869
53 | 2022-05-02 16:00 | 1382.409
54 | 2022-05-02 16:00 | 2346.776
55 | 2022-05-02 16:00 | 434.8504
1 | 2022-05-03 | 1.30675
2 | 2022-05-03 | 0.9147251
3 | 2022-05-03 | 0.3920251
4 | 2022-05-03 | 1249.536
5 | 2022-05-03 | 181.2852
6 | 2022-05-03 | 0.642
7 | 2022-05-03 | 18
8 | 2022-05-03 | 40.72398
9 | 2022-05-03 | 1.221804
10 | 2022-05-03 | 1.034013
11 | 2022-05-03 | 0.9995204
12 | 2022-05-03 | 0.5166404
13 | 2022-05-03 | 0.3326446
14 | 2022-05-03 | 0.6771668
15 | 2022-05-03 | 2.728416
20 | 2022-05-03 | 0.2652295
21 | 2022-05-03 | 5.496222
22 | 2022-05-03 | 5.601078
23 | 2022-05-03 | 2.93943
24 | 2022-05-03 | 253.8143
25 | 2022-05-03 | 0.1638001
26 | 2022-05-03 | 385.8692
28 | 2022-05-03 | 72.12521
29 | 2022-05-03 | 71
30 | 2022-05-03 | 2888.885
31 | 2022-05-03 | 1.400083
32 | 2022-05-03 | 0
33 | 2022-05-03 | 0
34 | 2022-05-03 | 31.92861
35 | 2022-05-03 | 421.3466
36 | 2022-05-03 | 0.9711779
37 | 2022-05-03 | 0.9918616
38 | 2022-05-03 | 8.224639
39 | 2022-05-03 | 38.85542
40 | 2022-05-03 | 1.095781
41 | 2022-05-03 | 1.362916
42 | 2022-05-03 | 1.153592
43 | 2022-05-03 | 11.5
44 | 2022-05-03 | 0.45
45 | 2022-05-03 | 0.3
46 | 2022-05-03 | 0.6
47 | 2022-05-03 | 89.3
48 | 2022-05-03 | 7.7
49 | 2022-05-03 | 28.84266
50 | 2022-05-03 | 57.01321
51 | 2022-05-03 | 2042.707
52 | 2022-05-03 | 3.955038
53 | 2022-05-03 | 1463.466
54 | 2022-05-03 | 2457.78
55 | 2022-05-03 | 424.629
1 | 2022-05-03 08:00 | 1.293479
2 | 2022-05-03 08:00 | 0.9054354
3 | 2022-05-03 08:00 | 0.3880437
4 | 2022-05-03 08:00 | 1250.565
5 | 2022-05-03 08:00 | 174.4583
6 | 2022-05-03 08:00 | 0.642
7 | 2022-05-03 08:00 | 20.1
8 | 2022-05-03 08:00 | 43.31897
9 | 2022-05-03 08:00 | 1.325945
10 | 2022-05-03 08:00 | 1.138336
11 | 2022-05-03 08:00 | 0.9994945
12 | 2022-05-03 08:00 | 0.5184919
13 | 2022-05-03 08:00 | 0.3338366
14 | 2022-05-03 08:00 | 0.6795934
15 | 2022-05-03 08:00 | 2.063484
20 | 2022-05-03 08:00 | 0.3382269
21 | 2022-05-03 08:00 | 4.393005
22 | 2022-05-03 08:00 | 5.442232
23 | 2022-05-03 08:00 | 2.920926
24 | 2022-05-03 08:00 | 264.476
25 | 2022-05-03 08:00 | 0.1591547
26 | 2022-05-03 08:00 | 451.6866
28 | 2022-05-03 08:00 | 74.81742
29 | 2022-05-03 08:00 | 68.5
30 | 2022-05-03 08:00 | 3030.732
31 | 2022-05-03 08:00 | 1.515984
32 | 2022-05-03 08:00 | 0
33 | 2022-05-03 08:00 | 0
34 | 2022-05-03 08:00 | 31.85959
35 | 2022-05-03 08:00 | 427.0441
36 | 2022-05-03 08:00 | 1.052151
37 | 2022-05-03 08:00 | 1.06048
38 | 2022-05-03 08:00 | 6.456489
39 | 2022-05-03 08:00 | 63.63636
40 | 2022-05-03 08:00 | 1.099874
41 | 2022-05-03 08:00 | 1.36709
42 | 2022-05-03 08:00 | 1.158422
43 | 2022-05-03 08:00 | 11.8
44 | 2022-05-03 08:00 | 0.45
45 | 2022-05-03 08:00 | 0.3
46 | 2022-05-03 08:00 | 0.7
47 | 2022-05-03 08:00 | 89.5
48 | 2022-05-03 08:00 | 7.6
49 | 2022-05-03 08:00 | 26.74119
50 | 2022-05-03 08:00 | 56.69187
51 | 2022-05-03 08:00 | 2029.952
52 | 2022-05-03 08:00 | 3.799858
53 | 2022-05-03 08:00 | 1383.02
54 | 2022-05-03 08:00 | 2336.13
55 | 2022-05-03 08:00 | 444.5301
1 | 2022-05-03 16:00 | 1.241862
2 | 2022-05-03 16:00 | 0.8693033
3 | 2022-05-03 16:00 | 0.3725585
4 | 2022-05-03 16:00 | 1250.705
5 | 2022-05-03 16:00 | 192.8365
6 | 2022-05-03 16:00 | 0.525
7 | 2022-05-03 16:00 | 19
8 | 2022-05-03 16:00 | 41.9426
9 | 2022-05-03 16:00 | 1.237797
10 | 2022-05-03 16:00 | 1.224774
11 | 2022-05-03 16:00 | 0.9996116
12 | 2022-05-03 16:00 | 0.4991436
13 | 2022-05-03 16:00 | 0.3213791
14 | 2022-05-03 16:00 | 0.6542335
15 | 2022-05-03 16:00 | 2.557111
20 | 2022-05-03 16:00 | 0.2756616
21 | 2022-05-03 16:00 | 5.052015
22 | 2022-05-03 16:00 | 5.19171
23 | 2022-05-03 16:00 | 2.871299
24 | 2022-05-03 16:00 | 267.1441
25 | 2022-05-03 16:00 | 0.1518284
26 | 2022-05-03 16:00 | 439.374
28 | 2022-05-03 16:00 | 81.74288
29 | 2022-05-03 16:00 | 66
30 | 2022-05-03 16:00 | 3071.18
31 | 2022-05-03 16:00 | 1.38534
32 | 2022-05-03 16:00 | 0
33 | 2022-05-03 16:00 | 0
34 | 2022-05-03 16:00 | 31.14184
35 | 2022-05-03 16:00 | 430.7921
36 | 2022-05-03 16:00 | 1.007509
37 | 2022-05-03 16:00 | 1.029136
38 | 2022-05-03 16:00 | 7.609126
39 | 2022-05-03 16:00 | 49.23077
40 | 2022-05-03 16:00 | 1.072031
41 | 2022-05-03 16:00 | 1.332224
42 | 2022-05-03 16:00 | 1.131987
43 | 2022-05-03 16:00 | 11.6
44 | 2022-05-03 16:00 | 0.45
45 | 2022-05-03 16:00 | 0.3
46 | 2022-05-03 16:00 | 0.7
47 | 2022-05-03 16:00 | 90
48 | 2022-05-03 16:00 | 7.2
49 | 2022-05-03 16:00 | 26.93742
50 | 2022-05-03 16:00 | 56.52187
51 | 2022-05-03 16:00 | 2009.524
52 | 2022-05-03 16:00 | 3.762551
53 | 2022-05-03 16:00 | 1306.082
54 | 2022-05-03 16:00 | 2218.015
55 | 2022-05-03 16:00 | 451.3481
1 | 2022-05-04 | 1.275135
2 | 2022-05-04 | 0.8925943
3 | 2022-05-04 | 0.3825404
4 | 2022-05-04 | 1251.148
5 | 2022-05-04 | 205.9666
6 | 2022-05-04 | 0.648
7 | 2022-05-04 | 18.2
8 | 2022-05-04 | 38.97216
9 | 2022-05-04 | 1.190123
10 | 2022-05-04 | 1.152034
11 | 2022-05-04 | 0.999651
12 | 2022-05-04 | 0.5059159
13 | 2022-05-04 | 0.3257395
14 | 2022-05-04 | 0.66311
15 | 2022-05-04 | 3.030456
20 | 2022-05-04 | 0.2309894
21 | 2022-05-04 | 5.259484
22 | 2022-05-04 | 5.163687
23 | 2022-05-04 | 2.902916
24 | 2022-05-04 | 283.0208
25 | 2022-05-04 | 0.1510088
26 | 2022-05-04 | 429.5886
28 | 2022-05-04 | 97.93768
29 | 2022-05-04 | 64.5
30 | 2022-05-04 | 3025.058
31 | 2022-05-04 | 1.37411
32 | 2022-05-04 | 0
33 | 2022-05-04 | 0
34 | 2022-05-04 | 30.57568
35 | 2022-05-04 | 430.5689
36 | 2022-05-04 | 0.9720165
37 | 2022-05-04 | 0.9877049
38 | 2022-05-04 | 8.28994
39 | 2022-05-04 | 33.33333
40 | 2022-05-04 | 1.079369
41 | 2022-05-04 | 1.344611
42 | 2022-05-04 | 1.143742
43 | 2022-05-04 | 11.6
44 | 2022-05-04 | 0.45
45 | 2022-05-04 | 0.3
46 | 2022-05-04 | 0.7
47 | 2022-05-04 | 89.8
48 | 2022-05-04 | 7.2
49 | 2022-05-04 | 26.87093
50 | 2022-05-04 | 56.21367
51 | 2022-05-04 | 1974.666
52 | 2022-05-04 | 3.934616
53 | 2022-05-04 | 1320.488
54 | 2022-05-04 | 2255.538
55 | 2022-05-04 | 434.1234
1 | 2022-05-04 08:00 | 0.8429613
2 | 2022-05-04 08:00 | 0.5900729
3 | 2022-05-04 08:00 | 0.2528884
4 | 2022-05-04 08:00 | 1231.215
5 | 2022-05-04 08:00 | 197.1282
6 | 2022-05-04 08:00 | 0.4866667
7 | 2022-05-04 08:00 | 19
8 | 2022-05-04 08:00 | 42.22222
10 | 2022-05-04 08:00 | 1.310662
11 | 2022-05-04 08:00 | 0.9997132
12 | 2022-05-04 08:00 | 0.3358782
13 | 2022-05-04 08:00 | 0.2162589
14 | 2022-05-04 08:00 | 0.4402396
22 | 2022-05-04 08:00 | 3.958092
23 | 2022-05-04 08:00 | 2.096608
24 | 2022-05-04 08:00 | 335.401
25 | 2022-05-04 08:00 | 0.115752
26 | 2022-05-04 08:00 | 572.6327
28 | 2022-05-04 08:00 | 82.3731
29 | 2022-05-04 08:00 | 50
30 | 2022-05-04 08:00 | 2676.999
31 | 2022-05-04 08:00 | 1.701435
32 | 2022-05-04 08:00 | 0
33 | 2022-05-04 08:00 | 0
34 | 2022-05-04 08:00 | 28.91921
35 | 2022-05-04 08:00 | 300.7232
36 | 2022-05-04 08:00 | 0.9928401
37 | 2022-05-04 08:00 | 1.012195
38 | 2022-05-04 08:00 | 8.120697
39 | 2022-05-04 08:00 | 0
40 | 2022-05-04 08:00 | 1.08366
41 | 2022-05-04 08:00 | 1.350082
42 | 2022-05-04 08:00 | 1.147908
43 | 2022-05-04 08:00 | 11.7
44 | 2022-05-04 08:00 | 0.44
45 | 2022-05-04 08:00 | 0.3
46 | 2022-05-04 08:00 | 0.7
47 | 2022-05-04 08:00 | 89.7
48 | 2022-05-04 08:00 | 7.4
49 | 2022-05-04 08:00 | 26.90228
50 | 2022-05-04 08:00 | 56.25547
51 | 2022-05-04 08:00 | 1947.744
52 | 2022-05-04 08:00 | 3.87678
53 | 2022-05-04 08:00 | 1005.535
54 | 2022-05-04 08:00 | 1716.379
55 | 2022-05-04 08:00 | 440.2963
1 | 2022-05-04 16:00 | 1.121598
2 | 2022-05-04 16:00 | 0.7851183
3 | 2022-05-04 16:00 | 0.3364793
4 | 2022-05-04 16:00 | 1240.03
5 | 2022-05-04 16:00 | 220.2814
6 | 2022-05-04 16:00 | 0.6275
7 | 2022-05-04 16:00 | 0
8 | 2022-05-04 16:00 | 0
9 | 2022-05-04 16:00 | 1.21125
10 | 2022-05-04 16:00 | 1.154591
11 | 2022-05-04 16:00 | 0.9995814
12 | 2022-05-04 16:00 | 0.4415194
13 | 2022-05-04 16:00 | 0.2842771
14 | 2022-05-04 16:00 | 0.5787048
15 | 2022-05-04 16:00 | 2.856863
20 | 2022-05-04 16:00 | 0.24681
21 | 2022-05-04 16:00 | 5.25303
22 | 2022-05-04 16:00 | 4.242642
23 | 2022-05-04 16:00 | 2.663017
24 | 2022-05-04 16:00 | 327.3594
25 | 2022-05-04 16:00 | 0.1240735
26 | 2022-05-04 16:00 | 499.2424
28 | 2022-05-04 16:00 | 89.6216
29 | 2022-05-04 16:00 | 54
30 | 2022-05-04 16:00 | 2702.362
31 | 2022-05-04 16:00 | 1.486097
32 | 2022-05-04 16:00 | 0
33 | 2022-05-04 16:00 | 0
34 | 2022-05-04 16:00 | 28.3548
35 | 2022-05-04 16:00 | 356.0881
36 | 2022-05-04 16:00 | 0.97625
37 | 2022-05-04 16:00 | 0.9877676
38 | 2022-05-04 16:00 | 8.109892
39 | 2022-05-04 16:00 | 39.35484
40 | 2022-05-04 16:00 | 1.078941
41 | 2022-05-04 16:00 | 1.34438
42 | 2022-05-04 16:00 | 1.143814
43 | 2022-05-04 16:00 | 11.6
44 | 2022-05-04 16:00 | 0.44
45 | 2022-05-04 16:00 | 0.3
46 | 2022-05-04 16:00 | 0.7
47 | 2022-05-04 16:00 | 90.2
48 | 2022-05-04 16:00 | 7.1
49 | 2022-05-04 16:00 | 27.16519
50 | 2022-05-04 16:00 | 56.28545
51 | 2022-05-04 16:00 | 1964.327
52 | 2022-05-04 16:00 | 4.03898
53 | 2022-05-04 16:00 | 1101.335
54 | 2022-05-04 16:00 | 1877.657
55 | 2022-05-04 16:00 | 422.1096
1 | 2022-05-05 | 1.264118
2 | 2022-05-05 | 0.8848825
3 | 2022-05-05 | 0.3792354
4 | 2022-05-05 | 1249.979
5 | 2022-05-05 | 233.783
6 | 2022-05-05 | 0.602
7 | 2022-05-05 | 19
8 | 2022-05-05 | 41.75824
9 | 2022-05-05 | 1.150852
10 | 2022-05-05 | 1.111502
11 | 2022-05-05 | 0.9997162
12 | 2022-05-05 | 0.5003616
13 | 2022-05-05 | 0.3221633
14 | 2022-05-05 | 0.6558299
15 | 2022-05-05 | 3.240197
20 | 2022-05-05 | 0.2258528
21 | 2022-05-05 | 5.882126
22 | 2022-05-05 | 5.146408
23 | 2022-05-05 | 2.895202
24 | 2022-05-05 | 407.1543
25 | 2022-05-05 | 0.1505035
26 | 2022-05-05 | 581.8325
28 | 2022-05-05 | 103.5197
29 | 2022-05-05 | 66.5
30 | 2022-05-05 | 2937.947
31 | 2022-05-05 | 1.741591
32 | 2022-05-05 | 0
33 | 2022-05-05 | 0
34 | 2022-05-05 | 30.80438
35 | 2022-05-05 | 422.8971
36 | 2022-05-05 | 0.9282238
37 | 2022-05-05 | 0.9450549
38 | 2022-05-05 | 9.122324
39 | 2022-05-05 | 32.44681
40 | 2022-05-05 | 1.134718
41 | 2022-05-05 | 1.388575
42 | 2022-05-05 | 1.177624
43 | 2022-05-05 | 11.6
44 | 2022-05-05 | 0.44
45 | 2022-05-05 | 0.3
46 | 2022-05-05 | 0.7
47 | 2022-05-05 | 90
48 | 2022-05-05 | 7.3
49 | 2022-05-05 | 26.93785
50 | 2022-05-05 | 56.45786
51 | 2022-05-05 | 2007.086
52 | 2022-05-05 | 3.965958
53 | 2022-05-05 | 1331.69
54 | 2022-05-05 | 2256.921
55 | 2022-05-05 | 427.3317
1 | 2022-05-05 08:00 | 1.275033
2 | 2022-05-05 08:00 | 0.8925231
3 | 2022-05-05 08:00 | 0.3825099
4 | 2022-05-05 08:00 | 1249.476
5 | 2022-05-05 08:00 | 227.9351
6 | 2022-05-05 08:00 | 0.65
7 | 2022-05-05 08:00 | 19.2
8 | 2022-05-05 08:00 | 42.1978
9 | 2022-05-05 08:00 | 1.235589
10 | 2022-05-05 08:00 | 1.054868
11 | 2022-05-05 08:00 | 0.9997011
12 | 2022-05-05 08:00 | 0.4994411
13 | 2022-05-05 08:00 | 0.3215706
14 | 2022-05-05 08:00 | 0.6546234
15 | 2022-05-05 08:00 | 2.584235
20 | 2022-05-05 08:00 | 0.2733751
21 | 2022-05-05 08:00 | 5.099272
22 | 2022-05-05 08:00 | 5.160749
23 | 2022-05-05 08:00 | 2.911223
24 | 2022-05-05 08:00 | 375.0719
25 | 2022-05-05 08:00 | 0.1509229
26 | 2022-05-05 08:00 | 603.0757
28 | 2022-05-05 08:00 | 96.75124
29 | 2022-05-05 08:00 | 67
30 | 2022-05-05 08:00 | 2789.666
31 | 2022-05-05 08:00 | 1.64552
32 | 2022-05-05 08:00 | 0
33 | 2022-05-05 08:00 | 0
34 | 2022-05-05 08:00 | 31.85947
35 | 2022-05-05 08:00 | 435.0349
36 | 2022-05-05 08:00 | 1.001253
37 | 2022-05-05 08:00 | 1.021762
38 | 2022-05-05 08:00 | 7.683507
39 | 2022-05-05 08:00 | 40.3125
40 | 2022-05-05 08:00 | 1.162921
41 | 2022-05-05 08:00 | 1.421936
42 | 2022-05-05 08:00 | 1.202468
43 | 2022-05-05 08:00 | 11.9
44 | 2022-05-05 08:00 | 0.43
45 | 2022-05-05 08:00 | 0.3
46 | 2022-05-05 08:00 | 0.6
47 | 2022-05-05 08:00 | 90.1
48 | 2022-05-05 08:00 | 7.2
49 | 2022-05-05 08:00 | 26.61654
50 | 2022-05-05 08:00 | 56.50604
51 | 2022-05-05 08:00 | 2019.807
52 | 2022-05-05 08:00 | 4.117622
53 | 2022-05-05 08:00 | 1359.142
54 | 2022-05-05 08:00 | 2304.049
55 | 2022-05-05 08:00 | 411.6996
1 | 2022-05-05 16:00 | 1.278087
2 | 2022-05-05 16:00 | 0.8946607
3 | 2022-05-05 16:00 | 0.383426
4 | 2022-05-05 16:00 | 1250.795
5 | 2022-05-05 16:00 | 185.9751
6 | 2022-05-05 16:00 | 0.628
7 | 2022-05-05 16:00 | 18.7
8 | 2022-05-05 16:00 | 41.55556
9 | 2022-05-05 16:00 | 1.210461
10 | 2022-05-05 16:00 | 1.030685
11 | 2022-05-05 16:00 | 0.9995415
12 | 2022-05-05 16:00 | 0.5011905
13 | 2022-05-05 16:00 | 0.322697
14 | 2022-05-05 16:00 | 0.6569164
15 | 2022-05-05 16:00 | 2.82571
20 | 2022-05-05 16:00 | 0.2495079
21 | 2022-05-05 16:00 | 5.234229
22 | 2022-05-05 16:00 | 5.53725
23 | 2022-05-05 16:00 | 2.895094
24 | 2022-05-05 16:00 | 299.3703
25 | 2022-05-05 16:00 | 0.1619335
26 | 2022-05-05 16:00 | 575.2314
28 | 2022-05-05 16:00 | 84.95431
29 | 2022-05-05 16:00 | 71.5
30 | 2022-05-05 16:00 | 2903.188
31 | 2022-05-05 16:00 | 1.609734
32 | 2022-05-05 16:00 | 0
33 | 2022-05-05 16:00 | 0
34 | 2022-05-05 16:00 | 31.96246
35 | 2022-05-05 16:00 | 433.3917
36 | 2022-05-05 16:00 | 0.9825654
37 | 2022-05-05 16:00 | 1.00103
38 | 2022-05-05 16:00 | 8.059939
39 | 2022-05-05 16:00 | 37.96296
40 | 2022-05-05 16:00 | 1.131861
41 | 2022-05-05 16:00 | 1.384944
42 | 2022-05-05 16:00 | 1.174578
43 | 2022-05-05 16:00 | 11.7
44 | 2022-05-05 16:00 | 0.43
45 | 2022-05-05 16:00 | 0.3
46 | 2022-05-05 16:00 | 0.7
47 | 2022-05-05 16:00 | 89.6
48 | 2022-05-05 16:00 | 7.6
49 | 2022-05-05 16:00 | 26.37297
50 | 2022-05-05 16:00 | 56.33392
51 | 2022-05-05 16:00 | 2029.586
52 | 2022-05-05 16:00 | 4.105358
53 | 2022-05-05 16:00 | 1450.677
54 | 2022-05-05 16:00 | 2467.97
55 | 2022-05-05 16:00 | 414.3983
1 | 2022-05-06 | 1.30161
2 | 2022-05-06 | 0.9111269
3 | 2022-05-06 | 0.390483
4 | 2022-05-06 | 1251.298
5 | 2022-05-06 | 189.9607
6 | 2022-05-06 | 0.5
7 | 2022-05-06 | 19
8 | 2022-05-06 | 41.12554
9 | 2022-05-06 | 1.134969
10 | 2022-05-06 | 1.085856
11 | 2022-05-06 | 0.9995793
12 | 2022-05-06 | 0.514262
13 | 2022-05-06 | 0.3311132
14 | 2022-05-06 | 0.6740493
15 | 2022-05-06 | 3.282679
20 | 2022-05-06 | 0.2270118
21 | 2022-05-06 | 6.13392
22 | 2022-05-06 | 5.498888
23 | 2022-05-06 | 2.918259
24 | 2022-05-06 | 308.64
25 | 2022-05-06 | 0.1608116
26 | 2022-05-06 | 508.606
28 | 2022-05-06 | 64.22916
29 | 2022-05-06 | 69.5
30 | 2022-05-06 | 2946.567
31 | 2022-05-06 | 1.624757
32 | 2022-05-06 | 0
33 | 2022-05-06 | 0
34 | 2022-05-06 | 32.03886
35 | 2022-05-06 | 430.7367
36 | 2022-05-06 | 0.9128835
37 | 2022-05-06 | 0.9324597
38 | 2022-05-06 | 9.416599
39 | 2022-05-06 | 22.94737
40 | 2022-05-06 | 1.084155
41 | 2022-05-06 | 1.349699
42 | 2022-05-06 | 1.138407
43 | 2022-05-06 | 11.7
44 | 2022-05-06 | 0.43
45 | 2022-05-06 | 0.3
46 | 2022-05-06 | 0.7
47 | 2022-05-06 | 89.9
48 | 2022-05-06 | 7.4
49 | 2022-05-06 | 26.65636
50 | 2022-05-06 | 56.2553
51 | 2022-05-06 | 2028.044
52 | 2022-05-06 | 3.99514
53 | 2022-05-06 | 1421.763
54 | 2022-05-06 | 2419.464
55 | 2022-05-06 | 425.9514
1 | 2022-05-06 08:00 | 1.268936
2 | 2022-05-06 08:00 | 0.888255
3 | 2022-05-06 08:00 | 0.3806807
4 | 2022-05-06 08:00 | 1250.946
5 | 2022-05-06 08:00 | 173.8694
6 | 2022-05-06 08:00 | 0.36
7 | 2022-05-06 08:00 | 18.7
8 | 2022-05-06 08:00 | 41.64811
9 | 2022-05-06 08:00 | 1.260591
10 | 2022-05-06 08:00 | 1.170544
11 | 2022-05-06 08:00 | 0.9995081
12 | 2022-05-06 08:00 | 0.5040032
13 | 2022-05-06 08:00 | 0.324508
14 | 2022-05-06 08:00 | 0.660603
15 | 2022-05-06 08:00 | 2.435796
20 | 2022-05-06 08:00 | 0.2881842
21 | 2022-05-06 08:00 | 4.900714
22 | 2022-05-06 08:00 | 5.414386
23 | 2022-05-06 08:00 | 2.890625
24 | 2022-05-06 08:00 | 341.6348
25 | 2022-05-06 08:00 | 0.1583404
26 | 2022-05-06 08:00 | 587.6822
28 | 2022-05-06 08:00 | 58.23838
29 | 2022-05-06 08:00 | 68.5
30 | 2022-05-06 08:00 | 3053.732
31 | 2022-05-06 08:00 | 1.964893
32 | 2022-05-06 08:00 | 0
33 | 2022-05-06 08:00 | 0
34 | 2022-05-06 08:00 | 31.38261
35 | 2022-05-06 08:00 | 431.3932
36 | 2022-05-06 08:00 | 1.011553
37 | 2022-05-06 08:00 | 1.022917
38 | 2022-05-06 08:00 | 7.336511
39 | 2022-05-06 08:00 | 31.31579
40 | 2022-05-06 08:00 | 1.078467
41 | 2022-05-06 08:00 | 1.342798
42 | 2022-05-06 08:00 | 1.13262
43 | 2022-05-06 08:00 | 11.8
44 | 2022-05-06 08:00 | 0.43
45 | 2022-05-06 08:00 | 0.3
46 | 2022-05-06 08:00 | 0.7
47 | 2022-05-06 08:00 | 89.7
48 | 2022-05-06 08:00 | 7.5
49 | 2022-05-06 08:00 | 26.71143
50 | 2022-05-06 08:00 | 56.23363
51 | 2022-05-06 08:00 | 2006.176
52 | 2022-05-06 08:00 | 3.922094
53 | 2022-05-06 08:00 | 1379.801
54 | 2022-05-06 08:00 | 2360.952
55 | 2022-05-06 08:00 | 436.2675
1 | 2022-05-06 16:00 | 1.250882
2 | 2022-05-06 16:00 | 0.8756174
3 | 2022-05-06 16:00 | 0.3752646
4 | 2022-05-06 16:00 | 1250.598
5 | 2022-05-06 16:00 | 184.3187
6 | 2022-05-06 16:00 | 0.6025
7 | 2022-05-06 16:00 | 19.2
8 | 2022-05-06 16:00 | 42.47788
9 | 2022-05-06 16:00 | 1.140073
10 | 2022-05-06 16:00 | 1.097215
11 | 2022-05-06 16:00 | 0.9995504
12 | 2022-05-06 16:00 | 0.4960753
13 | 2022-05-06 16:00 | 0.3194035
14 | 2022-05-06 16:00 | 0.6502119
15 | 2022-05-06 16:00 | 3.262458
20 | 2022-05-06 16:00 | 0.2271341
21 | 2022-05-06 16:00 | 6.052113
22 | 2022-05-06 16:00 | 5.492253
23 | 2022-05-06 16:00 | 2.876037
24 | 2022-05-06 16:00 | 353.7661
25 | 2022-05-06 16:00 | 0.1606176
26 | 2022-05-06 16:00 | 600.9261
28 | 2022-05-06 16:00 | 71.62238
29 | 2022-05-06 16:00 | 70
30 | 2022-05-06 16:00 | 2990.609
31 | 2022-05-06 16:00 | 1.919317
32 | 2022-05-06 16:00 | 0
33 | 2022-05-06 16:00 | 0
34 | 2022-05-06 16:00 | 31.89005
35 | 2022-05-06 16:00 | 430.5228
36 | 2022-05-06 16:00 | 0.9183922
37 | 2022-05-06 16:00 | 0.9378757
38 | 2022-05-06 16:00 | 9.31457
39 | 2022-05-06 16:00 | 22
40 | 2022-05-06 16:00 | 1.077049
41 | 2022-05-06 16:00 | 1.34074
42 | 2022-05-06 16:00 | 1.130911
43 | 2022-05-06 16:00 | 11.8
44 | 2022-05-06 16:00 | 0.43
45 | 2022-05-06 16:00 | 0.3
46 | 2022-05-06 16:00 | 0.6
47 | 2022-05-06 16:00 | 89.6
48 | 2022-05-06 16:00 | 7.6
49 | 2022-05-06 16:00 | 26.71364
50 | 2022-05-06 16:00 | 56.20283
51 | 2022-05-06 16:00 | 2030.162
52 | 2022-05-06 16:00 | 3.942788
53 | 2022-05-06 16:00 | 1409.691
54 | 2022-05-06 16:00 | 2401.122
55 | 2022-05-06 16:00 | 432.0031
1 | 2022-05-07 | 1.274246
2 | 2022-05-07 | 0.8919723
3 | 2022-05-07 | 0.3822739
4 | 2022-05-07 | 1249.77
5 | 2022-05-07 | 206.8243
6 | 2022-05-07 | 0.742
7 | 2022-05-07 | 18.5
8 | 2022-05-07 | 40.21739
9 | 2022-05-07 | 1.143032
10 | 2022-05-07 | 1.053076
11 | 2022-05-07 | 0.9996415
12 | 2022-05-07 | 0.5033682
13 | 2022-05-07 | 0.3240991
14 | 2022-05-07 | 0.6597707
15 | 2022-05-07 | 3.206758
20 | 2022-05-07 | 0.2329311
21 | 2022-05-07 | 6.139884
22 | 2022-05-07 | 5.355841
23 | 2022-05-07 | 2.896771
24 | 2022-05-07 | 388.014
25 | 2022-05-07 | 0.1566283
26 | 2022-05-07 | 612.7008
28 | 2022-05-07 | 74.81332
29 | 2022-05-07 | 68
30 | 2022-05-07 | 2911.656
31 | 2022-05-07 | 1.876056
32 | 2022-05-07 | 0
33 | 2022-05-07 | 0
34 | 2022-05-07 | 31.66976
35 | 2022-05-07 | 431.5114
36 | 2022-05-07 | 0.910758
37 | 2022-05-07 | 0.9266601
38 | 2022-05-07 | 9.346642
39 | 2022-05-07 | 22.76423
40 | 2022-05-07 | 1.065976
41 | 2022-05-07 | 1.328105
42 | 2022-05-07 | 1.121462
43 | 2022-05-07 | 11.8
44 | 2022-05-07 | 0.43
45 | 2022-05-07 | 0.3
46 | 2022-05-07 | 0.6
47 | 2022-05-07 | 89.7
48 | 2022-05-07 | 7.5
49 | 2022-05-07 | 26.62548
50 | 2022-05-07 | 56.65901
51 | 2022-05-07 | 2011.488
52 | 2022-05-07 | 3.997854
53 | 2022-05-07 | 1399.716
54 | 2022-05-07 | 2357.231
55 | 2022-05-07 | 421.2455
1 | 2022-05-07 08:00 | 1.299401
2 | 2022-05-07 08:00 | 0.9095809
3 | 2022-05-07 08:00 | 0.3898204
4 | 2022-05-07 08:00 | 1250.872
5 | 2022-05-07 08:00 | 222.0812
6 | 2022-05-07 08:00 | 0.518
7 | 2022-05-07 08:00 | 19
8 | 2022-05-07 08:00 | 41.85022
9 | 2022-05-07 08:00 | 1.212579
10 | 2022-05-07 08:00 | 1.171606
11 | 2022-05-07 08:00 | 0.9996862
12 | 2022-05-07 08:00 | 0.5177304
13 | 2022-05-07 08:00 | 0.3333464
14 | 2022-05-07 08:00 | 0.6785954
15 | 2022-05-07 08:00 | 2.859483
20 | 2022-05-07 08:00 | 0.2521109
21 | 2022-05-07 08:00 | 5.523421
22 | 2022-05-07 08:00 | 5.096025
23 | 2022-05-07 08:00 | 2.916545
24 | 2022-05-07 08:00 | 390.3225
25 | 2022-05-07 08:00 | 0.1490301
26 | 2022-05-07 08:00 | 602.4289
28 | 2022-05-07 08:00 | 85.32562
29 | 2022-05-07 08:00 | 65.5
30 | 2022-05-07 08:00 | 2970.678
31 | 2022-05-07 08:00 | 1.757566
32 | 2022-05-07 08:00 | 0
33 | 2022-05-07 08:00 | 0
34 | 2022-05-07 08:00 | 31.16269
35 | 2022-05-07 08:00 | 430.3419
36 | 2022-05-07 08:00 | 0.9622642
37 | 2022-05-07 08:00 | 0.9757085
38 | 2022-05-07 08:00 | 8.382904
39 | 2022-05-07 08:00 | 30.30303
40 | 2022-05-07 08:00 | 1.065147
41 | 2022-05-07 08:00 | 1.327858
42 | 2022-05-07 08:00 | 1.121997
43 | 2022-05-07 08:00 | 11.5
44 | 2022-05-07 08:00 | 0.43
45 | 2022-05-07 08:00 | 0.3
46 | 2022-05-07 08:00 | 0.6
47 | 2022-05-07 08:00 | 89.8
48 | 2022-05-07 08:00 | 7.5
49 | 2022-05-07 08:00 | 27.24267
50 | 2022-05-07 08:00 | 56.80936
51 | 2022-05-07 08:00 | 1994.672
52 | 2022-05-07 08:00 | 3.872614
53 | 2022-05-07 08:00 | 1308.976
54 | 2022-05-07 08:00 | 2209.413
55 | 2022-05-07 08:00 | 435.8538
1 | 2022-05-07 16:00 | 1.317122
2 | 2022-05-07 16:00 | 0.9219857
3 | 2022-05-07 16:00 | 0.3951367
4 | 2022-05-07 16:00 | 1251.306
5 | 2022-05-07 16:00 | 202.7412
6 | 2022-05-07 16:00 | 0.5825
7 | 2022-05-07 16:00 | 17.4
8 | 2022-05-07 16:00 | 40.84507
9 | 2022-05-07 16:00 | 1.143921
10 | 2022-05-07 16:00 | 1.0993
11 | 2022-05-07 16:00 | 0.9996114
12 | 2022-05-07 16:00 | 0.5220052
13 | 2022-05-07 16:00 | 0.3360988
14 | 2022-05-07 16:00 | 0.6841985
15 | 2022-05-07 16:00 | 3.196471
20 | 2022-05-07 16:00 | 0.234831
21 | 2022-05-07 16:00 | 6.203688
22 | 2022-05-07 16:00 | 5.373027
23 | 2022-05-07 16:00 | 2.933989
24 | 2022-05-07 16:00 | 325.4643
25 | 2022-05-07 16:00 | 0.1571309
26 | 2022-05-07 16:00 | 601.5136
28 | 2022-05-07 16:00 | 84.78985
29 | 2022-05-07 16:00 | 68
30 | 2022-05-07 16:00 | 2967.42
31 | 2022-05-07 16:00 | 1.605319
32 | 2022-05-07 16:00 | 0
33 | 2022-05-07 16:00 | 0
34 | 2022-05-07 16:00 | 31.61757
35 | 2022-05-07 16:00 | 431.9309
36 | 2022-05-07 16:00 | 0.9057072
37 | 2022-05-07 16:00 | 0.9210789
38 | 2022-05-07 16:00 | 9.400159
39 | 2022-05-07 16:00 | 22.94118
40 | 2022-05-07 16:00 | 1.065744
41 | 2022-05-07 16:00 | 1.328028
42 | 2022-05-07 16:00 | 1.122275
43 | 2022-05-07 16:00 | 11.7
44 | 2022-05-07 16:00 | 0.43
45 | 2022-05-07 16:00 | 0.3
46 | 2022-05-07 16:00 | 0.7
47 | 2022-05-07 16:00 | 89.8
48 | 2022-05-07 16:00 | 7.4
49 | 2022-05-07 16:00 | 26.84917
50 | 2022-05-07 16:00 | 56.72087
51 | 2022-05-07 16:00 | 2015.027
52 | 2022-05-07 16:00 | 3.949779
53 | 2022-05-07 16:00 | 1391.032
54 | 2022-05-07 16:00 | 2351.369
55 | 2022-05-07 16:00 | 427.9674
1 | 2022-05-08 | 1.295478
2 | 2022-05-08 | 0.9068344
3 | 2022-05-08 | 0.3886433
4 | 2022-05-08 | 1251.245
5 | 2022-05-08 | 206.728
6 | 2022-05-08 | 0.5825
7 | 2022-05-08 | 18.2
8 | 2022-05-08 | 39.13979
9 | 2022-05-08 | 1.177722
10 | 2022-05-08 | 1.129393
11 | 2022-05-08 | 0.999643
12 | 2022-05-08 | 0.5130927
13 | 2022-05-08 | 0.3303604
14 | 2022-05-08 | 0.6725167
15 | 2022-05-08 | 3.191231
20 | 2022-05-08 | 0.2237894
21 | 2022-05-08 | 5.562995
22 | 2022-05-08 | 5.255677
23 | 2022-05-08 | 2.90929
24 | 2022-05-08 | 365.5853
25 | 2022-05-08 | 0.153699
26 | 2022-05-08 | 640.5726
28 | 2022-05-08 | 93.20628
29 | 2022-05-08 | 66.5
30 | 2022-05-08 | 2952.761
31 | 2022-05-08 | 1.768436
32 | 2022-05-08 | 0
33 | 2022-05-08 | 0
34 | 2022-05-08 | 31.58769
35 | 2022-05-08 | 435.3194
36 | 2022-05-08 | 0.9449311
37 | 2022-05-08 | 0.9514661
38 | 2022-05-08 | 8.754227
39 | 2022-05-08 | 21.09091
40 | 2022-05-08 | 1.061422
41 | 2022-05-08 | 1.322632
42 | 2022-05-08 | 1.121217
43 | 2022-05-08 | 11.7
44 | 2022-05-08 | 0.43
45 | 2022-05-08 | 0.3
46 | 2022-05-08 | 0.7
47 | 2022-05-08 | 89.6
48 | 2022-05-08 | 7.5
49 | 2022-05-08 | 27.00026
50 | 2022-05-08 | 56.70263
51 | 2022-05-08 | 2006.079
52 | 2022-05-08 | 3.956574
53 | 2022-05-08 | 1360.404
54 | 2022-05-08 | 2302.311
55 | 2022-05-08 | 427.7369
1 | 2022-05-08 08:00 | 1.274423
2 | 2022-05-08 08:00 | 0.892096
3 | 2022-05-08 08:00 | 0.3823268
4 | 2022-05-08 08:00 | 1251.093
5 | 2022-05-08 08:00 | 211.984
6 | 2022-05-08 08:00 | 0.7
7 | 2022-05-08 08:00 | 19
8 | 2022-05-08 08:00 | 41.9426
9 | 2022-05-08 08:00 | 1.221118
10 | 2022-05-08 08:00 | 1.098088
11 | 2022-05-08 08:00 | 0.9996565
12 | 2022-05-08 08:00 | 0.503794
13 | 2022-05-08 08:00 | 0.3243732
14 | 2022-05-08 08:00 | 0.6603287
15 | 2022-05-08 08:00 | 2.736292
20 | 2022-05-08 08:00 | 0.2483571
21 | 2022-05-08 08:00 | 4.770487
22 | 2022-05-08 08:00 | 5.313768
23 | 2022-05-08 08:00 | 2.890371
24 | 2022-05-08 08:00 | 363.2281
25 | 2022-05-08 08:00 | 0.1553979
26 | 2022-05-08 08:00 | 657.9164
28 | 2022-05-08 08:00 | 93.58956
29 | 2022-05-08 08:00 | 67.5
30 | 2022-05-08 08:00 | 2944.945
31 | 2022-05-08 08:00 | 1.71347
32 | 2022-05-08 08:00 | 0
33 | 2022-05-08 08:00 | 0
34 | 2022-05-08 08:00 | 31.83717
35 | 2022-05-08 08:00 | 438.9054
36 | 2022-05-08 08:00 | 1.007453
37 | 2022-05-08 08:00 | 1.014448
38 | 2022-05-08 08:00 | 7.506779
39 | 2022-05-08 08:00 | 43.05556
40 | 2022-05-08 08:00 | 1.073792
41 | 2022-05-08 08:00 | 1.338168
42 | 2022-05-08 08:00 | 1.132944
43 | 2022-05-08 08:00 | 11.3
44 | 2022-05-08 08:00 | 0.42
45 | 2022-05-08 08:00 | 0.3
46 | 2022-05-08 08:00 | 0.6
47 | 2022-05-08 08:00 | 89.8
48 | 2022-05-08 08:00 | 7.5
49 | 2022-05-08 08:00 | 26.57141
50 | 2022-05-08 08:00 | 56.72118
51 | 2022-05-08 08:00 | 2015.888
52 | 2022-05-08 08:00 | 3.988823
53 | 2022-05-08 08:00 | 1380.517
54 | 2022-05-08 08:00 | 2336.003
55 | 2022-05-08 08:00 | 424.2158
1 | 2022-05-08 16:00 | 1.263554
2 | 2022-05-08 16:00 | 0.8844881
3 | 2022-05-08 16:00 | 0.3790663
4 | 2022-05-08 16:00 | 1250.696
5 | 2022-05-08 16:00 | 219.4487
6 | 2022-05-08 16:00 | 0.705
7 | 2022-05-08 16:00 | 18.7
8 | 2022-05-08 16:00 | 41.83445
9 | 2022-05-08 16:00 | 1.188192
10 | 2022-05-08 16:00 | 1.104844
11 | 2022-05-08 16:00 | 0.999685
12 | 2022-05-08 16:00 | 0.4987146
13 | 2022-05-08 16:00 | 0.3211028
14 | 2022-05-08 16:00 | 0.6536711
15 | 2022-05-08 16:00 | 3.040737
20 | 2022-05-08 16:00 | 0.2313252
21 | 2022-05-08 16:00 | 5.319583
22 | 2022-05-08 16:00 | 5.052611
23 | 2022-05-08 16:00 | 2.870476
24 | 2022-05-08 16:00 | 388.6683
25 | 2022-05-08 16:00 | 0.1477605
26 | 2022-05-08 16:00 | 655.704
28 | 2022-05-08 16:00 | 100.1165
29 | 2022-05-08 16:00 | 64.5
30 | 2022-05-08 16:00 | 2966.689
31 | 2022-05-08 16:00 | 1.771112
32 | 2022-05-08 16:00 | 0
33 | 2022-05-08 16:00 | 0
34 | 2022-05-08 16:00 | 30.30662
35 | 2022-05-08 16:00 | 435.7061
36 | 2022-05-08 16:00 | 0.9667897
37 | 2022-05-08 16:00 | 0.9807107
38 | 2022-05-08 16:00 | 8.360321
39 | 2022-05-08 16:00 | 34
40 | 2022-05-08 16:00 | 1.068554
41 | 2022-05-08 16:00 | 1.331962
42 | 2022-05-08 16:00 | 1.128466
43 | 2022-05-08 16:00 | 11.6
44 | 2022-05-08 16:00 | 0.42
45 | 2022-05-08 16:00 | 0.3
46 | 2022-05-08 16:00 | 0.6
47 | 2022-05-08 16:00 | 90
48 | 2022-05-08 16:00 | 7.2
49 | 2022-05-08 16:00 | 26.88371
50 | 2022-05-08 16:00 | 56.75974
51 | 2022-05-08 16:00 | 1961.356
52 | 2022-05-08 16:00 | 4.006146
53 | 2022-05-08 16:00 | 1319.831
54 | 2022-05-08 16:00 | 2226.612
55 | 2022-05-08 16:00 | 421.1137
1 | 2022-05-09 | 1.230659
2 | 2022-05-09 | 0.8614616
3 | 2022-05-09 | 0.3691978
4 | 2022-05-09 | 1250.552
5 | 2022-05-09 | 239.96
6 | 2022-05-09 | 0.62
7 | 2022-05-09 | 19.7
8 | 2022-05-09 | 43.10722
9 | 2022-05-09 | 1.25
10 | 2022-05-09 | 1.132499
11 | 2022-05-09 | 0.999725
12 | 2022-05-09 | 0.4861261
13 | 2022-05-09 | 0.3129976
14 | 2022-05-09 | 0.6371713
15 | 2022-05-09 | 2.500451
20 | 2022-05-09 | 0.2807956
21 | 2022-05-09 | 4.95957
22 | 2022-05-09 | 4.884451
23 | 2022-05-09 | 2.840264
24 | 2022-05-09 | 416.2965
25 | 2022-05-09 | 0.1428428
26 | 2022-05-09 | 673.386
28 | 2022-05-09 | 115.7734
29 | 2022-05-09 | 62
30 | 2022-05-09 | 2975.265
31 | 2022-05-09 | 1.734858
32 | 2022-05-09 | 0
33 | 2022-05-09 | 0
34 | 2022-05-09 | 29.34333
35 | 2022-05-09 | 424.0204
36 | 2022-05-09 | 1.005025
37 | 2022-05-09 | 1.014271
38 | 2022-05-09 | 7.460022
39 | 2022-05-09 | 46.12676
40 | 2022-05-09 | 1.099049
41 | 2022-05-09 | 1.322606
42 | 2022-05-09 | 1.126827
43 | 2022-05-09 | 11.6
44 | 2022-05-09 | 0.42
45 | 2022-05-09 | 0.3
46 | 2022-05-09 | 0.6
47 | 2022-05-09 | 90.2
48 | 2022-05-09 | 7.1
49 | 2022-05-09 | 26.94863
50 | 2022-05-09 | 56.55309
51 | 2022-05-09 | 1947.076
52 | 2022-05-09 | 3.993932
53 | 2022-05-09 | 1269.135
54 | 2022-05-09 | 2149.445
55 | 2022-05-09 | 424.0509
1 | 2022-05-09 08:00 | 1.29683
2 | 2022-05-09 08:00 | 0.9077808
3 | 2022-05-09 08:00 | 0.3890489
4 | 2022-05-09 08:00 | 1249.517
5 | 2022-05-09 08:00 | 235.0954
6 | 2022-05-09 08:00 | 0.75
7 | 2022-05-09 08:00 | 18.5
8 | 2022-05-09 08:00 | 42.04546
9 | 2022-05-09 08:00 | 1.186503
10 | 2022-05-09 08:00 | 1.083849
11 | 2022-05-09 08:00 | 0.9997159
12 | 2022-05-09 08:00 | 0.5093421
13 | 2022-05-09 08:00 | 0.3279455
14 | 2022-05-09 08:00 | 0.6676008
15 | 2022-05-09 08:00 | 3.089921
20 | 2022-05-09 08:00 | 0.2253553
21 | 2022-05-09 08:00 | 5.228523
22 | 2022-05-09 08:00 | 5.023172
23 | 2022-05-09 08:00 | 2.914397
24 | 2022-05-09 08:00 | 424.4141
25 | 2022-05-09 08:00 | 0.1468996
26 | 2022-05-09 08:00 | 625.9307
28 | 2022-05-09 08:00 | 98.54806
29 | 2022-05-09 08:00 | 64.5
30 | 2022-05-09 08:00 | 2982.363
31 | 2022-05-09 08:00 | 1.805284
32 | 2022-05-09 08:00 | 0
33 | 2022-05-09 08:00 | 0
34 | 2022-05-09 08:00 | 29.52649
35 | 2022-05-09 08:00 | 435.2807
36 | 2022-05-09 08:00 | 0.9668711
37 | 2022-05-09 08:00 | 0.9747984
38 | 2022-05-09 08:00 | 8.318445
39 | 2022-05-09 08:00 | 29.42529
40 | 2022-05-09 08:00 | 1.104143
41 | 2022-05-09 08:00 | 1.328505
42 | 2022-05-09 08:00 | 1.131298
43 | 2022-05-09 08:00 | 11.6
44 | 2022-05-09 08:00 | 0.43
45 | 2022-05-09 08:00 | 0.3
46 | 2022-05-09 08:00 | 0.7
47 | 2022-05-09 08:00 | 90.1
48 | 2022-05-09 08:00 | 7.2
49 | 2022-05-09 08:00 | 26.76194
50 | 2022-05-09 08:00 | 56.54206
51 | 2022-05-09 08:00 | 1941.879
52 | 2022-05-09 08:00 | 4.077024
53 | 2022-05-09 08:00 | 1318.066
54 | 2022-05-09 08:00 | 2232.282
55 | 2022-05-09 08:00 | 415.4021
1 | 2022-05-09 16:00 | 1.294362
2 | 2022-05-09 16:00 | 0.9060533
3 | 2022-05-09 16:00 | 0.3883086
4 | 2022-05-09 16:00 | 1250.113
5 | 2022-05-09 16:00 | 249.2602
6 | 2022-05-09 16:00 | 0.742
7 | 2022-05-09 16:00 | 18.3
8 | 2022-05-09 16:00 | 41.4966
9 | 2022-05-09 16:00 | 1.19603
10 | 2022-05-09 16:00 | 1.071134
11 | 2022-05-09 16:00 | 0.9997388
12 | 2022-05-09 16:00 | 0.5075588
13 | 2022-05-09 16:00 | 0.3267973
14 | 2022-05-09 16:00 | 0.6652634
15 | 2022-05-09 16:00 | 3.028557
20 | 2022-05-09 16:00 | 0.2249995
21 | 2022-05-09 16:00 | 4.965819
22 | 2022-05-09 16:00 | 4.921587
23 | 2022-05-09 16:00 | 2.908278
24 | 2022-05-09 16:00 | 453.3965
25 | 2022-05-09 16:00 | 0.1439288
26 | 2022-05-09 16:00 | 586.0948
28 | 2022-05-09 16:00 | 94.80843
29 | 2022-05-09 16:00 | 64
30 | 2022-05-09 16:00 | 2924.873
31 | 2022-05-09 16:00 | 1.818969
32 | 2022-05-09 16:00 | 0
33 | 2022-05-09 16:00 | 0
34 | 2022-05-09 16:00 | 29.17884
35 | 2022-05-09 16:00 | 420.03
36 | 2022-05-09 16:00 | 0.983871
37 | 2022-05-09 16:00 | 0.9917696
38 | 2022-05-09 16:00 | 7.994376
39 | 2022-05-09 16:00 | 34.94318
40 | 2022-05-09 16:00 | 1.09736
41 | 2022-05-09 16:00 | 1.3202
42 | 2022-05-09 16:00 | 1.124631
43 | 2022-05-09 16:00 | 11.4
44 | 2022-05-09 16:00 | 0.43
45 | 2022-05-09 16:00 | 0.3
46 | 2022-05-09 16:00 | 0.7
47 | 2022-05-09 16:00 | 89.7
48 | 2022-05-09 16:00 | 7.6
49 | 2022-05-09 16:00 | 26.74445
50 | 2022-05-09 16:00 | 56.48387
51 | 2022-05-09 16:00 | 1956.859
52 | 2022-05-09 16:00 | 4.1002
53 | 2022-05-09 16:00 | 1294.467
54 | 2022-05-09 16:00 | 2193.087
55 | 2022-05-09 16:00 | 413.1996
1 | 2022-05-10 | 1.276082
2 | 2022-05-10 | 0.8932571
3 | 2022-05-10 | 0.3828245
4 | 2022-05-10 | 1250.748
5 | 2022-05-10 | 221.5768
6 | 2022-05-10 | 0.7075
7 | 2022-05-10 | 17.6
8 | 2022-05-10 | 40.74074
9 | 2022-05-10 | 1.173171
10 | 2022-05-10 | 1.029952
11 | 2022-05-10 | 0.999669
12 | 2022-05-10 | 0.497437
13 | 2022-05-10 | 0.3202802
14 | 2022-05-10 | 0.6519966
15 | 2022-05-10 | 3.239546
20 | 2022-05-10 | 0.2122478
21 | 2022-05-10 | 5.157176
22 | 2022-05-10 | 5.065073
23 | 2022-05-10 | 2.884921
24 | 2022-05-10 | 389.0663
25 | 2022-05-10 | 0.1481249
26 | 2022-05-10 | 578.3363
28 | 2022-05-10 | 98.54531
29 | 2022-05-10 | 66
30 | 2022-05-10 | 2877.541
31 | 2022-05-10 | 1.755899
32 | 2022-05-10 | 0
33 | 2022-05-10 | 0
34 | 2022-05-10 | 29.78139
35 | 2022-05-10 | 416.5899
36 | 2022-05-10 | 0.9646341
37 | 2022-05-10 | 0.9717172
38 | 2022-05-10 | 8.396721
39 | 2022-05-10 | 29.04762
40 | 2022-05-10 | 1.056843
41 | 2022-05-10 | 1.297777
42 | 2022-05-10 | 1.103152
43 | 2022-05-10 | 11.4
44 | 2022-05-10 | 0.43
45 | 2022-05-10 | 0.3
46 | 2022-05-10 | 0.7
47 | 2022-05-10 | 89.9
48 | 2022-05-10 | 7.5
49 | 2022-05-10 | 26.77033
50 | 2022-05-10 | 56.19761
51 | 2022-05-10 | 1975.186
52 | 2022-05-10 | 4.185952
53 | 2022-05-10 | 1337.359
54 | 2022-05-10 | 2279.583
55 | 2022-05-10 | 407.2051
1 | 2022-05-10 08:00 | 1.282099
2 | 2022-05-10 08:00 | 0.8974693
3 | 2022-05-10 08:00 | 0.3846297
4 | 2022-05-10 08:00 | 1251.273
5 | 2022-05-10 08:00 | 186.7291
6 | 2022-05-10 08:00 | 0.52
7 | 2022-05-10 08:00 | 19.1
8 | 2022-05-10 08:00 | 42.92135
9 | 2022-05-10 08:00 | 1.191411
10 | 2022-05-10 08:00 | 1.040488
11 | 2022-05-10 08:00 | 0.9995595
12 | 2022-05-10 08:00 | 0.5004687
13 | 2022-05-10 08:00 | 0.3222322
14 | 2022-05-10 08:00 | 0.6559703
15 | 2022-05-10 08:00 | 3.068595
20 | 2022-05-10 08:00 | 0.2211509
21 | 2022-05-10 08:00 | 4.942784
22 | 2022-05-10 08:00 | 5.336167
23 | 2022-05-10 08:00 | 2.891383
24 | 2022-05-10 08:00 | 357.8363
25 | 2022-05-10 08:00 | 0.1560529
26 | 2022-05-10 08:00 | 606.8537
28 | 2022-05-10 08:00 | 63.313
29 | 2022-05-10 08:00 | 69.5
30 | 2022-05-10 08:00 | 2958.273
31 | 2022-05-10 08:00 | 1.916339
32 | 2022-05-10 08:00 | 0
33 | 2022-05-10 08:00 | 0
34 | 2022-05-10 08:00 | 30.05275
35 | 2022-05-10 08:00 | 416.6774
36 | 2022-05-10 08:00 | 0.9815951
37 | 2022-05-10 08:00 | 0.9867886
38 | 2022-05-10 08:00 | 8.011379
39 | 2022-05-10 08:00 | 27.57009
40 | 2022-05-10 08:00 | 1.076063
41 | 2022-05-10 08:00 | 1.321866
42 | 2022-05-10 08:00 | 1.122679
43 | 2022-05-10 08:00 | 11.7
44 | 2022-05-10 08:00 | 0.44
45 | 2022-05-10 08:00 | 0.3
46 | 2022-05-10 08:00 | 0.7
47 | 2022-05-10 08:00 | 89.7
48 | 2022-05-10 08:00 | 7.4
49 | 2022-05-10 08:00 | 27.06254
50 | 2022-05-10 08:00 | 56.41365
51 | 2022-05-10 08:00 | 1985.326
52 | 2022-05-10 08:00 | 4.161294
53 | 2022-05-10 08:00 | 1405.422
54 | 2022-05-10 08:00 | 2395.562
55 | 2022-05-10 08:00 | 409.6117
1 | 2022-05-10 16:00 | 1.278334
2 | 2022-05-10 16:00 | 0.8948339
3 | 2022-05-10 16:00 | 0.3835002
4 | 2022-05-10 16:00 | 1251.094
5 | 2022-05-10 16:00 | 194.4762
6 | 2022-05-10 16:00 | 0.4125
7 | 2022-05-10 16:00 | 18.6
8 | 2022-05-10 16:00 | 43.25581
9 | 2022-05-10 16:00 | 1.175481
10 | 2022-05-10 16:00 | 1.094325
11 | 2022-05-10 16:00 | 0.9996068
12 | 2022-05-10 16:00 | 0.5001773
13 | 2022-05-10 16:00 | 0.3220446
14 | 2022-05-10 16:00 | 0.6555883
15 | 2022-05-10 16:00 | 3.221678
20 | 2022-05-10 16:00 | 0.2071505
21 | 2022-05-10 16:00 | 4.845937
22 | 2022-05-10 16:00 | 5.103252
23 | 2022-05-10 16:00 | 2.890488
24 | 2022-05-10 16:00 | 342.6751
25 | 2022-05-10 16:00 | 0.1492415
26 | 2022-05-10 16:00 | 555.559
28 | 2022-05-10 16:00 | 79.76033
29 | 2022-05-10 16:00 | 66
30 | 2022-05-10 16:00 | 2955.741
31 | 2022-05-10 16:00 | 1.762041
32 | 2022-05-10 16:00 | 0
33 | 2022-05-10 16:00 | 0
34 | 2022-05-10 16:00 | 29.62833
35 | 2022-05-10 16:00 | 416.6674
36 | 2022-05-10 16:00 | 0.9855769
37 | 2022-05-10 16:00 | 0.9918864
38 | 2022-05-10 16:00 | 8.067615
39 | 2022-05-10 16:00 | 35.52632
40 | 2022-05-10 16:00 | 1.09281
41 | 2022-05-10 16:00 | 1.342457
42 | 2022-05-10 16:00 | 1.138553
43 | 2022-05-10 16:00 | 11.6
44 | 2022-05-10 16:00 | 0.44
45 | 2022-05-10 16:00 | 0.3
46 | 2022-05-10 16:00 | 0.7
47 | 2022-05-10 16:00 | 89.7
48 | 2022-05-10 16:00 | 7.7
49 | 2022-05-10 16:00 | 26.6911
50 | 2022-05-10 16:00 | 56.45966
51 | 2022-05-10 16:00 | 1971.669
52 | 2022-05-10 16:00 | 4.1326
53 | 2022-05-10 16:00 | 1338.996
54 | 2022-05-10 16:00 | 2282.532
55 | 2022-05-10 16:00 | 412.4908
1 | 2022-05-11 | 1.241187
2 | 2022-05-11 | 0.8688312
3 | 2022-05-11 | 0.3723562
4 | 2022-05-11 | 1249.653
5 | 2022-05-11 | 215.014
6 | 2022-05-11 | 0.384
7 | 2022-05-11 | 17.8
8 | 2022-05-11 | 40.27149
9 | 2022-05-11 | 1.167073
10 | 2022-05-11 | 1.110964
11 | 2022-05-11 | 0.9996728
12 | 2022-05-11 | 0.4850428
13 | 2022-05-11 | 0.3123001
14 | 2022-05-11 | 0.6357514
15 | 2022-05-11 | 3.317921
20 | 2022-05-11 | 0.2079652
21 | 2022-05-11 | 5.226447
22 | 2022-05-11 | 4.999497
23 | 2022-05-11 | 2.864002
24 | 2022-05-11 | 383.2266
25 | 2022-05-11 | 0.1462072
26 | 2022-05-11 | 612.4423
28 | 2022-05-11 | 89.24312
29 | 2022-05-11 | 64.5
30 | 2022-05-11 | 2924.234
31 | 2022-05-11 | 1.782334
32 | 2022-05-11 | 0
33 | 2022-05-11 | 0
34 | 2022-05-11 | 29.5709
35 | 2022-05-11 | 416.6299
36 | 2022-05-11 | 0.9560975
37 | 2022-05-11 | 0.9589179
38 | 2022-05-11 | 8.544367
39 | 2022-05-11 | 30.55556
40 | 2022-05-11 | 1.111563
41 | 2022-05-11 | 1.353463
42 | 2022-05-11 | 1.151284
43 | 2022-05-11 | 11.6
44 | 2022-05-11 | 0.44
45 | 2022-05-11 | 0.3
46 | 2022-05-11 | 0.7
47 | 2022-05-11 | 89.8
48 | 2022-05-11 | 7.6
49 | 2022-05-11 | 26.77951
50 | 2022-05-11 | 56.44901
51 | 2022-05-11 | 1972.395
52 | 2022-05-11 | 4.149234
53 | 2022-05-11 | 1312.284
54 | 2022-05-11 | 2240.642
55 | 2022-05-11 | 411.5066
1 | 2022-05-11 08:00 | 1.257069
2 | 2022-05-11 08:00 | 0.8799483
3 | 2022-05-11 08:00 | 0.3771207
4 | 2022-05-11 08:00 | 1250.581
5 | 2022-05-11 08:00 | 182.2471
6 | 2022-05-11 08:00 | 0.4025
7 | 2022-05-11 08:00 | 18.8
8 | 2022-05-11 08:00 | 40.43011
9 | 2022-05-11 08:00 | 1.194647
10 | 2022-05-11 08:00 | 1.147635
11 | 2022-05-11 08:00 | 0.9995472
12 | 2022-05-11 08:00 | 0.4987525
13 | 2022-05-11 08:00 | 0.3211272
14 | 2022-05-11 08:00 | 0.6537209
15 | 2022-05-11 08:00 | 3.007178
20 | 2022-05-11 08:00 | 0.2280497
21 | 2022-05-11 08:00 | 5.02246
22 | 2022-05-11 08:00 | 5.494032
23 | 2022-05-11 08:00 | 2.86805
24 | 2022-05-11 08:00 | 314.0793
25 | 2022-05-11 08:00 | 0.1606696
26 | 2022-05-11 08:00 | 603.3914
28 | 2022-05-11 08:00 | 83.20164
29 | 2022-05-11 08:00 | 70
30 | 2022-05-11 08:00 | 3038.013
31 | 2022-05-11 08:00 | 1.723371
32 | 2022-05-11 08:00 | 0
33 | 2022-05-11 08:00 | 0
34 | 2022-05-11 08:00 | 31.65332
35 | 2022-05-11 08:00 | 418.6873
36 | 2022-05-11 08:00 | 0.9793187
37 | 2022-05-11 08:00 | 0.983968
38 | 2022-05-11 08:00 | 8.029638
39 | 2022-05-11 08:00 | 38.18182
40 | 2022-05-11 08:00 | 1.084847
41 | 2022-05-11 08:00 | 1.320929
42 | 2022-05-11 08:00 | 1.125425
43 | 2022-05-11 08:00 | 11.4
44 | 2022-05-11 08:00 | 0.43
45 | 2022-05-11 08:00 | 0.3
46 | 2022-05-11 08:00 | 0.6
47 | 2022-05-11 08:00 | 89.7
48 | 2022-05-11 08:00 | 7.5
49 | 2022-05-11 08:00 | 26.87991
50 | 2022-05-11 08:00 | 56.28751
51 | 2022-05-11 08:00 | 2057.182
52 | 2022-05-11 08:00 | 3.934376
53 | 2022-05-11 08:00 | 1401.423
54 | 2022-05-11 08:00 | 2399.785
55 | 2022-05-11 08:00 | 435.2383
1 | 2022-05-11 16:00 | 1.245854
2 | 2022-05-11 16:00 | 0.8720981
3 | 2022-05-11 16:00 | 0.3737563
4 | 2022-05-11 16:00 | 1251.121
5 | 2022-05-11 16:00 | 172.5726
6 | 2022-05-11 16:00 | 0.46
7 | 2022-05-11 16:00 | 19.7
8 | 2022-05-11 16:00 | 42.09402
9 | 2022-05-11 16:00 | 1.175545
10 | 2022-05-11 16:00 | 1.172186
11 | 2022-05-11 16:00 | 0.9994938
12 | 2022-05-11 16:00 | 0.4956938
13 | 2022-05-11 16:00 | 0.3191579
14 | 2022-05-11 16:00 | 0.6497118
15 | 2022-05-11 16:00 | 3.194646
20 | 2022-05-11 16:00 | 0.2142556
21 | 2022-05-11 16:00 | 5.090074
22 | 2022-05-11 16:00 | 5.463578
23 | 2022-05-11 16:00 | 2.852305
24 | 2022-05-11 16:00 | 299.4393
25 | 2022-05-11 16:00 | 0.159779
26 | 2022-05-11 16:00 | 608.9501
28 | 2022-05-11 16:00 | 73.72607
29 | 2022-05-11 16:00 | 69.5
30 | 2022-05-11 16:00 | 3184.293
31 | 2022-05-11 16:00 | 1.73515
32 | 2022-05-11 16:00 | 0
33 | 2022-05-11 16:00 | 0
34 | 2022-05-11 16:00 | 30.5602
35 | 2022-05-11 16:00 | 432.0827
36 | 2022-05-11 16:00 | 0.972155
37 | 2022-05-11 16:00 | 0.9817998
38 | 2022-05-11 16:00 | 8.284719
39 | 2022-05-11 16:00 | 31.73333
40 | 2022-05-11 16:00 | 1.086823
41 | 2022-05-11 16:00 | 1.323692
42 | 2022-05-11 16:00 | 1.128131
43 | 2022-05-11 16:00 | 11.5
44 | 2022-05-11 16:00 | 0.43
45 | 2022-05-11 16:00 | 0.3
46 | 2022-05-11 16:00 | 0.7
47 | 2022-05-11 16:00 | 90.1
48 | 2022-05-11 16:00 | 7.3
49 | 2022-05-11 16:00 | 27.26015
50 | 2022-05-11 16:00 | 56.392
51 | 2022-05-11 16:00 | 1988.194
52 | 2022-05-11 16:00 | 3.891257
53 | 2022-05-11 16:00 | 1390.649
54 | 2022-05-11 16:00 | 2374.455
55 | 2022-05-11 16:00 | 438.7898
1 | 2022-05-12 | 1.277469
2 | 2022-05-12 | 0.8942282
3 | 2022-05-12 | 0.3832406
4 | 2022-05-12 | 1251.015
5 | 2022-05-12 | 228.1554
6 | 2022-05-12 | 0.644
7 | 2022-05-12 | 18.9
8 | 2022-05-12 | 42.09354
9 | 2022-05-12 | 1.060606
10 | 2022-05-12 | 1.156003
11 | 2022-05-12 | 0.9997308
12 | 2022-05-12 | 0.5032831
13 | 2022-05-12 | 0.3240444
14 | 2022-05-12 | 0.6596593
15 | 2022-05-12 | 3.520504
20 | 2022-05-12 | 0.2202393
21 | 2022-05-12 | 6.756273
22 | 2022-05-12 | 4.74048
23 | 2022-05-12 | 2.880205
24 | 2022-05-12 | 383.8967
25 | 2022-05-12 | 0.1386324
26 | 2022-05-12 | 640.7902
28 | 2022-05-12 | 90.19761
29 | 2022-05-12 | 60.5
30 | 2022-05-12 | 2833.369
31 | 2022-05-12 | 1.682611
32 | 2022-05-12 | 0
33 | 2022-05-12 | 0
34 | 2022-05-12 | 30.37422
35 | 2022-05-12 | 423.9886
36 | 2022-05-12 | 0.8764569
37 | 2022-05-12 | 0.8783784
38 | 2022-05-12 | 10.27678
39 | 2022-05-12 | 23.85321
40 | 2022-05-12 | 1.101818
41 | 2022-05-12 | 1.329448
42 | 2022-05-12 | 1.138545
43 | 2022-05-12 | 11.5
44 | 2022-05-12 | 0.43
45 | 2022-05-12 | 0.3
46 | 2022-05-12 | 0.7
47 | 2022-05-12 | 89.8
48 | 2022-05-12 | 7.4
49 | 2022-05-12 | 26.7772
50 | 2022-05-12 | 56.39354
51 | 2022-05-12 | 1982.886
52 | 2022-05-12 | 4.033305
53 | 2022-05-12 | 1228.705
54 | 2022-05-12 | 2095.712
55 | 2022-05-12 | 422.8855
1 | 2022-05-12 08:00 | 1.267924
2 | 2022-05-12 08:00 | 0.887547
3 | 2022-05-12 08:00 | 0.3803773
4 | 2022-05-12 08:00 | 1250.999
5 | 2022-05-12 08:00 | 230.1178
6 | 2022-05-12 08:00 | 0.755
7 | 2022-05-12 08:00 | 18.6
8 | 2022-05-12 08:00 | 40.78947
9 | 2022-05-12 08:00 | 1.144721
10 | 2022-05-12 08:00 | 1.120115
11 | 2022-05-12 08:00 | 0.9997015
12 | 2022-05-12 08:00 | 0.501837
13 | 2022-05-12 08:00 | 0.3231132
14 | 2022-05-12 08:00 | 0.6577637
15 | 2022-05-12 08:00 | 3.490969
20 | 2022-05-12 08:00 | 0.1963578
21 | 2022-05-12 08:00 | 5.221886
22 | 2022-05-12 08:00 | 5.24811
23 | 2022-05-12 08:00 | 2.869976
24 | 2022-05-12 08:00 | 340.263
25 | 2022-05-12 08:00 | 0.1534777
26 | 2022-05-12 08:00 | 501.6687
28 | 2022-05-12 08:00 | 92.53239
29 | 2022-05-12 08:00 | 69.5
30 | 2022-05-12 08:00 | 2985.263
31 | 2022-05-12 08:00 | 1.478647
32 | 2022-05-12 08:00 | 0
33 | 2022-05-12 08:00 | 0
34 | 2022-05-12 08:00 | 31.07635
35 | 2022-05-12 08:00 | 433.2582
36 | 2022-05-12 08:00 | 0.9572954
37 | 2022-05-12 08:00 | 0.9679037
38 | 2022-05-12 08:00 | 8.712854
39 | 2022-05-12 08:00 | 29.15663
40 | 2022-05-12 08:00 | 1.097251
41 | 2022-05-12 08:00 | 1.32316
42 | 2022-05-12 08:00 | 1.13184
43 | 2022-05-12 08:00 | 11.5
44 | 2022-05-12 08:00 | 0.42
45 | 2022-05-12 08:00 | 0.3
46 | 2022-05-12 08:00 | 0.7
47 | 2022-05-12 08:00 | 89.7
48 | 2022-05-12 08:00 | 7.5
49 | 2022-05-12 08:00 | 25.51488
50 | 2022-05-12 08:00 | 56.07965
51 | 2022-05-12 08:00 | 1977.745
52 | 2022-05-12 08:00 | 3.986929
53 | 2022-05-12 08:00 | 1346.285
54 | 2022-05-12 08:00 | 2304.106
55 | 2022-05-12 08:00 | 429.2664
1 | 2022-05-12 16:00 | 1.301185
2 | 2022-05-12 16:00 | 0.9108297
3 | 2022-05-12 16:00 | 0.3903556
4 | 2022-05-12 16:00 | 1251.09
5 | 2022-05-12 16:00 | 202.6613
6 | 2022-05-12 16:00 | 0.538
7 | 2022-05-12 16:00 | 19
8 | 2022-05-12 16:00 | 42.98642
9 | 2022-05-12 16:00 | 1.141818
10 | 2022-05-12 16:00 | 1.115163
11 | 2022-05-12 16:00 | 0.9996234
12 | 2022-05-12 16:00 | 0.5115715
13 | 2022-05-12 16:00 | 0.3293809
14 | 2022-05-12 16:00 | 0.670523
15 | 2022-05-12 16:00 | 3.472007
20 | 2022-05-12 16:00 | 0.2031929
21 | 2022-05-12 16:00 | 5.525588
22 | 2022-05-12 16:00 | 5.236129
23 | 2022-05-12 16:00 | 2.902701
24 | 2022-05-12 16:00 | 308.0746
25 | 2022-05-12 16:00 | 0.1531274
26 | 2022-05-12 16:00 | 559.011
28 | 2022-05-12 16:00 | 85.63577
29 | 2022-05-12 16:00 | 66.5
30 | 2022-05-12 16:00 | 2983.248
31 | 2022-05-12 16:00 | 1.520145
32 | 2022-05-12 16:00 | 0
33 | 2022-05-12 16:00 | 0
34 | 2022-05-12 16:00 | 30.6779
35 | 2022-05-12 16:00 | 433.2783
36 | 2022-05-12 16:00 | 0.9406061
37 | 2022-05-12 16:00 | 0.9524773
38 | 2022-05-12 16:00 | 8.997594
39 | 2022-05-12 16:00 | 26.15741
40 | 2022-05-12 16:00 | 1.092506
41 | 2022-05-12 16:00 | 1.317301
42 | 2022-05-12 16:00 | 1.126908
43 | 2022-05-12 16:00 | 11.4
44 | 2022-05-12 16:00 | 0.42
45 | 2022-05-12 16:00 | 0.3
46 | 2022-05-12 16:00 | 0.7
47 | 2022-05-12 16:00 | 90.4
48 | 2022-05-12 16:00 | 7
49 | 2022-05-12 16:00 | 25.35634
50 | 2022-05-12 16:00 | 56.00797
51 | 2022-05-12 16:00 | 1974.549
52 | 2022-05-12 16:00 | 4.083349
53 | 2022-05-12 16:00 | 1355.659
54 | 2022-05-12 16:00 | 2325.269
55 | 2022-05-12 16:00 | 420.055
1 | 2022-05-13 | 1.287396
2 | 2022-05-13 | 0.9011772
3 | 2022-05-13 | 0.3862188
4 | 2022-05-13 | 1250.667
5 | 2022-05-13 | 218.2561
6 | 2022-05-13 | 0.4975
7 | 2022-05-13 | 19
8 | 2022-05-13 | 42.98642
9 | 2022-05-13 | 1.190244
10 | 2022-05-13 | 1.215462
11 | 2022-05-13 | 0.9996873
12 | 2022-05-13 | 0.5115893
13 | 2022-05-13 | 0.3293924
14 | 2022-05-13 | 0.6705463
15 | 2022-05-13 | 3.035539
20 | 2022-05-13 | 0.2256549
21 | 2022-05-13 | 5.024182
22 | 2022-05-13 | 4.987733
23 | 2022-05-13 | 2.89001
24 | 2022-05-13 | 376.3674
25 | 2022-05-13 | 0.1458632
26 | 2022-05-13 | 603.7149
28 | 2022-05-13 | 109.9614
29 | 2022-05-13 | 64
30 | 2022-05-13 | 3071.007
31 | 2022-05-13 | 1.724431
32 | 2022-05-13 | 0
33 | 2022-05-13 | 0
34 | 2022-05-13 | 29.73615
35 | 2022-05-13 | 430.6681
36 | 2022-05-13 | 0.9853659
37 | 2022-05-13 | 0.997955
38 | 2022-05-13 | 8.059721
39 | 2022-05-13 | 32.53333
40 | 2022-05-13 | 1.120684
41 | 2022-05-13 | 1.362767
42 | 2022-05-13 | 1.156042
43 | 2022-05-13 | 11.4
44 | 2022-05-13 | 0.42
45 | 2022-05-13 | 0.3
46 | 2022-05-13 | 0.7
47 | 2022-05-13 | 90.2
48 | 2022-05-13 | 7.2
49 | 2022-05-13 | 25.55929
50 | 2022-05-13 | 55.94193
51 | 2022-05-13 | 1948.313
52 | 2022-05-13 | 3.931273
53 | 2022-05-13 | 1267.065
54 | 2022-05-13 | 2174.861
55 | 2022-05-13 | 436.6158
1 | 2022-05-13 08:00 | 1.321322
2 | 2022-05-13 08:00 | 0.9249254
3 | 2022-05-13 08:00 | 0.3963966
4 | 2022-05-13 08:00 | 1249.448
5 | 2022-05-13 08:00 | 233.4606
6 | 2022-05-13 08:00 | 0.58
7 | 2022-05-13 08:00 | 19.5
8 | 2022-05-13 08:00 | 43.33333
9 | 2022-05-13 08:00 | 1.172131
10 | 2022-05-13 08:00 | 1.161604
11 | 2022-05-13 08:00 | 0.9997175
12 | 2022-05-13 08:00 | 0.5221314
13 | 2022-05-13 08:00 | 0.33618
14 | 2022-05-13 08:00 | 0.6843639
15 | 2022-05-13 08:00 | 3.121665
20 | 2022-05-13 08:00 | 0.2233753
21 | 2022-05-13 08:00 | 5.258492
22 | 2022-05-13 08:00 | 5.056191
23 | 2022-05-13 08:00 | 2.924291
24 | 2022-05-13 08:00 | 438.9784
25 | 2022-05-13 08:00 | 0.1478652
26 | 2022-05-13 08:00 | 592.8157
28 | 2022-05-13 08:00 | 102.2369
29 | 2022-05-13 08:00 | 64
30 | 2022-05-13 08:00 | 3022.374
31 | 2022-05-13 08:00 | 1.880311
32 | 2022-05-13 08:00 | 0
33 | 2022-05-13 08:00 | 0
34 | 2022-05-13 08:00 | 29.94992
35 | 2022-05-13 08:00 | 433.0636
36 | 2022-05-13 08:00 | 0.9859485
37 | 2022-05-13 08:00 | 1.007042
38 | 2022-05-13 08:00 | 8.380157
39 | 2022-05-13 08:00 | 35.83333
40 | 2022-05-13 08:00 | 1.139496
41 | 2022-05-13 08:00 | 1.385688
42 | 2022-05-13 08:00 | 1.173835
43 | 2022-05-13 08:00 | 11.7
44 | 2022-05-13 08:00 | 0.44
45 | 2022-05-13 08:00 | 0.3
46 | 2022-05-13 08:00 | 0.6
47 | 2022-05-13 08:00 | 90
48 | 2022-05-13 08:00 | 7.3
49 | 2022-05-13 08:00 | 25.26064
50 | 2022-05-13 08:00 | 56.01382
51 | 2022-05-13 08:00 | 1961.259
52 | 2022-05-13 08:00 | 4.01295
53 | 2022-05-13 08:00 | 1297.267
54 | 2022-05-13 08:00 | 2226.313
55 | 2022-05-13 08:00 | 427.6544
1 | 2022-05-13 16:00 | 1.318479
2 | 2022-05-13 16:00 | 0.9229351
3 | 2022-05-13 16:00 | 0.3955436
4 | 2022-05-13 16:00 | 1249.822
5 | 2022-05-13 16:00 | 244.7502
6 | 2022-05-13 16:00 | 0.6418
7 | 2022-05-13 16:00 | 17
8 | 2022-05-13 16:00 | 39.53489
9 | 2022-05-13 16:00 | 1.238452
10 | 2022-05-13 16:00 | 1.146913
11 | 2022-05-13 16:00 | 0.9997445
12 | 2022-05-13 16:00 | 0.520459
13 | 2022-05-13 16:00 | 0.3351032
14 | 2022-05-13 16:00 | 0.6821718
15 | 2022-05-13 16:00 | 2.574477
20 | 2022-05-13 16:00 | 0.2597912
21 | 2022-05-13 16:00 | 4.491261
22 | 2022-05-13 16:00 | 5.022757
23 | 2022-05-13 16:00 | 2.925978
24 | 2022-05-13 16:00 | 479.064
25 | 2022-05-13 16:00 | 0.1468874
26 | 2022-05-13 16:00 | 508.0195
28 | 2022-05-13 16:00 | 93.22643
29 | 2022-05-13 16:00 | 63.5
30 | 2022-05-13 16:00 | 2984.872
31 | 2022-05-13 16:00 | 1.957359
32 | 2022-05-13 16:00 | 0
33 | 2022-05-13 16:00 | 0
34 | 2022-05-13 16:00 | 30.02217
35 | 2022-05-13 16:00 | 432.1829
36 | 2022-05-13 16:00 | 1.021223
37 | 2022-05-13 16:00 | 1.016393
38 | 2022-05-13 16:00 | 7.065737
39 | 2022-05-13 16:00 | 44.56522
40 | 2022-05-13 16:00 | 1.139125
41 | 2022-05-13 16:00 | 1.385118
42 | 2022-05-13 16:00 | 1.173272
43 | 2022-05-13 16:00 | 11.6
44 | 2022-05-13 16:00 | 0.44
45 | 2022-05-13 16:00 | 0.3
46 | 2022-05-13 16:00 | 0.7
47 | 2022-05-13 16:00 | 90.5
48 | 2022-05-13 16:00 | 7.1
49 | 2022-05-13 16:00 | 25.17249
50 | 2022-05-13 16:00 | 55.98822
51 | 2022-05-13 16:00 | 1966.78
52 | 2022-05-13 16:00 | 4.029005
53 | 2022-05-13 16:00 | 1292.017
54 | 2022-05-13 16:00 | 2215.685
55 | 2022-05-13 16:00 | 425.6398
1 | 2022-05-14 | 1.369195
2 | 2022-05-14 | 0.9584368
3 | 2022-05-14 | 0.4107586
4 | 2022-05-14 | 1251.014
5 | 2022-05-14 | 234.2222
6 | 2022-05-14 | 0.65
7 | 2022-05-14 | 17
8 | 2022-05-14 | 40.28436
9 | 2022-05-14 | 1.208845
10 | 2022-05-14 | 1.114307
11 | 2022-05-14 | 0.9997236
12 | 2022-05-14 | 0.5381208
13 | 2022-05-14 | 0.3464749
14 | 2022-05-14 | 0.7053214
15 | 2022-05-14 | 2.871386
20 | 2022-05-14 | 0.2316796
21 | 2022-05-14 | 4.637389
22 | 2022-05-14 | 5.019614
23 | 2022-05-14 | 2.973098
24 | 2022-05-14 | 435.4158
25 | 2022-05-14 | 0.1467955
26 | 2022-05-14 | 506.8301
28 | 2022-05-14 | 91.08934
29 | 2022-05-14 | 64.5
30 | 2022-05-14 | 2958.626
31 | 2022-05-14 | 1.858986
32 | 2022-05-14 | 0
33 | 2022-05-14 | 0
34 | 2022-05-14 | 29.8842
35 | 2022-05-14 | 433.3293
36 | 2022-05-14 | 1.006142
37 | 2022-05-14 | 1.007165
38 | 2022-05-14 | 7.508775
39 | 2022-05-14 | 36.66667
40 | 2022-05-14 | 1.130671
41 | 2022-05-14 | 1.358333
42 | 2022-05-14 | 1.158251
43 | 2022-05-14 | 11.6
44 | 2022-05-14 | 0.45
45 | 2022-05-14 | 0.3
46 | 2022-05-14 | 0.7
47 | 2022-05-14 | 90.2
48 | 2022-05-14 | 7.3
49 | 2022-05-14 | 25.19448
50 | 2022-05-14 | 55.71099
51 | 2022-05-14 | 1959.177
52 | 2022-05-14 | 4.090801
53 | 2022-05-14 | 1296.768
54 | 2022-05-14 | 2230.703
55 | 2022-05-14 | 420.5049
1 | 2022-05-14 08:00 | 1.366848
2 | 2022-05-14 08:00 | 0.9567938
3 | 2022-05-14 08:00 | 0.4100545
4 | 2022-05-14 08:00 | 1250.409
5 | 2022-05-14 08:00 | 228.3949
6 | 2022-05-14 08:00 | 0.5633333
7 | 2022-05-14 08:00 | 18.4
8 | 2022-05-14 08:00 | 40.6181
9 | 2022-05-14 08:00 | 1.252513
10 | 2022-05-14 08:00 | 1.12402
11 | 2022-05-14 08:00 | 0.9996963
12 | 2022-05-14 08:00 | 0.5376322
13 | 2022-05-14 08:00 | 0.3461604
14 | 2022-05-14 08:00 | 0.704681
15 | 2022-05-14 08:00 | 2.398428
20 | 2022-05-14 08:00 | 0.276605
21 | 2022-05-14 08:00 | 4.259908
22 | 2022-05-14 08:00 | 5.175271
23 | 2022-05-14 08:00 | 2.974241
24 | 2022-05-14 08:00 | 442.4108
25 | 2022-05-14 08:00 | 0.1513476
26 | 2022-05-14 08:00 | 478.1043
28 | 2022-05-14 08:00 | 88.87238
29 | 2022-05-14 08:00 | 67
30 | 2022-05-14 08:00 | 2971.384
31 | 2022-05-14 08:00 | 1.937043
32 | 2022-05-14 08:00 | 0
33 | 2022-05-14 08:00 | 0
34 | 2022-05-14 08:00 | 30.44189
35 | 2022-05-14 08:00 | 431.5202
36 | 2022-05-14 08:00 | 1.046482
37 | 2022-05-14 08:00 | 1.034232
38 | 2022-05-14 08:00 | 6.658337
39 | 2022-05-14 08:00 | 36.16822
40 | 2022-05-14 08:00 | 1.125136
41 | 2022-05-14 08:00 | 1.351878
42 | 2022-05-14 08:00 | 1.153303
43 | 2022-05-14 08:00 | 11.7
44 | 2022-05-14 08:00 | 0.45
45 | 2022-05-14 08:00 | 0.3
46 | 2022-05-14 08:00 | 0.7
47 | 2022-05-14 08:00 | 90
48 | 2022-05-14 08:00 | 7.3
49 | 2022-05-14 08:00 | 25.3719
50 | 2022-05-14 08:00 | 55.7181
51 | 2022-05-14 08:00 | 1987.73
52 | 2022-05-14 08:00 | 4.076612
53 | 2022-05-14 08:00 | 1331.766
54 | 2022-05-14 08:00 | 2296.45
55 | 2022-05-14 08:00 | 422.9898
1 | 2022-05-14 16:00 | 1.312575
2 | 2022-05-14 16:00 | 0.9188024
3 | 2022-05-14 16:00 | 0.3937725
4 | 2022-05-14 16:00 | 1250.741
5 | 2022-05-14 16:00 | 212.0364
6 | 2022-05-14 16:00 | 0.692
7 | 2022-05-14 16:00 | 19.7
8 | 2022-05-14 16:00 | 42.4569
9 | 2022-05-14 16:00 | 1.176904
10 | 2022-05-14 16:00 | 1.073017
11 | 2022-05-14 16:00 | 0.9996655
12 | 2022-05-14 16:00 | 0.5118818
13 | 2022-05-14 16:00 | 0.3295807
14 | 2022-05-14 16:00 | 0.6709296
15 | 2022-05-14 16:00 | 3.275829
20 | 2022-05-14 16:00 | 0.205242
21 | 2022-05-14 16:00 | 4.942242
22 | 2022-05-14 16:00 | 5.170786
23 | 2022-05-14 16:00 | 2.914549
24 | 2022-05-14 16:00 | 405.7307
25 | 2022-05-14 16:00 | 0.1512164
26 | 2022-05-14 16:00 | 624.4425
28 | 2022-05-14 16:00 | 80.11296
29 | 2022-05-14 16:00 | 66.5
30 | 2022-05-14 16:00 | 2915.348
31 | 2022-05-14 16:00 | 1.913496
32 | 2022-05-14 16:00 | 0
33 | 2022-05-14 16:00 | 0
34 | 2022-05-14 16:00 | 30.3303
35 | 2022-05-14 16:00 | 432.3784
36 | 2022-05-14 16:00 | 0.970516
37 | 2022-05-14 16:00 | 0.970618
38 | 2022-05-14 16:00 | 8.21807
39 | 2022-05-14 16:00 | 27.85714
40 | 2022-05-14 16:00 | 1.076753
41 | 2022-05-14 16:00 | 1.292969
42 | 2022-05-14 16:00 | 1.105755
43 | 2022-05-14 16:00 | 11.6
44 | 2022-05-14 16:00 | 0.45
45 | 2022-05-14 16:00 | 0.3
46 | 2022-05-14 16:00 | 0.7
47 | 2022-05-14 16:00 | 89.8
48 | 2022-05-14 16:00 | 7.6
49 | 2022-05-14 16:00 | 25.27356
50 | 2022-05-14 16:00 | 55.30693
51 | 2022-05-14 16:00 | 1974.738
52 | 2022-05-14 16:00 | 4.202903
53 | 2022-05-14 16:00 | 1343.656
54 | 2022-05-14 16:00 | 2327.974
55 | 2022-05-14 16:00 | 412.2309
1 | 2022-05-15 | 1.325491
2 | 2022-05-15 | 0.9278435
3 | 2022-05-15 | 0.3976472
4 | 2022-05-15 | 1249.876
5 | 2022-05-15 | 239.9481
6 | 2022-05-15 | 0.68
7 | 2022-05-15 | 17.5
8 | 2022-05-15 | 39.86333
9 | 2022-05-15 | 1.149398
10 | 2022-05-15 | 1.104068
11 | 2022-05-15 | 0.9997283
12 | 2022-05-15 | 0.5200605
13 | 2022-05-15 | 0.3348466
14 | 2022-05-15 | 0.6816494
15 | 2022-05-15 | 3.48695
20 | 2022-05-15 | 0.1972324
21 | 2022-05-15 | 5.254712
22 | 2022-05-15 | 4.80182
23 | 2022-05-15 | 2.924155
24 | 2022-05-15 | 403.3277
25 | 2022-05-15 | 0.1404263
26 | 2022-05-15 | 489.3268
28 | 2022-05-15 | 112.2797
29 | 2022-05-15 | 62.5
30 | 2022-05-15 | 2828.439
31 | 2022-05-15 | 1.680895
32 | 2022-05-15 | 0
33 | 2022-05-15 | 0
34 | 2022-05-15 | 30.04176
35 | 2022-05-15 | 426.9385
36 | 2022-05-15 | 0.9481928
37 | 2022-05-15 | 0.9501992
38 | 2022-05-15 | 8.741662
39 | 2022-05-15 | 32.16216
40 | 2022-05-15 | 1.117806
41 | 2022-05-15 | 1.346776
42 | 2022-05-15 | 1.14549
43 | 2022-05-15 | 11.6
44 | 2022-05-15 | 0.45
45 | 2022-05-15 | 0.3
46 | 2022-05-15 | 0.7
47 | 2022-05-15 | 90
48 | 2022-05-15 | 7.5
49 | 2022-05-15 | 25.15329
50 | 2022-05-15 | 56.06321
51 | 2022-05-15 | 1924.315
52 | 2022-05-15 | 4.115872
53 | 2022-05-15 | 1253.421
54 | 2022-05-15 | 2140.102
55 | 2022-05-15 | 414.8351
1 | 2022-05-15 08:00 | 1.288699
2 | 2022-05-15 08:00 | 0.9020891
3 | 2022-05-15 08:00 | 0.3866096
4 | 2022-05-15 08:00 | 1250.299
5 | 2022-05-15 08:00 | 240.3186
6 | 2022-05-15 08:00 | 0.508
7 | 2022-05-15 08:00 | 18.1
8 | 2022-05-15 08:00 | 42.19114
9 | 2022-05-15 08:00 | 1.218204
10 | 2022-05-15 08:00 | 1.125054
11 | 2022-05-15 08:00 | 0.9997087
12 | 2022-05-15 08:00 | 0.50446
13 | 2022-05-15 08:00 | 0.3248021
14 | 2022-05-15 08:00 | 0.6612018
15 | 2022-05-15 08:00 | 2.846389
20 | 2022-05-15 08:00 | 0.234106
21 | 2022-05-15 08:00 | 4.639136
22 | 2022-05-15 08:00 | 4.881335
23 | 2022-05-15 08:00 | 2.898077
24 | 2022-05-15 08:00 | 353.2652
25 | 2022-05-15 08:00 | 0.1427516
26 | 2022-05-15 08:00 | 486.4687
28 | 2022-05-15 08:00 | 120.3471
29 | 2022-05-15 08:00 | 63.5
30 | 2022-05-15 08:00 | 2835.801
31 | 2022-05-15 08:00 | 1.469987
32 | 2022-05-15 08:00 | 0
33 | 2022-05-15 08:00 | 0
34 | 2022-05-15 08:00 | 30.52315
35 | 2022-05-15 08:00 | 428.0787
36 | 2022-05-15 08:00 | 1
37 | 2022-05-15 08:00 | 0.9928862
38 | 2022-05-15 08:00 | 7.485526
39 | 2022-05-15 08:00 | 40.46053
40 | 2022-05-15 08:00 | 1.124016
41 | 2022-05-15 08:00 | 1.354608
42 | 2022-05-15 08:00 | 1.152259
43 | 2022-05-15 08:00 | 11.2
44 | 2022-05-15 08:00 | 0.42
45 | 2022-05-15 08:00 | 0.3
46 | 2022-05-15 08:00 | 0.6
47 | 2022-05-15 08:00 | 90.2
48 | 2022-05-15 08:00 | 7.3
49 | 2022-05-15 08:00 | 25.56045
50 | 2022-05-15 08:00 | 56.19885
51 | 2022-05-15 08:00 | 1963.169
52 | 2022-05-15 08:00 | 4.143212
53 | 2022-05-15 08:00 | 1277.732
54 | 2022-05-15 08:00 | 2183.381
55 | 2022-05-15 08:00 | 412.4321
1 | 2022-05-15 16:00 | 1.26248
2 | 2022-05-15 16:00 | 0.8837359
3 | 2022-05-15 16:00 | 0.3787439
4 | 2022-05-15 16:00 | 1250.837
5 | 2022-05-15 16:00 | 230.1155
6 | 2022-05-15 16:00 | 0.6
7 | 2022-05-15 16:00 | 19
8 | 2022-05-15 16:00 | 43.379
9 | 2022-05-15 16:00 | 1.173755
10 | 2022-05-15 16:00 | 1.086766
11 | 2022-05-15 16:00 | 0.9997128
12 | 2022-05-15 16:00 | 0.4930542
13 | 2022-05-15 16:00 | 0.3174584
14 | 2022-05-15 16:00 | 0.646252
15 | 2022-05-15 16:00 | 3.396318
20 | 2022-05-15 16:00 | 0.185687
21 | 2022-05-15 16:00 | 4.410249
22 | 2022-05-15 16:00 | 4.974482
23 | 2022-05-15 16:00 | 2.89246
24 | 2022-05-15 16:00 | 363.745
25 | 2022-05-15 16:00 | 0.1454757
26 | 2022-05-15 16:00 | 566.5482
28 | 2022-05-15 16:00 | 91.84019
29 | 2022-05-15 16:00 | 64.5
30 | 2022-05-15 16:00 | 2875.689
31 | 2022-05-15 16:00 | 1.580706
32 | 2022-05-15 16:00 | 0
33 | 2022-05-15 16:00 | 0
34 | 2022-05-15 16:00 | 30.04982
35 | 2022-05-15 16:00 | 429.6858
36 | 2022-05-15 16:00 | 0.9866343
37 | 2022-05-15 16:00 | 0.9757576
38 | 2022-05-15 16:00 | 7.806567
39 | 2022-05-15 16:00 | 29.28572
40 | 2022-05-15 16:00 | 1.123673
41 | 2022-05-15 16:00 | 1.354206
42 | 2022-05-15 16:00 | 1.151724
43 | 2022-05-15 16:00 | 11.5
44 | 2022-05-15 16:00 | 0.42
45 | 2022-05-15 16:00 | 0.3
46 | 2022-05-15 16:00 | 0.7
47 | 2022-05-15 16:00 | 90
48 | 2022-05-15 16:00 | 7.4
49 | 2022-05-15 16:00 | 25.3917
50 | 2022-05-15 16:00 | 56.16606
51 | 2022-05-15 16:00 | 1956.075
52 | 2022-05-15 16:00 | 4.179758
53 | 2022-05-15 16:00 | 1307.367
54 | 2022-05-15 16:00 | 2233.998
55 | 2022-05-15 16:00 | 408.8219
1 | 2022-05-16 | 1.286416
2 | 2022-05-16 | 0.9004914
3 | 2022-05-16 | 0.3859249
4 | 2022-05-16 | 1250.915
5 | 2022-05-16 | 223.5977
6 | 2022-05-16 | 0.618
7 | 2022-05-16 | 19
8 | 2022-05-16 | 42.0354
9 | 2022-05-16 | 1.142344
10 | 2022-05-16 | 1.076301
11 | 2022-05-16 | 0.9996966
12 | 2022-05-16 | 0.5024056
13 | 2022-05-16 | 0.3234794
14 | 2022-05-16 | 0.6585091
15 | 2022-05-16 | 3.697858
20 | 2022-05-16 | 0.1771037
21 | 2022-05-16 | 4.851066
22 | 2022-05-16 | 5.036128
23 | 2022-05-16 | 2.915622
24 | 2022-05-16 | 352.8606
25 | 2022-05-16 | 0.1472784
26 | 2022-05-16 | 494.7406
28 | 2022-05-16 | 86.56751
29 | 2022-05-16 | 65.5
30 | 2022-05-16 | 2849.011
31 | 2022-05-16 | 1.578105
32 | 2022-05-16 | 0
33 | 2022-05-16 | 0
34 | 2022-05-16 | 30.66629
35 | 2022-05-16 | 434.9364
36 | 2022-05-16 | 0.9557416
37 | 2022-05-16 | 0.9493042
38 | 2022-05-16 | 8.548923
39 | 2022-05-16 | 27.04545
40 | 2022-05-16 | 1.109473
41 | 2022-05-16 | 1.346575
42 | 2022-05-16 | 1.144459
43 | 2022-05-16 | 11.5
44 | 2022-05-16 | 0.42
45 | 2022-05-16 | 0.3
46 | 2022-05-16 | 0.7
47 | 2022-05-16 | 90.3
48 | 2022-05-16 | 7.4
49 | 2022-05-16 | 25.15768
50 | 2022-05-16 | 56.14358
51 | 2022-05-16 | 1965.589
52 | 2022-05-16 | 4.183289
53 | 2022-05-16 | 1323.304
54 | 2022-05-16 | 2262.037
55 | 2022-05-16 | 408.6224
1 | 2022-05-16 08:00 | 1.278115
2 | 2022-05-16 08:00 | 0.8946801
3 | 2022-05-16 08:00 | 0.3834344
4 | 2022-05-16 08:00 | 1250.931
5 | 2022-05-16 08:00 | 205.617
6 | 2022-05-16 08:00 | 0.606
7 | 2022-05-16 08:00 | 19.5
8 | 2022-05-16 08:00 | 43.62416
9 | 2022-05-16 08:00 | 1.139452
10 | 2022-05-16 08:00 | 1.070015
11 | 2022-05-16 08:00 | 0.9996094
12 | 2022-05-16 08:00 | 0.5006124
13 | 2022-05-16 08:00 | 0.3223248
14 | 2022-05-16 08:00 | 0.6561587
15 | 2022-05-16 08:00 | 3.753803
20 | 2022-05-16 08:00 | 0.1718377
21 | 2022-05-16 08:00 | 4.734756
22 | 2022-05-16 08:00 | 5.276276
23 | 2022-05-16 08:00 | 2.905255
24 | 2022-05-16 08:00 | 329.4729
25 | 2022-05-16 08:00 | 0.1543014
26 | 2022-05-16 08:00 | 540.5554
28 | 2022-05-16 08:00 | 83.32702
29 | 2022-05-16 08:00 | 68
30 | 2022-05-16 08:00 | 2900.065
31 | 2022-05-16 08:00 | 1.602362
32 | 2022-05-16 08:00 | 0
33 | 2022-05-16 08:00 | 0
34 | 2022-05-16 08:00 | 31.16976
35 | 2022-05-16 08:00 | 436.9049
36 | 2022-05-16 08:00 | 0.9594756
37 | 2022-05-16 08:00 | 0.9531406
38 | 2022-05-16 08:00 | 8.488558
39 | 2022-05-16 08:00 | 32.33696
40 | 2022-05-16 08:00 | 1.11157
41 | 2022-05-16 08:00 | 1.348226
42 | 2022-05-16 08:00 | 1.145802
43 | 2022-05-16 08:00 | 11.8
44 | 2022-05-16 08:00 | 0.45
45 | 2022-05-16 08:00 | 0.3
46 | 2022-05-16 08:00 | 0.7
47 | 2022-05-16 08:00 | 90.1
48 | 2022-05-16 08:00 | 7.5
49 | 2022-05-16 08:00 | 25.19532
50 | 2022-05-16 08:00 | 56.12045
51 | 2022-05-16 08:00 | 1981.279
52 | 2022-05-16 08:00 | 4.140159
53 | 2022-05-16 08:00 | 1378.984
54 | 2022-05-16 08:00 | 2358.303
55 | 2022-05-16 08:00 | 413.0698
1 | 2022-05-16 16:00 | 1.281053
2 | 2022-05-16 16:00 | 0.8967369
3 | 2022-05-16 16:00 | 0.3843158
4 | 2022-05-16 16:00 | 1249.653
5 | 2022-05-16 16:00 | 212.5189
6 | 2022-05-16 16:00 | 0.5475
7 | 2022-05-16 16:00 | 19
8 | 2022-05-16 16:00 | 41.9426
9 | 2022-05-16 16:00 | 1.145065
10 | 2022-05-16 16:00 | 1.207144
11 | 2022-05-16 16:00 | 0.9996813
12 | 2022-05-16 16:00 | 0.510078
13 | 2022-05-16 16:00 | 0.3284193
14 | 2022-05-16 16:00 | 0.6685653
15 | 2022-05-16 16:00 | 3.665882
20 | 2022-05-16 16:00 | 0.1769493
21 | 2022-05-16 16:00 | 4.754331
22 | 2022-05-16 16:00 | 4.956604
23 | 2022-05-16 16:00 | 2.906181
24 | 2022-05-16 16:00 | 323.3733
25 | 2022-05-16 16:00 | 0.1449528
26 | 2022-05-16 16:00 | 519.1693
28 | 2022-05-16 16:00 | 92.39195
29 | 2022-05-16 16:00 | 63.5
30 | 2022-05-16 16:00 | 2973.77
31 | 2022-05-16 16:00 | 1.521621
32 | 2022-05-16 16:00 | 0
33 | 2022-05-16 16:00 | 0
34 | 2022-05-16 16:00 | 30.74071
35 | 2022-05-16 16:00 | 432.8898
36 | 2022-05-16 16:00 | 0.9619501
37 | 2022-05-16 16:00 | 0.9563059
38 | 2022-05-16 16:00 | 8.420213
39 | 2022-05-16 16:00 | 28.43373
40 | 2022-05-16 16:00 | 1.105399
41 | 2022-05-16 16:00 | 1.341207
42 | 2022-05-16 16:00 | 1.141004
43 | 2022-05-16 16:00 | 11.4
44 | 2022-05-16 16:00 | 0.45
45 | 2022-05-16 16:00 | 0.3
46 | 2022-05-16 16:00 | 0.6
47 | 2022-05-16 16:00 | 90.2
48 | 2022-05-16 16:00 | 7.4
49 | 2022-05-16 16:00 | 25.82674
50 | 2022-05-16 16:00 | 56.21862
51 | 2022-05-16 16:00 | 1967.133
52 | 2022-05-16 16:00 | 3.90078
53 | 2022-05-16 16:00 | 1261.311
54 | 2022-05-16 16:00 | 2153.597
55 | 2022-05-16 16:00 | 437.7142
1 | 2022-05-17 | 1.020778
2 | 2022-05-17 | 0.7145444
3 | 2022-05-17 | 0.3062333
4 | 2022-05-17 | 1242.669
5 | 2022-05-17 | 234.5152
6 | 2022-05-17 | 0.4466667
7 | 2022-05-17 | 19.2
8 | 2022-05-17 | 43.04933
9 | 2022-05-17 | 1.162485
10 | 2022-05-17 | 1.248707
11 | 2022-05-17 | 0.9997514
12 | 2022-05-17 | 0.4052773
13 | 2022-05-17 | 0.2609422
14 | 2022-05-17 | 0.5312017
15 | 2022-05-17 | 3.367381
20 | 2022-05-17 | 0.1983289
21 | 2022-05-17 | 4.913963
22 | 2022-05-17 | 4.401374
23 | 2022-05-17 | 2.455001
24 | 2022-05-17 | 387.2695
25 | 2022-05-17 | 0.1287155
26 | 2022-05-17 | 579.9014
28 | 2022-05-17 | 103.0953
29 | 2022-05-17 | 57.5
30 | 2022-05-17 | 2841.577
31 | 2022-05-17 | 1.651362
32 | 2022-05-17 | 0
33 | 2022-05-17 | 0
34 | 2022-05-17 | 28.99689
35 | 2022-05-17 | 361.5907
36 | 2022-05-17 | 0.9749104
37 | 2022-05-17 | 0.9808468
38 | 2022-05-17 | 8.281344
39 | 2022-05-17 | 28.6747
40 | 2022-05-17 | 1.126623
41 | 2022-05-17 | 1.348167
42 | 2022-05-17 | 1.149883
43 | 2022-05-17 | 11.4
44 | 2022-05-17 | 0.45
45 | 2022-05-17 | 0.3
46 | 2022-05-17 | 0.6
47 | 2022-05-17 | 90.1
48 | 2022-05-17 | 7.3
49 | 2022-05-17 | 25.4856
50 | 2022-05-17 | 56.07403
51 | 2022-05-17 | 1935.712
52 | 2022-05-17 | 3.944492
53 | 2022-05-17 | 1119.06
54 | 2022-05-17 | 1922.207
55 | 2022-05-17 | 435.4676
1 | 2022-05-17 08:00 | 0.5177128
2 | 2022-05-17 08:00 | 0.362399
3 | 2022-05-17 08:00 | 0.1553138
4 | 2022-05-17 08:00 | 1178.264
5 | 2022-05-17 08:00 | 192.1763
6 | 2022-05-17 08:00 | 0.5825
7 | 2022-05-17 08:00 | 18
8 | 2022-05-17 08:00 | 42.85714
9 | 2022-05-17 08:00 | 1.21
10 | 2022-05-17 08:00 | 1.281643
11 | 2022-05-17 08:00 | 0.9997335
12 | 2022-05-17 08:00 | 0.2050335
13 | 2022-05-17 08:00 | 0.1320131
14 | 2022-05-17 08:00 | 0.2687399
15 | 2022-05-17 08:00 | 3.003193
20 | 2022-05-17 08:00 | 0.2057919
21 | 2022-05-17 08:00 | 4.06135
22 | 2022-05-17 08:00 | 2.847864
23 | 2022-05-17 08:00 | 1.702777
24 | 2022-05-17 08:00 | 333.9637
25 | 2022-05-17 08:00 | 0.08328404
26 | 2022-05-17 08:00 | 498.5757
28 | 2022-05-17 08:00 | 67.07629
29 | 2022-05-17 08:00 | 36
30 | 2022-05-17 08:00 | 2195.898
31 | 2022-05-17 08:00 | 1.737799
32 | 2022-05-17 08:00 | 0
33 | 2022-05-17 08:00 | 0
34 | 2022-05-17 08:00 | 25.30214
35 | 2022-05-17 08:00 | 198.8253
36 | 2022-05-17 08:00 | 1.015
37 | 2022-05-17 08:00 | 0.9897751
38 | 2022-05-17 08:00 | 7.064543
39 | 2022-05-17 08:00 | 38.91892
40 | 2022-05-17 08:00 | 1.107368
41 | 2022-05-17 08:00 | 1.324153
42 | 2022-05-17 08:00 | 1.130378
43 | 2022-05-17 08:00 | 11.7
44 | 2022-05-17 08:00 | 0.45
45 | 2022-05-17 08:00 | 0.3
46 | 2022-05-17 08:00 | 0.7
47 | 2022-05-17 08:00 | 90.2
48 | 2022-05-17 08:00 | 7.3
49 | 2022-05-17 08:00 | 25.32175
50 | 2022-05-17 08:00 | 55.85937
51 | 2022-05-17 08:00 | 1937.517
52 | 2022-05-17 08:00 | 3.981165
53 | 2022-05-17 08:00 | 725.407
54 | 2022-05-17 08:00 | 1249.183
55 | 2022-05-17 08:00 | 432.5479
1 | 2022-05-17 16:00 | 1.267765
2 | 2022-05-17 16:00 | 0.8874356
3 | 2022-05-17 16:00 | 0.3803295
4 | 2022-05-17 16:00 | 1245.304
5 | 2022-05-17 16:00 | 225.0188
6 | 2022-05-17 16:00 | 0.655
7 | 2022-05-17 16:00 | 19.2
8 | 2022-05-17 16:00 | 43.63636
9 | 2022-05-17 16:00 | 1.101754
10 | 2022-05-17 16:00 | 1.229132
11 | 2022-05-17 16:00 | 0.9997212
12 | 2022-05-17 16:00 | 0.5041084
13 | 2022-05-17 16:00 | 0.3245757
14 | 2022-05-17 16:00 | 0.660741
15 | 2022-05-17 16:00 | 3.971956
20 | 2022-05-17 16:00 | 0.1718477
21 | 2022-05-17 16:00 | 5.32899
22 | 2022-05-17 16:00 | 4.76007
23 | 2022-05-17 16:00 | 2.89088
24 | 2022-05-17 16:00 | 393.8676
25 | 2022-05-17 16:00 | 0.1392053
26 | 2022-05-17 16:00 | 555.3749
28 | 2022-05-17 16:00 | 77.75782
29 | 2022-05-17 16:00 | 60.5
30 | 2022-05-17 16:00 | 2978.545
31 | 2022-05-17 16:00 | 1.750376
32 | 2022-05-17 16:00 | 0
33 | 2022-05-17 16:00 | 0
34 | 2022-05-17 16:00 | 29.84138
35 | 2022-05-17 16:00 | 432.8162
36 | 2022-05-17 16:00 | 0.9309942
37 | 2022-05-17 16:00 | 0.9299111
38 | 2022-05-17 16:00 | 9.300946
39 | 2022-05-17 16:00 | 26.13636
40 | 2022-05-17 16:00 | 1.089983
41 | 2022-05-17 16:00 | 1.303131
42 | 2022-05-17 16:00 | 1.113333
43 | 2022-05-17 16:00 | 11.6
44 | 2022-05-17 16:00 | 0.45
45 | 2022-05-17 16:00 | 0.3
46 | 2022-05-17 16:00 | 0.7
47 | 2022-05-17 16:00 | 90.1
48 | 2022-05-17 16:00 | 7.3
49 | 2022-05-17 16:00 | 25.22083
50 | 2022-05-17 16:00 | 55.70153
51 | 2022-05-17 16:00 | 1914.82
52 | 2022-05-17 16:00 | 3.927316
53 | 2022-05-17 16:00 | 1203.408
54 | 2022-05-17 16:00 | 2073.849
55 | 2022-05-17 16:00 | 438.8016
1 | 2022-05-18 | 1.299888
2 | 2022-05-18 | 0.9099218
3 | 2022-05-18 | 0.3899665
4 | 2022-05-18 | 1250.51
5 | 2022-05-18 | 236.1763
6 | 2022-05-18 | 0.84
7 | 2022-05-18 | 19
8 | 2022-05-18 | 43.67816
9 | 2022-05-18 | 1.127208
10 | 2022-05-18 | 1.020234
11 | 2022-05-18 | 0.999738
12 | 2022-05-18 | 0.5068624
13 | 2022-05-18 | 0.3263489
14 | 2022-05-18 | 0.6643506
15 | 2022-05-18 | 3.849511
20 | 2022-05-18 | 0.1692518
21 | 2022-05-18 | 4.853988
22 | 2022-05-18 | 4.931636
23 | 2022-05-18 | 2.937882
24 | 2022-05-18 | 448.808
25 | 2022-05-18 | 0.1442227
26 | 2022-05-18 | 540.4313
28 | 2022-05-18 | 78.00374
29 | 2022-05-18 | 64.5
30 | 2022-05-18 | 2773.832
31 | 2022-05-18 | 1.900309
32 | 2022-05-18 | 0
33 | 2022-05-18 | 0
34 | 2022-05-18 | 30.17394
35 | 2022-05-18 | 418.3425
36 | 2022-05-18 | 0.9517079
37 | 2022-05-18 | 0.9465876
38 | 2022-05-18 | 8.703499
39 | 2022-05-18 | 29.39759
40 | 2022-05-18 | 1.130754
41 | 2022-05-18 | 1.357997
42 | 2022-05-18 | 1.153943
43 | 2022-05-18 | 11.6
44 | 2022-05-18 | 0.45
45 | 2022-05-18 | 0.3
46 | 2022-05-18 | 0.7
47 | 2022-05-18 | 90
48 | 2022-05-18 | 7.4
49 | 2022-05-18 | 25.133
50 | 2022-05-18 | 56.15543
51 | 2022-05-18 | 1974.387
52 | 2022-05-18 | 4.207209
53 | 2022-05-18 | 1304.449
54 | 2022-05-18 | 2221.056
55 | 2022-05-18 | 404.7049
1 | 2022-05-18 08:00 | 1.319865
2 | 2022-05-18 08:00 | 0.9239052
3 | 2022-05-18 08:00 | 0.3959593
4 | 2022-05-18 08:00 | 1251.232
5 | 2022-05-18 08:00 | 202.4207
6 | 2022-05-18 08:00 | 0.498
7 | 2022-05-18 08:00 | 19.1
8 | 2022-05-18 08:00 | 41.97802
9 | 2022-05-18 08:00 | 1.224664
10 | 2022-05-18 08:00 | 1.061235
11 | 2022-05-18 08:00 | 0.9996461
12 | 2022-05-18 08:00 | 0.5141081
13 | 2022-05-18 08:00 | 0.3310141
14 | 2022-05-18 08:00 | 0.6738476
15 | 2022-05-18 08:00 | 2.631148
20 | 2022-05-18 08:00 | 0.250098
21 | 2022-05-18 08:00 | 4.375027
22 | 2022-05-18 08:00 | 5.248755
23 | 2022-05-18 08:00 | 2.957729
24 | 2022-05-18 08:00 | 393.7291
25 | 2022-05-18 08:00 | 0.1534966
26 | 2022-05-18 08:00 | 563.2953
28 | 2022-05-18 08:00 | 58.38845
29 | 2022-05-18 08:00 | 69
30 | 2022-05-18 08:00 | 2887.094
31 | 2022-05-18 08:00 | 1.945103
32 | 2022-05-18 08:00 | 0
33 | 2022-05-18 08:00 | 0
34 | 2022-05-18 08:00 | 30.65198
35 | 2022-05-18 08:00 | 428.2621
36 | 2022-05-18 08:00 | 1.041514
37 | 2022-05-18 08:00 | 1.029774
38 | 2022-05-18 08:00 | 7.006175
39 | 2022-05-18 08:00 | 42.90541
40 | 2022-05-18 08:00 | 1.121669
41 | 2022-05-18 08:00 | 1.346818
42 | 2022-05-18 08:00 | 1.145162
43 | 2022-05-18 08:00 | 11.8
44 | 2022-05-18 08:00 | 0.45
45 | 2022-05-18 08:00 | 0.3
46 | 2022-05-18 08:00 | 0.7
47 | 2022-05-18 08:00 | 89.6
48 | 2022-05-18 08:00 | 7.7
49 | 2022-05-18 08:00 | 25.23894
50 | 2022-05-18 08:00 | 56.10046
51 | 2022-05-18 08:00 | 1982.68
52 | 2022-05-18 08:00 | 4.221323
53 | 2022-05-18 08:00 | 1379.732
54 | 2022-05-18 08:00 | 2367.897
55 | 2022-05-18 08:00 | 406.5553
1 | 2022-05-18 16:00 | 1.352692
2 | 2022-05-18 16:00 | 0.9468844
3 | 2022-05-18 16:00 | 0.4058076
4 | 2022-05-18 16:00 | 1250.447
5 | 2022-05-18 16:00 | 192.9539
6 | 2022-05-18 16:00 | 0.496
7 | 2022-05-18 16:00 | 20.3
8 | 2022-05-18 16:00 | 43.84449
9 | 2022-05-18 16:00 | 1.162901
10 | 2022-05-18 16:00 | 1.100042
11 | 2022-05-18 16:00 | 0.9996474
12 | 2022-05-18 16:00 | 0.5303742
13 | 2022-05-18 16:00 | 0.3414873
14 | 2022-05-18 16:00 | 0.6951679
15 | 2022-05-18 16:00 | 3.424602
20 | 2022-05-18 16:00 | 0.1885503
21 | 2022-05-18 16:00 | 4.624286
22 | 2022-05-18 16:00 | 5.151906
23 | 2022-05-18 16:00 | 2.972824
24 | 2022-05-18 16:00 | 363.9724
25 | 2022-05-18 16:00 | 0.1506643
26 | 2022-05-18 16:00 | 608.3655
28 | 2022-05-18 16:00 | 66.1267
29 | 2022-05-18 16:00 | 66.5
30 | 2022-05-18 16:00 | 2901.51
31 | 2022-05-18 16:00 | 1.886318
32 | 2022-05-18 16:00 | 0
33 | 2022-05-18 16:00 | 0
34 | 2022-05-18 16:00 | 30.6767
35 | 2022-05-18 16:00 | 427.3453
36 | 2022-05-18 16:00 | 0.9821641
37 | 2022-05-18 16:00 | 0.9799599
38 | 2022-05-18 16:00 | 8.048888
39 | 2022-05-18 16:00 | 29.20561
40 | 2022-05-18 16:00 | 1.113374
41 | 2022-05-18 16:00 | 1.337253
42 | 2022-05-18 16:00 | 1.137444
43 | 2022-05-18 16:00 | 11.7
44 | 2022-05-18 16:00 | 0.45
45 | 2022-05-18 16:00 | 0.3
46 | 2022-05-18 16:00 | 0.7
47 | 2022-05-18 16:00 | 89.7
48 | 2022-05-18 16:00 | 7.5
49 | 2022-05-18 16:00 | 25.16174
50 | 2022-05-18 16:00 | 56.04698
51 | 2022-05-18 16:00 | 1975.605
52 | 2022-05-18 16:00 | 4.125541
53 | 2022-05-18 16:00 | 1340.489
54 | 2022-05-18 16:00 | 2298.736
55 | 2022-05-18 16:00 | 415.6663
1 | 2022-05-19 | 1.325362
2 | 2022-05-19 | 0.9277537
3 | 2022-05-19 | 0.3976087
4 | 2022-05-19 | 1249.768
5 | 2022-05-19 | 201.1286
6 | 2022-05-19 | 0.496
7 | 2022-05-19 | 18.2
8 | 2022-05-19 | 40.99099
9 | 2022-05-19 | 1.185629
10 | 2022-05-19 | 1.055085
11 | 2022-05-19 | 0.9996663
12 | 2022-05-19 | 0.5151539
13 | 2022-05-19 | 0.3316875
14 | 2022-05-19 | 0.6752184
15 | 2022-05-19 | 3.087151
20 | 2022-05-19 | 0.2161351
21 | 2022-05-19 | 4.78173
22 | 2022-05-19 | 5.232451
23 | 2022-05-19 | 2.939285
24 | 2022-05-19 | 322.8653
25 | 2022-05-19 | 0.1530198
26 | 2022-05-19 | 533.1746
28 | 2022-05-19 | 86.20713
29 | 2022-05-19 | 67.5
30 | 2022-05-19 | 2871.823
31 | 2022-05-19 | 1.605268
32 | 2022-05-19 | 0
33 | 2022-05-19 | 0
34 | 2022-05-19 | 30.71179
35 | 2022-05-19 | 429.3661
36 | 2022-05-19 | 0.9952096
37 | 2022-05-19 | 1.001011
38 | 2022-05-19 | 7.868881
39 | 2022-05-19 | 36.04651
40 | 2022-05-19 | 1.117485
41 | 2022-05-19 | 1.34625
42 | 2022-05-19 | 1.148288
43 | 2022-05-19 | 11.7
44 | 2022-05-19 | 0.45
45 | 2022-05-19 | 0.3
46 | 2022-05-19 | 0.7
47 | 2022-05-19 | 89.8
48 | 2022-05-19 | 7.4
49 | 2022-05-19 | 25.15586
50 | 2022-05-19 | 56.01763
51 | 2022-05-19 | 1977.746
52 | 2022-05-19 | 4.254592
53 | 2022-05-19 | 1379.787
54 | 2022-05-19 | 2369.11
55 | 2022-05-19 | 403.5667
1 | 2022-05-19 08:00 | 1.315243
2 | 2022-05-19 08:00 | 0.9206699
3 | 2022-05-19 08:00 | 0.3945728
4 | 2022-05-19 08:00 | 1249.95
5 | 2022-05-19 08:00 | 202.9293
6 | 2022-05-19 08:00 | 0.42
7 | 2022-05-19 08:00 | 19
8 | 2022-05-19 08:00 | 42.0354
9 | 2022-05-19 08:00 | 1.195864
10 | 2022-05-19 08:00 | 1.167647
11 | 2022-05-19 08:00 | 0.9996849
12 | 2022-05-19 08:00 | 0.5184307
13 | 2022-05-19 08:00 | 0.3337973
14 | 2022-05-19 08:00 | 0.6795133
15 | 2022-05-19 08:00 | 3.01005
20 | 2022-05-19 08:00 | 0.2204246
21 | 2022-05-19 08:00 | 4.687973
22 | 2022-05-19 08:00 | 5.047779
23 | 2022-05-19 08:00 | 2.927407
24 | 2022-05-19 08:00 | 348.7123
25 | 2022-05-19 08:00 | 0.1476192
26 | 2022-05-19 08:00 | 515.5923
28 | 2022-05-19 08:00 | 71.89874
29 | 2022-05-19 08:00 | 66
30 | 2022-05-19 08:00 | 2966.489
31 | 2022-05-19 08:00 | 1.718393
32 | 2022-05-19 08:00 | 0
33 | 2022-05-19 08:00 | 0
34 | 2022-05-19 08:00 | 30.3625
35 | 2022-05-19 08:00 | 433.354
36 | 2022-05-19 08:00 | 0.9987835
37 | 2022-05-19 08:00 | 1.001018
38 | 2022-05-19 08:00 | 7.698023
39 | 2022-05-19 08:00 | 39.13044
40 | 2022-05-19 08:00 | 1.135181
41 | 2022-05-19 08:00 | 1.367447
42 | 2022-05-19 08:00 | 1.165743
43 | 2022-05-19 08:00 | 11.9
44 | 2022-05-19 08:00 | 0.45
45 | 2022-05-19 08:00 | 0.3
46 | 2022-05-19 08:00 | 0.7
47 | 2022-05-19 08:00 | 89.7
48 | 2022-05-19 08:00 | 7.6
49 | 2022-05-19 08:00 | 25.5139
50 | 2022-05-19 08:00 | 56.20127
51 | 2022-05-19 08:00 | 1950.576
52 | 2022-05-19 08:00 | 4.044445
53 | 2022-05-19 08:00 | 1302.948
54 | 2022-05-19 08:00 | 2231.642
55 | 2022-05-19 08:00 | 423.4856
1 | 2022-05-19 16:00 | 1.293552
2 | 2022-05-19 16:00 | 0.9054867
3 | 2022-05-19 16:00 | 0.3880657
4 | 2022-05-19 16:00 | 1250.685
5 | 2022-05-19 16:00 | 223.506
6 | 2022-05-19 16:00 | 0.5375
7 | 2022-05-19 16:00 | 19
8 | 2022-05-19 16:00 | 42.98642
9 | 2022-05-19 16:00 | 1.127838
10 | 2022-05-19 16:00 | 1.12788
11 | 2022-05-19 16:00 | 0.9997346
12 | 2022-05-19 16:00 | 0.5086863
13 | 2022-05-19 16:00 | 0.3275233
14 | 2022-05-19 16:00 | 0.6667413
15 | 2022-05-19 16:00 | 3.680275
20 | 2022-05-19 16:00 | 0.1874443
21 | 2022-05-19 16:00 | 5.351094
22 | 2022-05-19 16:00 | 4.920047
23 | 2022-05-19 16:00 | 2.908663
24 | 2022-05-19 16:00 | 378.1493
25 | 2022-05-19 16:00 | 0.1438837
26 | 2022-05-19 16:00 | 524.8793
28 | 2022-05-19 16:00 | 72.63443
29 | 2022-05-19 16:00 | 63
30 | 2022-05-19 16:00 | 2866.319
31 | 2022-05-19 16:00 | 1.691898
32 | 2022-05-19 16:00 | 0
33 | 2022-05-19 16:00 | 0
34 | 2022-05-19 16:00 | 30.1943
35 | 2022-05-19 16:00 | 417.883
36 | 2022-05-19 16:00 | 0.9390681
37 | 2022-05-19 16:00 | 0.9430569
38 | 2022-05-19 16:00 | 9.031369
39 | 2022-05-19 16:00 | 27.25275
40 | 2022-05-19 16:00 | 1.119804
41 | 2022-05-19 16:00 | 1.349064
42 | 2022-05-19 16:00 | 1.150626
43 | 2022-05-19 16:00 | 11.8
44 | 2022-05-19 16:00 | 0.45
45 | 2022-05-19 16:00 | 0.3
46 | 2022-05-19 16:00 | 0.7
47 | 2022-05-19 16:00 | 90.3
48 | 2022-05-19 16:00 | 7.4
49 | 2022-05-19 16:00 | 25.22068
50 | 2022-05-19 16:00 | 56.04725
51 | 2022-05-19 16:00 | 1973.469
52 | 2022-05-19 16:00 | 4.082107
53 | 2022-05-19 16:00 | 1274.091
54 | 2022-05-19 16:00 | 2184.275
55 | 2022-05-19 16:00 | 419.9739
1 | 2022-05-20 | 1.306731
2 | 2022-05-20 | 0.9147114
3 | 2022-05-20 | 0.3920192
4 | 2022-05-20 | 1251.253
5 | 2022-05-20 | 231.2134
6 | 2022-05-20 | 0.60225
7 | 2022-05-20 | 17.7
8 | 2022-05-20 | 40.97222
9 | 2022-05-20 | 1.157959
10 | 2022-05-20 | 1.11609
11 | 2022-05-20 | 0.999733
12 | 2022-05-20 | 0.5130919
13 | 2022-05-20 | 0.3303598
14 | 2022-05-20 | 0.6725157
15 | 2022-05-20 | 3.466146
20 | 2022-05-20 | 0.1950538
21 | 2022-05-20 | 5.072555
22 | 2022-05-20 | 4.978803
23 | 2022-05-20 | 2.914479
24 | 2022-05-20 | 396.3328
25 | 2022-05-20 | 0.145602
26 | 2022-05-20 | 427.5966
28 | 2022-05-20 | 79.82433
29 | 2022-05-20 | 64
30 | 2022-05-20 | 2884.645
31 | 2022-05-20 | 1.714143
32 | 2022-05-20 | 0
33 | 2022-05-20 | 0
34 | 2022-05-20 | 30.32192
35 | 2022-05-20 | 428.7344
36 | 2022-05-20 | 0.9562576
37 | 2022-05-20 | 0.9549098
38 | 2022-05-20 | 8.538701
39 | 2022-05-20 | 25.93407
40 | 2022-05-20 | 1.085652
41 | 2022-05-20 | 1.307947
42 | 2022-05-20 | 1.115348
43 | 2022-05-20 | 11.8
44 | 2022-05-20 | 0.45
45 | 2022-05-20 | 0.3
46 | 2022-05-20 | 0.7
47 | 2022-05-20 | 90.1
48 | 2022-05-20 | 7.5
49 | 2022-05-20 | 25.16293
50 | 2022-05-20 | 56.05376
51 | 2022-05-20 | 1953.382
52 | 2022-05-20 | 4.104689
53 | 2022-05-20 | 1294.833
54 | 2022-05-20 | 2216.105
55 | 2022-05-20 | 416.9619
1 | 2022-05-20 08:00 | 1.300272
2 | 2022-05-20 08:00 | 0.9101903
3 | 2022-05-20 08:00 | 0.3900816
4 | 2022-05-20 08:00 | 1251.058
5 | 2022-05-20 08:00 | 229.0419
6 | 2022-05-20 08:00 | 0.638
7 | 2022-05-20 08:00 | 19.7
8 | 2022-05-20 08:00 | 42.64069
9 | 2022-05-20 08:00 | 1.173006
10 | 2022-05-20 08:00 | 1.124373
11 | 2022-05-20 08:00 | 0.9997395
12 | 2022-05-20 08:00 | 0.5109022
13 | 2022-05-20 08:00 | 0.32895
14 | 2022-05-20 08:00 | 0.6696456
15 | 2022-05-20 08:00 | 3.353387
20 | 2022-05-20 08:00 | 0.1987387
21 | 2022-05-20 08:00 | 4.888009
22 | 2022-05-20 08:00 | 4.946423
23 | 2022-05-20 08:00 | 2.909315
24 | 2022-05-20 08:00 | 385.024
25 | 2022-05-20 08:00 | 0.1446551
26 | 2022-05-20 08:00 | 488.5068
28 | 2022-05-20 08:00 | 79.08138
29 | 2022-05-20 08:00 | 64
30 | 2022-05-20 08:00 | 2901.135
31 | 2022-05-20 08:00 | 1.68102
32 | 2022-05-20 08:00 | 0
33 | 2022-05-20 08:00 | 0
34 | 2022-05-20 08:00 | 30.35182
35 | 2022-05-20 08:00 | 432.3062
36 | 2022-05-20 08:00 | 0.9680982
37 | 2022-05-20 08:00 | 0.9637097
38 | 2022-05-20 08:00 | 8.241396
39 | 2022-05-20 08:00 | 26.35135
40 | 2022-05-20 08:00 | 1.084684
41 | 2022-05-20 08:00 | 1.305982
42 | 2022-05-20 08:00 | 1.11541
43 | 2022-05-20 08:00 | 11.4
44 | 2022-05-20 08:00 | 0.43
45 | 2022-05-20 08:00 | 0.3
46 | 2022-05-20 08:00 | 0.6
47 | 2022-05-20 08:00 | 89.7
48 | 2022-05-20 08:00 | 7.7
49 | 2022-05-20 08:00 | 25.63486
50 | 2022-05-20 08:00 | 56.14105
51 | 2022-05-20 08:00 | 1954.256
52 | 2022-05-20 08:00 | 4.087907
53 | 2022-05-20 08:00 | 1286.654
54 | 2022-05-20 08:00 | 2198.432
55 | 2022-05-20 08:00 | 417.9749
1 | 2022-05-20 16:00 | 1.253267
2 | 2022-05-20 16:00 | 0.8772867
3 | 2022-05-20 16:00 | 0.37598
4 | 2022-05-20 16:00 | 1250.633
5 | 2022-05-20 16:00 | 244.7317
6 | 2022-05-20 16:00 | 0.767
7 | 2022-05-20 16:00 | 18.3
8 | 2022-05-20 16:00 | 41.21621
9 | 2022-05-20 16:00 | 1.139976
10 | 2022-05-20 16:00 | 1.085085
11 | 2022-05-20 16:00 | 0.9997669
12 | 2022-05-20 16:00 | 0.4912182
13 | 2022-05-20 16:00 | 0.3162762
14 | 2022-05-20 16:00 | 0.6438456
15 | 2022-05-20 16:00 | 3.613882
20 | 2022-05-20 16:00 | 0.1869166
21 | 2022-05-20 16:00 | 5.116045
22 | 2022-05-20 16:00 | 4.861331
23 | 2022-05-20 16:00 | 2.861294
24 | 2022-05-20 16:00 | 450.2908
25 | 2022-05-20 16:00 | 0.1421666
26 | 2022-05-20 16:00 | 493.4058
28 | 2022-05-20 16:00 | 93.93024
29 | 2022-05-20 16:00 | 62
30 | 2022-05-20 16:00 | 2829.641
31 | 2022-05-20 16:00 | 1.839937
32 | 2022-05-20 16:00 | 0
33 | 2022-05-20 16:00 | 0
34 | 2022-05-20 16:00 | 30.23472
35 | 2022-05-20 16:00 | 430.2194
36 | 2022-05-20 16:00 | 0.9489917
37 | 2022-05-20 16:00 | 0.9477317
38 | 2022-05-20 16:00 | 8.729927
39 | 2022-05-20 16:00 | 34.44444
40 | 2022-05-20 16:00 | 1.113375
41 | 2022-05-20 16:00 | 1.341644
42 | 2022-05-20 16:00 | 1.142686
43 | 2022-05-20 16:00 | 11.7
44 | 2022-05-20 16:00 | 0.43
45 | 2022-05-20 16:00 | 0.3
46 | 2022-05-20 16:00 | 0.7
47 | 2022-05-20 16:00 | 90
48 | 2022-05-20 16:00 | 7.4
49 | 2022-05-20 16:00 | 25.42934
50 | 2022-05-20 16:00 | 56.31565
51 | 2022-05-20 16:00 | 1946.095
52 | 2022-05-20 16:00 | 4.126592
53 | 2022-05-20 16:00 | 1275.106
54 | 2022-05-20 16:00 | 2169.954
55 | 2022-05-20 16:00 | 412.3945
1 | 2022-05-21 | 1.265147
2 | 2022-05-21 | 0.8856029
3 | 2022-05-21 | 0.3795441
4 | 2022-05-21 | 1250.699
5 | 2022-05-21 | 239.4258
6 | 2022-05-21 | 0.72
7 | 2022-05-21 | 18.8
8 | 2022-05-21 | 42.72727
9 | 2022-05-21 | 1.194411
10 | 2022-05-21 | 1.097921
11 | 2022-05-21 | 0.9997598
12 | 2022-05-21 | 0.4960802
13 | 2022-05-21 | 0.3194067
14 | 2022-05-21 | 0.6502183
15 | 2022-05-21 | 3.07602
20 | 2022-05-21 | 0.212209
21 | 2022-05-21 | 4.567475
22 | 2022-05-21 | 4.91257
23 | 2022-05-21 | 2.874197
24 | 2022-05-21 | 451.7156
25 | 2022-05-21 | 0.1436651
26 | 2022-05-21 | 547.646
28 | 2022-05-21 | 87.79112
29 | 2022-05-21 | 63.5
30 | 2022-05-21 | 2808.257
31 | 2022-05-21 | 1.886662
32 | 2022-05-21 | 0
33 | 2022-05-21 | 0
34 | 2022-05-21 | 30.71481
35 | 2022-05-21 | 427.9247
36 | 2022-05-21 | 0.9939247
37 | 2022-05-21 | 0.9869478
38 | 2022-05-21 | 7.643495
39 | 2022-05-21 | 38.46154
40 | 2022-05-21 | 1.113481
41 | 2022-05-21 | 1.348113
42 | 2022-05-21 | 1.144621
43 | 2022-05-21 | 11.7
44 | 2022-05-21 | 0.43
45 | 2022-05-21 | 0.3
46 | 2022-05-21 | 0.7
47 | 2022-05-21 | 89.8
48 | 2022-05-21 | 7.5
49 | 2022-05-21 | 25.36629
50 | 2022-05-21 | 56.26638
51 | 2022-05-21 | 1967.998
52 | 2022-05-21 | 4.121537
53 | 2022-05-21 | 1283.947
54 | 2022-05-21 | 2191.393
55 | 2022-05-21 | 414.1083
1 | 2022-05-21 08:00 | 1.285527
2 | 2022-05-21 08:00 | 0.8998691
3 | 2022-05-21 08:00 | 0.3856582
4 | 2022-05-21 08:00 | 1248.418
5 | 2022-05-21 08:00 | 261.3775
6 | 2022-05-21 08:00 | 0.83
7 | 2022-05-21 08:00 | 18.7
8 | 2022-05-21 08:00 | 41.55556
9 | 2022-05-21 08:00 | 1.187424
10 | 2022-05-21 08:00 | 1.031331
11 | 2022-05-21 08:00 | 0.9997934
12 | 2022-05-21 08:00 | 0.4995256
13 | 2022-05-21 08:00 | 0.3216251
14 | 2022-05-21 08:00 | 0.6547342
15 | 2022-05-21 08:00 | 3.129113
20 | 2022-05-21 08:00 | 0.2104826
21 | 2022-05-21 08:00 | 4.676847
22 | 2022-05-21 08:00 | 4.768878
23 | 2022-05-21 08:00 | 2.898696
24 | 2022-05-21 08:00 | 431.3726
25 | 2022-05-21 08:00 | 0.1394629
26 | 2022-05-21 08:00 | 566.5554
28 | 2022-05-21 08:00 | 111.6509
29 | 2022-05-21 08:00 | 61.5
30 | 2022-05-21 08:00 | 2671.426
31 | 2022-05-21 08:00 | 1.650382
32 | 2022-05-21 08:00 | 0
33 | 2022-05-21 08:00 | 0
34 | 2022-05-21 08:00 | 30.86362
35 | 2022-05-21 08:00 | 427.3093
36 | 2022-05-21 08:00 | 0.9891173
37 | 2022-05-21 08:00 | 0.9869347
38 | 2022-05-21 08:00 | 7.80596
39 | 2022-05-21 08:00 | 38.39286
40 | 2022-05-21 08:00 | 1.129467
41 | 2022-05-21 08:00 | 1.366018
42 | 2022-05-21 08:00 | 1.160764
43 | 2022-05-21 08:00 | 11.7
44 | 2022-05-21 08:00 | 0.44
45 | 2022-05-21 08:00 | 0.3
46 | 2022-05-21 08:00 | 0.7
47 | 2022-05-21 08:00 | 89.7
48 | 2022-05-21 08:00 | 7.6
49 | 2022-05-21 08:00 | 26.82193
50 | 2022-05-21 08:00 | 56.58807
51 | 2022-05-21 08:00 | 1978.242
52 | 2022-05-21 08:00 | 4.232472
53 | 2022-05-21 08:00 | 1274.105
54 | 2022-05-21 08:00 | 2157.697
55 | 2022-05-21 08:00 | 400.121
1 | 2022-05-21 16:00 | 1.278781
2 | 2022-05-21 16:00 | 0.8951467
3 | 2022-05-21 16:00 | 0.3836343
4 | 2022-05-21 16:00 | 1250.907
5 | 2022-05-21 16:00 | 220.6814
6 | 2022-05-21 16:00 | 0.7566667
7 | 2022-05-21 16:00 | 18
8 | 2022-05-21 16:00 | 41.57044
9 | 2022-05-21 16:00 | 1.241467
10 | 2022-05-21 16:00 | 1.035209
11 | 2022-05-21 16:00 | 0.9997131
12 | 2022-05-21 16:00 | 0.4988545
13 | 2022-05-21 16:00 | 0.321193
14 | 2022-05-21 16:00 | 0.6538546
15 | 2022-05-21 16:00 | 2.589897
20 | 2022-05-21 16:00 | 0.2585734
21 | 2022-05-21 16:00 | 4.51594
22 | 2022-05-21 16:00 | 5.041893
23 | 2022-05-21 16:00 | 2.880145
24 | 2022-05-21 16:00 | 372.3456
25 | 2022-05-21 16:00 | 0.1474471
26 | 2022-05-21 16:00 | 502.3267
28 | 2022-05-21 16:00 | 85.23467
29 | 2022-05-21 16:00 | 66
30 | 2022-05-21 16:00 | 2807.816
31 | 2022-05-21 16:00 | 1.687254
32 | 2022-05-21 16:00 | 0
33 | 2022-05-21 16:00 | 0
34 | 2022-05-21 16:00 | 30.62227
35 | 2022-05-21 16:00 | 427.5702
36 | 2022-05-21 16:00 | 1.017699
37 | 2022-05-21 16:00 | 1.011329
38 | 2022-05-21 16:00 | 7.105837
39 | 2022-05-21 16:00 | 44.30233
40 | 2022-05-21 16:00 | 1.130062
41 | 2022-05-21 16:00 | 1.368546
42 | 2022-05-21 16:00 | 1.160978
43 | 2022-05-21 16:00 | 11.6
44 | 2022-05-21 16:00 | 0.44
45 | 2022-05-21 16:00 | 0.3
46 | 2022-05-21 16:00 | 0.7
47 | 2022-05-21 16:00 | 89.9
48 | 2022-05-21 16:00 | 7.5
49 | 2022-05-21 16:00 | 25.46043
50 | 2022-05-21 16:00 | 56.41333
51 | 2022-05-21 16:00 | 1970.45
52 | 2022-05-21 16:00 | 4.195467
53 | 2022-05-21 16:00 | 1334.244
54 | 2022-05-21 16:00 | 2268.481
55 | 2022-05-21 16:00 | 405.2466
1 | 2022-05-22 | 1.270572
2 | 2022-05-22 | 0.8894002
3 | 2022-05-22 | 0.3811715
4 | 2022-05-22 | 1250.909
5 | 2022-05-22 | 209.3015
6 | 2022-05-22 | 0.5325
7 | 2022-05-22 | 19
8 | 2022-05-22 | 42.88939
9 | 2022-05-22 | 1.153012
10 | 2022-05-22 | 1.090637
11 | 2022-05-22 | 0.9996805
12 | 2022-05-22 | 0.4976502
13 | 2022-05-22 | 0.3204175
14 | 2022-05-22 | 0.652276
15 | 2022-05-22 | 3.364969
20 | 2022-05-22 | 0.2083054
21 | 2022-05-22 | 5.415452
22 | 2022-05-22 | 5.196578
23 | 2022-05-22 | 2.877504
24 | 2022-05-22 | 292.665
25 | 2022-05-22 | 0.1519707
26 | 2022-05-22 | 488.5285
28 | 2022-05-22 | 103.6383
29 | 2022-05-22 | 67.5
30 | 2022-05-22 | 2925.75
31 | 2022-05-22 | 1.398294
32 | 2022-05-22 | 0
33 | 2022-05-22 | 0
34 | 2022-05-22 | 30.67332
35 | 2022-05-22 | 431.7026
36 | 2022-05-22 | 0.9506024
37 | 2022-05-22 | 0.9637462
38 | 2022-05-22 | 8.780422
39 | 2022-05-22 | 38.3871
40 | 2022-05-22 | 1.1636
41 | 2022-05-22 | 1.402601
42 | 2022-05-22 | 1.188737
43 | 2022-05-22 | 11.6
44 | 2022-05-22 | 0.44
45 | 2022-05-22 | 0.3
46 | 2022-05-22 | 0.7
47 | 2022-05-22 | 90.3
48 | 2022-05-22 | 7.3
49 | 2022-05-22 | 25.26023
50 | 2022-05-22 | 56.09783
51 | 2022-05-22 | 1978.45
52 | 2022-05-22 | 4.139401
53 | 2022-05-22 | 1355.361
54 | 2022-05-22 | 2322.635
55 | 2022-05-22 | 413.9886
1 | 2022-05-22 08:00 | 1.264383
2 | 2022-05-22 08:00 | 0.8850682
3 | 2022-05-22 08:00 | 0.379315
4 | 2022-05-22 08:00 | 1251.288
5 | 2022-05-22 08:00 | 205.8972
6 | 2022-05-22 08:00 | 0.452
7 | 2022-05-22 08:00 | 19.4
8 | 2022-05-22 08:00 | 41.3646
9 | 2022-05-22 08:00 | 1.211043
10 | 2022-05-22 08:00 | 1.094826
11 | 2022-05-22 08:00 | 0.9996686
12 | 2022-05-22 08:00 | 0.4941604
13 | 2022-05-22 08:00 | 0.3181706
14 | 2022-05-22 08:00 | 0.6477019
15 | 2022-05-22 08:00 | 2.796111
20 | 2022-05-22 08:00 | 0.248582
21 | 2022-05-22 08:00 | 5.053071
22 | 2022-05-22 08:00 | 5.240582
23 | 2022-05-22 08:00 | 2.87075
24 | 2022-05-22 08:00 | 318.6061
25 | 2022-05-22 08:00 | 0.1532576
26 | 2022-05-22 08:00 | 522.6036
28 | 2022-05-22 08:00 | 90.59142
29 | 2022-05-22 08:00 | 68
30 | 2022-05-22 08:00 | 2950.025
31 | 2022-05-22 08:00 | 1.547403
32 | 2022-05-22 08:00 | 0
33 | 2022-05-22 08:00 | 0
34 | 2022-05-22 08:00 | 30.52664
35 | 2022-05-22 08:00 | 433.2623
36 | 2022-05-22 08:00 | 0.997546
37 | 2022-05-22 08:00 | 1.015432
38 | 2022-05-22 08:00 | 7.849182
39 | 2022-05-22 08:00 | 27.80172
40 | 2022-05-22 08:00 | 1.16259
41 | 2022-05-22 08:00 | 1.401698
42 | 2022-05-22 08:00 | 1.188252
43 | 2022-05-22 08:00 | 11.7
44 | 2022-05-22 08:00 | 0.44
45 | 2022-05-22 08:00 | 0.3
46 | 2022-05-22 08:00 | 0.7
47 | 2022-05-22 08:00 | 90.1
48 | 2022-05-22 08:00 | 7.2
49 | 2022-05-22 08:00 | 25.42176
50 | 2022-05-22 08:00 | 56.13747
51 | 2022-05-22 08:00 | 1974.009
52 | 2022-05-22 08:00 | 4.168472
53 | 2022-05-22 08:00 | 1370.138
54 | 2022-05-22 08:00 | 2350.545
55 | 2022-05-22 08:00 | 411.5545
1 | 2022-05-22 16:00 | 1.238856
2 | 2022-05-22 16:00 | 0.867199
3 | 2022-05-22 16:00 | 0.3716567
4 | 2022-05-22 16:00 | 1250.577
5 | 2022-05-22 16:00 | 198.6976
6 | 2022-05-22 16:00 | 0.4
7 | 2022-05-22 16:00 | 18.7
8 | 2022-05-22 16:00 | 41.83445
9 | 2022-05-22 16:00 | 1.152278
10 | 2022-05-22 16:00 | 1.207658
11 | 2022-05-22 16:00 | 0.9996595
12 | 2022-05-22 16:00 | 0.4922817
13 | 2022-05-22 16:00 | 0.316961
14 | 2022-05-22 16:00 | 0.6452395
15 | 2022-05-22 16:00 | 3.389097
20 | 2022-05-22 16:00 | 0.2050591
21 | 2022-05-22 16:00 | 5.330467
22 | 2022-05-22 16:00 | 5.191569
23 | 2022-05-22 16:00 | 2.84472
24 | 2022-05-22 16:00 | 346.7342
25 | 2022-05-22 16:00 | 0.1518243
26 | 2022-05-22 16:00 | 564.9932
28 | 2022-05-22 16:00 | 81.26481
29 | 2022-05-22 16:00 | 67
30 | 2022-05-22 16:00 | 3091.87
31 | 2022-05-22 16:00 | 1.745034
32 | 2022-05-22 16:00 | 0
33 | 2022-05-22 16:00 | 0
34 | 2022-05-22 16:00 | 30.3829
35 | 2022-05-22 16:00 | 434.8301
36 | 2022-05-22 16:00 | 0.9544364
37 | 2022-05-22 16:00 | 0.9668008
38 | 2022-05-22 16:00 | 8.719564
39 | 2022-05-22 16:00 | 25.31915
40 | 2022-05-22 16:00 | 1.160959
41 | 2022-05-22 16:00 | 1.39959
42 | 2022-05-22 16:00 | 1.186602
43 | 2022-05-22 16:00 | 11.6
44 | 2022-05-22 16:00 | 0.44
45 | 2022-05-22 16:00 | 0.3
46 | 2022-05-22 16:00 | 0.7
47 | 2022-05-22 16:00 | 89.8
48 | 2022-05-22 16:00 | 7.5
49 | 2022-05-22 16:00 | 25.44022
50 | 2022-05-22 16:00 | 56.12358
51 | 2022-05-22 16:00 | 1969.163
52 | 2022-05-22 16:00 | 3.933435
53 | 2022-05-22 16:00 | 1318.935
54 | 2022-05-22 16:00 | 2264.08
55 | 2022-05-22 16:00 | 436.4118
1 | 2022-05-23 | 1.292269
2 | 2022-05-23 | 0.9045885
3 | 2022-05-23 | 0.3876808
4 | 2022-05-23 | 1250.14
5 | 2022-05-23 | 221.2093
6 | 2022-05-23 | 0.576
7 | 2022-05-23 | 17.5
8 | 2022-05-23 | 39.50339
9 | 2022-05-23 | 1.194175
10 | 2022-05-23 | 1.15253
11 | 2022-05-23 | 0.9997249
12 | 2022-05-23 | 0.5100093
13 | 2022-05-23 | 0.328375
14 | 2022-05-23 | 0.6684753
15 | 2022-05-23 | 2.989058
20 | 2022-05-23 | 0.2279956
21 | 2022-05-23 | 4.946795
22 | 2022-05-23 | 4.929105
23 | 2022-05-23 | 2.896867
24 | 2022-05-23 | 405.6705
25 | 2022-05-23 | 0.1441486
26 | 2022-05-23 | 587.4681
28 | 2022-05-23 | 85.08806
29 | 2022-05-23 | 63.5
30 | 2022-05-23 | 2899.35
31 | 2022-05-23 | 1.833877
32 | 2022-05-23 | 0
33 | 2022-05-23 | 0
34 | 2022-05-23 | 30.51702
35 | 2022-05-23 | 430.0847
36 | 2022-05-23 | 0.9890777
37 | 2022-05-23 | 0.9989848
38 | 2022-05-23 | 7.935853
39 | 2022-05-23 | 39.61039
40 | 2022-05-23 | 1.088142
41 | 2022-05-23 | 1.310862
42 | 2022-05-23 | 1.107324
43 | 2022-05-23 | 11.6
44 | 2022-05-23 | 0.44
45 | 2022-05-23 | 0.3
46 | 2022-05-23 | 0.7
47 | 2022-05-23 | 89.6
48 | 2022-05-23 | 7.4
49 | 2022-05-23 | 25.45994
50 | 2022-05-23 | 56.27325
51 | 2022-05-23 | 1967.868
52 | 2022-05-23 | 4.027703
53 | 2022-05-23 | 1274.437
54 | 2022-05-23 | 2174.675
55 | 2022-05-23 | 423.6611
1 | 2022-05-23 08:00 | 1.29488
2 | 2022-05-23 08:00 | 0.9064162
3 | 2022-05-23 08:00 | 0.3884641
4 | 2022-05-23 08:00 | 1250.788
5 | 2022-05-23 08:00 | 226.9267
6 | 2022-05-23 08:00 | 0.66
7 | 2022-05-23 08:00 | 18
8 | 2022-05-23 08:00 | 41.86047
9 | 2022-05-23 08:00 | 1.286445
10 | 2022-05-23 08:00 | 1.125516
11 | 2022-05-23 08:00 | 0.999734
12 | 2022-05-23 08:00 | 0.511034
13 | 2022-05-23 08:00 | 0.3290349
14 | 2022-05-23 08:00 | 0.6698184
15 | 2022-05-23 08:00 | 2.188899
20 | 2022-05-23 08:00 | 0.313144
21 | 2022-05-23 08:00 | 4.367122
22 | 2022-05-23 08:00 | 5.005867
23 | 2022-05-23 08:00 | 2.903494
24 | 2022-05-23 08:00 | 432.8167
25 | 2022-05-23 08:00 | 0.1463935
26 | 2022-05-23 08:00 | 580.265
28 | 2022-05-23 08:00 | 88.47279
29 | 2022-05-23 08:00 | 64.5
30 | 2022-05-23 08:00 | 2915.122
31 | 2022-05-23 08:00 | 1.907297
32 | 2022-05-23 08:00 | 0
33 | 2022-05-23 08:00 | 0
34 | 2022-05-23 08:00 | 30.41155
35 | 2022-05-23 08:00 | 429.1524
36 | 2022-05-23 08:00 | 1.046036
37 | 2022-05-23 08:00 | 1.044652
38 | 2022-05-23 08:00 | 6.556021
39 | 2022-05-23 08:00 | 56.08696
40 | 2022-05-23 08:00 | 1.094316
41 | 2022-05-23 08:00 | 1.31478
42 | 2022-05-23 08:00 | 1.112082
43 | 2022-05-23 08:00 | 11.8
44 | 2022-05-23 08:00 | 0.43
45 | 2022-05-23 08:00 | 0.3
46 | 2022-05-23 08:00 | 0.7
47 | 2022-05-23 08:00 | 89.8
48 | 2022-05-23 08:00 | 7.3
49 | 2022-05-23 08:00 | 25.16168
50 | 2022-05-23 08:00 | 56.17717
51 | 2022-05-23 08:00 | 1963.101
52 | 2022-05-23 08:00 | 4.03218
53 | 2022-05-23 08:00 | 1293.547
54 | 2022-05-23 08:00 | 2209.054
55 | 2022-05-23 08:00 | 423.53
1 | 2022-05-23 16:00 | 1.286872
2 | 2022-05-23 16:00 | 0.9008102
3 | 2022-05-23 16:00 | 0.3860615
4 | 2022-05-23 16:00 | 1250.193
5 | 2022-05-23 16:00 | 226.848
6 | 2022-05-23 16:00 | 0.64
7 | 2022-05-23 16:00 | 18.2
8 | 2022-05-23 16:00 | 41.36364
9 | 2022-05-23 16:00 | 1.253416
10 | 2022-05-23 16:00 | 1.119752
11 | 2022-05-23 16:00 | 0.9997332
12 | 2022-05-23 16:00 | 0.5056632
13 | 2022-05-23 16:00 | 0.3255768
14 | 2022-05-23 16:00 | 0.6627788
15 | 2022-05-23 16:00 | 2.364063
20 | 2022-05-23 16:00 | 0.2877085
21 | 2022-05-23 16:00 | 4.480064
22 | 2022-05-23 16:00 | 4.959134
23 | 2022-05-23 16:00 | 2.896418
24 | 2022-05-23 16:00 | 430.1319
25 | 2022-05-23 16:00 | 0.1450268
26 | 2022-05-23 16:00 | 542.2785
28 | 2022-05-23 16:00 | 80.13647
29 | 2022-05-23 16:00 | 64.5
30 | 2022-05-23 16:00 | 2894.97
31 | 2022-05-23 16:00 | 1.896124
32 | 2022-05-23 16:00 | 0
33 | 2022-05-23 16:00 | 0
34 | 2022-05-23 16:00 | 30.21615
35 | 2022-05-23 16:00 | 428.1433
36 | 2022-05-23 16:00 | 1.045963
37 | 2022-05-23 16:00 | 1.045596
38 | 2022-05-23 16:00 | 6.844128
39 | 2022-05-23 16:00 | 50.98039
40 | 2022-05-23 16:00 | 1.07512
41 | 2022-05-23 16:00 | 1.2929
42 | 2022-05-23 16:00 | 1.094781
43 | 2022-05-23 16:00 | 11.7
44 | 2022-05-23 16:00 | 0.43
45 | 2022-05-23 16:00 | 0.3
46 | 2022-05-23 16:00 | 0.7
47 | 2022-05-23 16:00 | 89.9
48 | 2022-05-23 16:00 | 7.4
49 | 2022-05-23 16:00 | 25.3784
50 | 2022-05-23 16:00 | 56.12225
51 | 2022-05-23 16:00 | 1965.006
52 | 2022-05-23 16:00 | 4.090977
53 | 2022-05-23 16:00 | 1287.615
54 | 2022-05-23 16:00 | 2204.292
55 | 2022-05-23 16:00 | 418.4619
1 | 2022-05-24 | 1.235733
2 | 2022-05-24 | 0.8650132
3 | 2022-05-24 | 0.37072
4 | 2022-05-24 | 1250.893
5 | 2022-05-24 | 218.6811
6 | 2022-05-24 | 0.5688
7 | 2022-05-24 | 18.1
8 | 2022-05-24 | 41.6092
9 | 2022-05-24 | 1.181486
10 | 2022-05-24 | 1.130506
11 | 2022-05-24 | 0.9997129
12 | 2022-05-24 | 0.4859557
13 | 2022-05-24 | 0.3128879
14 | 2022-05-24 | 0.6369479
15 | 2022-05-24 | 3.18418
20 | 2022-05-24 | 0.2086542
21 | 2022-05-24 | 4.785736
22 | 2022-05-24 | 5.099038
23 | 2022-05-24 | 2.847686
24 | 2022-05-24 | 379.1668
25 | 2022-05-24 | 0.1491182
26 | 2022-05-24 | 571.7953
28 | 2022-05-24 | 99.52576
29 | 2022-05-24 | 65.5
30 | 2022-05-24 | 2929.051
31 | 2022-05-24 | 1.73388
32 | 2022-05-24 | 0
33 | 2022-05-24 | 0
34 | 2022-05-24 | 30.33471
35 | 2022-05-24 | 427.6953
36 | 2022-05-24 | 0.9914738
37 | 2022-05-24 | 0.9969168
38 | 2022-05-24 | 7.969916
39 | 2022-05-24 | 39.47368
40 | 2022-05-24 | 1.05423
41 | 2022-05-24 | 1.277335
42 | 2022-05-24 | 1.079589
43 | 2022-05-24 | 11.7
44 | 2022-05-24 | 0.43
45 | 2022-05-24 | 0.3
46 | 2022-05-24 | 0.7
47 | 2022-05-24 | 90
48 | 2022-05-24 | 7.5
49 | 2022-05-24 | 22.87075
50 | 2022-05-24 | 55.44432
51 | 2022-05-24 | 1980.07
52 | 2022-05-24 | 4.117052
53 | 2022-05-24 | 1308.423
54 | 2022-05-24 | 2267.495
55 | 2022-05-24 | 420.9318
1 | 2022-05-24 08:00 | 1.263964
2 | 2022-05-24 08:00 | 0.8847749
3 | 2022-05-24 08:00 | 0.3791893
4 | 2022-05-24 08:00 | 1250.746
5 | 2022-05-24 08:00 | 222.5612
6 | 2022-05-24 08:00 | 0.536
7 | 2022-05-24 08:00 | 19.3
8 | 2022-05-24 08:00 | 42.98441
9 | 2022-05-24 08:00 | 1.186482
10 | 2022-05-24 08:00 | 1.164646
11 | 2022-05-24 08:00 | 0.999725
12 | 2022-05-24 08:00 | 0.4979528
13 | 2022-05-24 08:00 | 0.3206124
14 | 2022-05-24 08:00 | 0.6526727
15 | 2022-05-24 08:00 | 3.166349
20 | 2022-05-24 08:00 | 0.205857
21 | 2022-05-24 08:00 | 4.5978
22 | 2022-05-24 08:00 | 4.93054
23 | 2022-05-24 08:00 | 2.880214
24 | 2022-05-24 08:00 | 405.5652
25 | 2022-05-24 08:00 | 0.1441906
26 | 2022-05-24 08:00 | 567.9843
28 | 2022-05-24 08:00 | 85.95341
29 | 2022-05-24 08:00 | 63
30 | 2022-05-24 08:00 | 2889.983
31 | 2022-05-24 08:00 | 1.822264
32 | 2022-05-24 08:00 | 0
33 | 2022-05-24 08:00 | 0
34 | 2022-05-24 08:00 | 30.21423
35 | 2022-05-24 08:00 | 430.5447
36 | 2022-05-24 08:00 | 0.9942997
37 | 2022-05-24 08:00 | 0.9925068
38 | 2022-05-24 08:00 | 7.764149
39 | 2022-05-24 08:00 | 42.85714
40 | 2022-05-24 08:00 | 1.080799
41 | 2022-05-24 08:00 | 1.309491
42 | 2022-05-24 08:00 | 1.101213
43 | 2022-05-24 08:00 | 11.8
44 | 2022-05-24 08:00 | 0.45
45 | 2022-05-24 08:00 | 0.3
46 | 2022-05-24 08:00 | 0.7
47 | 2022-05-24 08:00 | 89.9
48 | 2022-05-24 08:00 | 7.6
49 | 2022-05-24 08:00 | 20.81223
50 | 2022-05-24 08:00 | 55.20132
51 | 2022-05-24 08:00 | 1962.187
52 | 2022-05-24 08:00 | 4.121942
53 | 2022-05-24 08:00 | 1258.16
54 | 2022-05-24 08:00 | 2189.131
55 | 2022-05-24 08:00 | 422.1182
1 | 2022-05-24 16:00 | 1.207871
2 | 2022-05-24 16:00 | 0.8455096
3 | 2022-05-24 16:00 | 0.3623613
4 | 2022-05-24 16:00 | 1250.699
5 | 2022-05-24 16:00 | 201.0372
6 | 2022-05-24 16:00 | 0.6975
7 | 2022-05-24 16:00 | 18.1
8 | 2022-05-24 16:00 | 41.6092
9 | 2022-05-24 16:00 | 1.149758
10 | 2022-05-24 16:00 | 1.114003
11 | 2022-05-24 16:00 | 0.9996604
12 | 2022-05-24 16:00 | 0.4770647
13 | 2022-05-24 16:00 | 0.3071634
14 | 2022-05-24 16:00 | 0.6252944
15 | 2022-05-24 16:00 | 3.561487
20 | 2022-05-24 16:00 | 0.1869663
21 | 2022-05-24 16:00 | 4.958586
22 | 2022-05-24 16:00 | 5.203036
23 | 2022-05-24 16:00 | 2.831527
24 | 2022-05-24 16:00 | 406.1885
25 | 2022-05-24 16:00 | 0.1521596
26 | 2022-05-24 16:00 | 564.4005
28 | 2022-05-24 16:00 | 77.68015
29 | 2022-05-24 16:00 | 67
30 | 2022-05-24 16:00 | 2985.789
31 | 2022-05-24 16:00 | 2.020464
32 | 2022-05-24 16:00 | 0
33 | 2022-05-24 16:00 | 0
34 | 2022-05-24 16:00 | 30.17188
35 | 2022-05-24 16:00 | 432.1092
36 | 2022-05-24 16:00 | 0.9613526
37 | 2022-05-24 16:00 | 0.9635627
38 | 2022-05-24 16:00 | 8.520074
39 | 2022-05-24 16:00 | 33.52941
40 | 2022-05-24 16:00 | 1.086859
41 | 2022-05-24 16:00 | 1.316881
42 | 2022-05-24 16:00 | 1.107236
43 | 2022-05-24 16:00 | 11.9
44 | 2022-05-24 16:00 | 0.45
45 | 2022-05-24 16:00 | 0.3
46 | 2022-05-24 16:00 | 0.8
47 | 2022-05-24 16:00 | 90.5
48 | 2022-05-24 16:00 | 7.4
49 | 2022-05-24 16:00 | 21.07318
50 | 2022-05-24 16:00 | 55.29762
51 | 2022-05-24 16:00 | 1973.517
52 | 2022-05-24 16:00 | 4.081173
53 | 2022-05-24 16:00 | 1326.83
54 | 2022-05-24 16:00 | 2299.771
55 | 2022-05-24 16:00 | 424.7021
1 | 2022-05-25 | 1.188754
2 | 2022-05-25 | 0.8321276
3 | 2022-05-25 | 0.3566261
4 | 2022-05-25 | 1250.635
5 | 2022-05-25 | 198.4685
6 | 2022-05-25 | 0.6225
7 | 2022-05-25 | 18
8 | 2022-05-25 | 41.37931
9 | 2022-05-25 | 1.160479
10 | 2022-05-25 | 1.110224
11 | 2022-05-25 | 0.9996595
12 | 2022-05-25 | 0.4670679
13 | 2022-05-25 | 0.3007268
14 | 2022-05-25 | 0.6121914
15 | 2022-05-25 | 3.379071
20 | 2022-05-25 | 0.1986144
21 | 2022-05-25 | 4.966511
22 | 2022-05-25 | 5.189076
23 | 2022-05-25 | 2.807555
24 | 2022-05-25 | 401.1828
25 | 2022-05-25 | 0.1517513
26 | 2022-05-25 | 587.4225
28 | 2022-05-25 | 70.67799
29 | 2022-05-25 | 67
30 | 2022-05-25 | 2968.776
31 | 2022-05-25 | 2.021393
32 | 2022-05-25 | 0
33 | 2022-05-25 | 0
34 | 2022-05-25 | 30.07265
35 | 2022-05-25 | 433.3098
36 | 2022-05-25 | 0.9796407
37 | 2022-05-25 | 0.9887755
38 | 2022-05-25 | 8.345582
39 | 2022-05-25 | 35.80645
40 | 2022-05-25 | 1.093726
41 | 2022-05-25 | 1.303209
42 | 2022-05-25 | 1.097786
43 | 2022-05-25 | 11.9
44 | 2022-05-25 | 0.45
45 | 2022-05-25 | 0.3
46 | 2022-05-25 | 0.8
47 | 2022-05-25 | 90.4
48 | 2022-05-25 | 7.3
49 | 2022-05-25 | 20.94029
50 | 2022-05-25 | 55.21594
51 | 2022-05-25 | 1968.018
52 | 2022-05-25 | 4.15941
53 | 2022-05-25 | 1330.879
54 | 2022-05-25 | 2314.18
55 | 2022-05-25 | 418.0488
1 | 2022-05-25 08:00 | 1.188165
2 | 2022-05-25 08:00 | 0.8317157
3 | 2022-05-25 08:00 | 0.3564496
4 | 2022-05-25 08:00 | 1249.796
5 | 2022-05-25 08:00 | 223.5271
6 | 2022-05-25 08:00 | 0.64
7 | 2022-05-25 08:00 | 19.5
8 | 2022-05-25 08:00 | 44.31818
9 | 2022-05-25 08:00 | 1.102326
10 | 2022-05-25 08:00 | 1.141
11 | 2022-05-25 08:00 | 0.9997277
12 | 2022-05-25 08:00 | 0.4688338
13 | 2022-05-25 08:00 | 0.3018638
14 | 2022-05-25 08:00 | 0.6145061
15 | 2022-05-25 08:00 | 3.721222
20 | 2022-05-25 08:00 | 0.1935771
21 | 2022-05-25 08:00 | 5.840597
22 | 2022-05-25 08:00 | 5.047486
23 | 2022-05-25 08:00 | 2.80851
24 | 2022-05-25 08:00 | 332.5067
25 | 2022-05-25 08:00 | 0.1476106
26 | 2022-05-25 08:00 | 531.0587
28 | 2022-05-25 08:00 | 89.9042
29 | 2022-05-25 08:00 | 64.5
30 | 2022-05-25 08:00 | 2991.522
31 | 2022-05-25 08:00 | 1.487545
32 | 2022-05-25 08:00 | 0
33 | 2022-05-25 08:00 | 0
34 | 2022-05-25 08:00 | 29.69184
35 | 2022-05-25 08:00 | 429.1284
36 | 2022-05-25 08:00 | 0.9255814
37 | 2022-05-25 08:00 | 0.9404762
38 | 2022-05-25 08:00 | 9.561819
39 | 2022-05-25 08:00 | 28.64583
40 | 2022-05-25 08:00 | 1.119586
41 | 2022-05-25 08:00 | 1.334665
42 | 2022-05-25 08:00 | 1.122694
43 | 2022-05-25 08:00 | 11.6
44 | 2022-05-25 08:00 | 0.43
45 | 2022-05-25 08:00 | 0.3
46 | 2022-05-25 08:00 | 0.7
47 | 2022-05-25 08:00 | 90.5
48 | 2022-05-25 08:00 | 7.3
49 | 2022-05-25 08:00 | 21.19294
50 | 2022-05-25 08:00 | 55.49163
51 | 2022-05-25 08:00 | 1955.678
52 | 2022-05-25 08:00 | 4.093174
53 | 2022-05-25 08:00 | 1291.03
54 | 2022-05-25 08:00 | 2234.438
55 | 2022-05-25 08:00 | 422.8359
1 | 2022-05-25 16:00 | 1.213946
2 | 2022-05-25 16:00 | 0.8497622
3 | 2022-05-25 16:00 | 0.3641838
4 | 2022-05-25 16:00 | 1249.131
5 | 2022-05-25 16:00 | 219.3137
6 | 2022-05-25 16:00 | 0.57
7 | 2022-05-25 16:00 | 20
8 | 2022-05-25 16:00 | 43.47826
9 | 2022-05-25 16:00 | 1.19928
10 | 2022-05-25 16:00 | 1.167013
11 | 2022-05-25 16:00 | 0.9997212
12 | 2022-05-25 16:00 | 0.4795694
13 | 2022-05-25 16:00 | 0.308776
14 | 2022-05-25 16:00 | 0.6285774
15 | 2022-05-25 16:00 | 2.901565
20 | 2022-05-25 16:00 | 0.234662
21 | 2022-05-25 16:00 | 4.890504
22 | 2022-05-25 16:00 | 4.986419
23 | 2022-05-25 16:00 | 2.835795
24 | 2022-05-25 16:00 | 336.2352
25 | 2022-05-25 16:00 | 0.1458248
26 | 2022-05-25 16:00 | 500.3696
28 | 2022-05-25 16:00 | 106.2024
29 | 2022-05-25 16:00 | 64.5
30 | 2022-05-25 16:00 | 2983.556
31 | 2022-05-25 16:00 | 1.533124
32 | 2022-05-25 16:00 | 0
33 | 2022-05-25 16:00 | 0
34 | 2022-05-25 16:00 | 29.75038
35 | 2022-05-25 16:00 | 433.325
36 | 2022-05-25 16:00 | 1.014406
37 | 2022-05-25 16:00 | 1.024615
38 | 2022-05-25 16:00 | 7.792069
39 | 2022-05-25 16:00 | 33.62319
40 | 2022-05-25 16:00 | 1.123347
41 | 2022-05-25 16:00 | 1.338762
42 | 2022-05-25 16:00 | 1.125802
43 | 2022-05-25 16:00 | 11.8
44 | 2022-05-25 16:00 | 0.43
45 | 2022-05-25 16:00 | 0.3
46 | 2022-05-25 16:00 | 0.7
47 | 2022-05-25 16:00 | 90.4
48 | 2022-05-25 16:00 | 7.4
49 | 2022-05-25 16:00 | 21.05634
50 | 2022-05-25 16:00 | 55.47938
51 | 2022-05-25 16:00 | 1950.183
52 | 2022-05-25 16:00 | 4.078263
53 | 2022-05-25 16:00 | 1272.365
54 | 2022-05-25 16:00 | 2203.232
55 | 2022-05-25 16:00 | 424.5934
1 | 2022-05-26 | 1.166462
2 | 2022-05-26 | 0.8165235
3 | 2022-05-26 | 0.3499387
4 | 2022-05-26 | 1250.542
5 | 2022-05-26 | 209.2375
6 | 2022-05-26 | 0.5825
7 | 2022-05-26 | 19
8 | 2022-05-26 | 43.18182
9 | 2022-05-26 | 1.22439
10 | 2022-05-26 | 1.119399
11 | 2022-05-26 | 0.9996937
12 | 2022-05-26 | 0.4586678
13 | 2022-05-26 | 0.2953183
14 | 2022-05-26 | 0.6011814
15 | 2022-05-26 | 2.640709
20 | 2022-05-26 | 0.257969
21 | 2022-05-26 | 4.730441
22 | 2022-05-26 | 5.170348
23 | 2022-05-26 | 2.791173
24 | 2022-05-26 | 314.4844
25 | 2022-05-26 | 0.1512037
26 | 2022-05-26 | 571.5382
28 | 2022-05-26 | 97.55235
29 | 2022-05-26 | 66.5
30 | 2022-05-26 | 3025.005
31 | 2022-05-26 | 1.503002
32 | 2022-05-26 | 0
33 | 2022-05-26 | 0
34 | 2022-05-26 | 29.62578
35 | 2022-05-26 | 433.2137
36 | 2022-05-26 | 1.029268
37 | 2022-05-26 | 1.03612
38 | 2022-05-26 | 7.37115
39 | 2022-05-26 | 37.57576
40 | 2022-05-26 | 1.15353
41 | 2022-05-26 | 1.368609
42 | 2022-05-26 | 1.145683
43 | 2022-05-26 | 11.8
44 | 2022-05-26 | 0.43
45 | 2022-05-26 | 0.3
46 | 2022-05-26 | 0.7
47 | 2022-05-26 | 89.5
48 | 2022-05-26 | 7.5
49 | 2022-05-26 | 21.67315
50 | 2022-05-26 | 55.46819
51 | 2022-05-26 | 1945.096
52 | 2022-05-26 | 4.13669
53 | 2022-05-26 | 1327.746
54 | 2022-05-26 | 2301.576
55 | 2022-05-26 | 419.042
1 | 2022-05-26 08:00 | 1.216142
2 | 2022-05-26 08:00 | 0.8512992
3 | 2022-05-26 08:00 | 0.3648425
4 | 2022-05-26 08:00 | 1250.702
5 | 2022-05-26 08:00 | 222.2523
6 | 2022-05-26 08:00 | 0.6602
7 | 2022-05-26 08:00 | 18.7
8 | 2022-05-26 08:00 | 42.98851
9 | 2022-05-26 08:00 | 1.117096
10 | 2022-05-26 08:00 | 1.148438
11 | 2022-05-26 08:00 | 0.9997259
12 | 2022-05-26 08:00 | 0.4796358
13 | 2022-05-26 08:00 | 0.3088187
14 | 2022-05-26 08:00 | 0.6286643
15 | 2022-05-26 08:00 | 3.692667
20 | 2022-05-26 08:00 | 0.1897831
21 | 2022-05-26 08:00 | 5.522562
22 | 2022-05-26 08:00 | 5.039611
23 | 2022-05-26 08:00 | 2.833712
24 | 2022-05-26 08:00 | 378.8469
25 | 2022-05-26 08:00 | 0.1473803
26 | 2022-05-26 08:00 | 605.6354
28 | 2022-05-26 08:00 | 108.9964
29 | 2022-05-26 08:00 | 65
30 | 2022-05-26 08:00 | 3023.685
31 | 2022-05-26 08:00 | 1.70458
32 | 2022-05-26 08:00 | 0
33 | 2022-05-26 08:00 | 0
34 | 2022-05-26 08:00 | 29.31151
35 | 2022-05-26 08:00 | 429.1142
36 | 2022-05-26 08:00 | 0.9367682
37 | 2022-05-26 08:00 | 0.9473684
38 | 2022-05-26 08:00 | 9.215229
39 | 2022-05-26 08:00 | 22.48062
40 | 2022-05-26 08:00 | 1.158746
41 | 2022-05-26 08:00 | 1.37595
42 | 2022-05-26 08:00 | 1.149369
43 | 2022-05-26 08:00 | 11.7
44 | 2022-05-26 08:00 | 0.43
45 | 2022-05-26 08:00 | 0.3
46 | 2022-05-26 08:00 | 0.7
47 | 2022-05-26 08:00 | 89.7
48 | 2022-05-26 08:00 | 7.4
49 | 2022-05-26 08:00 | 20.8718
50 | 2022-05-26 08:00 | 55.3614
51 | 2022-05-26 08:00 | 1938.795
52 | 2022-05-26 08:00 | 4.105149
53 | 2022-05-26 08:00 | 1284.489
54 | 2022-05-26 08:00 | 2233.334
55 | 2022-05-26 08:00 | 423.5398
1 | 2022-05-26 16:00 | 1.234466
2 | 2022-05-26 16:00 | 0.864126
3 | 2022-05-26 16:00 | 0.3703397
4 | 2022-05-26 16:00 | 1250.045
5 | 2022-05-26 16:00 | 223.7962
6 | 2022-05-26 16:00 | 0.735
7 | 2022-05-26 16:00 | 20
8 | 2022-05-26 16:00 | 44.84305
9 | 2022-05-26 16:00 | 1.120609
10 | 2022-05-26 16:00 | 1.138654
11 | 2022-05-26 16:00 | 0.9997317
12 | 2022-05-26 16:00 | 0.4855342
13 | 2022-05-26 16:00 | 0.3126165
14 | 2022-05-26 16:00 | 0.6363955
15 | 2022-05-26 16:00 | 3.881803
20 | 2022-05-26 16:00 | 0.1698042
21 | 2022-05-26 16:00 | 4.968919
22 | 2022-05-26 16:00 | 4.945782
23 | 2022-05-26 16:00 | 2.855335
24 | 2022-05-26 16:00 | 415.1552
25 | 2022-05-26 16:00 | 0.1446364
26 | 2022-05-26 16:00 | 607.297
28 | 2022-05-26 16:00 | 102.4512
29 | 2022-05-26 16:00 | 63.5
30 | 2022-05-26 16:00 | 2968.922
31 | 2022-05-26 16:00 | 1.85506
32 | 2022-05-26 16:00 | 0
33 | 2022-05-26 16:00 | 0
34 | 2022-05-26 16:00 | 29.41797
35 | 2022-05-26 16:00 | 432.844
36 | 2022-05-26 16:00 | 0.9461358
37 | 2022-05-26 16:00 | 0.9419292
38 | 2022-05-26 16:00 | 8.850721
39 | 2022-05-26 16:00 | 27.72727
40 | 2022-05-26 16:00 | 1.145761
41 | 2022-05-26 16:00 | 1.360691
42 | 2022-05-26 16:00 | 1.137807
43 | 2022-05-26 16:00 | 11.6
44 | 2022-05-26 16:00 | 0.43
45 | 2022-05-26 16:00 | 0.3
46 | 2022-05-26 16:00 | 0.7
47 | 2022-05-26 16:00 | 89.9
48 | 2022-05-26 16:00 | 7.4
49 | 2022-05-26 16:00 | 21.00191
50 | 2022-05-26 16:00 | 55.30441
51 | 2022-05-26 16:00 | 1936.869
52 | 2022-05-26 16:00 | 4.1431
53 | 2022-05-26 16:00 | 1266.929
54 | 2022-05-26 16:00 | 2201.7
55 | 2022-05-26 16:00 | 419.4503
1 | 2022-05-27 | 1.223494
2 | 2022-05-27 | 0.856446
3 | 2022-05-27 | 0.3670483
4 | 2022-05-27 | 1249.831
5 | 2022-05-27 | 234.9194
6 | 2022-05-27 | 0.66
7 | 2022-05-27 | 20
8 | 2022-05-27 | 44.44444
9 | 2022-05-27 | 1.119678
10 | 2022-05-27 | 1.138246
11 | 2022-05-27 | 0.9997498
12 | 2022-05-27 | 0.4806959
13 | 2022-05-27 | 0.3095013
14 | 2022-05-27 | 0.6300539
15 | 2022-05-27 | 3.76199
20 | 2022-05-27 | 0.1796806
21 | 2022-05-27 | 5.170895
22 | 2022-05-27 | 4.865076
23 | 2022-05-27 | 2.846092
24 | 2022-05-27 | 425.8193
25 | 2022-05-27 | 0.1422762
26 | 2022-05-27 | 550.7796
28 | 2022-05-27 | 104.1523
29 | 2022-05-27 | 63.5
30 | 2022-05-27 | 2926.073
31 | 2022-05-27 | 1.812619
32 | 2022-05-27 | 0
33 | 2022-05-27 | 0
34 | 2022-05-27 | 29.4469
35 | 2022-05-27 | 433.2761
36 | 2022-05-27 | 0.9528193
37 | 2022-05-27 | 0.9595661
38 | 2022-05-27 | 8.932885
39 | 2022-05-27 | 42.0339
40 | 2022-05-27 | 1.13431
41 | 2022-05-27 | 1.343099
42 | 2022-05-27 | 1.128582
43 | 2022-05-27 | 11.6
44 | 2022-05-27 | 0.43
45 | 2022-05-27 | 0.3
46 | 2022-05-27 | 0.7
47 | 2022-05-27 | 90.1
48 | 2022-05-27 | 7.5
49 | 2022-05-27 | 21.08623
50 | 2022-05-27 | 55.72338
51 | 2022-05-27 | 1924.584
52 | 2022-05-27 | 4.157834
53 | 2022-05-27 | 1258.564
54 | 2022-05-27 | 2169.624
55 | 2022-05-27 | 414.6121
1 | 2022-05-27 08:00 | 1.26109
2 | 2022-05-27 08:00 | 0.8827631
3 | 2022-05-27 08:00 | 0.378327
4 | 2022-05-27 08:00 | 1250.331
5 | 2022-05-27 08:00 | 229.6425
6 | 2022-05-27 08:00 | 0.715
7 | 2022-05-27 08:00 | 18.4
8 | 2022-05-27 08:00 | 42.39631
9 | 2022-05-27 08:00 | 1.241758
10 | 2022-05-27 08:00 | 1.110286
11 | 2022-05-27 08:00 | 0.9997378
12 | 2022-05-27 08:00 | 0.4957735
13 | 2022-05-27 08:00 | 0.3192092
14 | 2022-05-27 08:00 | 0.6498163
15 | 2022-05-27 08:00 | 2.418072
20 | 2022-05-27 08:00 | 0.2830493
21 | 2022-05-27 08:00 | 4.598957
22 | 2022-05-27 08:00 | 4.954576
23 | 2022-05-27 08:00 | 2.885432
24 | 2022-05-27 08:00 | 409.0531
25 | 2022-05-27 08:00 | 0.1448935
26 | 2022-05-27 08:00 | 594.2358
28 | 2022-05-27 08:00 | 105.5751
29 | 2022-05-27 08:00 | 64.5
30 | 2022-05-27 08:00 | 2933.776
31 | 2022-05-27 08:00 | 1.781261
32 | 2022-05-27 08:00 | 0
33 | 2022-05-27 08:00 | 0
34 | 2022-05-27 08:00 | 29.39869
35 | 2022-05-27 08:00 | 430.5456
36 | 2022-05-27 08:00 | 1.06105
37 | 2022-05-27 08:00 | 1.051706
38 | 2022-05-27 08:00 | 7.017029
39 | 2022-05-27 08:00 | 58.09524
40 | 2022-05-27 08:00 | 1.128449
41 | 2022-05-27 08:00 | 1.336267
42 | 2022-05-27 08:00 | 1.123298
43 | 2022-05-27 08:00 | 12.1
44 | 2022-05-27 08:00 | 0.46
45 | 2022-05-27 08:00 | 0.3
46 | 2022-05-27 08:00 | 0.7
47 | 2022-05-27 08:00 | 90
48 | 2022-05-27 08:00 | 7.4
49 | 2022-05-27 08:00 | 21.10226
50 | 2022-05-27 08:00 | 55.6891
51 | 2022-05-27 08:00 | 1934.825
52 | 2022-05-27 08:00 | 4.148463
53 | 2022-05-27 08:00 | 1279.909
54 | 2022-05-27 08:00 | 2207.204
55 | 2022-05-27 08:00 | 415.6963
1 | 2022-05-27 16:00 | 1.259512
2 | 2022-05-27 16:00 | 0.8816587
3 | 2022-05-27 16:00 | 0.3778537
4 | 2022-05-27 16:00 | 1251.17
5 | 2022-05-27 16:00 | 215.7368
6 | 2022-05-27 16:00 | 0.685
7 | 2022-05-27 16:00 | 17
8 | 2022-05-27 16:00 | 40.57279
9 | 2022-05-27 16:00 | 1.185592
10 | 2022-05-27 16:00 | 1.058762
11 | 2022-05-27 16:00 | 0.999701
12 | 2022-05-27 16:00 | 0.4902426
13 | 2022-05-27 16:00 | 0.315648
14 | 2022-05-27 16:00 | 0.6425668
15 | 2022-05-27 16:00 | 3.241779
20 | 2022-05-27 16:00 | 0.1922941
21 | 2022-05-27 16:00 | 4.248104
22 | 2022-05-27 16:00 | 5.047039
23 | 2022-05-27 16:00 | 2.882561
24 | 2022-05-27 16:00 | 379.1585
25 | 2022-05-27 16:00 | 0.1475975
26 | 2022-05-27 16:00 | 589.2083
28 | 2022-05-27 16:00 | 102.591
29 | 2022-05-27 16:00 | 65.5
30 | 2022-05-27 16:00 | 2933.297
31 | 2022-05-27 16:00 | 1.757506
32 | 2022-05-27 16:00 | 0
33 | 2022-05-27 16:00 | 0
34 | 2022-05-27 16:00 | 29.07451
35 | 2022-05-27 16:00 | 433.168
36 | 2022-05-27 16:00 | 1.002442
37 | 2022-05-27 16:00 | 0.9887984
38 | 2022-05-27 16:00 | 7.489882
39 | 2022-05-27 16:00 | 40.74074
40 | 2022-05-27 16:00 | 1.120396
41 | 2022-05-27 16:00 | 1.326753
42 | 2022-05-27 16:00 | 1.115757
43 | 2022-05-27 16:00 | 11.9
44 | 2022-05-27 16:00 | 0.46
45 | 2022-05-27 16:00 | 0.3
46 | 2022-05-27 16:00 | 0.7
47 | 2022-05-27 16:00 | 90.2
48 | 2022-05-27 16:00 | 7.5
49 | 2022-05-27 16:00 | 20.9746
50 | 2022-05-27 16:00 | 55.60723
51 | 2022-05-27 16:00 | 1923.111
52 | 2022-05-27 16:00 | 4.300826
53 | 2022-05-27 16:00 | 1323.809
54 | 2022-05-27 16:00 | 2286.651
55 | 2022-05-27 16:00 | 401.6268
1 | 2022-05-28 | 1.258738
2 | 2022-05-28 | 0.8811165
3 | 2022-05-28 | 0.3776214
4 | 2022-05-28 | 1250.671
5 | 2022-05-28 | 226.4358
6 | 2022-05-28 | 0.6
7 | 2022-05-28 | 17.4
8 | 2022-05-28 | 40.46511
9 | 2022-05-28 | 1.134684
10 | 2022-05-28 | 1.075281
11 | 2022-05-28 | 0.9997321
12 | 2022-05-28 | 0.491374
13 | 2022-05-28 | 0.3163765
14 | 2022-05-28 | 0.6440497
15 | 2022-05-28 | 3.870625
20 | 2022-05-28 | 0.1621463
21 | 2022-05-28 | 4.542289
22 | 2022-05-28 | 5.041475
23 | 2022-05-28 | 2.884221
24 | 2022-05-28 | 401.2844
25 | 2022-05-28 | 0.1474348
26 | 2022-05-28 | 576.5986
28 | 2022-05-28 | 100.0974
29 | 2022-05-28 | 65.5
30 | 2022-05-28 | 2944.93
31 | 2022-05-28 | 1.772177
32 | 2022-05-28 | 0
33 | 2022-05-28 | 0
34 | 2022-05-28 | 29.15251
35 | 2022-05-28 | 432.2174
36 | 2022-05-28 | 0.9642432
37 | 2022-05-28 | 0.9558233
38 | 2022-05-28 | 8.412914
39 | 2022-05-28 | 36.64384
40 | 2022-05-28 | 1.103898
41 | 2022-05-28 | 1.307747
42 | 2022-05-28 | 1.097954
43 | 2022-05-28 | 11.9
44 | 2022-05-28 | 0.46
45 | 2022-05-28 | 0.3
46 | 2022-05-28 | 0.7
47 | 2022-05-28 | 90.1
48 | 2022-05-28 | 7.4
49 | 2022-05-28 | 20.83712
50 | 2022-05-28 | 55.71367
51 | 2022-05-28 | 1920.869
52 | 2022-05-28 | 4.258218
53 | 2022-05-28 | 1318.583
54 | 2022-05-28 | 2273.179
55 | 2022-05-28 | 404.854
1 | 2022-05-28 08:00 | 1.24262
2 | 2022-05-28 08:00 | 0.8698343
3 | 2022-05-28 08:00 | 0.3727861
4 | 2022-05-28 08:00 | 1250.873
5 | 2022-05-28 08:00 | 229.9689
6 | 2022-05-28 08:00 | 0.67
7 | 2022-05-28 08:00 | 18.5
8 | 2022-05-28 08:00 | 43.2243
9 | 2022-05-28 08:00 | 1.134911
10 | 2022-05-28 08:00 | 1.096857
11 | 2022-05-28 08:00 | 0.9997354
12 | 2022-05-28 08:00 | 0.4857417
13 | 2022-05-28 08:00 | 0.3127501
14 | 2022-05-28 08:00 | 0.6366674
15 | 2022-05-28 08:00 | 3.613385
20 | 2022-05-28 08:00 | 0.1886304
21 | 2022-05-28 08:00 | 5.205824
22 | 2022-05-28 08:00 | 4.919539
23 | 2022-05-28 08:00 | 2.867092
24 | 2022-05-28 08:00 | 397.4359
25 | 2022-05-28 08:00 | 0.1438689
26 | 2022-05-28 08:00 | 555.687
28 | 2022-05-28 08:00 | 110.3841
29 | 2022-05-28 08:00 | 64
30 | 2022-05-28 08:00 | 2911.543
31 | 2022-05-28 08:00 | 1.728216
32 | 2022-05-28 08:00 | 0
33 | 2022-05-28 08:00 | 0
34 | 2022-05-28 08:00 | 29.30103
35 | 2022-05-28 08:00 | 433.2596
36 | 2022-05-28 08:00 | 0.9597633
37 | 2022-05-28 08:00 | 0.9706478
38 | 2022-05-28 08:00 | 8.819209
39 | 2022-05-28 08:00 | 31.97674
40 | 2022-05-28 08:00 | 1.101038
41 | 2022-05-28 08:00 | 1.304511
42 | 2022-05-28 08:00 | 1.095641
43 | 2022-05-28 08:00 | 11.7
44 | 2022-05-28 08:00 | 0.45
45 | 2022-05-28 08:00 | 0.3
46 | 2022-05-28 08:00 | 0.7
47 | 2022-05-28 08:00 | 90.2
48 | 2022-05-28 08:00 | 7.4
49 | 2022-05-28 08:00 | 21.0055
50 | 2022-05-28 08:00 | 55.73119
51 | 2022-05-28 08:00 | 1923.44
52 | 2022-05-28 08:00 | 4.234885
53 | 2022-05-28 08:00 | 1284.872
54 | 2022-05-28 08:00 | 2212.868
55 | 2022-05-28 08:00 | 406.6811
1 | 2022-05-28 16:00 | 1.239841
2 | 2022-05-28 16:00 | 0.867889
3 | 2022-05-28 16:00 | 0.3719524
4 | 2022-05-28 16:00 | 1250.937
5 | 2022-05-28 16:00 | 214.7896
6 | 2022-05-28 16:00 | 0.525
7 | 2022-05-28 16:00 | 17.5
8 | 2022-05-28 16:00 | 41.07981
9 | 2022-05-28 16:00 | 1.147971
10 | 2022-05-28 16:00 | 1.100863
11 | 2022-05-28 16:00 | 0.9997075
12 | 2022-05-28 16:00 | 0.4857387
13 | 2022-05-28 16:00 | 0.3127482
14 | 2022-05-28 16:00 | 0.6366635
15 | 2022-05-28 16:00 | 3.5053
20 | 2022-05-28 16:00 | 0.192985
21 | 2022-05-28 16:00 | 5.092508
22 | 2022-05-28 16:00 | 5.167689
23 | 2022-05-28 16:00 | 2.872609
24 | 2022-05-28 16:00 | 369.9218
25 | 2022-05-28 16:00 | 0.1511259
26 | 2022-05-28 16:00 | 588.5894
28 | 2022-05-28 16:00 | 101.0342
29 | 2022-05-28 16:00 | 67.5
30 | 2022-05-28 16:00 | 3040.382
31 | 2022-05-28 16:00 | 1.722252
32 | 2022-05-28 16:00 | 0
33 | 2022-05-28 16:00 | 0
34 | 2022-05-28 16:00 | 29.05049
35 | 2022-05-28 16:00 | 430.3107
36 | 2022-05-28 16:00 | 0.9618139
37 | 2022-05-28 16:00 | 0.9697581
38 | 2022-05-28 16:00 | 8.597807
39 | 2022-05-28 16:00 | 30.42253
40 | 2022-05-28 16:00 | 1.102809
41 | 2022-05-28 16:00 | 1.30638
42 | 2022-05-28 16:00 | 1.097419
43 | 2022-05-28 16:00 | 11.9
44 | 2022-05-28 16:00 | 0.45
45 | 2022-05-28 16:00 | 0.3
46 | 2022-05-28 16:00 | 0.6
47 | 2022-05-28 16:00 | 90
48 | 2022-05-28 16:00 | 7.4
49 | 2022-05-28 16:00 | 21.33961
50 | 2022-05-28 16:00 | 55.79643
51 | 2022-05-28 16:00 | 1940.927
52 | 2022-05-28 16:00 | 4.196044
53 | 2022-05-28 16:00 | 1342.209
54 | 2022-05-28 16:00 | 2315.211
55 | 2022-05-28 16:00 | 411.0839
1 | 2022-05-29 | 1.2293
2 | 2022-05-29 | 0.8605102
3 | 2022-05-29 | 0.3687901
4 | 2022-05-29 | 1250.546
5 | 2022-05-29 | 222.7348
6 | 2022-05-29 | 0.4075
7 | 2022-05-29 | 19.2
8 | 2022-05-29 | 43.14607
9 | 2022-05-29 | 1.155477
10 | 2022-05-29 | 1.146641
11 | 2022-05-29 | 0.9997217
12 | 2022-05-29 | 0.4832833
13 | 2022-05-29 | 0.3111672
14 | 2022-05-29 | 0.6334452
15 | 2022-05-29 | 3.407735
20 | 2022-05-29 | 0.1969054
21 | 2022-05-29 | 4.97578
22 | 2022-05-29 | 5.091815
23 | 2022-05-29 | 2.863363
24 | 2022-05-29 | 352.9962
25 | 2022-05-29 | 0.148907
26 | 2022-05-29 | 584.1206
28 | 2022-05-29 | 117.8741
29 | 2022-05-29 | 66
30 | 2022-05-29 | 3052.464
31 | 2022-05-29 | 1.584828
32 | 2022-05-29 | 0
33 | 2022-05-29 | 0
34 | 2022-05-29 | 29.00881
35 | 2022-05-29 | 427.3656
36 | 2022-05-29 | 0.9717314
37 | 2022-05-29 | 0.9790419
38 | 2022-05-29 | 8.383515
39 | 2022-05-29 | 44.8
40 | 2022-05-29 | 1.152606
41 | 2022-05-29 | 1.369644
42 | 2022-05-29 | 1.14079
43 | 2022-05-29 | 11.9
44 | 2022-05-29 | 0.45
45 | 2022-05-29 | 0.3
46 | 2022-05-29 | 0.6
47 | 2022-05-29 | 90.1
48 | 2022-05-29 | 7.4
49 | 2022-05-29 | 21.28648
50 | 2022-05-29 | 55.7925
51 | 2022-05-29 | 1940.97
52 | 2022-05-29 | 4.145421
53 | 2022-05-29 | 1311.889
54 | 2022-05-29 | 2267.984
55 | 2022-05-29 | 417.0366
1 | 2022-05-29 08:00 | 1.213852
2 | 2022-05-29 08:00 | 0.8496962
3 | 2022-05-29 08:00 | 0.3641555
4 | 2022-05-29 08:00 | 1251.198
5 | 2022-05-29 08:00 | 230.7889
6 | 2022-05-29 08:00 | 0.506
7 | 2022-05-29 08:00 | 18.7
8 | 2022-05-29 08:00 | 43.28704
9 | 2022-05-29 08:00 | 1.129717
10 | 2022-05-29 08:00 | 1.093234
11 | 2022-05-29 08:00 | 0.9997324
12 | 2022-05-29 08:00 | 0.472889
13 | 2022-05-29 08:00 | 0.3044747
14 | 2022-05-29 08:00 | 0.6198213
15 | 2022-05-29 08:00 | 3.640401
20 | 2022-05-29 08:00 | 0.1888432
21 | 2022-05-29 08:00 | 5.302478
22 | 2022-05-29 08:00 | 5.059025
23 | 2022-05-29 08:00 | 2.854901
24 | 2022-05-29 08:00 | 366.6359
25 | 2022-05-29 08:00 | 0.1479481
26 | 2022-05-29 08:00 | 599.4276
28 | 2022-05-29 08:00 | 116.6032
29 | 2022-05-29 08:00 | 66
30 | 2022-05-29 08:00 | 2984.64
31 | 2022-05-29 08:00 | 1.58862
32 | 2022-05-29 08:00 | 0
33 | 2022-05-29 08:00 | 0
34 | 2022-05-29 08:00 | 28.94508
35 | 2022-05-29 08:00 | 429.8916
36 | 2022-05-29 08:00 | 0.9457547
37 | 2022-05-29 08:00 | 0.9532338
38 | 2022-05-29 08:00 | 8.94288
39 | 2022-05-29 08:00 | 27.45098
40 | 2022-05-29 08:00 | 1.140236
41 | 2022-05-29 08:00 | 1.354643
42 | 2022-05-29 08:00 | 1.129196
43 | 2022-05-29 08:00 | 11.6
44 | 2022-05-29 08:00 | 0.44
45 | 2022-05-29 08:00 | 0.3
46 | 2022-05-29 08:00 | 0.6
47 | 2022-05-29 08:00 | 90
48 | 2022-05-29 08:00 | 7.5
49 | 2022-05-29 08:00 | 21.1951
50 | 2022-05-29 08:00 | 55.67397
51 | 2022-05-29 08:00 | 1934.422
52 | 2022-05-29 08:00 | 4.283575
53 | 2022-05-29 08:00 | 1323.21
54 | 2022-05-29 08:00 | 2288.312
55 | 2022-05-29 08:00 | 403.7199
1 | 2022-05-29 16:00 | 1.22991
2 | 2022-05-29 16:00 | 0.8609372
3 | 2022-05-29 16:00 | 0.3689731
4 | 2022-05-29 16:00 | 1248.917
5 | 2022-05-29 16:00 | 202.8659
6 | 2022-05-29 16:00 | 0.3966667
7 | 2022-05-29 16:00 | 19
8 | 2022-05-29 16:00 | 42.69663
9 | 2022-05-29 16:00 | 1.124113
10 | 2022-05-29 16:00 | 1.138289
11 | 2022-05-29 16:00 | 0.9996749
12 | 2022-05-29 16:00 | 0.4815245
13 | 2022-05-29 16:00 | 0.3100348
14 | 2022-05-29 16:00 | 0.6311399
15 | 2022-05-29 16:00 | 3.743072
20 | 2022-05-29 16:00 | 0.1817941
21 | 2022-05-29 16:00 | 5.230975
22 | 2022-05-29 16:00 | 5.042224
23 | 2022-05-29 16:00 | 2.871424
24 | 2022-05-29 16:00 | 311.6243
25 | 2022-05-29 16:00 | 0.1474567
26 | 2022-05-29 16:00 | 509.5646
28 | 2022-05-29 16:00 | 97.61976
29 | 2022-05-29 16:00 | 65.5
30 | 2022-05-29 16:00 | 3041.23
31 | 2022-05-29 16:00 | 1.53611
32 | 2022-05-29 16:00 | 0
33 | 2022-05-29 16:00 | 0
34 | 2022-05-29 16:00 | 28.83393
35 | 2022-05-29 16:00 | 433.2658
36 | 2022-05-29 16:00 | 0.9479905
37 | 2022-05-29 16:00 | 0.9548193
38 | 2022-05-29 16:00 | 8.974048
39 | 2022-05-29 16:00 | 24.54545
40 | 2022-05-29 16:00 | 1.145151
41 | 2022-05-29 16:00 | 1.360708
42 | 2022-05-29 16:00 | 1.133777
43 | 2022-05-29 16:00 | 11.7
44 | 2022-05-29 16:00 | 0.44
45 | 2022-05-29 16:00 | 0.3
46 | 2022-05-29 16:00 | 0.7
47 | 2022-05-29 16:00 | 90.2
48 | 2022-05-29 16:00 | 7.4
49 | 2022-05-29 16:00 | 21.11672
50 | 2022-05-29 16:00 | 55.70505
51 | 2022-05-29 16:00 | 1922.211
52 | 2022-05-29 16:00 | 4.209593
53 | 2022-05-29 16:00 | 1307.69
54 | 2022-05-29 16:00 | 2261.919
55 | 2022-05-29 16:00 | 410.8963
1 | 2022-05-30 | 1.191421
2 | 2022-05-30 | 0.8339946
3 | 2022-05-30 | 0.3574263
4 | 2022-05-30 | 1250.348
5 | 2022-05-30 | 235.547
6 | 2022-05-30 | 0.448
7 | 2022-05-30 | 18.4
8 | 2022-05-30 | 42.69141
9 | 2022-05-30 | 1.197304
10 | 2022-05-30 | 1.324469
11 | 2022-05-30 | 0.9997607
12 | 2022-05-30 | 0.4816346
13 | 2022-05-30 | 0.3101057
14 | 2022-05-30 | 0.6312843
15 | 2022-05-30 | 3.059449
20 | 2022-05-30 | 0.2102631
21 | 2022-05-30 | 4.427001
22 | 2022-05-30 | 4.768456
23 | 2022-05-30 | 2.767259
24 | 2022-05-30 | 361.24
25 | 2022-05-30 | 0.1394506
26 | 2022-05-30 | 523.1703
28 | 2022-05-30 | 118.6139
29 | 2022-05-30 | 60
30 | 2022-05-30 | 3159.184
31 | 2022-05-30 | 1.533622
32 | 2022-05-30 | 0
33 | 2022-05-30 | 0
34 | 2022-05-30 | 28.43441
35 | 2022-05-30 | 409.3205
36 | 2022-05-30 | 1.002451
37 | 2022-05-30 | 0.9938962
38 | 2022-05-30 | 7.486449
39 | 2022-05-30 | 29.42708
40 | 2022-05-30 | 1.156335
41 | 2022-05-30 | 1.372896
42 | 2022-05-30 | 1.150856
43 | 2022-05-30 | 11.7
44 | 2022-05-30 | 0.44
45 | 2022-05-30 | 0.3
46 | 2022-05-30 | 0.7
47 | 2022-05-30 | 90
48 | 2022-05-30 | 7.4
49 | 2022-05-30 | 20.87429
50 | 2022-05-30 | 55.9162
51 | 2022-05-30 | 1951.467
52 | 2022-05-30 | 3.766068
53 | 2022-05-30 | 1176.374
54 | 2022-05-30 | 2025.894
55 | 2022-05-30 | 457.2809
1 | 2022-05-30 08:00 | 0.2206717
2 | 2022-05-30 08:00 | 0.1544702
3 | 2022-05-30 08:00 | 0.0662015
4 | 2022-05-30 08:00 | 1149.058
5 | 2022-05-30 08:00 | 216.3524
6 | 2022-05-30 08:00 | 0.59
7 | 2022-05-30 08:00 | 0
8 | 2022-05-30 08:00 | 0
10 | 2022-05-30 08:00 | 0.9235255
11 | 2022-05-30 08:00 | 0.9996444
12 | 2022-05-30 08:00 | 0.08688355
13 | 2022-05-30 08:00 | 0.05594093
14 | 2022-05-30 08:00 | 0.1138793
22 | 2022-05-30 08:00 | 1.41419
23 | 2022-05-30 08:00 | 0.9230534
24 | 2022-05-30 08:00 | 333.0901
25 | 2022-05-30 08:00 | 0.04135711
26 | 2022-05-30 08:00 | 314.9172
28 | 2022-05-30 08:00 | 36.01293
29 | 2022-05-30 08:00 | 17.5
30 | 2022-05-30 08:00 | 969.545
31 | 2022-05-30 08:00 | 1.539572
32 | 2022-05-30 08:00 | 0
33 | 2022-05-30 08:00 | 0
34 | 2022-05-30 08:00 | 22.21108
35 | 2022-05-30 08:00 | 83.11735
36 | 2022-05-30 08:00 | 1.013333
37 | 2022-05-30 08:00 | 1.011259
38 | 2022-05-30 08:00 | 7.523729
39 | 2022-05-30 08:00 | 0
40 | 2022-05-30 08:00 | 1.120436
41 | 2022-05-30 08:00 | 1.323019
42 | 2022-05-30 08:00 | 1.120152
43 | 2022-05-30 08:00 | 11.6
44 | 2022-05-30 08:00 | 0.44
45 | 2022-05-30 08:00 | 0.3
46 | 2022-05-30 08:00 | 0.6
47 | 2022-05-30 08:00 | 90.1
48 | 2022-05-30 08:00 | 7.4
49 | 2022-05-30 08:00 | 23.19129
50 | 2022-05-30 08:00 | 56.04615
51 | 2022-05-30 08:00 | 1974.757
52 | 2022-05-30 08:00 | 4.094943
53 | 2022-05-30 08:00 | 365.9993
54 | 2022-05-30 08:00 | 627.464
55 | 2022-05-30 08:00 | 418.6593
1 | 2022-05-30 16:00 | 0.6534806
2 | 2022-05-30 16:00 | 0.4574364
3 | 2022-05-30 16:00 | 0.1960442
4 | 2022-05-30 16:00 | 1161.958
5 | 2022-05-30 16:00 | 193.5354
6 | 2022-05-30 16:00 | 0.75
7 | 2022-05-30 16:00 | 20.8
8 | 2022-05-30 16:00 | 46.0177
9 | 2022-05-30 16:00 | 1.177245
10 | 2022-05-30 16:00 | 0.9853068
11 | 2022-05-30 16:00 | 0.9996598
12 | 2022-05-30 16:00 | 0.2573198
13 | 2022-05-30 16:00 | 0.1656782
14 | 2022-05-30 16:00 | 0.3372721
15 | 2022-05-30 16:00 | 3.254774
20 | 2022-05-30 16:00 | 0.1983662
21 | 2022-05-30 16:00 | 4.552049
22 | 2022-05-30 16:00 | 2.819722
23 | 2022-05-30 16:00 | 1.683819
24 | 2022-05-30 16:00 | 258.4274
25 | 2022-05-30 16:00 | 0.08246103
26 | 2022-05-30 16:00 | 295.6268
28 | 2022-05-30 16:00 | 63.39476
29 | 2022-05-30 16:00 | 36
30 | 2022-05-30 16:00 | 1828.132
31 | 2022-05-30 16:00 | 1.335298
32 | 2022-05-30 16:00 | 0
33 | 2022-05-30 16:00 | 0
34 | 2022-05-30 16:00 | 25.48043
35 | 2022-05-30 16:00 | 202.3901
36 | 2022-05-30 16:00 | 0.9916168
37 | 2022-05-30 16:00 | 0.9879397
38 | 2022-05-30 16:00 | 7.806823
39 | 2022-05-30 16:00 | 33.52941
40 | 2022-05-30 16:00 | 1.108499
41 | 2022-05-30 16:00 | 1.310129
42 | 2022-05-30 16:00 | 1.110946
43 | 2022-05-30 16:00 | 11.7
44 | 2022-05-30 16:00 | 0.44
45 | 2022-05-30 16:00 | 0.3
46 | 2022-05-30 16:00 | 0.6
47 | 2022-05-30 16:00 | 90.1
48 | 2022-05-30 16:00 | 7.3
49 | 2022-05-30 16:00 | 28.56124
50 | 2022-05-30 16:00 | 56.80025
51 | 2022-05-30 16:00 | 1926.622
52 | 2022-05-30 16:00 | 4.014706
53 | 2022-05-30 16:00 | 736.744
54 | 2022-05-30 16:00 | 1246.056
55 | 2022-05-30 16:00 | 421.2765
1 | 2022-05-31 | 1.220909
2 | 2022-05-31 | 0.8546366
3 | 2022-05-31 | 0.3662728
4 | 2022-05-31 | 1243.255
5 | 2022-05-31 | 241.2759
6 | 2022-05-31 | 0.6875
7 | 2022-05-31 | 18.5
8 | 2022-05-31 | 42.52874
9 | 2022-05-31 | 1.204545
10 | 2022-05-31 | 1.131973
11 | 2022-05-31 | 0.9997571
12 | 2022-05-31 | 0.4805346
13 | 2022-05-31 | 0.3093975
14 | 2022-05-31 | 0.6298425
15 | 2022-05-31 | 2.836948
20 | 2022-05-31 | 0.2339979
21 | 2022-05-31 | 4.596364
22 | 2022-05-31 | 4.879793
23 | 2022-05-31 | 2.843292
24 | 2022-05-31 | 303.8901
25 | 2022-05-31 | 0.1427065
26 | 2022-05-31 | 382.6292
28 | 2022-05-31 | 109.2477
29 | 2022-05-31 | 64
30 | 2022-05-31 | 2998.13
31 | 2022-05-31 | 1.259513
32 | 2022-05-31 | 0
33 | 2022-05-31 | 0
34 | 2022-05-31 | 29.17251
35 | 2022-05-31 | 426.0912
36 | 2022-05-31 | 1.028708
37 | 2022-05-31 | 1.025458
38 | 2022-05-31 | 7.433311
39 | 2022-05-31 | 44.72727
40 | 2022-05-31 | 1.160077
41 | 2022-05-31 | 1.356474
42 | 2022-05-31 | 1.14749
43 | 2022-05-31 | 11.7
44 | 2022-05-31 | 0.44
45 | 2022-05-31 | 0.3
46 | 2022-05-31 | 0.6
47 | 2022-05-31 | 90.4
48 | 2022-05-31 | 7.2
49 | 2022-05-31 | 28.412
50 | 2022-05-31 | 56.63947
51 | 2022-05-31 | 1915.254
52 | 2022-05-31 | 4.023247
53 | 2022-05-31 | 1272.486
54 | 2022-05-31 | 2158.32
55 | 2022-05-31 | 421.586
1 | 2022-05-31 08:00 | 1.237908
2 | 2022-05-31 08:00 | 0.8665359
3 | 2022-05-31 08:00 | 0.3713725
4 | 2022-05-31 08:00 | 1250.438
5 | 2022-05-31 08:00 | 231.3243
6 | 2022-05-31 08:00 | 0.442
7 | 2022-05-31 08:00 | 18
8 | 2022-05-31 08:00 | 42.15457
9 | 2022-05-31 08:00 | 1.206388
10 | 2022-05-31 08:00 | 1.172483
11 | 2022-05-31 08:00 | 0.9997429
12 | 2022-05-31 08:00 | 0.4864098
13 | 2022-05-31 08:00 | 0.3131803
14 | 2022-05-31 08:00 | 0.6375432
15 | 2022-05-31 08:00 | 2.927628
20 | 2022-05-31 08:00 | 0.2187034
21 | 2022-05-31 08:00 | 4.315033
22 | 2022-05-31 08:00 | 4.877309
23 | 2022-05-31 08:00 | 2.866519
24 | 2022-05-31 08:00 | 305.2068
25 | 2022-05-31 08:00 | 0.1426339
26 | 2022-05-31 08:00 | 461.6167
28 | 2022-05-31 08:00 | 123.4855
29 | 2022-05-31 08:00 | 64
30 | 2022-05-31 08:00 | 2995.776
31 | 2022-05-31 08:00 | 1.319389
32 | 2022-05-31 08:00 | 0
33 | 2022-05-31 08:00 | 0
34 | 2022-05-31 08:00 | 29.19578
35 | 2022-05-31 08:00 | 426.7351
36 | 2022-05-31 08:00 | 1.017199
37 | 2022-05-31 08:00 | 1.006148
38 | 2022-05-31 08:00 | 7.242661
39 | 2022-05-31 08:00 | 35.51136
40 | 2022-05-31 08:00 | 1.108547
41 | 2022-05-31 08:00 | 1.296224
42 | 2022-05-31 08:00 | 1.10389
43 | 2022-05-31 08:00 | 12.1
44 | 2022-05-31 08:00 | 0.46
45 | 2022-05-31 08:00 | 0.3
46 | 2022-05-31 08:00 | 0.6
47 | 2022-05-31 08:00 | 90.2
48 | 2022-05-31 08:00 | 7.2
49 | 2022-05-31 08:00 | 28.33619
50 | 2022-05-31 08:00 | 56.44348
51 | 2022-05-31 08:00 | 1928.833
52 | 2022-05-31 08:00 | 4.04782
53 | 2022-05-31 08:00 | 1266.672
54 | 2022-05-31 08:00 | 2163.452
55 | 2022-05-31 08:00 | 421.9508
1 | 2022-05-31 16:00 | 1.212074
2 | 2022-05-31 16:00 | 0.8484516
3 | 2022-05-31 16:00 | 0.3636221
4 | 2022-05-31 16:00 | 1250.974
5 | 2022-05-31 16:00 | 253.7563
6 | 2022-05-31 16:00 | 0.49
7 | 2022-05-31 16:00 | 17.5
8 | 2022-05-31 16:00 | 40.13762
9 | 2022-05-31 16:00 | 1.115839
10 | 2022-05-31 16:00 | 1.199067
11 | 2022-05-31 16:00 | 0.9997777
12 | 2022-05-31 16:00 | 0.4796917
13 | 2022-05-31 16:00 | 0.3088548
14 | 2022-05-31 16:00 | 0.6287376
15 | 2022-05-31 16:00 | 3.896487
20 | 2022-05-31 16:00 | 0.172823
21 | 2022-05-31 16:00 | 5.174708
22 | 2022-05-31 16:00 | 4.867606
23 | 2022-05-31 16:00 | 2.849054
24 | 2022-05-31 16:00 | 378.3096
25 | 2022-05-31 16:00 | 0.1423501
26 | 2022-05-31 16:00 | 544.6024
28 | 2022-05-31 16:00 | 117.7001
29 | 2022-05-31 16:00 | 63.5
30 | 2022-05-31 16:00 | 3045.767
31 | 2022-05-31 16:00 | 1.490838
32 | 2022-05-31 16:00 | 0
33 | 2022-05-31 16:00 | 0
34 | 2022-05-31 16:00 | 29.17417
35 | 2022-05-31 16:00 | 428.187
36 | 2022-05-31 16:00 | 0.9349882
37 | 2022-05-31 16:00 | 0.9282203
38 | 2022-05-31 16:00 | 9.071195
39 | 2022-05-31 16:00 | 29.25
40 | 2022-05-31 16:00 | 1.162383
41 | 2022-05-31 16:00 | 1.359343
42 | 2022-05-31 16:00 | 1.149515
43 | 2022-05-31 16:00 | 11.8
44 | 2022-05-31 16:00 | 0.46
45 | 2022-05-31 16:00 | 0.3
46 | 2022-05-31 16:00 | 0.7
47 | 2022-05-31 16:00 | 90.1
48 | 2022-05-31 16:00 | 7.3
49 | 2022-05-31 16:00 | 27.80036
50 | 2022-05-31 16:00 | 56.56246
51 | 2022-05-31 16:00 | 1936.896
52 | 2022-05-31 16:00 | 3.955857
53 | 2022-05-31 16:00 | 1254.096
54 | 2022-05-31 16:00 | 2133.868
55 | 2022-05-31 16:00 | 430.1266
1 | 2022-06-01 | 1.245723
2 | 2022-06-01 | 0.872006
3 | 2022-06-01 | 0.3737168
4 | 2022-06-01 | 1251.082
5 | 2022-06-01 | 254.2491
6 | 2022-06-01 | 0.4625
7 | 2022-06-01 | 18.1
8 | 2022-06-01 | 41.41877
9 | 2022-06-01 | 1.14012
10 | 2022-06-01 | 1.154138
11 | 2022-06-01 | 0.9997796
12 | 2022-06-01 | 0.4897101
13 | 2022-06-01 | 0.3153052
14 | 2022-06-01 | 0.6418688
15 | 2022-06-01 | 3.815839
20 | 2022-06-01 | 0.1659083
21 | 2022-06-01 | 4.595823
22 | 2022-06-01 | 4.90075
23 | 2022-06-01 | 2.887485
24 | 2022-06-01 | 392.1667
25 | 2022-06-01 | 0.1433194
26 | 2022-06-01 | 534.0613
28 | 2022-06-01 | 117.0459
29 | 2022-06-01 | 62
30 | 2022-06-01 | 2934.734
31 | 2022-06-01 | 1.542451
32 | 2022-06-01 | 0
33 | 2022-06-01 | 0
34 | 2022-06-01 | 29.49609
35 | 2022-06-01 | 425.0881
36 | 2022-06-01 | 0.960479
37 | 2022-06-01 | 0.9491525
38 | 2022-06-01 | 8.411662
39 | 2022-06-01 | 24.89362
40 | 2022-06-01 | 1.14959
41 | 2022-06-01 | 1.358233
42 | 2022-06-01 | 1.146881
43 | 2022-06-01 | 11.8
44 | 2022-06-01 | 0.46
45 | 2022-06-01 | 0.3
46 | 2022-06-01 | 0.7
47 | 2022-06-01 | 90.3
48 | 2022-06-01 | 7.2
49 | 2022-06-01 | 22.36547
50 | 2022-06-01 | 55.8727
51 | 2022-06-01 | 1946.671
52 | 2022-06-01 | 4.129872
53 | 2022-06-01 | 1264.71
54 | 2022-06-01 | 2181.416
55 | 2022-06-01 | 417.6485
1 | 2022-06-01 08:00 | 1.257755
2 | 2022-06-01 08:00 | 0.8804284
3 | 2022-06-01 08:00 | 0.3773265
4 | 2022-06-01 08:00 | 1250.99
5 | 2022-06-01 08:00 | 219.8434
6 | 2022-06-01 08:00 | 0.78675
7 | 2022-06-01 08:00 | 18.3
8 | 2022-06-01 08:00 | 41.68565
9 | 2022-06-01 08:00 | 1.182042
10 | 2022-06-01 08:00 | 1.088339
11 | 2022-06-01 08:00 | 0.9997072
12 | 2022-06-01 08:00 | 0.4970201
13 | 2022-06-01 08:00 | 0.3200119
14 | 2022-06-01 08:00 | 0.6514503
15 | 2022-06-01 08:00 | 3.342267
20 | 2022-06-01 08:00 | 0.1828306
21 | 2022-06-01 08:00 | 4.135018
22 | 2022-06-01 08:00 | 5.223446
23 | 2022-06-01 08:00 | 2.899379
24 | 2022-06-01 08:00 | 378.5621
25 | 2022-06-01 08:00 | 0.1527565
26 | 2022-06-01 08:00 | 592.5892
28 | 2022-06-01 08:00 | 99.31145
29 | 2022-06-01 08:00 | 67
30 | 2022-06-01 08:00 | 2912.419
31 | 2022-06-01 08:00 | 1.721962
32 | 2022-06-01 08:00 | 0
33 | 2022-06-01 08:00 | 0
34 | 2022-06-01 08:00 | 31.10388
35 | 2022-06-01 08:00 | 432.3161
36 | 2022-06-01 08:00 | 1.00123
37 | 2022-06-01 08:00 | 0.9836233
38 | 2022-06-01 08:00 | 7.477285
39 | 2022-06-01 08:00 | 35.22388
40 | 2022-06-01 08:00 | 1.17623
41 | 2022-06-01 08:00 | 1.390796
42 | 2022-06-01 08:00 | 1.170647
43 | 2022-06-01 08:00 | 11.6
44 | 2022-06-01 08:00 | 0.43
45 | 2022-06-01 08:00 | 0.3
46 | 2022-06-01 08:00 | 0.7
47 | 2022-06-01 08:00 | 90
48 | 2022-06-01 08:00 | 7.3
49 | 2022-06-01 08:00 | 20.8684
50 | 2022-06-01 08:00 | 55.81316
51 | 2022-06-01 08:00 | 2005.408
52 | 2022-06-01 08:00 | 4.076881
53 | 2022-06-01 08:00 | 1343.218
54 | 2022-06-01 08:00 | 2307.139
55 | 2022-06-01 08:00 | 421.3074
1 | 2022-06-01 16:00 | 1.258216
2 | 2022-06-01 16:00 | 0.8807514
3 | 2022-06-01 16:00 | 0.3774649
4 | 2022-06-01 16:00 | 1250.926
5 | 2022-06-01 16:00 | 196.4771
6 | 2022-06-01 16:00 | 0.65
7 | 2022-06-01 16:00 | 17.4
8 | 2022-06-01 16:00 | 41.03773
9 | 2022-06-01 16:00 | 1.229141
10 | 2022-06-01 16:00 | 1.086197
11 | 2022-06-01 16:00 | 0.9996322
12 | 2022-06-01 16:00 | 0.4979784
13 | 2022-06-01 16:00 | 0.3206289
14 | 2022-06-01 16:00 | 0.6527063
15 | 2022-06-01 16:00 | 2.672731
20 | 2022-06-01 16:00 | 0.2377397
21 | 2022-06-01 16:00 | 4.088142
22 | 2022-06-01 16:00 | 5.523438
23 | 2022-06-01 16:00 | 2.902592
24 | 2022-06-01 16:00 | 283.4131
25 | 2022-06-01 16:00 | 0.1615295
26 | 2022-06-01 16:00 | 560.3647
28 | 2022-06-01 16:00 | 100.3503
29 | 2022-06-01 16:00 | 70.5
30 | 2022-06-01 16:00 | 2981.989
31 | 2022-06-01 16:00 | 1.442474
32 | 2022-06-01 16:00 | 0
33 | 2022-06-01 16:00 | 0
34 | 2022-06-01 16:00 | 31.67936
35 | 2022-06-01 16:00 | 433.3722
36 | 2022-06-01 16:00 | 1.034869
37 | 2022-06-01 16:00 | 1.012308
38 | 2022-06-01 16:00 | 6.760874
39 | 2022-06-01 16:00 | 44.5283
40 | 2022-06-01 16:00 | 1.160504
41 | 2022-06-01 16:00 | 1.365375
42 | 2022-06-01 16:00 | 1.154714
43 | 2022-06-01 16:00 | 11.8
44 | 2022-06-01 16:00 | 0.43
45 | 2022-06-01 16:00 | 0.3
46 | 2022-06-01 16:00 | 0.6
47 | 2022-06-01 16:00 | 90.1
48 | 2022-06-01 16:00 | 7.1
49 | 2022-06-01 16:00 | 21.31533
50 | 2022-06-01 16:00 | 55.64138
51 | 2022-06-01 16:00 | 2034.242
52 | 2022-06-01 16:00 | 4.047964
53 | 2022-06-01 16:00 | 1412.165
54 | 2022-06-01 16:00 | 2432.418
55 | 2022-06-01 16:00 | 425.5162
1 | 2022-06-02 | 1.243376
2 | 2022-06-02 | 0.8703636
3 | 2022-06-02 | 0.373013
4 | 2022-06-02 | 1250.666
5 | 2022-06-02 | 189.9515
6 | 2022-06-02 | 0.65
7 | 2022-06-02 | 18.6
8 | 2022-06-02 | 42.46575
9 | 2022-06-02 | 1.155875
10 | 2022-06-02 | 1.133361
11 | 2022-06-02 | 0.9996071
12 | 2022-06-02 | 0.4954182
13 | 2022-06-02 | 0.3189805
14 | 2022-06-02 | 0.6493506
15 | 2022-06-02 | 3.612296
20 | 2022-06-02 | 0.1731776
21 | 2022-06-02 | 4.427351
22 | 2022-06-02 | 5.495049
23 | 2022-06-02 | 2.886485
24 | 2022-06-02 | 283.7657
25 | 2022-06-02 | 0.1606993
26 | 2022-06-02 | 557.8244
28 | 2022-06-02 | 93.4455
29 | 2022-06-02 | 69.5
30 | 2022-06-02 | 3036.721
31 | 2022-06-02 | 1.493886
32 | 2022-06-02 | 0
33 | 2022-06-02 | 0
34 | 2022-06-02 | 31.6446
35 | 2022-06-02 | 436.8153
36 | 2022-06-02 | 0.9784173
37 | 2022-06-02 | 0.9688442
38 | 2022-06-02 | 8.039647
39 | 2022-06-02 | 32.25806
40 | 2022-06-02 | 1.171576
41 | 2022-06-02 | 1.391105
42 | 2022-06-02 | 1.174026
43 | 2022-06-02 | 11.8
44 | 2022-06-02 | 0.43
45 | 2022-06-02 | 0.3
46 | 2022-06-02 | 0.6
47 | 2022-06-02 | 90.3
48 | 2022-06-02 | 7.3
49 | 2022-06-02 | 21.28853
50 | 2022-06-02 | 55.78601
51 | 2022-06-02 | 2019.857
52 | 2022-06-02 | 3.95421
53 | 2022-06-02 | 1390.207
54 | 2022-06-02 | 2392.495
55 | 2022-06-02 | 435.2232
1 | 2022-06-02 08:00 | 1.238078
2 | 2022-06-02 08:00 | 0.8666542
3 | 2022-06-02 08:00 | 0.3714232
4 | 2022-06-02 08:00 | 1249.558
5 | 2022-06-02 08:00 | 193.345
6 | 2022-06-02 08:00 | 0.6275
7 | 2022-06-02 08:00 | 20
8 | 2022-06-02 08:00 | 43.29004
9 | 2022-06-02 08:00 | 1.12381
10 | 2022-06-02 08:00 | 1.205166
11 | 2022-06-02 08:00 | 0.9996576
12 | 2022-06-02 08:00 | 0.4982183
13 | 2022-06-02 08:00 | 0.3207833
14 | 2022-06-02 08:00 | 0.6530207
15 | 2022-06-02 08:00 | 3.912484
20 | 2022-06-02 08:00 | 0.166966
21 | 2022-06-02 08:00 | 4.896921
22 | 2022-06-02 08:00 | 5.221188
23 | 2022-06-02 08:00 | 2.875473
24 | 2022-06-02 08:00 | 246.3708
25 | 2022-06-02 08:00 | 0.1526904
26 | 2022-06-02 08:00 | 379.6764
28 | 2022-06-02 08:00 | 81.26287
29 | 2022-06-02 08:00 | 66
30 | 2022-06-02 08:00 | 3007.504
31 | 2022-06-02 08:00 | 1.274255
32 | 2022-06-02 08:00 | 0
33 | 2022-06-02 08:00 | 0
34 | 2022-06-02 08:00 | 31.65207
35 | 2022-06-02 08:00 | 440.1774
36 | 2022-06-02 08:00 | 0.9464286
37 | 2022-06-02 08:00 | 0.9393035
38 | 2022-06-02 08:00 | 8.809404
39 | 2022-06-02 08:00 | 25.43478
40 | 2022-06-02 08:00 | 1.181426
41 | 2022-06-02 08:00 | 1.403089
42 | 2022-06-02 08:00 | 1.182458
43 | 2022-06-02 08:00 | 12.2
44 | 2022-06-02 08:00 | 0.45
45 | 2022-06-02 08:00 | 0.3
46 | 2022-06-02 08:00 | 0.6
47 | 2022-06-02 08:00 | 90.1
48 | 2022-06-02 08:00 | 7.3
49 | 2022-06-02 08:00 | 21.13652
50 | 2022-06-02 08:00 | 55.80647
51 | 2022-06-02 08:00 | 2016.86
52 | 2022-06-02 08:00 | 3.822384
53 | 2022-06-02 08:00 | 1301.466
54 | 2022-06-02 08:00 | 2235.288
55 | 2022-06-02 08:00 | 449.3311
1 | 2022-06-02 16:00 | 1.285107
2 | 2022-06-02 16:00 | 0.8995747
3 | 2022-06-02 16:00 | 0.385532
4 | 2022-06-02 16:00 | 1248.84
5 | 2022-06-02 16:00 | 193.2055
6 | 2022-06-02 16:00 | 0.97
7 | 2022-06-02 16:00 | 19.8
8 | 2022-06-02 16:00 | 42.85714
9 | 2022-06-02 16:00 | 1.198773
10 | 2022-06-02 16:00 | 1.065421
11 | 2022-06-02 16:00 | 0.9996255
12 | 2022-06-02 16:00 | 0.5104973
13 | 2022-06-02 16:00 | 0.3286893
14 | 2022-06-02 16:00 | 0.669115
15 | 2022-06-02 16:00 | 3.068192
20 | 2022-06-02 16:00 | 0.2044493
21 | 2022-06-02 16:00 | 4.215866
22 | 2022-06-02 16:00 | 5.356477
23 | 2022-06-02 16:00 | 2.908044
24 | 2022-06-02 16:00 | 221.7585
25 | 2022-06-02 16:00 | 0.1566469
26 | 2022-06-02 16:00 | 300.3868
28 | 2022-06-02 16:00 | 79.82601
29 | 2022-06-02 16:00 | 68
30 | 2022-06-02 16:00 | 2935.496
31 | 2022-06-02 16:00 | 1.147786
32 | 2022-06-02 16:00 | 0
33 | 2022-06-02 16:00 | 0
34 | 2022-06-02 16:00 | 31.54736
35 | 2022-06-02 16:00 | 441.0739
36 | 2022-06-02 16:00 | 1.009816
37 | 2022-06-02 16:00 | 0.9938962
38 | 2022-06-02 16:00 | 7.284057
39 | 2022-06-02 16:00 | 61
40 | 2022-06-02 16:00 | 1.185882
41 | 2022-06-02 16:00 | 1.410443
42 | 2022-06-02 16:00 | 1.184687
43 | 2022-06-02 16:00 | 11.9
44 | 2022-06-02 16:00 | 0.45
45 | 2022-06-02 16:00 | 0.3
46 | 2022-06-02 16:00 | 0.8
47 | 2022-06-02 16:00 | 90.1
48 | 2022-06-02 16:00 | 7.1
49 | 2022-06-02 16:00 | 20.94638
50 | 2022-06-02 16:00 | 55.7724
51 | 2022-06-02 16:00 | 1997.108
52 | 2022-06-02 16:00 | 4.001235
53 | 2022-06-02 16:00 | 1371.112
54 | 2022-06-02 16:00 | 2344.797
55 | 2022-06-02 16:00 | 427.4036
1 | 2022-06-03 | 1.279074
2 | 2022-06-03 | 0.8953516
3 | 2022-06-03 | 0.3837221
4 | 2022-06-03 | 1251.114
5 | 2022-06-03 | 212.0566
6 | 2022-06-03 | 0.8
7 | 2022-06-03 | 18.6
8 | 2022-06-03 | 41.0596
9 | 2022-06-03 | 1.122619
10 | 2022-06-03 | 1.106591
11 | 2022-06-03 | 0.9997044
12 | 2022-06-03 | 0.5074587
13 | 2022-06-03 | 0.3267329
14 | 2022-06-03 | 0.6651322
15 | 2022-06-03 | 3.811835
20 | 2022-06-03 | 0.1775109
21 | 2022-06-03 | 5.196202
22 | 2022-06-03 | 5.100822
23 | 2022-06-03 | 2.914165
24 | 2022-06-03 | 264.1697
25 | 2022-06-03 | 0.1491704
26 | 2022-06-03 | 347.8233
28 | 2022-06-03 | 83.15662
29 | 2022-06-03 | 64
30 | 2022-06-03 | 2850.61
31 | 2022-06-03 | 1.245751
32 | 2022-06-03 | 0
33 | 2022-06-03 | 0
34 | 2022-06-03 | 31.47906
35 | 2022-06-03 | 438.987
36 | 2022-06-03 | 0.9380952
37 | 2022-06-03 | 0.9345887
38 | 2022-06-03 | 9.008037
39 | 2022-06-03 | 35.69231
40 | 2022-06-03 | 1.103842
41 | 2022-06-03 | 1.320564
42 | 2022-06-03 | 1.096733
43 | 2022-06-03 | 11.9
44 | 2022-06-03 | 0.45
45 | 2022-06-03 | 0.3
46 | 2022-06-03 | 0.8
47 | 2022-06-03 | 90.3
48 | 2022-06-03 | 7.3
49 | 2022-06-03 | 20.99646
50 | 2022-06-03 | 55.63332
51 | 2022-06-03 | 2004.762
52 | 2022-06-03 | 4.018315
53 | 2022-06-03 | 1303.193
54 | 2022-06-03 | 2237.611
55 | 2022-06-03 | 427.2988
1 | 2022-06-03 08:00 | 1.268896
2 | 2022-06-03 08:00 | 0.888227
3 | 2022-06-03 08:00 | 0.3806687
4 | 2022-06-03 08:00 | 1250.948
5 | 2022-06-03 08:00 | 186.1509
6 | 2022-06-03 08:00 | 0.675
7 | 2022-06-03 08:00 | 20.6
8 | 2022-06-03 08:00 | 44.49244
9 | 2022-06-03 08:00 | 1.250955
10 | 2022-06-03 08:00 | 1.113225
11 | 2022-06-03 08:00 | 0.9995845
12 | 2022-06-03 08:00 | 0.5067471
13 | 2022-06-03 08:00 | 0.3262747
14 | 2022-06-03 08:00 | 0.6641995
15 | 2022-06-03 08:00 | 2.559524
20 | 2022-06-03 08:00 | 0.2563344
21 | 2022-06-03 08:00 | 4.292346
22 | 2022-06-03 08:00 | 5.689787
23 | 2022-06-03 08:00 | 2.904104
24 | 2022-06-03 08:00 | 192.06
25 | 2022-06-03 08:00 | 0.1663943
26 | 2022-06-03 08:00 | 280.4575
28 | 2022-06-03 08:00 | 68.33485
29 | 2022-06-03 08:00 | 70.5
30 | 2022-06-03 08:00 | 3112.136
31 | 2022-06-03 08:00 | 1.031743
32 | 2022-06-03 08:00 | 0
33 | 2022-06-03 08:00 | 0
34 | 2022-06-03 08:00 | 31.51342
35 | 2022-06-03 08:00 | 437.1971
36 | 2022-06-03 08:00 | 1.025478
37 | 2022-06-03 08:00 | 1.005118
38 | 2022-06-03 08:00 | 6.851871
39 | 2022-06-03 08:00 | 53.19149
40 | 2022-06-03 08:00 | 1.095954
41 | 2022-06-03 08:00 | 1.310825
42 | 2022-06-03 08:00 | 1.089825
43 | 2022-06-03 08:00 | 11.8
44 | 2022-06-03 08:00 | 0.45
45 | 2022-06-03 08:00 | 0.3
46 | 2022-06-03 08:00 | 0.7
47 | 2022-06-03 08:00 | 90.2
48 | 2022-06-03 08:00 | 7.4
49 | 2022-06-03 08:00 | 21.35557
50 | 2022-06-03 08:00 | 55.6387
51 | 2022-06-03 08:00 | 2021.486
52 | 2022-06-03 08:00 | 3.921764
53 | 2022-06-03 08:00 | 1434.417
54 | 2022-06-03 08:00 | 2467.487
55 | 2022-06-03 08:00 | 438.6297
1 | 2022-06-03 16:00 | 1.294027
2 | 2022-06-03 16:00 | 0.9058188
3 | 2022-06-03 16:00 | 0.3882081
4 | 2022-06-03 16:00 | 1250.35
5 | 2022-06-03 16:00 | 183.7085
6 | 2022-06-03 16:00 | 0.665
7 | 2022-06-03 16:00 | 19.6
8 | 2022-06-03 16:00 | 43.26711
9 | 2022-06-03 16:00 | 1.178218
10 | 2022-06-03 16:00 | 1.102058
11 | 2022-06-03 16:00 | 0.9995943
12 | 2022-06-03 16:00 | 0.5130299
13 | 2022-06-03 16:00 | 0.3303199
14 | 2022-06-03 16:00 | 0.6724344
15 | 2022-06-03 16:00 | 3.493725
20 | 2022-06-03 16:00 | 0.1823292
21 | 2022-06-03 16:00 | 4.533522
22 | 2022-06-03 16:00 | 5.503993
23 | 2022-06-03 16:00 | 2.931861
24 | 2022-06-03 16:00 | 208.7422
25 | 2022-06-03 16:00 | 0.1609609
26 | 2022-06-03 16:00 | 330.9692
28 | 2022-06-03 16:00 | 83.22522
29 | 2022-06-03 16:00 | 67.5
30 | 2022-06-03 16:00 | 3006.542
31 | 2022-06-03 16:00 | 1.136269
32 | 2022-06-03 16:00 | 0
33 | 2022-06-03 16:00 | 0
34 | 2022-06-03 16:00 | 31.46247
35 | 2022-06-03 16:00 | 440.9279
36 | 2022-06-03 16:00 | 0.9740099
37 | 2022-06-03 16:00 | 0.9491525
38 | 2022-06-03 16:00 | 8.027246
39 | 2022-06-03 16:00 | 39.67742
40 | 2022-06-03 16:00 | 1.080044
41 | 2022-06-03 16:00 | 1.292133
42 | 2022-06-03 16:00 | 1.075814
43 | 2022-06-03 16:00 | 11.9
44 | 2022-06-03 16:00 | 0.45
45 | 2022-06-03 16:00 | 0.3
46 | 2022-06-03 16:00 | 0.7
47 | 2022-06-03 16:00 | 90.1
48 | 2022-06-03 16:00 | 7.2
49 | 2022-06-03 16:00 | 21.05397
50 | 2022-06-03 16:00 | 55.49932
51 | 2022-06-03 16:00 | 2011.61
52 | 2022-06-03 16:00 | 4.027437
53 | 2022-06-03 16:00 | 1401.36
54 | 2022-06-03 16:00 | 2417.264
55 | 2022-06-03 16:00 | 428.2975
1 | 2022-06-04 | 1.231193
2 | 2022-06-04 | 0.8618349
3 | 2022-06-04 | 0.3693578
4 | 2022-06-04 | 1250.263
5 | 2022-06-04 | 213.9871
6 | 2022-06-04 | 0.705
7 | 2022-06-04 | 19.2
8 | 2022-06-04 | 42.47788
9 | 2022-06-04 | 1.187805
10 | 2022-06-04 | 1.107942
11 | 2022-06-04 | 0.9996965
12 | 2022-06-04 | 0.4860123
13 | 2022-06-04 | 0.3129244
14 | 2022-06-04 | 0.6370222
15 | 2022-06-04 | 3.213922
20 | 2022-06-04 | 0.194091
21 | 2022-06-04 | 4.240789
22 | 2022-06-04 | 5.289959
23 | 2022-06-04 | 2.867096
24 | 2022-06-04 | 335.2475
25 | 2022-06-04 | 0.1547016
26 | 2022-06-04 | 529.756
28 | 2022-06-04 | 101.4771
29 | 2022-06-04 | 64.5
30 | 2022-06-04 | 2934.816
31 | 2022-06-04 | 1.566671
32 | 2022-06-04 | 0
33 | 2022-06-04 | 0
34 | 2022-06-04 | 31.24767
35 | 2022-06-04 | 441.1137
36 | 2022-06-04 | 1.002439
37 | 2022-06-04 | 0.9878296
38 | 2022-06-04 | 7.454711
39 | 2022-06-04 | 40
40 | 2022-06-04 | 1.070387
41 | 2022-06-04 | 1.279213
42 | 2022-06-04 | 1.071797
43 | 2022-06-04 | 11.9
44 | 2022-06-04 | 0.45
45 | 2022-06-04 | 0.3
46 | 2022-06-04 | 0.7
47 | 2022-06-04 | 90.3
48 | 2022-06-04 | 7.3
49 | 2022-06-04 | 20.97694
50 | 2022-06-04 | 55.22401
51 | 2022-06-04 | 2001.914
52 | 2022-06-04 | 4.090434
53 | 2022-06-04 | 1348.93
54 | 2022-06-04 | 2340.503
55 | 2022-06-04 | 424.1803
1 | 2022-06-04 08:00 | 1.180321
2 | 2022-06-04 08:00 | 0.8262249
3 | 2022-06-04 08:00 | 0.3540964
4 | 2022-06-04 08:00 | 1209.424
5 | 2022-06-04 08:00 | 209.6232
6 | 2022-06-04 08:00 | 0.35
7 | 2022-06-04 08:00 | 19
8 | 2022-06-04 08:00 | 42.41071
9 | 2022-06-04 08:00 | 1.167273
10 | 2022-06-04 08:00 | 1.149904
11 | 2022-06-04 08:00 | 0.9996825
12 | 2022-06-04 08:00 | 0.4677432
13 | 2022-06-04 08:00 | 0.3011616
14 | 2022-06-04 08:00 | 0.6130766
15 | 2022-06-04 08:00 | 3.492572
20 | 2022-06-04 08:00 | 0.183753
21 | 2022-06-04 08:00 | 4.597184
22 | 2022-06-04 08:00 | 5.332218
23 | 2022-06-04 08:00 | 2.816612
24 | 2022-06-04 08:00 | 289.0131
25 | 2022-06-04 08:00 | 0.1559374
26 | 2022-06-04 08:00 | 555.9422
28 | 2022-06-04 08:00 | 102.5247
29 | 2022-06-04 08:00 | 65.5
30 | 2022-06-04 08:00 | 3044.317
31 | 2022-06-04 08:00 | 1.378727
32 | 2022-06-04 08:00 | 0
33 | 2022-06-04 08:00 | 0
34 | 2022-06-04 08:00 | 30.59303
35 | 2022-06-04 08:00 | 427.1837
36 | 2022-06-04 08:00 | 0.9721212
37 | 2022-06-04 08:00 | 0.958209
38 | 2022-06-04 08:00 | 8.089756
39 | 2022-06-04 08:00 | 38.03279
40 | 2022-06-04 08:00 | 1.09926
41 | 2022-06-04 08:00 | 1.313672
42 | 2022-06-04 08:00 | 1.097558
43 | 2022-06-04 08:00 | 11.7
44 | 2022-06-04 08:00 | 0.45
45 | 2022-06-04 08:00 | 0.3
46 | 2022-06-04 08:00 | 0.6
47 | 2022-06-04 08:00 | 90
48 | 2022-06-04 08:00 | 7.3
49 | 2022-06-04 08:00 | 20.96713
50 | 2022-06-04 08:00 | 55.40196
51 | 2022-06-04 08:00 | 1971.068
52 | 2022-06-04 08:00 | 4.034971
53 | 2022-06-04 08:00 | 1348.492
54 | 2022-06-04 08:00 | 2343.73
55 | 2022-06-04 08:00 | 430.7436
1 | 2022-06-04 16:00 | 1.209256
2 | 2022-06-04 16:00 | 0.8464795
3 | 2022-06-04 16:00 | 0.3627769
4 | 2022-06-04 16:00 | 1251.33
5 | 2022-06-04 16:00 | 225.3634
6 | 2022-06-04 16:00 | 0.5225
7 | 2022-06-04 16:00 | 17
8 | 2022-06-04 16:00 | 43.03798
9 | 2022-06-04 16:00 | 1.138554
10 | 2022-06-04 16:00 | 1.157736
11 | 2022-06-04 16:00 | 0.9997301
12 | 2022-06-04 16:00 | 0.4793828
13 | 2022-06-04 16:00 | 0.3086559
14 | 2022-06-04 16:00 | 0.6283329
15 | 2022-06-04 16:00 | 3.935141
20 | 2022-06-04 16:00 | 0.1599413
21 | 2022-06-04 16:00 | 4.585832
22 | 2022-06-04 16:00 | 5.172657
23 | 2022-06-04 16:00 | 2.84696
24 | 2022-06-04 16:00 | 400.5085
25 | 2022-06-04 16:00 | 0.1512711
26 | 2022-06-04 16:00 | 595.2956
28 | 2022-06-04 16:00 | 108.2866
29 | 2022-06-04 16:00 | 64.5
30 | 2022-06-04 16:00 | 2969.216
31 | 2022-06-04 16:00 | 1.777167
32 | 2022-06-04 16:00 | 0
33 | 2022-06-04 16:00 | 0
34 | 2022-06-04 16:00 | 30.89375
35 | 2022-06-04 16:00 | 439.894
36 | 2022-06-04 16:00 | 0.953012
37 | 2022-06-04 16:00 | 0.9301181
38 | 2022-06-04 16:00 | 8.520973
39 | 2022-06-04 16:00 | 28.64198
40 | 2022-06-04 16:00 | 1.137592
41 | 2022-06-04 16:00 | 1.359836
42 | 2022-06-04 16:00 | 1.131668
43 | 2022-06-04 16:00 | 11.8
44 | 2022-06-04 16:00 | 0.45
45 | 2022-06-04 16:00 | 0.3
46 | 2022-06-04 16:00 | 0.7
47 | 2022-06-04 16:00 | 90.2
48 | 2022-06-04 16:00 | 7.2
49 | 2022-06-04 16:00 | 21.11797
50 | 2022-06-04 16:00 | 55.65963
51 | 2022-06-04 16:00 | 1982.841
52 | 2022-06-04 16:00 | 4.027658
53 | 2022-06-04 16:00 | 1317.929
54 | 2022-06-04 16:00 | 2271.956
55 | 2022-06-04 16:00 | 428.0113
1 | 2022-06-05 | 1.236964
2 | 2022-06-05 | 0.8658745
3 | 2022-06-05 | 0.3710891
4 | 2022-06-05 | 1251.107
5 | 2022-06-05 | 181.3319
6 | 2022-06-05 | 0.582
7 | 2022-06-05 | 19
8 | 2022-06-05 | 40.86021
9 | 2022-06-05 | 1.171116
10 | 2022-06-05 | 1.088011
11 | 2022-06-05 | 0.999561
12 | 2022-06-05 | 0.4886363
13 | 2022-06-05 | 0.3146138
14 | 2022-06-05 | 0.6404614
15 | 2022-06-05 | 3.506523
20 | 2022-06-05 | 0.1722864
21 | 2022-06-05 | 4.115841
22 | 2022-06-05 | 5.670086
23 | 2022-06-05 | 2.873368
24 | 2022-06-05 | 285.2363
25 | 2022-06-05 | 0.1658182
26 | 2022-06-05 | 528.6535
28 | 2022-06-05 | 81.81575
29 | 2022-06-05 | 70.5
30 | 2022-06-05 | 3022.914
31 | 2022-06-05 | 1.573007
32 | 2022-06-05 | 0
33 | 2022-06-05 | 0
34 | 2022-06-05 | 31.89084
35 | 2022-06-05 | 444.5341
36 | 2022-06-05 | 0.9915048
37 | 2022-06-05 | 0.9718026
38 | 2022-06-05 | 7.622365
39 | 2022-06-05 | 38.17567
40 | 2022-06-05 | 1.137474
41 | 2022-06-05 | 1.358649
42 | 2022-06-05 | 1.137812
43 | 2022-06-05 | 11.8
44 | 2022-06-05 | 0.45
45 | 2022-06-05 | 0.3
46 | 2022-06-05 | 0.7
47 | 2022-06-05 | 90.4
48 | 2022-06-05 | 7.4
49 | 2022-06-05 | 21.05982
50 | 2022-06-05 | 55.51705
51 | 2022-06-05 | 2007.541
52 | 2022-06-05 | 4.078983
53 | 2022-06-05 | 1448.791
54 | 2022-06-05 | 2505.529
55 | 2022-06-05 | 423.9766
1 | 2022-06-05 08:00 | 1.277983
2 | 2022-06-05 08:00 | 0.8945883
3 | 2022-06-05 08:00 | 0.383395
4 | 2022-06-05 08:00 | 1250.573
5 | 2022-06-05 08:00 | 180.948
6 | 2022-06-05 08:00 | 0.59
7 | 2022-06-05 08:00 | 19.2
8 | 2022-06-05 08:00 | 40.85107
9 | 2022-06-05 08:00 | 1.096624
10 | 2022-06-05 08:00 | 1.102349
11 | 2022-06-05 08:00 | 0.9995741
12 | 2022-06-05 08:00 | 0.503422
13 | 2022-06-05 08:00 | 0.3241337
14 | 2022-06-05 08:00 | 0.6598412
15 | 2022-06-05 08:00 | 4.0659
20 | 2022-06-05 08:00 | 0.1662224
21 | 2022-06-05 08:00 | 5.257439
22 | 2022-06-05 08:00 | 5.397944
23 | 2022-06-05 08:00 | 2.911399
24 | 2022-06-05 08:00 | 250.5084
25 | 2022-06-05 08:00 | 0.1578596
26 | 2022-06-05 08:00 | 447.6369
28 | 2022-06-05 08:00 | 69.82206
29 | 2022-06-05 08:00 | 66.5
30 | 2022-06-05 08:00 | 2921.798
31 | 2022-06-05 08:00 | 1.384422
32 | 2022-06-05 08:00 | 0
33 | 2022-06-05 08:00 | 0
34 | 2022-06-05 08:00 | 31.90983
35 | 2022-06-05 08:00 | 444.1379
36 | 2022-06-05 08:00 | 0.9278231
37 | 2022-06-05 08:00 | 0.9208211
38 | 2022-06-05 08:00 | 9.323339
39 | 2022-06-05 08:00 | 25.51724
40 | 2022-06-05 08:00 | 1.124422
41 | 2022-06-05 08:00 | 1.342998
42 | 2022-06-05 08:00 | 1.126372
43 | 2022-06-05 08:00 | 11.6
44 | 2022-06-05 08:00 | 0.46
45 | 2022-06-05 08:00 | 0.3
46 | 2022-06-05 08:00 | 0.7
47 | 2022-06-05 08:00 | 90.1
48 | 2022-06-05 08:00 | 7.2
49 | 2022-06-05 08:00 | 21.28713
50 | 2022-06-05 08:00 | 55.48122
51 | 2022-06-05 08:00 | 2004.332
52 | 2022-06-05 08:00 | 4.116324
53 | 2022-06-05 08:00 | 1385.936
54 | 2022-06-05 08:00 | 2396.274
55 | 2022-06-05 08:00 | 420.0332
1 | 2022-06-05 16:00 | 1.258772
2 | 2022-06-05 16:00 | 0.8811402
3 | 2022-06-05 16:00 | 0.3776315
4 | 2022-06-05 16:00 | 1251.08
5 | 2022-06-05 16:00 | 205.0911
6 | 2022-06-05 16:00 | 0.6075
7 | 2022-06-05 16:00 | 20
8 | 2022-06-05 16:00 | 43.10345
9 | 2022-06-05 16:00 | 1.121176
10 | 2022-06-05 16:00 | 1.105234
11 | 2022-06-05 16:00 | 0.9996776
12 | 2022-06-05 16:00 | 0.4954046
13 | 2022-06-05 16:00 | 0.3189717
14 | 2022-06-05 16:00 | 0.6493328
15 | 2022-06-05 16:00 | 4.000272
20 | 2022-06-05 16:00 | 0.1584495
21 | 2022-06-05 16:00 | 4.663745
22 | 2022-06-05 16:00 | 5.175641
23 | 2022-06-05 16:00 | 2.891992
24 | 2022-06-05 16:00 | 309.9118
25 | 2022-06-05 16:00 | 0.1513584
26 | 2022-06-05 16:00 | 557.2729
28 | 2022-06-05 16:00 | 98.98029
29 | 2022-06-05 16:00 | 64.5
30 | 2022-06-05 16:00 | 2825.959
31 | 2022-06-05 16:00 | 1.511093
32 | 2022-06-05 16:00 | 0
33 | 2022-06-05 16:00 | 0
34 | 2022-06-05 16:00 | 31.78116
35 | 2022-06-05 16:00 | 436.8017
36 | 2022-06-05 16:00 | 0.9529412
37 | 2022-06-05 16:00 | 0.9435644
38 | 2022-06-05 16:00 | 8.664017
39 | 2022-06-05 16:00 | 30.4
40 | 2022-06-05 16:00 | 1.123762
41 | 2022-06-05 16:00 | 1.341896
42 | 2022-06-05 16:00 | 1.125617
43 | 2022-06-05 16:00 | 11.8
44 | 2022-06-05 16:00 | 0.46
45 | 2022-06-05 16:00 | 0.3
46 | 2022-06-05 16:00 | 0.7
47 | 2022-06-05 16:00 | 90.3
48 | 2022-06-05 16:00 | 7.1
49 | 2022-06-05 16:00 | 21.11238
50 | 2022-06-05 16:00 | 55.44178
51 | 2022-06-05 16:00 | 2008.47
52 | 2022-06-05 16:00 | 4.132218
53 | 2022-06-05 16:00 | 1330.646
54 | 2022-06-05 16:00 | 2301.403
55 | 2022-06-05 16:00 | 418.5494
1 | 2022-06-06 | 1.187541
2 | 2022-06-06 | 0.8312789
3 | 2022-06-06 | 0.3562624
4 | 2022-06-06 | 1251.105
5 | 2022-06-06 | 181.6805
6 | 2022-06-06 | 0.465
7 | 2022-06-06 | 17.5
8 | 2022-06-06 | 39.95434
9 | 2022-06-06 | 1.16213
10 | 2022-06-06 | 1.119521
11 | 2022-06-06 | 0.999576
12 | 2022-06-06 | 0.4702052
13 | 2022-06-06 | 0.3027467
14 | 2022-06-06 | 0.6163036
15 | 2022-06-06 | 3.480941
20 | 2022-06-06 | 0.1780484
21 | 2022-06-06 | 4.302731
22 | 2022-06-06 | 5.596343
23 | 2022-06-06 | 2.824916
24 | 2022-06-06 | 223.3968
25 | 2022-06-06 | 0.1636616
26 | 2022-06-06 | 313.5811
28 | 2022-06-06 | 66.46329
29 | 2022-06-06 | 70
30 | 2022-06-06 | 3107.623
31 | 2022-06-06 | 1.229614
32 | 2022-06-06 | 0
33 | 2022-06-06 | 0
34 | 2022-06-06 | 30.96208
35 | 2022-06-06 | 439.7191
36 | 2022-06-06 | 0.9976332
37 | 2022-06-06 | 0.9869347
38 | 2022-06-06 | 7.783672
39 | 2022-06-06 | 39.29824
40 | 2022-06-06 | 1.196676
41 | 2022-06-06 | 1.427809
42 | 2022-06-06 | 1.189044
43 | 2022-06-06 | 11.8
44 | 2022-06-06 | 0.46
45 | 2022-06-06 | 0.3
46 | 2022-06-06 | 0.7
47 | 2022-06-06 | 90.4
48 | 2022-06-06 | 7.2
49 | 2022-06-06 | 21.42409
50 | 2022-06-06 | 56.00945
51 | 2022-06-06 | 1991.15
52 | 2022-06-06 | 4.040362
53 | 2022-06-06 | 1432.313
54 | 2022-06-06 | 2462.565
55 | 2022-06-06 | 425.5295
1 | 2022-06-06 08:00 | 1.32538
2 | 2022-06-06 08:00 | 0.9277661
3 | 2022-06-06 08:00 | 0.3976141
4 | 2022-06-06 08:00 | 1249.578
5 | 2022-06-06 08:00 | 181.4896
6 | 2022-06-06 08:00 | 0.436
7 | 2022-06-06 08:00 | 19.2
8 | 2022-06-06 08:00 | 42.95302
9 | 2022-06-06 08:00 | 1.224288
10 | 2022-06-06 08:00 | 1.177353
11 | 2022-06-06 08:00 | 0.9995835
12 | 2022-06-06 08:00 | 0.5255748
13 | 2022-06-06 08:00 | 0.3383971
14 | 2022-06-06 08:00 | 0.6888772
15 | 2022-06-06 08:00 | 2.766314
20 | 2022-06-06 08:00 | 0.2205333
21 | 2022-06-06 08:00 | 3.820968
22 | 2022-06-06 08:00 | 5.198292
23 | 2022-06-06 08:00 | 2.943408
24 | 2022-06-06 08:00 | 197.0175
25 | 2022-06-06 08:00 | 0.1520208
26 | 2022-06-06 08:00 | 205.1053
28 | 2022-06-06 08:00 | 70.39949
29 | 2022-06-06 08:00 | 62
30 | 2022-06-06 08:00 | 3048.097
31 | 2022-06-06 08:00 | 1.085558
32 | 2022-06-06 08:00 | 0
33 | 2022-06-06 08:00 | 0
34 | 2022-06-06 08:00 | 30.33617
35 | 2022-06-06 08:00 | 440.2711
36 | 2022-06-06 08:00 | 1.038414
37 | 2022-06-06 08:00 | 1.001013
38 | 2022-06-06 08:00 | 6.587281
39 | 2022-06-06 08:00 | 40.13158
40 | 2022-06-06 08:00 | 1.178923
41 | 2022-06-06 08:00 | 1.406479
42 | 2022-06-06 08:00 | 1.173449
43 | 2022-06-06 08:00 | 11.9
44 | 2022-06-06 08:00 | 0.47
45 | 2022-06-06 08:00 | 0.3
46 | 2022-06-06 08:00 | 0.7
47 | 2022-06-06 08:00 | 90.2
48 | 2022-06-06 08:00 | 7.2
49 | 2022-06-06 08:00 | 21.32642
50 | 2022-06-06 08:00 | 55.9038
51 | 2022-06-06 08:00 | 1932.405
52 | 2022-06-06 08:00 | 4.020407
53 | 2022-06-06 08:00 | 1325.31
54 | 2022-06-06 08:00 | 2281.714
55 | 2022-06-06 08:00 | 428.2267
1 | 2022-06-06 16:00 | 1.314064
2 | 2022-06-06 16:00 | 0.9198446
3 | 2022-06-06 16:00 | 0.3942191
4 | 2022-06-06 16:00 | 1250.855
5 | 2022-06-06 16:00 | 207.5133
6 | 2022-06-06 16:00 | 0.6
7 | 2022-06-06 16:00 | 19.8
8 | 2022-06-06 16:00 | 43.51648
9 | 2022-06-06 16:00 | 1.190476
10 | 2022-06-06 16:00 | 1.122082
11 | 2022-06-06 16:00 | 0.9996857
12 | 2022-06-06 16:00 | 0.5188639
13 | 2022-06-06 16:00 | 0.3340762
14 | 2022-06-06 16:00 | 0.6800811
15 | 2022-06-06 16:00 | 3.23132
20 | 2022-06-06 16:00 | 0.1885987
21 | 2022-06-06 16:00 | 4.065066
22 | 2022-06-06 16:00 | 5.104678
23 | 2022-06-06 16:00 | 2.942801
24 | 2022-06-06 16:00 | 321.9614
25 | 2022-06-06 16:00 | 0.1492832
26 | 2022-06-06 16:00 | 483.1534
28 | 2022-06-06 16:00 | 85.2787
29 | 2022-06-06 16:00 | 61.5
30 | 2022-06-06 16:00 | 2822.167
31 | 2022-06-06 16:00 | 1.551521
32 | 2022-06-06 16:00 | 0
33 | 2022-06-06 16:00 | 0
34 | 2022-06-06 16:00 | 31.84986
35 | 2022-06-06 16:00 | 438.0348
36 | 2022-06-06 16:00 | 1.004884
37 | 2022-06-06 16:00 | 0.9818731
38 | 2022-06-06 16:00 | 7.296387
39 | 2022-06-06 16:00 | 43.85965
40 | 2022-06-06 16:00 | 1.189205
41 | 2022-06-06 16:00 | 1.418631
42 | 2022-06-06 16:00 | 1.182418
43 | 2022-06-06 16:00 | 11.8
44 | 2022-06-06 16:00 | 0.47
45 | 2022-06-06 16:00 | 0.3
46 | 2022-06-06 16:00 | 0.7
47 | 2022-06-06 16:00 | 90.3
48 | 2022-06-06 16:00 | 7.2
49 | 2022-06-06 16:00 | 21.15642
50 | 2022-06-06 16:00 | 55.92705
51 | 2022-06-06 16:00 | 2001.779
52 | 2022-06-06 16:00 | 4.083909
53 | 2022-06-06 16:00 | 1314.717
54 | 2022-06-06 16:00 | 2257.216
55 | 2022-06-06 16:00 | 420.4021
1 | 2022-06-07 | 1.278926
2 | 2022-06-07 | 0.8952482
3 | 2022-06-07 | 0.3836778
4 | 2022-06-07 | 1251.152
5 | 2022-06-07 | 166.2384
6 | 2022-06-07 | 0.6725
7 | 2022-06-07 | 19
8 | 2022-06-07 | 43.47826
9 | 2022-06-07 | 1.138824
10 | 2022-06-07 | 1.060754
11 | 2022-06-07 | 0.9994949
12 | 2022-06-07 | 0.5046113
13 | 2022-06-07 | 0.3248995
14 | 2022-06-07 | 0.6614
15 | 2022-06-07 | 3.804465
20 | 2022-06-07 | 0.1604196
21 | 2022-06-07 | 4.30077
22 | 2022-06-07 | 5.565032
23 | 2022-06-07 | 2.91119
24 | 2022-06-07 | 291.5703
25 | 2022-06-07 | 0.1627459
26 | 2022-06-07 | 481.4766
28 | 2022-06-07 | 62.14693
29 | 2022-06-07 | 67.5
30 | 2022-06-07 | 2920.193
31 | 2022-06-07 | 1.753928
32 | 2022-06-07 | 0
33 | 2022-06-07 | 0
34 | 2022-06-07 | 32.01717
35 | 2022-06-07 | 439.5491
36 | 2022-06-07 | 0.9882353
37 | 2022-06-07 | 0.9758065
38 | 2022-06-07 | 8.105235
39 | 2022-06-07 | 41.53846
40 | 2022-06-07 | 1.137979
41 | 2022-06-07 | 1.356407
42 | 2022-06-07 | 1.136958
43 | 2022-06-07 | 11.8
44 | 2022-06-07 | 0.47
45 | 2022-06-07 | 0.3
46 | 2022-06-07 | 0.7
47 | 2022-06-07 | 90.4
48 | 2022-06-07 | 7.2
49 | 2022-06-07 | 21.44426
50 | 2022-06-07 | 55.66401
51 | 2022-06-07 | 2021.652
52 | 2022-06-07 | 4.090435
53 | 2022-06-07 | 1431.28
54 | 2022-06-07 | 2463.396
55 | 2022-06-07 | 420.7654
1 | 2022-06-07 08:00 | 1.152365
2 | 2022-06-07 08:00 | 0.8066553
3 | 2022-06-07 08:00 | 0.3457094
4 | 2022-06-07 08:00 | 1250.079
5 | 2022-06-07 08:00 | 159.4684
6 | 2022-06-07 08:00 | 0.3475
7 | 2022-06-07 08:00 | 20.8
8 | 2022-06-07 08:00 | 43.15353
9 | 2022-06-07 08:00 | 1.201712
10 | 2022-06-07 08:00 | 1.198066
11 | 2022-06-07 08:00 | 0.9994537
12 | 2022-06-07 08:00 | 0.4622831
13 | 2022-06-07 08:00 | 0.297646
14 | 2022-06-07 08:00 | 0.60592
15 | 2022-06-07 08:00 | 2.988195
20 | 2022-06-07 08:00 | 0.208827
21 | 2022-06-07 08:00 | 4.130853
22 | 2022-06-07 08:00 | 4.987593
23 | 2022-06-07 08:00 | 2.632523
24 | 2022-06-07 08:00 | 180.5807
25 | 2022-06-07 08:00 | 0.1458591
26 | 2022-06-07 08:00 | 182.7346
28 | 2022-06-07 08:00 | 49.02498
29 | 2022-06-07 08:00 | 60.5
30 | 2022-06-07 08:00 | 2957.233
31 | 2022-06-07 08:00 | 1.132392
32 | 2022-06-07 08:00 | 0
33 | 2022-06-07 08:00 | 0
34 | 2022-06-07 08:00 | 29.6074
35 | 2022-06-07 08:00 | 373.1479
36 | 2022-06-07 08:00 | 1.02445
37 | 2022-06-07 08:00 | 1.005113
38 | 2022-06-07 08:00 | 7.119048
39 | 2022-06-07 08:00 | 31.79487
40 | 2022-06-07 08:00 | 1.105355
41 | 2022-06-07 08:00 | 1.283572
42 | 2022-06-07 08:00 | 1.166634
43 | 2022-06-07 08:00 | 11.9
44 | 2022-06-07 08:00 | 0.45
45 | 2022-06-07 08:00 | 0.3
46 | 2022-06-07 08:00 | 0.7
47 | 2022-06-07 08:00 | 90.2
48 | 2022-06-07 08:00 | 7.4
49 | 2022-06-07 08:00 | 22.66154
50 | 2022-06-07 08:00 | 56.18076
51 | 2022-06-07 08:00 | 2021.014
52 | 2022-06-07 08:00 | 3.843454
53 | 2022-06-07 08:00 | 1247.776
54 | 2022-06-07 08:00 | 2144.386
55 | 2022-06-07 08:00 | 447.141
1 | 2022-06-07 16:00 | 1.313205
2 | 2022-06-07 16:00 | 0.9192438
3 | 2022-06-07 16:00 | 0.3939616
4 | 2022-06-07 16:00 | 1253.959
5 | 2022-06-07 16:00 | 175.5223
6 | 2022-06-07 16:00 | 0.526
7 | 2022-06-07 16:00 | 19.6
8 | 2022-06-07 16:00 | 44.34389
9 | 2022-06-07 16:00 | 1.167268
10 | 2022-06-07 16:00 | 1.116244
11 | 2022-06-07 16:00 | 0.9995545
12 | 2022-06-07 16:00 | 0.51899
13 | 2022-06-07 16:00 | 0.3341574
14 | 2022-06-07 16:00 | 0.6802464
15 | 2022-06-07 16:00 | 3.478171
20 | 2022-06-07 16:00 | 0.1759491
21 | 2022-06-07 16:00 | 4.202573
22 | 2022-06-07 16:00 | 5.308125
23 | 2022-06-07 16:00 | 2.935397
24 | 2022-06-07 16:00 | 197.3817
25 | 2022-06-07 16:00 | 0.1552328
26 | 2022-06-07 16:00 | 247.7508
28 | 2022-06-07 16:00 | 75.00304
29 | 2022-06-07 16:00 | 63
30 | 2022-06-07 16:00 | 3040.014
31 | 2022-06-07 16:00 | 1.124539
32 | 2022-06-07 16:00 | 0
33 | 2022-06-07 16:00 | 0
34 | 2022-06-07 16:00 | 30.15206
35 | 2022-06-07 16:00 | 432.4123
36 | 2022-06-07 16:00 | 0.9975933
37 | 2022-06-07 16:00 | 0.9837728
38 | 2022-06-07 16:00 | 7.680744
39 | 2022-06-07 16:00 | 41.66667
40 | 2022-06-07 16:00 | 1.137254
41 | 2022-06-07 16:00 | 1.312773
42 | 2022-06-07 16:00 | 1.200969
43 | 2022-06-07 16:00 | 11.9
44 | 2022-06-07 16:00 | 0.45
45 | 2022-06-07 16:00 | 0.3
46 | 2022-06-07 16:00 | 0.7
47 | 2022-06-07 16:00 | 90.2
48 | 2022-06-07 16:00 | 7.4
49 | 2022-06-07 16:00 | 21.26943
50 | 2022-06-07 16:00 | 55.96881
51 | 2022-06-07 16:00 | 1962.137
52 | 2022-06-07 16:00 | 4.069341
53 | 2022-06-07 16:00 | 1364.435
54 | 2022-06-07 16:00 | 2343.424
55 | 2022-06-07 16:00 | 422.0597
1 | 2022-06-08 | 1.296505
2 | 2022-06-08 | 0.9075537
3 | 2022-06-08 | 0.3889516
4 | 2022-06-08 | 1254.035
5 | 2022-06-08 | 192.9782
6 | 2022-06-08 | 0.5325
7 | 2022-06-08 | 17.8
8 | 2022-06-08 | 40.36281
9 | 2022-06-08 | 1.214628
10 | 2022-06-08 | 1.142783
11 | 2022-06-08 | 0.9996445
12 | 2022-06-08 | 0.5117424
13 | 2022-06-08 | 0.3294909
14 | 2022-06-08 | 0.6707469
15 | 2022-06-08 | 2.704304
20 | 2022-06-08 | 0.2425883
21 | 2022-06-08 | 4.397719
22 | 2022-06-08 | 5.071571
23 | 2022-06-08 | 2.920563
24 | 2022-06-08 | 291.5146
25 | 2022-06-08 | 0.148315
26 | 2022-06-08 | 458.5957
28 | 2022-06-08 | 91.78536
29 | 2022-06-08 | 62
30 | 2022-06-08 | 2893.071
31 | 2022-06-08 | 1.510609
32 | 2022-06-08 | 0
33 | 2022-06-08 | 0
34 | 2022-06-08 | 30.97153
35 | 2022-06-08 | 437.5086
36 | 2022-06-08 | 1.044364
37 | 2022-06-08 | 1.028949
38 | 2022-06-08 | 7.102023
39 | 2022-06-08 | 50.83333
40 | 2022-06-08 | 1.145476
41 | 2022-06-08 | 1.32537
42 | 2022-06-08 | 1.2212
43 | 2022-06-08 | 11.9
44 | 2022-06-08 | 0.45
45 | 2022-06-08 | 0.3
46 | 2022-06-08 | 0.7
47 | 2022-06-08 | 90.1
48 | 2022-06-08 | 7.5
49 | 2022-06-08 | 21.06529
50 | 2022-06-08 | 55.88385
51 | 2022-06-08 | 1972.09
52 | 2022-06-08 | 4.090585
53 | 2022-06-08 | 1303.102
54 | 2022-06-08 | 2244.123
55 | 2022-06-08 | 421.0009
1 | 2022-06-08 08:00 | 1.240844
2 | 2022-06-08 08:00 | 0.8685911
3 | 2022-06-08 08:00 | 0.3722533
4 | 2022-06-08 08:00 | 1253.467
5 | 2022-06-08 08:00 | 193.7576
6 | 2022-06-08 08:00 | 0.4475
7 | 2022-06-08 08:00 | 19
8 | 2022-06-08 08:00 | 44.18605
9 | 2022-06-08 08:00 | 1.277279
10 | 2022-06-08 08:00 | 1.094268
11 | 2022-06-08 08:00 | 0.9996363
12 | 2022-06-08 08:00 | 0.4883468
13 | 2022-06-08 08:00 | 0.3144274
14 | 2022-06-08 08:00 | 0.640082
15 | 2022-06-08 08:00 | 2.216108
20 | 2022-06-08 08:00 | 0.2969804
21 | 2022-06-08 08:00 | 3.990617
22 | 2022-06-08 08:00 | 5.373815
23 | 2022-06-08 08:00 | 2.863609
24 | 2022-06-08 08:00 | 293.3047
25 | 2022-06-08 08:00 | 0.1571539
26 | 2022-06-08 08:00 | 463.2609
28 | 2022-06-08 08:00 | 79.25005
29 | 2022-06-08 08:00 | 65.5
30 | 2022-06-08 08:00 | 2944.481
31 | 2022-06-08 08:00 | 1.513771
32 | 2022-06-08 08:00 | 0
33 | 2022-06-08 08:00 | 0
34 | 2022-06-08 08:00 | 31.14952
35 | 2022-06-08 08:00 | 433.2542
36 | 2022-06-08 08:00 | 1.070603
37 | 2022-06-08 08:00 | 1.041885
38 | 2022-06-08 08:00 | 6.206724
39 | 2022-06-08 08:00 | 59.02439
40 | 2022-06-08 08:00 | 1.140517
41 | 2022-06-08 08:00 | 1.325669
42 | 2022-06-08 08:00 | 1.217649
43 | 2022-06-08 08:00 | 11.9
44 | 2022-06-08 08:00 | 0.47
45 | 2022-06-08 08:00 | 0.3
46 | 2022-06-08 08:00 | 0.7
47 | 2022-06-08 08:00 | 90
48 | 2022-06-08 08:00 | 7.7
49 | 2022-06-08 08:00 | 21.47926
50 | 2022-06-08 08:00 | 56.17042
51 | 2022-06-08 08:00 | 2001.19
52 | 2022-06-08 08:00 | 4.126717
53 | 2022-06-08 08:00 | 1393.276
54 | 2022-06-08 08:00 | 2388.914
55 | 2022-06-08 08:00 | 415.4883
1 | 2022-06-08 16:00 | 1.28084
2 | 2022-06-08 16:00 | 0.896588
3 | 2022-06-08 16:00 | 0.384252
4 | 2022-06-08 16:00 | 1251.789
5 | 2022-06-08 16:00 | 157.9898
6 | 2022-06-08 16:00 | 0.512
7 | 2022-06-08 16:00 | 19.6
8 | 2022-06-08 16:00 | 44.54546
9 | 2022-06-08 16:00 | 1.140309
10 | 2022-06-08 16:00 | 1.071963
11 | 2022-06-08 16:00 | 0.9994038
12 | 2022-06-08 16:00 | 0.506691
13 | 2022-06-08 16:00 | 0.3262385
14 | 2022-06-08 16:00 | 0.664126
15 | 2022-06-08 16:00 | 3.745554
20 | 2022-06-08 16:00 | 0.1709523
21 | 2022-06-08 16:00 | 4.668328
22 | 2022-06-08 16:00 | 5.740287
23 | 2022-06-08 16:00 | 2.901383
24 | 2022-06-08 16:00 | 185.0908
25 | 2022-06-08 16:00 | 0.1678711
26 | 2022-06-08 16:00 | 305.8536
28 | 2022-06-08 16:00 | 56.43502
29 | 2022-06-08 16:00 | 68
30 | 2022-06-08 16:00 | 3103.411
31 | 2022-06-08 16:00 | 1.171536
32 | 2022-06-08 16:00 | 0
33 | 2022-06-08 16:00 | 0
34 | 2022-06-08 16:00 | 31.10173
35 | 2022-06-08 16:00 | 434.5776
36 | 2022-06-08 16:00 | 0.9643282
37 | 2022-06-08 16:00 | 0.959
38 | 2022-06-08 16:00 | 8.413882
39 | 2022-06-08 16:00 | 35.57692
40 | 2022-06-08 16:00 | 1.15736
41 | 2022-06-08 16:00 | 1.344712
42 | 2022-06-08 16:00 | 1.236595
43 | 2022-06-08 16:00 | 11.8
44 | 2022-06-08 16:00 | 0.47
45 | 2022-06-08 16:00 | 0.3
46 | 2022-06-08 16:00 | 0.7
47 | 2022-06-08 16:00 | 90
48 | 2022-06-08 16:00 | 7.6
49 | 2022-06-08 16:00 | 20.99858
50 | 2022-06-08 16:00 | 56.20916
51 | 2022-06-08 16:00 | 2000.739
52 | 2022-06-08 16:00 | 4.059416
53 | 2022-06-08 16:00 | 1478.18
54 | 2022-06-08 16:00 | 2530.533
55 | 2022-06-08 16:00 | 421.717
1 | 2022-06-09 | 1.334294
2 | 2022-06-09 | 0.934006
3 | 2022-06-09 | 0.4002883
4 | 2022-06-09 | 1250.94
5 | 2022-06-09 | 177.6129
6 | 2022-06-09 | 0.582
7 | 2022-06-09 | 20.8
8 | 2022-06-09 | 45.3159
9 | 2022-06-09 | 1.185504
10 | 2022-06-09 | 1.08242
11 | 2022-06-09 | 0.9995694
12 | 2022-06-09 | 0.5277554
13 | 2022-06-09 | 0.3398011
14 | 2022-06-09 | 0.6917353
15 | 2022-06-09 | 3.254766
20 | 2022-06-09 | 0.1928272
21 | 2022-06-09 | 4.309324
22 | 2022-06-09 | 5.461478
23 | 2022-06-09 | 2.957238
24 | 2022-06-09 | 238.677
25 | 2022-06-09 | 0.1597176
26 | 2022-06-09 | 467.3779
28 | 2022-06-09 | 76.6535
29 | 2022-06-09 | 64
30 | 2022-06-09 | 2995.843
31 | 2022-06-09 | 1.343804
32 | 2022-06-09 | 0
33 | 2022-06-09 | 0
34 | 2022-06-09 | 31.11088
35 | 2022-06-09 | 435.1078
36 | 2022-06-09 | 0.9987715
37 | 2022-06-09 | 0.9867076
38 | 2022-06-09 | 7.56409
39 | 2022-06-09 | 32.05882
40 | 2022-06-09 | 1.157986
41 | 2022-06-09 | 1.349777
42 | 2022-06-09 | 1.237694
43 | 2022-06-09 | 11.8
44 | 2022-06-09 | 0.47
45 | 2022-06-09 | 0.3
46 | 2022-06-09 | 0.7
47 | 2022-06-09 | 90.2
48 | 2022-06-09 | 7.5
49 | 2022-06-09 | 21.26332
50 | 2022-06-09 | 56.63396
51 | 2022-06-09 | 1999.19
52 | 2022-06-09 | 4.057734
53 | 2022-06-09 | 1421.506
54 | 2022-06-09 | 2407.799
55 | 2022-06-09 | 417.4343
1 | 2022-06-09 08:00 | 1.216956
2 | 2022-06-09 08:00 | 0.8518689
3 | 2022-06-09 08:00 | 0.3650866
4 | 2022-06-09 08:00 | 1248.072
5 | 2022-06-09 08:00 | 181.6869
6 | 2022-06-09 08:00 | 0.4133333
7 | 2022-06-09 08:00 | 20.3
8 | 2022-06-09 08:00 | 45.01109
9 | 2022-06-09 08:00 | 1.207776
10 | 2022-06-09 08:00 | 1.145842
11 | 2022-06-09 08:00 | 0.9996096
12 | 2022-06-09 08:00 | 0.4849641
13 | 2022-06-09 08:00 | 0.3122494
14 | 2022-06-09 08:00 | 0.6356482
15 | 2022-06-09 08:00 | 2.836493
20 | 2022-06-09 08:00 | 0.2343853
21 | 2022-06-09 08:00 | 4.610692
22 | 2022-06-09 08:00 | 4.779802
23 | 2022-06-09 08:00 | 2.689092
24 | 2022-06-09 08:00 | 254.7962
25 | 2022-06-09 08:00 | 0.1397824
26 | 2022-06-09 08:00 | 437.8354
28 | 2022-06-09 08:00 | 80.52096
29 | 2022-06-09 08:00 | 56
30 | 2022-06-09 08:00 | 2807.518
31 | 2022-06-09 08:00 | 1.402392
32 | 2022-06-09 08:00 | 0
33 | 2022-06-09 08:00 | 0
34 | 2022-06-09 08:00 | 29.75731
35 | 2022-06-09 08:00 | 378.9044
36 | 2022-06-09 08:00 | 1.024301
37 | 2022-06-09 08:00 | 1.023687
38 | 2022-06-09 08:00 | 7.447185
39 | 2022-06-09 08:00 | 33.33333
40 | 2022-06-09 08:00 | 1.161345
41 | 2022-06-09 08:00 | 1.354277
42 | 2022-06-09 08:00 | 1.240571
43 | 2022-06-09 08:00 | 11.6
44 | 2022-06-09 08:00 | 0.47
45 | 2022-06-09 08:00 | 0.3
46 | 2022-06-09 08:00 | 0.6
47 | 2022-06-09 08:00 | 90.1
48 | 2022-06-09 08:00 | 7.4
49 | 2022-06-09 08:00 | 21.28155
50 | 2022-06-09 08:00 | 56.66333
51 | 2022-06-09 08:00 | 1994.638
52 | 2022-06-09 08:00 | 3.952223
53 | 2022-06-09 08:00 | 1224.226
54 | 2022-06-09 08:00 | 2080.558
55 | 2022-06-09 08:00 | 430.0081
1 | 2022-06-09 16:00 | 1.296282
2 | 2022-06-09 16:00 | 0.9073973
3 | 2022-06-09 16:00 | 0.3888845
4 | 2022-06-09 16:00 | 1248.172
5 | 2022-06-09 16:00 | 175.5387
6 | 2022-06-09 16:00 | 0.568
7 | 2022-06-09 16:00 | 17.4
8 | 2022-06-09 16:00 | 39.81693
9 | 2022-06-09 16:00 | 1.247842
10 | 2022-06-09 16:00 | 1.135103
11 | 2022-06-09 16:00 | 0.9995538
12 | 2022-06-09 16:00 | 0.5172504
13 | 2022-06-09 16:00 | 0.3330373
14 | 2022-06-09 16:00 | 0.6779662
15 | 2022-06-09 16:00 | 2.374273
20 | 2022-06-09 16:00 | 0.2801488
21 | 2022-06-09 16:00 | 4.262284
22 | 2022-06-09 16:00 | 5.166636
23 | 2022-06-09 16:00 | 2.904513
24 | 2022-06-09 16:00 | 235.7023
25 | 2022-06-09 16:00 | 0.1510951
26 | 2022-06-09 16:00 | 430.6907
28 | 2022-06-09 16:00 | 59.40487
29 | 2022-06-09 16:00 | 61
30 | 2022-06-09 16:00 | 2983.478
31 | 2022-06-09 16:00 | 1.342737
32 | 2022-06-09 16:00 | 0
33 | 2022-06-09 16:00 | 0
34 | 2022-06-09 16:00 | 30.55083
35 | 2022-06-09 16:00 | 423.6525
36 | 2022-06-09 16:00 | 1.062885
37 | 2022-06-09 16:00 | 1.042225
38 | 2022-06-09 16:00 | 6.636556
39 | 2022-06-09 16:00 | 49.61538
40 | 2022-06-09 16:00 | 1.156325
41 | 2022-06-09 16:00 | 1.348924
42 | 2022-06-09 16:00 | 1.232665
43 | 2022-06-09 16:00 | 11.8
44 | 2022-06-09 16:00 | 0.47
45 | 2022-06-09 16:00 | 0.3
46 | 2022-06-09 16:00 | 0.6
47 | 2022-06-09 16:00 | 90.3
48 | 2022-06-09 16:00 | 7.2
49 | 2022-06-09 16:00 | 21.25353
50 | 2022-06-09 16:00 | 56.59734
51 | 2022-06-09 16:00 | 1918.106
52 | 2022-06-09 16:00 | 3.934657
53 | 2022-06-09 16:00 | 1322.875
54 | 2022-06-09 16:00 | 2243.985
55 | 2022-06-09 16:00 | 431.1159
1 | 2022-06-10 | 1.281553
2 | 2022-06-10 | 0.8970869
3 | 2022-06-10 | 0.3844658
4 | 2022-06-10 | 1250.726
5 | 2022-06-10 | 214.1508
6 | 2022-06-10 | 0.6725
7 | 2022-06-10 | 17.4
8 | 2022-06-10 | 41.42857
9 | 2022-06-10 | 1.193902
10 | 2022-06-10 | 1.098892
11 | 2022-06-10 | 0.9997184
12 | 2022-06-10 | 0.5051892
13 | 2022-06-10 | 0.3252716
14 | 2022-06-10 | 0.6621575
15 | 2022-06-10 | 3.158032
20 | 2022-06-10 | 0.1961612
21 | 2022-06-10 | 4.15858
22 | 2022-06-10 | 4.874963
23 | 2022-06-10 | 2.91351
24 | 2022-06-10 | 277.416
25 | 2022-06-10 | 0.1425653
26 | 2022-06-10 | 511.4402
28 | 2022-06-10 | 113.4551
29 | 2022-06-10 | 57.5
30 | 2022-06-10 | 2754.853
31 | 2022-06-10 | 1.295423
32 | 2022-06-10 | 0
33 | 2022-06-10 | 0
34 | 2022-06-10 | 31.32603
35 | 2022-06-10 | 433.4724
36 | 2022-06-10 | 1.004878
37 | 2022-06-10 | 0.9849095
38 | 2022-06-10 | 7.316612
39 | 2022-06-10 | 42.06897
40 | 2022-06-10 | 1.130663
41 | 2022-06-10 | 1.320502
42 | 2022-06-10 | 1.193109
43 | 2022-06-10 | 11.8
44 | 2022-06-10 | 0.47
45 | 2022-06-10 | 0.3
46 | 2022-06-10 | 0.6
47 | 2022-06-10 | 90.5
48 | 2022-06-10 | 7.1
49 | 2022-06-10 | 21.44797
50 | 2022-06-10 | 56.40421
51 | 2022-06-10 | 1946.165
52 | 2022-06-10 | 4.103508
53 | 2022-06-10 | 1270.999
54 | 2022-06-10 | 2161.244
55 | 2022-06-10 | 414.3844
1 | 2022-06-10 08:00 | 1.256025
2 | 2022-06-10 08:00 | 0.8792179
3 | 2022-06-10 08:00 | 0.3768077
4 | 2022-06-10 08:00 | 1250.456
5 | 2022-06-10 08:00 | 217.9077
6 | 2022-06-10 08:00 | 0.806
7 | 2022-06-10 08:00 | 18.7
8 | 2022-06-10 08:00 | 41.37168
9 | 2022-06-10 08:00 | 1.190709
10 | 2022-06-10 08:00 | 1.02211
11 | 2022-06-10 08:00 | 0.9997105
12 | 2022-06-10 08:00 | 0.4905118
13 | 2022-06-10 08:00 | 0.3158214
14 | 2022-06-10 08:00 | 0.6429198
15 | 2022-06-10 08:00 | 3.187321
20 | 2022-06-10 08:00 | 0.196918
21 | 2022-06-10 08:00 | 4.27879
22 | 2022-06-10 08:00 | 4.930981
23 | 2022-06-10 08:00 | 2.886219
24 | 2022-06-10 08:00 | 311.2523
25 | 2022-06-10 08:00 | 0.1442035
26 | 2022-06-10 08:00 | 551.1295
28 | 2022-06-10 08:00 | 113.5858
29 | 2022-06-10 08:00 | 59
30 | 2022-06-10 08:00 | 2722.57
31 | 2022-06-10 08:00 | 1.428367
32 | 2022-06-10 08:00 | 0
33 | 2022-06-10 08:00 | 0
34 | 2022-06-10 08:00 | 31.30706
35 | 2022-06-10 08:00 | 435.7557
36 | 2022-06-10 08:00 | 1
37 | 2022-06-10 08:00 | 0.9848332
38 | 2022-06-10 08:00 | 7.466111
39 | 2022-06-10 08:00 | 38.63636
40 | 2022-06-10 08:00 | 1.130106
41 | 2022-06-10 08:00 | 1.316888
42 | 2022-06-10 08:00 | 1.200191
43 | 2022-06-10 08:00 | 11.8
44 | 2022-06-10 08:00 | 0.48
45 | 2022-06-10 08:00 | 0.3
46 | 2022-06-10 08:00 | 0.7
47 | 2022-06-10 08:00 | 90.2
48 | 2022-06-10 08:00 | 7.4
49 | 2022-06-10 08:00 | 25.81045
50 | 2022-06-10 08:00 | 57.07282
51 | 2022-06-10 08:00 | 1957.562
52 | 2022-06-10 08:00 | 4.173939
53 | 2022-06-10 08:00 | 1320.456
54 | 2022-06-10 08:00 | 2213.964
55 | 2022-06-10 08:00 | 401.6989
1 | 2022-06-10 16:00 | 1.27087
2 | 2022-06-10 16:00 | 0.8896093
3 | 2022-06-10 16:00 | 0.3812611
4 | 2022-06-10 16:00 | 1250.3
5 | 2022-06-10 16:00 | 195.1805
6 | 2022-06-10 16:00 | 0.6675
7 | 2022-06-10 16:00 | 19
8 | 2022-06-10 16:00 | 42.0354
9 | 2022-06-10 16:00 | 1.159314
10 | 2022-06-10 16:00 | 1.029361
11 | 2022-06-10 16:00 | 0.9996359
12 | 2022-06-10 16:00 | 0.4982807
13 | 2022-06-10 16:00 | 0.3208235
14 | 2022-06-10 16:00 | 0.6531025
15 | 2022-06-10 16:00 | 3.721336
20 | 2022-06-10 16:00 | 0.1628388
21 | 2022-06-10 16:00 | 4.218401
22 | 2022-06-10 16:00 | 5.310042
23 | 2022-06-10 16:00 | 2.899768
24 | 2022-06-10 16:00 | 349.7604
25 | 2022-06-10 16:00 | 0.1552889
26 | 2022-06-10 16:00 | 574.4646
28 | 2022-06-10 16:00 | 85.06458
29 | 2022-06-10 16:00 | 63.5
30 | 2022-06-10 16:00 | 2886.97
31 | 2022-06-10 16:00 | 1.791985
32 | 2022-06-10 16:00 | 0
33 | 2022-06-10 16:00 | 0
34 | 2022-06-10 16:00 | 31.1222
35 | 2022-06-10 16:00 | 436.7547
36 | 2022-06-10 16:00 | 0.9767157
37 | 2022-06-10 16:00 | 0.9565217
38 | 2022-06-10 16:00 | 7.939737
39 | 2022-06-10 16:00 | 29.87013
40 | 2022-06-10 16:00 | 1.153128
41 | 2022-06-10 16:00 | 1.344833
42 | 2022-06-10 16:00 | 1.223653
43 | 2022-06-10 16:00 | 11.7
44 | 2022-06-10 16:00 | 0.48
45 | 2022-06-10 16:00 | 0.3
46 | 2022-06-10 16:00 | 0.7
47 | 2022-06-10 16:00 | 90.5
48 | 2022-06-10 16:00 | 7.1
49 | 2022-06-10 16:00 | 22.73125
50 | 2022-06-10 16:00 | 56.83327
51 | 2022-06-10 16:00 | 1957.788
52 | 2022-06-10 16:00 | 4.162969
53 | 2022-06-10 16:00 | 1403.762
54 | 2022-06-10 16:00 | 2373.517
55 | 2022-06-10 16:00 | 406.1587
1 | 2022-06-11 | 1.273914
2 | 2022-06-11 | 0.8917398
3 | 2022-06-11 | 0.3821742
4 | 2022-06-11 | 1251.171
5 | 2022-06-11 | 189.2729
6 | 2022-06-11 | 0.6425
7 | 2022-06-11 | 19.3
8 | 2022-06-11 | 42.88889
9 | 2022-06-11 | 1.16078
10 | 2022-06-11 | 1.032479
11 | 2022-06-11 | 0.9996254
12 | 2022-06-11 | 0.4989491
13 | 2022-06-11 | 0.3212539
14 | 2022-06-11 | 0.6539786
15 | 2022-06-11 | 3.666332
20 | 2022-06-11 | 0.1650513
21 | 2022-06-11 | 4.188379
22 | 2022-06-11 | 5.212613
23 | 2022-06-11 | 2.899537
24 | 2022-06-11 | 344.9137
25 | 2022-06-11 | 0.1524397
26 | 2022-06-11 | 579.8643
28 | 2022-06-11 | 80.23809
29 | 2022-06-11 | 62
30 | 2022-06-11 | 2830.006
31 | 2022-06-11 | 1.822309
32 | 2022-06-11 | 0
33 | 2022-06-11 | 0
34 | 2022-06-11 | 31.23615
35 | 2022-06-11 | 439.7057
36 | 2022-06-11 | 0.9817296
37 | 2022-06-11 | 0.9635996
38 | 2022-06-11 | 7.854711
39 | 2022-06-11 | 38.3871
40 | 2022-06-11 | 1.162782
41 | 2022-06-11 | 1.36106
42 | 2022-06-11 | 1.242016
43 | 2022-06-11 | 11.7
44 | 2022-06-11 | 0.45
45 | 2022-06-11 | 0.3
46 | 2022-06-11 | 0.7
47 | 2022-06-11 | 90.1
48 | 2022-06-11 | 7.5
49 | 2022-06-11 | 20.67149
50 | 2022-06-11 | 56.5796
51 | 2022-06-11 | 1950.866
52 | 2022-06-11 | 4.210673
53 | 2022-06-11 | 1379.147
54 | 2022-06-11 | 2337.548
55 | 2022-06-11 | 402.5301
1 | 2022-06-11 08:00 | 1.303465
2 | 2022-06-11 08:00 | 0.9124256
3 | 2022-06-11 08:00 | 0.3910395
4 | 2022-06-11 08:00 | 1251.235
5 | 2022-06-11 08:00 | 180.1928
6 | 2022-06-11 08:00 | 0.526
7 | 2022-06-11 08:00 | 19.6
8 | 2022-06-11 08:00 | 43.55556
9 | 2022-06-11 08:00 | 1.299616
10 | 2022-06-11 08:00 | 1.026874
11 | 2022-06-11 08:00 | 0.9995836
12 | 2022-06-11 08:00 | 0.5095573
13 | 2022-06-11 08:00 | 0.3280841
14 | 2022-06-11 08:00 | 0.6678829
15 | 2022-06-11 08:00 | 2.130625
20 | 2022-06-11 08:00 | 0.3181988
21 | 2022-06-11 08:00 | 4.175109
22 | 2022-06-11 08:00 | 5.44812
23 | 2022-06-11 08:00 | 2.937195
24 | 2022-06-11 08:00 | 324.0007
25 | 2022-06-11 08:00 | 0.1593269
26 | 2022-06-11 08:00 | 494.4441
28 | 2022-06-11 08:00 | 72.38184
29 | 2022-06-11 08:00 | 66
30 | 2022-06-11 08:00 | 2980.163
31 | 2022-06-11 08:00 | 1.798078
32 | 2022-06-11 08:00 | 0
33 | 2022-06-11 08:00 | 0
34 | 2022-06-11 08:00 | 30.38865
35 | 2022-06-11 08:00 | 436.3067
36 | 2022-06-11 08:00 | 1.108835
37 | 2022-06-11 08:00 | 1.069547
38 | 2022-06-11 08:00 | 6.305734
39 | 2022-06-11 08:00 | 65.95744
40 | 2022-06-11 08:00 | 1.150227
41 | 2022-06-11 08:00 | 1.346155
42 | 2022-06-11 08:00 | 1.228573
43 | 2022-06-11 08:00 | 11.6
44 | 2022-06-11 08:00 | 0.45
45 | 2022-06-11 08:00 | 0.3
46 | 2022-06-11 08:00 | 0.7
47 | 2022-06-11 08:00 | 90
48 | 2022-06-11 08:00 | 7.7
49 | 2022-06-11 08:00 | 21.05109
50 | 2022-06-11 08:00 | 56.54499
51 | 2022-06-11 08:00 | 1939.488
52 | 2022-06-11 08:00 | 4.233229
53 | 2022-06-11 08:00 | 1440.187
54 | 2022-06-11 08:00 | 2450.296
55 | 2022-06-11 08:00 | 401.9091
1 | 2022-06-11 16:00 | 1.337128
2 | 2022-06-11 16:00 | 0.9359896
3 | 2022-06-11 16:00 | 0.4011384
4 | 2022-06-11 16:00 | 1251.359
5 | 2022-06-11 16:00 | 187.7076
6 | 2022-06-11 16:00 | 0.4538
7 | 2022-06-11 16:00 | 18.3
8 | 2022-06-11 16:00 | 42.1659
9 | 2022-06-11 16:00 | 1.168472
10 | 2022-06-11 16:00 | 1.07996
11 | 2022-06-11 16:00 | 0.9996039
12 | 2022-06-11 16:00 | 0.5244398
13 | 2022-06-11 16:00 | 0.3376663
14 | 2022-06-11 16:00 | 0.6873896
15 | 2022-06-11 16:00 | 3.418288
20 | 2022-06-11 16:00 | 0.1833421
21 | 2022-06-11 16:00 | 4.367513
22 | 2022-06-11 16:00 | 5.288887
23 | 2022-06-11 16:00 | 2.970389
24 | 2022-06-11 16:00 | 280.5934
25 | 2022-06-11 16:00 | 0.1546702
26 | 2022-06-11 16:00 | 429.5334
28 | 2022-06-11 16:00 | 84.63042
29 | 2022-06-11 16:00 | 65
30 | 2022-06-11 16:00 | 3121.721
31 | 2022-06-11 16:00 | 1.494843
32 | 2022-06-11 16:00 | 0
33 | 2022-06-11 16:00 | 0
34 | 2022-06-11 16:00 | 28.81436
35 | 2022-06-11 16:00 | 437.4879
36 | 2022-06-11 16:00 | 0.9963899
37 | 2022-06-11 16:00 | 0.9877925
38 | 2022-06-11 16:00 | 7.785801
39 | 2022-06-11 16:00 | 39.72603
40 | 2022-06-11 16:00 | 1.139084
41 | 2022-06-11 16:00 | 1.335147
42 | 2022-06-11 16:00 | 1.213808
43 | 2022-06-11 16:00 | 12
44 | 2022-06-11 16:00 | 0.45
45 | 2022-06-11 16:00 | 0.3
46 | 2022-06-11 16:00 | 0.7
47 | 2022-06-11 16:00 | 90
48 | 2022-06-11 16:00 | 7.3
49 | 2022-06-11 16:00 | 22.04934
50 | 2022-06-11 16:00 | 56.60636
51 | 2022-06-11 16:00 | 1870.104
52 | 2022-06-11 16:00 | 4.168378
53 | 2022-06-11 16:00 | 1390.565
54 | 2022-06-11 16:00 | 2363.839
55 | 2022-06-11 16:00 | 407.8114
1 | 2022-06-12 | 1.32805
2 | 2022-06-12 | 0.9296352
3 | 2022-06-12 | 0.3984151
4 | 2022-06-12 | 1251.601
5 | 2022-06-12 | 187.7555
6 | 2022-06-12 | 0.625
7 | 2022-06-12 | 18
8 | 2022-06-12 | 40.44944
9 | 2022-06-12 | 1.203202
10 | 2022-06-12 | 0.9871755
11 | 2022-06-12 | 0.9996066
12 | 2022-06-12 | 0.517238
13 | 2022-06-12 | 0.3330294
14 | 2022-06-12 | 0.6779501
15 | 2022-06-12 | 3.100468
20 | 2022-06-12 | 0.1889926
21 | 2022-06-12 | 3.716731
22 | 2022-06-12 | 5.356203
23 | 2022-06-12 | 2.961471
24 | 2022-06-12 | 287.8192
25 | 2022-06-12 | 0.1566388
26 | 2022-06-12 | 458.2704
28 | 2022-06-12 | 83.94811
29 | 2022-06-12 | 64.5
30 | 2022-06-12 | 2944.85
31 | 2022-06-12 | 1.532947
32 | 2022-06-12 | 0
33 | 2022-06-12 | 0
34 | 2022-06-12 | 29.69229
35 | 2022-06-12 | 432.2212
36 | 2022-06-12 | 1.024631
37 | 2022-06-12 | 0.9858729
38 | 2022-06-12 | 6.817199
39 | 2022-06-12 | 39.67213
40 | 2022-06-12 | 1.133996
41 | 2022-06-12 | 1.304595
42 | 2022-06-12 | 1.213379
43 | 2022-06-12 | 12
44 | 2022-06-12 | 0.45
45 | 2022-06-12 | 0.3
46 | 2022-06-12 | 0.7
47 | 2022-06-12 | 90.2
48 | 2022-06-12 | 7.4
49 | 2022-06-12 | 20.94152
50 | 2022-06-12 | 56.42419
51 | 2022-06-12 | 1905.225
52 | 2022-06-12 | 4.291865
53 | 2022-06-12 | 1425.267
54 | 2022-06-12 | 2424.275
55 | 2022-06-12 | 396.3142
1 | 2022-06-12 08:00 | 1.27918
2 | 2022-06-12 08:00 | 0.8954257
3 | 2022-06-12 08:00 | 0.3837539
4 | 2022-06-12 08:00 | 1251.02
5 | 2022-06-12 08:00 | 168.3654
6 | 2022-06-12 08:00 | 0.63
7 | 2022-06-12 08:00 | 19.2
8 | 2022-06-12 08:00 | 44.44445
9 | 2022-06-12 08:00 | 1.183395
10 | 2022-06-12 08:00 | 1.013529
11 | 2022-06-12 08:00 | 0.9995044
12 | 2022-06-12 08:00 | 0.5044297
13 | 2022-06-12 08:00 | 0.3247826
14 | 2022-06-12 08:00 | 0.661162
15 | 2022-06-12 08:00 | 3.503803
20 | 2022-06-12 08:00 | 0.161746
21 | 2022-06-12 08:00 | 3.673183
22 | 2022-06-12 08:00 | 5.656387
23 | 2022-06-12 08:00 | 2.909348
24 | 2022-06-12 08:00 | 245.6003
25 | 2022-06-12 08:00 | 0.1654176
26 | 2022-06-12 08:00 | 386.6
28 | 2022-06-12 08:00 | 61.43915
29 | 2022-06-12 08:00 | 69
30 | 2022-06-12 08:00 | 3031.065
31 | 2022-06-12 08:00 | 1.458734
32 | 2022-06-12 08:00 | 0
33 | 2022-06-12 08:00 | 0
34 | 2022-06-12 08:00 | 30.74611
35 | 2022-06-12 08:00 | 425.7223
36 | 2022-06-12 08:00 | 1.004957
37 | 2022-06-12 08:00 | 0.9665992
38 | 2022-06-12 08:00 | 7.176986
39 | 2022-06-12 08:00 | 35
40 | 2022-06-12 08:00 | 1.109429
41 | 2022-06-12 08:00 | 1.27286
42 | 2022-06-12 08:00 | 1.194099
43 | 2022-06-12 08:00 | 11.8
44 | 2022-06-12 08:00 | 0.48
45 | 2022-06-12 08:00 | 0.3
46 | 2022-06-12 08:00 | 0.7
47 | 2022-06-12 08:00 | 90.1
48 | 2022-06-12 08:00 | 7.4
49 | 2022-06-12 08:00 | 21.23306
50 | 2022-06-12 08:00 | 56.47036
51 | 2022-06-12 08:00 | 1969.412
52 | 2022-06-12 08:00 | 4.101673
53 | 2022-06-12 08:00 | 1476.999
54 | 2022-06-12 08:00 | 2506.582
55 | 2022-06-12 08:00 | 413.7526
1 | 2022-06-12 16:00 | 1.263072
2 | 2022-06-12 16:00 | 0.8841503
3 | 2022-06-12 16:00 | 0.3789216
4 | 2022-06-12 16:00 | 1250.678
5 | 2022-06-12 16:00 | 167.96
6 | 2022-06-12 16:00 | 0.488
7 | 2022-06-12 16:00 | 20
8 | 2022-06-12 16:00 | 44.24779
9 | 2022-06-12 16:00 | 1.135301
10 | 2022-06-12 16:00 | 1.020561
11 | 2022-06-12 16:00 | 0.9994826
12 | 2022-06-12 16:00 | 0.4962291
13 | 2022-06-12 16:00 | 0.3195026
14 | 2022-06-12 16:00 | 0.6504135
15 | 2022-06-12 16:00 | 4.060287
20 | 2022-06-12 16:00 | 0.1540205
21 | 2022-06-12 16:00 | 4.572011
22 | 2022-06-12 16:00 | 5.585999
23 | 2022-06-12 16:00 | 2.896197
24 | 2022-06-12 16:00 | 194.9232
25 | 2022-06-12 16:00 | 0.1633591
26 | 2022-06-12 16:00 | 267.4768
28 | 2022-06-12 16:00 | 60.99893
29 | 2022-06-12 16:00 | 67
30 | 2022-06-12 16:00 | 2999.482
31 | 2022-06-12 16:00 | 1.160534
32 | 2022-06-12 16:00 | 0
33 | 2022-06-12 16:00 | 0
34 | 2022-06-12 16:00 | 30.87531
35 | 2022-06-12 16:00 | 431.8502
36 | 2022-06-12 16:00 | 0.9483395
37 | 2022-06-12 16:00 | 0.9211577
38 | 2022-06-12 16:00 | 8.632297
39 | 2022-06-12 16:00 | 27.22772
40 | 2022-06-12 16:00 | 1.140408
41 | 2022-06-12 16:00 | 1.306779
42 | 2022-06-12 16:00 | 1.231814
43 | 2022-06-12 16:00 | 11.6
44 | 2022-06-12 16:00 | 0.48
45 | 2022-06-12 16:00 | 0.3
46 | 2022-06-12 16:00 | 0.7
47 | 2022-06-12 16:00 | 89.8
48 | 2022-06-12 16:00 | 7.5
49 | 2022-06-12 16:00 | 21.51831
50 | 2022-06-12 16:00 | 56.79749
51 | 2022-06-12 16:00 | 1968.545
52 | 2022-06-12 16:00 | 4.151686
53 | 2022-06-12 16:00 | 1473.228
54 | 2022-06-12 16:00 | 2490.493
55 | 2022-06-12 16:00 | 407.1842
1 | 2022-06-13 | 1.293705
2 | 2022-06-13 | 0.9055934
3 | 2022-06-13 | 0.3881114
4 | 2022-06-13 | 1250.882
5 | 2022-06-13 | 178.039
6 | 2022-06-13 | 0.525
7 | 2022-06-13 | 20.3
8 | 2022-06-13 | 43.84449
9 | 2022-06-13 | 1.18929
10 | 2022-06-13 | 1.088338
11 | 2022-06-13 | 0.9995763
12 | 2022-06-13 | 0.5153967
13 | 2022-06-13 | 0.3318438
14 | 2022-06-13 | 0.6755366
15 | 2022-06-13 | 3.303377
20 | 2022-06-13 | 0.1879159
21 | 2022-06-13 | 4.241638
22 | 2022-06-13 | 5.629312
23 | 2022-06-13 | 2.931235
24 | 2022-06-13 | 248.0438
25 | 2022-06-13 | 0.1646257
26 | 2022-06-13 | 436.097
28 | 2022-06-13 | 72.34275
29 | 2022-06-13 | 68
30 | 2022-06-13 | 3059.642
31 | 2022-06-13 | 1.393199
32 | 2022-06-13 | 0
33 | 2022-06-13 | 0
34 | 2022-06-13 | 31.70273
35 | 2022-06-13 | 437.0093
36 | 2022-06-13 | 0.9937733
37 | 2022-06-13 | 0.9734964
38 | 2022-06-13 | 7.545014
39 | 2022-06-13 | 32.5
40 | 2022-06-13 | 1.167091
41 | 2022-06-13 | 1.338514
42 | 2022-06-13 | 1.265669
43 | 2022-06-13 | 11.6
44 | 2022-06-13 | 0.48
45 | 2022-06-13 | 0.3
46 | 2022-06-13 | 0.7
47 | 2022-06-13 | 90.1
48 | 2022-06-13 | 7.3
49 | 2022-06-13 | 21.36316
50 | 2022-06-13 | 56.73274
51 | 2022-06-13 | 1992.355
52 | 2022-06-13 | 3.955162
53 | 2022-06-13 | 1448.825
54 | 2022-06-13 | 2451.426
55 | 2022-06-13 | 427.7979
1 | 2022-06-13 08:00 | 0.6959589
2 | 2022-06-13 08:00 | 0.4871712
3 | 2022-06-13 08:00 | 0.2087877
4 | 2022-06-13 08:00 | 1209.134
5 | 2022-06-13 08:00 | 178.938
6 | 2022-06-13 08:00 | 0.665
7 | 2022-06-13 08:00 | 20.3
8 | 2022-06-13 08:00 | 44.13043
9 | 2022-06-13 08:00 | 1.218137
10 | 2022-06-13 08:00 | 1.4677
11 | 2022-06-13 08:00 | 0.9996399
12 | 2022-06-13 08:00 | 0.2779394
13 | 2022-06-13 08:00 | 0.1789543
14 | 2022-06-13 08:00 | 0.3642985
15 | 2022-06-13 08:00 | 2.725449
20 | 2022-06-13 08:00 | 0.2395762
21 | 2022-06-13 08:00 | 4.367898
22 | 2022-06-13 08:00 | 2.911264
23 | 2022-06-13 08:00 | 1.595133
24 | 2022-06-13 08:00 | 257.6723
25 | 2022-06-13 08:00 | 0.08513812
26 | 2022-06-13 08:00 | 376.8598
28 | 2022-06-13 08:00 | 64.13875
29 | 2022-06-13 08:00 | 34.5
30 | 2022-06-13 08:00 | 2366.27
31 | 2022-06-13 08:00 | 1.440009
32 | 2022-06-13 08:00 | 0
33 | 2022-06-13 08:00 | 0
34 | 2022-06-13 08:00 | 27.23264
35 | 2022-06-13 08:00 | 222.1404
36 | 2022-06-13 08:00 | 1.036765
37 | 2022-06-13 08:00 | 1.024742
38 | 2022-06-13 08:00 | 7.093347
39 | 2022-06-13 08:00 | 32.97297
40 | 2022-06-13 08:00 | 1.150488
41 | 2022-06-13 08:00 | 1.32572
42 | 2022-06-13 08:00 | 1.233291
43 | 2022-06-13 08:00 | 12
44 | 2022-06-13 08:00 | 0.45
45 | 2022-06-13 08:00 | 0.3
46 | 2022-06-13 08:00 | 0.8
47 | 2022-06-13 08:00 | 90.4
48 | 2022-06-13 08:00 | 7.1
49 | 2022-06-13 08:00 | 22.1144
50 | 2022-06-13 08:00 | 56.73235
51 | 2022-06-13 08:00 | 1892.436
52 | 2022-06-13 08:00 | 3.911256
53 | 2022-06-13 08:00 | 745.3699
54 | 2022-06-13 08:00 | 1261.834
55 | 2022-06-13 08:00 | 432.8267
1 | 2022-06-13 16:00 | 1.192135
2 | 2022-06-13 16:00 | 0.8344948
3 | 2022-06-13 16:00 | 0.3576406
4 | 2022-06-13 16:00 | 1244.074
5 | 2022-06-13 16:00 | 206.6351
6 | 2022-06-13 16:00 | 0.7875
7 | 2022-06-13 16:00 | 0
8 | 2022-06-13 16:00 | 0
9 | 2022-06-13 16:00 | 1.209756
10 | 2022-06-13 16:00 | 1.117804
11 | 2022-06-13 16:00 | 0.9995612
12 | 2022-06-13 16:00 | 0.473881
13 | 2022-06-13 16:00 | 0.3051135
14 | 2022-06-13 16:00 | 0.6211215
15 | 2022-06-13 16:00 | 2.862166
20 | 2022-06-13 16:00 | 0.2273309
21 | 2022-06-13 16:00 | 4.421496
22 | 2022-06-13 16:00 | 4.575001
23 | 2022-06-13 16:00 | 2.795596
24 | 2022-06-13 16:00 | 305.325
25 | 2022-06-13 16:00 | 0.1337931
26 | 2022-06-13 16:00 | 384.6506
28 | 2022-06-13 16:00 | 90.22675
29 | 2022-06-13 16:00 | 55
30 | 2022-06-13 16:00 | 2738.053
31 | 2022-06-13 16:00 | 1.477604
32 | 2022-06-13 16:00 | 0
33 | 2022-06-13 16:00 | 0
34 | 2022-06-13 16:00 | 29.94242
35 | 2022-06-13 16:00 | 405.3266
36 | 2022-06-13 16:00 | 1.013415
37 | 2022-06-13 16:00 | 1.006085
38 | 2022-06-13 16:00 | 7.283662
39 | 2022-06-13 16:00 | 45.61404
40 | 2022-06-13 16:00 | 1.168789
41 | 2022-06-13 16:00 | 1.340974
42 | 2022-06-13 16:00 | 1.266508
43 | 2022-06-13 16:00 | 11.8
44 | 2022-06-13 16:00 | 0.45
45 | 2022-06-13 16:00 | 0.3
46 | 2022-06-13 16:00 | 0.8
47 | 2022-06-13 16:00 | 90
48 | 2022-06-13 16:00 | 7.3
49 | 2022-06-13 16:00 | 21.15749
50 | 2022-06-13 16:00 | 56.71433
51 | 2022-06-13 16:00 | 1920.459
52 | 2022-06-13 16:00 | 3.988879
53 | 2022-06-13 16:00 | 1184.278
54 | 2022-06-13 16:00 | 2000.133
55 | 2022-06-13 16:00 | 423.4034
1 | 2022-06-14 | 1.304156
2 | 2022-06-14 | 0.9129093
3 | 2022-06-14 | 0.3912468
4 | 2022-06-14 | 1250.96
5 | 2022-06-14 | 196.6642
6 | 2022-06-14 | 0.82
7 | 2022-06-14 | 19
8 | 2022-06-14 | 42.22222
9 | 2022-06-14 | 1.23199
10 | 2022-06-14 | 1.027375
11 | 2022-06-14 | 0.9996555
12 | 2022-06-14 | 0.5147651
13 | 2022-06-14 | 0.3314372
14 | 2022-06-14 | 0.6747088
15 | 2022-06-14 | 2.54589
20 | 2022-06-14 | 0.2615022
21 | 2022-06-14 | 4.42286
22 | 2022-06-14 | 5.296631
23 | 2022-06-14 | 2.934927
24 | 2022-06-14 | 312.0009
25 | 2022-06-14 | 0.1548967
26 | 2022-06-14 | 467.3823
28 | 2022-06-14 | 97.13421
29 | 2022-06-14 | 64.5
30 | 2022-06-14 | 2866.601
31 | 2022-06-14 | 1.586465
32 | 2022-06-14 | 0
33 | 2022-06-14 | 0
34 | 2022-06-14 | 31.34534
35 | 2022-06-14 | 433.2382
36 | 2022-06-14 | 1.042735
37 | 2022-06-14 | 1.034872
38 | 2022-06-14 | 6.96875
39 | 2022-06-14 | 49.2
40 | 2022-06-14 | 1.159534
41 | 2022-06-14 | 1.331599
42 | 2022-06-14 | 1.252888
43 | 2022-06-14 | 11.8
44 | 2022-06-14 | 0.45
45 | 2022-06-14 | 0.3
46 | 2022-06-14 | 0.8
47 | 2022-06-14 | 90.3
48 | 2022-06-14 | 7.4
49 | 2022-06-14 | 21.26384
50 | 2022-06-14 | 56.64741
51 | 2022-06-14 | 1978.963
52 | 2022-06-14 | 4.087542
53 | 2022-06-14 | 1387.079
54 | 2022-06-14 | 2343.354
55 | 2022-06-14 | 413.3086
1 | 2022-06-14 08:00 | 1.318036
2 | 2022-06-14 08:00 | 0.9226254
3 | 2022-06-14 08:00 | 0.3954109
4 | 2022-06-14 08:00 | 1251.57
5 | 2022-06-14 08:00 | 197.4339
6 | 2022-06-14 08:00 | 0.802
7 | 2022-06-14 08:00 | 20.5
8 | 2022-06-14 08:00 | 44.46855
9 | 2022-06-14 08:00 | 1.204433
10 | 2022-06-14 08:00 | 0.9904444
11 | 2022-06-14 08:00 | 0.9996624
12 | 2022-06-14 08:00 | 0.5128384
13 | 2022-06-14 08:00 | 0.3301966
14 | 2022-06-14 08:00 | 0.6721835
15 | 2022-06-14 08:00 | 3.000367
20 | 2022-06-14 08:00 | 0.208021
21 | 2022-06-14 08:00 | 4.139027
22 | 2022-06-14 08:00 | 5.012472
23 | 2022-06-14 08:00 | 2.941206
24 | 2022-06-14 08:00 | 321.8035
25 | 2022-06-14 08:00 | 0.1465866
26 | 2022-06-14 08:00 | 465.5729
28 | 2022-06-14 08:00 | 82.79637
29 | 2022-06-14 08:00 | 61.5
30 | 2022-06-14 08:00 | 2673.954
31 | 2022-06-14 08:00 | 1.629931
32 | 2022-06-14 08:00 | 0
33 | 2022-06-14 08:00 | 0
34 | 2022-06-14 08:00 | 31.60127
35 | 2022-06-14 08:00 | 437.9388
36 | 2022-06-14 08:00 | 1.01601
37 | 2022-06-14 08:00 | 0.9969419
38 | 2022-06-14 08:00 | 7.139394
39 | 2022-06-14 08:00 | 39.86486
40 | 2022-06-14 08:00 | 1.15552
41 | 2022-06-14 08:00 | 1.327101
42 | 2022-06-14 08:00 | 1.248577
43 | 2022-06-14 08:00 | 11.5
44 | 2022-06-14 08:00 | 0.43
45 | 2022-06-14 08:00 | 0.3
46 | 2022-06-14 08:00 | 0.7
47 | 2022-06-14 08:00 | 90.2
48 | 2022-06-14 08:00 | 7.2
49 | 2022-06-14 08:00 | 21.27741
50 | 2022-06-14 08:00 | 56.63007
51 | 2022-06-14 08:00 | 1967.682
52 | 2022-06-14 08:00 | 4.301404
53 | 2022-06-14 08:00 | 1346.773
54 | 2022-06-14 08:00 | 2271.86
55 | 2022-06-14 08:00 | 392.1722
1 | 2022-06-14 16:00 | 1.277532
2 | 2022-06-14 16:00 | 0.8942721
3 | 2022-06-14 16:00 | 0.3832595
4 | 2022-06-14 16:00 | 1251.207
5 | 2022-06-14 16:00 | 191.6354
6 | 2022-06-14 16:00 | 0.6866667
7 | 2022-06-14 16:00 | 19.5
8 | 2022-06-14 16:00 | 42.66958
9 | 2022-06-14 16:00 | 1.174699
10 | 2022-06-14 16:00 | 0.9892325
11 | 2022-06-14 16:00 | 0.9996179
12 | 2022-06-14 16:00 | 0.49886
13 | 2022-06-14 16:00 | 0.3211965
14 | 2022-06-14 16:00 | 0.6538618
15 | 2022-06-14 16:00 | 3.33979
20 | 2022-06-14 16:00 | 0.1902721
21 | 2022-06-14 16:00 | 4.450729
22 | 2022-06-14 16:00 | 5.365665
23 | 2022-06-14 16:00 | 2.904846
24 | 2022-06-14 16:00 | 335.4716
25 | 2022-06-14 16:00 | 0.1569156
26 | 2022-06-14 16:00 | 468.2502
28 | 2022-06-14 16:00 | 85.48521
29 | 2022-06-14 16:00 | 66.5
30 | 2022-06-14 16:00 | 2824.43
31 | 2022-06-14 16:00 | 1.750572
32 | 2022-06-14 16:00 | 0
33 | 2022-06-14 16:00 | 0
34 | 2022-06-14 16:00 | 31.31067
35 | 2022-06-14 16:00 | 435.8252
36 | 2022-06-14 16:00 | 0.9891566
37 | 2022-06-14 16:00 | 0.9808853
38 | 2022-06-14 16:00 | 7.790519
39 | 2022-06-14 16:00 | 41.51163
40 | 2022-06-14 16:00 | 1.142813
41 | 2022-06-14 16:00 | 1.312198
42 | 2022-06-14 16:00 | 1.234244
43 | 2022-06-14 16:00 | 11.8
44 | 2022-06-14 16:00 | 0.43
45 | 2022-06-14 16:00 | 0.3
46 | 2022-06-14 16:00 | 0.8
47 | 2022-06-14 16:00 | 90
48 | 2022-06-14 16:00 | 7.5
49 | 2022-06-14 16:00 | 20.93575
50 | 2022-06-14 16:00 | 56.48664
51 | 2022-06-14 16:00 | 1965.251
52 | 2022-06-14 16:00 | 4.252069
53 | 2022-06-14 16:00 | 1425.662
54 | 2022-06-14 16:00 | 2417.965
55 | 2022-06-14 16:00 | 398.8714
1 | 2022-06-15 | 1.26586
2 | 2022-06-15 | 0.8861021
3 | 2022-06-15 | 0.3797581
4 | 2022-06-15 | 1251.353
5 | 2022-06-15 | 182.1147
6 | 2022-06-15 | 0.354
7 | 2022-06-15 | 19.6
8 | 2022-06-15 | 43.55556
9 | 2022-06-15 | 1.159756
10 | 2022-06-15 | 1.016221
11 | 2022-06-15 | 0.9995493
12 | 2022-06-15 | 0.4928092
13 | 2022-06-15 | 0.3173006
14 | 2022-06-15 | 0.6459309
15 | 2022-06-15 | 3.708977
20 | 2022-06-15 | 0.1634756
21 | 2022-06-15 | 4.218369
22 | 2022-06-15 | 5.54313
23 | 2022-06-15 | 2.90189
24 | 2022-06-15 | 288.7366
25 | 2022-06-15 | 0.1621054
26 | 2022-06-15 | 370.9489
28 | 2022-06-15 | 72.71609
29 | 2022-06-15 | 68
30 | 2022-06-15 | 2902.426
31 | 2022-06-15 | 1.585466
32 | 2022-06-15 | 0
33 | 2022-06-15 | 0
34 | 2022-06-15 | 31.34223
35 | 2022-06-15 | 439.57
36 | 2022-06-15 | 0.9768293
37 | 2022-06-15 | 0.9557789
38 | 2022-06-15 | 7.927345
39 | 2022-06-15 | 30.91398
40 | 2022-06-15 | 1.156514
41 | 2022-06-15 | 1.327741
42 | 2022-06-15 | 1.257128
43 | 2022-06-15 | 11.8
44 | 2022-06-15 | 0.43
45 | 2022-06-15 | 0.3
46 | 2022-06-15 | 0.8
47 | 2022-06-15 | 90.3
48 | 2022-06-15 | 7.2
49 | 2022-06-15 | 21.05839
50 | 2022-06-15 | 56.58259
51 | 2022-06-15 | 1974.129
52 | 2022-06-15 | 4.296453
53 | 2022-06-15 | 1475.648
54 | 2022-06-15 | 2510.444
55 | 2022-06-15 | 395.9658
1 | 2022-06-15 08:00 | 1.182432
2 | 2022-06-15 08:00 | 0.8277026
3 | 2022-06-15 08:00 | 0.3547297
4 | 2022-06-15 08:00 | 1250.401
5 | 2022-06-15 08:00 | 181.7732
6 | 2022-06-15 08:00 | 0.3225
7 | 2022-06-15 08:00 | 19.5
8 | 2022-06-15 08:00 | 42.85714
9 | 2022-06-15 08:00 | 1.198773
10 | 2022-06-15 08:00 | 1.106654
11 | 2022-06-15 08:00 | 0.9995708
12 | 2022-06-15 08:00 | 0.466527
13 | 2022-06-15 08:00 | 0.3003785
14 | 2022-06-15 08:00 | 0.6114824
15 | 2022-06-15 08:00 | 3.027319
20 | 2022-06-15 08:00 | 0.2123886
21 | 2022-06-15 08:00 | 4.40602
22 | 2022-06-15 08:00 | 5.547365
23 | 2022-06-15 08:00 | 2.815823
24 | 2022-06-15 08:00 | 268.5245
25 | 2022-06-15 08:00 | 0.1622293
26 | 2022-06-15 08:00 | 367.3449
28 | 2022-06-15 08:00 | 79.9244
29 | 2022-06-15 08:00 | 67.5
30 | 2022-06-15 08:00 | 3015.568
31 | 2022-06-15 08:00 | 1.477251
32 | 2022-06-15 08:00 | 0
33 | 2022-06-15 08:00 | 0
34 | 2022-06-15 08:00 | 31.55554
35 | 2022-06-15 08:00 | 443.4949
36 | 2022-06-15 08:00 | 1.008589
37 | 2022-06-15 08:00 | 1.001025
38 | 2022-06-15 08:00 | 7.433339
39 | 2022-06-15 08:00 | 27.22892
40 | 2022-06-15 08:00 | 1.146568
41 | 2022-06-15 08:00 | 1.316276
42 | 2022-06-15 08:00 | 1.246079
43 | 2022-06-15 08:00 | 11.7
44 | 2022-06-15 08:00 | 0.46
45 | 2022-06-15 08:00 | 0.3
46 | 2022-06-15 08:00 | 0.8
47 | 2022-06-15 08:00 | 90.2
48 | 2022-06-15 08:00 | 7.3
49 | 2022-06-15 08:00 | 21.02788
50 | 2022-06-15 08:00 | 56.5158
51 | 2022-06-15 08:00 | 1973.814
52 | 2022-06-15 08:00 | 4.097029
53 | 2022-06-15 08:00 | 1439.695
54 | 2022-06-15 08:00 | 2456.415
55 | 2022-06-15 08:00 | 416.4493
1 | 2022-06-15 16:00 | 1.229229
2 | 2022-06-15 16:00 | 0.8604602
3 | 2022-06-15 16:00 | 0.3687687
4 | 2022-06-15 16:00 | 1250.847
5 | 2022-06-15 16:00 | 179.1082
6 | 2022-06-15 16:00 | 0.3625
7 | 2022-06-15 16:00 | 19.2
8 | 2022-06-15 16:00 | 42.47788
9 | 2022-06-15 16:00 | 1.169533
10 | 2022-06-15 16:00 | 1.082211
11 | 2022-06-15 16:00 | 0.9995579
12 | 2022-06-15 16:00 | 0.4836506
13 | 2022-06-15 16:00 | 0.3114037
14 | 2022-06-15 16:00 | 0.6339266
15 | 2022-06-15 16:00 | 3.553396
20 | 2022-06-15 16:00 | 0.170801
21 | 2022-06-15 16:00 | 4.168625
22 | 2022-06-15 16:00 | 5.472238
23 | 2022-06-15 16:00 | 2.865475
24 | 2022-06-15 16:00 | 294.1291
25 | 2022-06-15 16:00 | 0.1600322
26 | 2022-06-15 16:00 | 457.5344
28 | 2022-06-15 16:00 | 76.13728
29 | 2022-06-15 16:00 | 66
30 | 2022-06-15 16:00 | 2994.864
31 | 2022-06-15 16:00 | 1.642186
32 | 2022-06-15 16:00 | 0
33 | 2022-06-15 16:00 | 0
34 | 2022-06-15 16:00 | 31.09438
35 | 2022-06-15 16:00 | 437.0917
36 | 2022-06-15 16:00 | 0.987715
37 | 2022-06-15 16:00 | 0.9694501
38 | 2022-06-15 16:00 | 7.722021
39 | 2022-06-15 16:00 | 23.47826
40 | 2022-06-15 16:00 | 1.148419
41 | 2022-06-15 16:00 | 1.318698
42 | 2022-06-15 16:00 | 1.248443
43 | 2022-06-15 16:00 | 11.6
44 | 2022-06-15 16:00 | 0.46
45 | 2022-06-15 16:00 | 0.3
46 | 2022-06-15 16:00 | 0.7
47 | 2022-06-15 16:00 | 90.3
48 | 2022-06-15 16:00 | 7.4
49 | 2022-06-15 16:00 | 21.18925
50 | 2022-06-15 16:00 | 56.56394
51 | 2022-06-15 16:00 | 1971.467
52 | 2022-06-15 16:00 | 4.134898
53 | 2022-06-15 16:00 | 1428.994
54 | 2022-06-15 16:00 | 2434.235
55 | 2022-06-15 16:00 | 411.9716
1 | 2022-06-16 | 1.271821
2 | 2022-06-16 | 0.8902747
3 | 2022-06-16 | 0.3815463
4 | 2022-06-16 | 1251.431
5 | 2022-06-16 | 186.3641
6 | 2022-06-16 | 0.542
7 | 2022-06-16 | 19.8
8 | 2022-06-16 | 43.51648
9 | 2022-06-16 | 1.146988
10 | 2022-06-16 | 1.065072
11 | 2022-06-16 | 0.9995826
12 | 2022-06-16 | 0.5009799
13 | 2022-06-16 | 0.3225614
14 | 2022-06-16 | 0.6566404
15 | 2022-06-16 | 3.99528
20 | 2022-06-16 | 0.1407482
21 | 2022-06-16 | 3.796432
22 | 2022-06-16 | 5.426679
23 | 2022-06-16 | 2.903903
24 | 2022-06-16 | 349.4149
25 | 2022-06-16 | 0.1586999
26 | 2022-06-16 | 494.9661
28 | 2022-06-16 | 57.92197
29 | 2022-06-16 | 65
30 | 2022-06-16 | 2955.12
31 | 2022-06-16 | 1.874905
32 | 2022-06-16 | 0
33 | 2022-06-16 | 0
34 | 2022-06-16 | 31.31223
35 | 2022-06-16 | 441.1232
36 | 2022-06-16 | 0.9795181
37 | 2022-06-16 | 0.9500998
38 | 2022-06-16 | 7.791712
39 | 2022-06-16 | 27.94118
40 | 2022-06-16 | 1.141553
41 | 2022-06-16 | 1.313635
42 | 2022-06-16 | 1.244006
43 | 2022-06-16 | 11.6
44 | 2022-06-16 | 0.46
45 | 2022-06-16 | 0.3
46 | 2022-06-16 | 0.7
47 | 2022-06-16 | 90.1
48 | 2022-06-16 | 7.3
49 | 2022-06-16 | 20.84116
50 | 2022-06-16 | 56.5385
51 | 2022-06-16 | 1961.953
52 | 2022-06-16 | 4.123494
53 | 2022-06-16 | 1420.093
54 | 2022-06-16 | 2409.919
55 | 2022-06-16 | 411.5478
1 | 2022-06-16 08:00 | 1.244961
2 | 2022-06-16 08:00 | 0.8714724
3 | 2022-06-16 08:00 | 0.3734882
4 | 2022-06-16 08:00 | 1250.394
5 | 2022-06-16 08:00 | 210.8533
6 | 2022-06-16 08:00 | 0.43
7 | 2022-06-16 08:00 | 19
8 | 2022-06-16 08:00 | 42.79279
9 | 2022-06-16 08:00 | 1.135392
10 | 2022-06-16 08:00 | 1.218196
11 | 2022-06-16 08:00 | 0.9997029
12 | 2022-06-16 08:00 | 0.4977346
13 | 2022-06-16 08:00 | 0.3204719
14 | 2022-06-16 08:00 | 0.6523867
15 | 2022-06-16 08:00 | 4.050287
20 | 2022-06-16 08:00 | 0.1432154
21 | 2022-06-16 08:00 | 4.015901
22 | 2022-06-16 08:00 | 5.196419
23 | 2022-06-16 08:00 | 2.881688
24 | 2022-06-16 08:00 | 340.7427
25 | 2022-06-16 08:00 | 0.1519661
26 | 2022-06-16 08:00 | 518.6868
28 | 2022-06-16 08:00 | 85.65953
29 | 2022-06-16 08:00 | 64
30 | 2022-06-16 08:00 | 3092.204
31 | 2022-06-16 08:00 | 1.616018
32 | 2022-06-16 08:00 | 0
33 | 2022-06-16 08:00 | 0
34 | 2022-06-16 08:00 | 30.58257
35 | 2022-06-16 08:00 | 432.2163
36 | 2022-06-16 08:00 | 0.9714965
37 | 2022-06-16 08:00 | 0.9493545
38 | 2022-06-16 08:00 | 8.066188
39 | 2022-06-16 08:00 | 30.98592
40 | 2022-06-16 08:00 | 1.117996
41 | 2022-06-16 08:00 | 1.307616
42 | 2022-06-16 08:00 | 1.110637
43 | 2022-06-16 08:00 | 11.2
44 | 2022-06-16 08:00 | 0.42
45 | 2022-06-16 08:00 | 0.3
46 | 2022-06-16 08:00 | 0.7
47 | 2022-06-16 08:00 | 90.5
48 | 2022-06-16 08:00 | 7.1
49 | 2022-06-16 08:00 | 22.06782
50 | 2022-06-16 08:00 | 55.96304
51 | 2022-06-16 08:00 | 1955.094
52 | 2022-06-16 08:00 | 3.897033
53 | 2022-06-16 08:00 | 1308.217
54 | 2022-06-16 08:00 | 2248.156
55 | 2022-06-16 08:00 | 440.9738
1 | 2022-06-16 16:00 | 1.255195
2 | 2022-06-16 16:00 | 0.8786367
3 | 2022-06-16 16:00 | 0.3765586
4 | 2022-06-16 16:00 | 1244.909
5 | 2022-06-16 16:00 | 204.2769
6 | 2022-06-16 16:00 | 0.4425
7 | 2022-06-16 16:00 | 19
8 | 2022-06-16 16:00 | 42.98642
9 | 2022-06-16 16:00 | 1.148014
10 | 2022-06-16 16:00 | 1.143003
11 | 2022-06-16 16:00 | 0.9996685
12 | 2022-06-16 16:00 | 0.4963057
13 | 2022-06-16 16:00 | 0.3195519
14 | 2022-06-16 16:00 | 0.6505139
15 | 2022-06-16 16:00 | 3.713262
20 | 2022-06-16 16:00 | 0.1711284
21 | 2022-06-16 16:00 | 4.592585
22 | 2022-06-16 16:00 | 5.250395
23 | 2022-06-16 16:00 | 2.89432
24 | 2022-06-16 16:00 | 341.4366
25 | 2022-06-16 16:00 | 0.1535446
26 | 2022-06-16 16:00 | 508.2715
28 | 2022-06-16 16:00 | 79.51542
29 | 2022-06-16 16:00 | 63
30 | 2022-06-16 16:00 | 3090.483
31 | 2022-06-16 16:00 | 1.67144
32 | 2022-06-16 16:00 | 0
33 | 2022-06-16 16:00 | 0
34 | 2022-06-16 16:00 | 29.8504
35 | 2022-06-16 16:00 | 435.5582
36 | 2022-06-16 16:00 | 0.9651023
37 | 2022-06-16 16:00 | 0.954955
38 | 2022-06-16 16:00 | 8.305846
39 | 2022-06-16 16:00 | 25.17647
40 | 2022-06-16 16:00 | 1.138483
41 | 2022-06-16 16:00 | 1.332363
42 | 2022-06-16 16:00 | 1.128574
43 | 2022-06-16 16:00 | 11.5
44 | 2022-06-16 16:00 | 0.42
45 | 2022-06-16 16:00 | 0.3
46 | 2022-06-16 16:00 | 0.7
47 | 2022-06-16 16:00 | 90.3
48 | 2022-06-16 16:00 | 7.3
49 | 2022-06-16 16:00 | 21.71756
50 | 2022-06-16 16:00 | 56.04663
51 | 2022-06-16 16:00 | 1922.981
52 | 2022-06-16 16:00 | 4.055761
53 | 2022-06-16 16:00 | 1349.686
54 | 2022-06-16 16:00 | 2315.279
55 | 2022-06-16 16:00 | 422.9588
1 | 2022-06-17 | 1.293536
2 | 2022-06-17 | 0.905475
3 | 2022-06-17 | 0.3880607
4 | 2022-06-17 | 1251.365
5 | 2022-06-17 | 195.2704
6 | 2022-06-17 | 0.474
7 | 2022-06-17 | 18
8 | 2022-06-17 | 41.47466
9 | 2022-06-17 | 1.114754
10 | 2022-06-17 | 1.130173
11 | 2022-06-17 | 0.9996295
12 | 2022-06-17 | 0.5144057
13 | 2022-06-17 | 0.3312057
14 | 2022-06-17 | 0.6742377
15 | 2022-06-17 | 3.998961
20 | 2022-06-17 | 0.1616577
21 | 2022-06-17 | 4.830727
22 | 2022-06-17 | 5.62642
23 | 2022-06-17 | 2.937509
24 | 2022-06-17 | 383.9697
25 | 2022-06-17 | 0.1645412
26 | 2022-06-17 | 542.571
28 | 2022-06-17 | 65.6434
29 | 2022-06-17 | 68
30 | 2022-06-17 | 3136.945
31 | 2022-06-17 | 1.966349
32 | 2022-06-17 | 0
33 | 2022-06-17 | 0
34 | 2022-06-17 | 31.10542
35 | 2022-06-17 | 436.8833
36 | 2022-06-17 | 0.9519906
37 | 2022-06-17 | 0.9482072
38 | 2022-06-17 | 8.829688
39 | 2022-06-17 | 23.68421
40 | 2022-06-17 | 1.086736
41 | 2022-06-17 | 1.281957
42 | 2022-06-17 | 1.089679
43 | 2022-06-17 | 11.5
44 | 2022-06-17 | 0.42
45 | 2022-06-17 | 0.3
46 | 2022-06-17 | 0.7
47 | 2022-06-17 | 90.1
48 | 2022-06-17 | 7.2
49 | 2022-06-17 | 21.08117
50 | 2022-06-17 | 56.15182
51 | 2022-06-17 | 1977.809
52 | 2022-06-17 | 3.984063
53 | 2022-06-17 | 1434.827
54 | 2022-06-17 | 2458.165
55 | 2022-06-17 | 430.0166
1 | 2022-06-17 08:00 | 1.271815
2 | 2022-06-17 08:00 | 0.8902705
3 | 2022-06-17 08:00 | 0.3815445
4 | 2022-06-17 08:00 | 1251.382
5 | 2022-06-17 08:00 | 207.3172
6 | 2022-06-17 08:00 | 0.56125
7 | 2022-06-17 08:00 | 18.7
8 | 2022-06-17 08:00 | 41.55556
9 | 2022-06-17 08:00 | 1.104953
10 | 2022-06-17 08:00 | 1.120672
11 | 2022-06-17 08:00 | 0.9996796
12 | 2022-06-17 08:00 | 0.5021468
13 | 2022-06-17 08:00 | 0.3233127
14 | 2022-06-17 08:00 | 0.6581698
15 | 2022-06-17 08:00 | 4.159266
20 | 2022-06-17 08:00 | 0.1550529
21 | 2022-06-17 08:00 | 4.855814
22 | 2022-06-17 08:00 | 5.094728
23 | 2022-06-17 08:00 | 2.898348
24 | 2022-06-17 08:00 | 401.3227
25 | 2022-06-17 08:00 | 0.1489922
26 | 2022-06-17 08:00 | 512.1738
28 | 2022-06-17 08:00 | 68.7271
29 | 2022-06-17 08:00 | 61.5
30 | 2022-06-17 08:00 | 2941.141
31 | 2022-06-17 08:00 | 1.935791
32 | 2022-06-17 08:00 | 0
33 | 2022-06-17 08:00 | 0
34 | 2022-06-17 08:00 | 30.44935
35 | 2022-06-17 08:00 | 431.2098
36 | 2022-06-17 08:00 | 0.9398585
37 | 2022-06-17 08:00 | 0.9295635
38 | 2022-06-17 08:00 | 9.015079
39 | 2022-06-17 08:00 | 24.83517
40 | 2022-06-17 08:00 | 1.089323
41 | 2022-06-17 08:00 | 1.285016
42 | 2022-06-17 08:00 | 1.092913
43 | 2022-06-17 08:00 | 11.3
44 | 2022-06-17 08:00 | 0.45
45 | 2022-06-17 08:00 | 0.3
46 | 2022-06-17 08:00 | 0.8
47 | 2022-06-17 08:00 | 90.2
48 | 2022-06-17 08:00 | 7.3
49 | 2022-06-17 08:00 | 21.13575
50 | 2022-06-17 08:00 | 56.18925
51 | 2022-06-17 08:00 | 1934.453
52 | 2022-06-17 08:00 | 4.085223
53 | 2022-06-17 08:00 | 1318.265
54 | 2022-06-17 08:00 | 2253.116
55 | 2022-06-17 08:00 | 418.3745
1 | 2022-06-17 16:00 | 1.29437
2 | 2022-06-17 16:00 | 0.9060587
3 | 2022-06-17 16:00 | 0.3883109
4 | 2022-06-17 16:00 | 1251.606
5 | 2022-06-17 16:00 | 195.7903
6 | 2022-06-17 16:00 | 0.77
7 | 2022-06-17 16:00 | 19
8 | 2022-06-17 16:00 | 42.50559
9 | 2022-06-17 16:00 | 1.142169
10 | 2022-06-17 16:00 | 1.069721
11 | 2022-06-17 16:00 | 0.9996458
12 | 2022-06-17 16:00 | 0.512123
13 | 2022-06-17 16:00 | 0.329736
14 | 2022-06-17 16:00 | 0.6712457
15 | 2022-06-17 16:00 | 4.023143
20 | 2022-06-17 16:00 | 0.1450593
21 | 2022-06-17 16:00 | 4.048724
22 | 2022-06-17 16:00 | 5.310417
23 | 2022-06-17 16:00 | 2.923205
24 | 2022-06-17 16:00 | 462.0828
25 | 2022-06-17 16:00 | 0.1552999
26 | 2022-06-17 16:00 | 673.1679
28 | 2022-06-17 16:00 | 54.7327
29 | 2022-06-17 16:00 | 64
30 | 2022-06-17 16:00 | 2947.167
31 | 2022-06-17 16:00 | 2.36009
32 | 2022-06-17 16:00 | 0
33 | 2022-06-17 16:00 | 0
34 | 2022-06-17 16:00 | 31.24857
35 | 2022-06-17 16:00 | 436.7518
36 | 2022-06-17 16:00 | 0.9686747
37 | 2022-06-17 16:00 | 0.9414101
38 | 2022-06-17 16:00 | 8.071867
39 | 2022-06-17 16:00 | 29.36709
40 | 2022-06-17 16:00 | 1.103908
41 | 2022-06-17 16:00 | 1.301742
42 | 2022-06-17 16:00 | 1.107897
43 | 2022-06-17 16:00 | 11.3
44 | 2022-06-17 16:00 | 0.45
45 | 2022-06-17 16:00 | 0.3
46 | 2022-06-17 16:00 | 0.7
47 | 2022-06-17 16:00 | 90.1
48 | 2022-06-17 16:00 | 7.3
49 | 2022-06-17 16:00 | 21.28842
50 | 2022-06-17 16:00 | 56.31003
51 | 2022-06-17 16:00 | 1955.43
52 | 2022-06-17 16:00 | 4.052928
53 | 2022-06-17 16:00 | 1376.528
54 | 2022-06-17 16:00 | 2339.925
55 | 2022-06-17 16:00 | 419.4189
1 | 2022-06-18 | 1.282955
2 | 2022-06-18 | 0.8980682
3 | 2022-06-18 | 0.3848864
4 | 2022-06-18 | 1251.193
5 | 2022-06-18 | 205.2231
6 | 2022-06-18 | 0.615
7 | 2022-06-18 | 19
8 | 2022-06-18 | 42.41071
9 | 2022-06-18 | 1.160864
10 | 2022-06-18 | 1.139361
11 | 2022-06-18 | 0.9996865
12 | 2022-06-18 | 0.5118181
13 | 2022-06-18 | 0.3295397
14 | 2022-06-18 | 0.670846
15 | 2022-06-18 | 3.585696
20 | 2022-06-18 | 0.1720117
21 | 2022-06-18 | 4.304693
22 | 2022-06-18 | 5.337331
23 | 2022-06-18 | 2.923242
24 | 2022-06-18 | 437.4573
25 | 2022-06-18 | 0.156087
26 | 2022-06-18 | 667.3226
28 | 2022-06-18 | 69.82647
29 | 2022-06-18 | 66
30 | 2022-06-18 | 3061.077
31 | 2022-06-18 | 2.131618
32 | 2022-06-18 | 0
33 | 2022-06-18 | 0
34 | 2022-06-18 | 30.93649
35 | 2022-06-18 | 435.2065
36 | 2022-06-18 | 0.9819928
37 | 2022-06-18 | 0.967968
38 | 2022-06-18 | 7.89039
39 | 2022-06-18 | 32.39437
40 | 2022-06-18 | 1.109141
41 | 2022-06-18 | 1.30609
42 | 2022-06-18 | 1.101514
43 | 2022-06-18 | 11.3
44 | 2022-06-18 | 0.44
45 | 2022-06-18 | 0.3
46 | 2022-06-18 | 0.7
47 | 2022-06-18 | 90.1
48 | 2022-06-18 | 7.4
49 | 2022-06-18 | 21.39316
50 | 2022-06-18 | 56.55321
51 | 2022-06-18 | 1963.85
52 | 2022-06-18 | 3.935781
53 | 2022-06-18 | 1366.386
54 | 2022-06-18 | 2318.774
55 | 2022-06-18 | 431.1756
1 | 2022-06-18 08:00 | 1.278246
2 | 2022-06-18 08:00 | 0.8947721
3 | 2022-06-18 08:00 | 0.3834738
4 | 2022-06-18 08:00 | 1251.239
5 | 2022-06-18 08:00 | 219.276
6 | 2022-06-18 08:00 | 0.565
7 | 2022-06-18 08:00 | 19.2
8 | 2022-06-18 08:00 | 42.38411
9 | 2022-06-18 08:00 | 1.158404
10 | 2022-06-18 08:00 | 1.073708
11 | 2022-06-18 08:00 | 0.9997188
12 | 2022-06-18 08:00 | 0.5021799
13 | 2022-06-18 08:00 | 0.323334
14 | 2022-06-18 08:00 | 0.6582132
15 | 2022-06-18 08:00 | 3.498512
20 | 2022-06-18 08:00 | 0.1867722
21 | 2022-06-18 08:00 | 4.759524
22 | 2022-06-18 08:00 | 5.193417
23 | 2022-06-18 08:00 | 2.917387
24 | 2022-06-18 08:00 | 393.1644
25 | 2022-06-18 08:00 | 0.1518783
26 | 2022-06-18 08:00 | 544.4041
28 | 2022-06-18 08:00 | 75.72512
29 | 2022-06-18 08:00 | 63.5
30 | 2022-06-18 08:00 | 2877.189
31 | 2022-06-18 08:00 | 1.793011
32 | 2022-06-18 08:00 | 0
33 | 2022-06-18 08:00 | 0
34 | 2022-06-18 08:00 | 30.87818
35 | 2022-06-18 08:00 | 437.5802
36 | 2022-06-18 08:00 | 0.9733979
37 | 2022-06-18 08:00 | 0.9735773
38 | 2022-06-18 08:00 | 8.258036
39 | 2022-06-18 08:00 | 35.87302
40 | 2022-06-18 08:00 | 1.097201
41 | 2022-06-18 08:00 | 1.29062
42 | 2022-06-18 08:00 | 1.089126
43 | 2022-06-18 08:00 | 11.6
44 | 2022-06-18 08:00 | 0.44
45 | 2022-06-18 08:00 | 0.3
46 | 2022-06-18 08:00 | 0.7
47 | 2022-06-18 08:00 | 90.2
48 | 2022-06-18 08:00 | 7.3
49 | 2022-06-18 08:00 | 18.44753
50 | 2022-06-18 08:00 | 55.96481
51 | 2022-06-18 08:00 | 1955.001
52 | 2022-06-18 08:00 | 4.199612
53 | 2022-06-18 08:00 | 1352.662
54 | 2022-06-18 08:00 | 2320.652
55 | 2022-06-18 08:00 | 408.5182
1 | 2022-06-18 16:00 | 1.285378
2 | 2022-06-18 16:00 | 0.8997649
3 | 2022-06-18 16:00 | 0.3856135
4 | 2022-06-18 16:00 | 1251.103
5 | 2022-06-18 16:00 | 200.7726
6 | 2022-06-18 16:00 | 0.494
7 | 2022-06-18 16:00 | 19.1
8 | 2022-06-18 16:00 | 42.07048
9 | 2022-06-18 16:00 | 1.157195
10 | 2022-06-18 16:00 | 1.070966
11 | 2022-06-18 16:00 | 0.9996505
12 | 2022-06-18 16:00 | 0.5052736
13 | 2022-06-18 16:00 | 0.3253259
14 | 2022-06-18 16:00 | 0.6622681
15 | 2022-06-18 16:00 | 3.673335
20 | 2022-06-18 16:00 | 0.1676963
21 | 2022-06-18 16:00 | 4.326836
22 | 2022-06-18 16:00 | 5.45281
23 | 2022-06-18 16:00 | 2.916124
24 | 2022-06-18 16:00 | 365.7395
25 | 2022-06-18 16:00 | 0.1594641
26 | 2022-06-18 16:00 | 455.9817
28 | 2022-06-18 16:00 | 72.21831
29 | 2022-06-18 16:00 | 66
30 | 2022-06-18 16:00 | 2933.137
31 | 2022-06-18 16:00 | 1.821661
32 | 2022-06-18 16:00 | 0
33 | 2022-06-18 16:00 | 0
34 | 2022-06-18 16:00 | 31.3182
35 | 2022-06-18 16:00 | 439.3793
36 | 2022-06-18 16:00 | 0.9758162
37 | 2022-06-18 16:00 | 0.9598796
38 | 2022-06-18 16:00 | 8.000171
39 | 2022-06-18 16:00 | 28.68421
40 | 2022-06-18 16:00 | 1.103406
41 | 2022-06-18 16:00 | 1.296537
42 | 2022-06-18 16:00 | 1.094155
43 | 2022-06-18 16:00 | 11.4
44 | 2022-06-18 16:00 | 0.44
45 | 2022-06-18 16:00 | 0.3
46 | 2022-06-18 16:00 | 0.7
47 | 2022-06-18 16:00 | 90.2
48 | 2022-06-18 16:00 | 7.3
49 | 2022-06-18 16:00 | 16.83203
50 | 2022-06-18 16:00 | 55.70005
51 | 2022-06-18 16:00 | 1963.909
52 | 2022-06-18 16:00 | 4.216341
53 | 2022-06-18 16:00 | 1412.485
54 | 2022-06-18 16:00 | 2437.014
55 | 2022-06-18 16:00 | 409.2026
1 | 2022-06-19 | 1.306529
2 | 2022-06-19 | 0.91457
3 | 2022-06-19 | 0.3919586
4 | 2022-06-19 | 1251.403
5 | 2022-06-19 | 178.407
6 | 2022-06-19 | 0.3575
7 | 2022-06-19 | 18.8
8 | 2022-06-19 | 41.77777
9 | 2022-06-19 | 1.113253
10 | 2022-06-19 | 1.066318
11 | 2022-06-19 | 0.9995712
12 | 2022-06-19 | 0.5137361
13 | 2022-06-19 | 0.3307746
14 | 2022-06-19 | 0.67336
15 | 2022-06-19 | 4.233439
20 | 2022-06-19 | 0.1473076
21 | 2022-06-19 | 4.59938
22 | 2022-06-19 | 5.492925
23 | 2022-06-19 | 2.937309
24 | 2022-06-19 | 301.734
25 | 2022-06-19 | 0.1606372
26 | 2022-06-19 | 456.2558
28 | 2022-06-19 | 71.97439
29 | 2022-06-19 | 66.5
30 | 2022-06-19 | 2940.407
31 | 2022-06-19 | 1.691267
32 | 2022-06-19 | 0
33 | 2022-06-19 | 0
34 | 2022-06-19 | 31.32069
35 | 2022-06-19 | 434.9391
36 | 2022-06-19 | 0.9421687
37 | 2022-06-19 | 0.9221557
38 | 2022-06-19 | 8.832819
39 | 2022-06-19 | 18.88889
40 | 2022-06-19 | 1.120628
41 | 2022-06-19 | 1.305137
42 | 2022-06-19 | 1.093991
43 | 2022-06-19 | 11.4
44 | 2022-06-19 | 0.44
45 | 2022-06-19 | 0.3
46 | 2022-06-19 | 0.7
47 | 2022-06-19 | 90.4
48 | 2022-06-19 | 7.2
49 | 2022-06-19 | 16.88043
50 | 2022-06-19 | 55.96288
51 | 2022-06-19 | 1971.36
52 | 2022-06-19 | 4.211196
53 | 2022-06-19 | 1428.441
54 | 2022-06-19 | 2453.658
55 | 2022-06-19 | 407.893
1 | 2022-06-19 08:00 | 1.289333
2 | 2022-06-19 08:00 | 0.9025332
3 | 2022-06-19 08:00 | 0.3868
4 | 2022-06-19 08:00 | 1251.567
5 | 2022-06-19 08:00 | 183.01
6 | 2022-06-19 08:00 | 0.462
7 | 2022-06-19 08:00 | 21.7
8 | 2022-06-19 08:00 | 44.46721
9 | 2022-06-19 08:00 | 1.174123
10 | 2022-06-19 08:00 | 1.080419
11 | 2022-06-19 08:00 | 0.999568
12 | 2022-06-19 08:00 | 0.5102445
13 | 2022-06-19 08:00 | 0.3285265
14 | 2022-06-19 08:00 | 0.6687836
15 | 2022-06-19 08:00 | 3.289557
20 | 2022-06-19 08:00 | 0.1990928
21 | 2022-06-19 08:00 | 4.696728
22 | 2022-06-19 08:00 | 5.687023
23 | 2022-06-19 08:00 | 2.923159
24 | 2022-06-19 08:00 | 282.4944
25 | 2022-06-19 08:00 | 0.1663135
26 | 2022-06-19 08:00 | 439.6472
28 | 2022-06-19 08:00 | 60.25571
29 | 2022-06-19 08:00 | 69
30 | 2022-06-19 08:00 | 3074.949
31 | 2022-06-19 08:00 | 1.543601
32 | 2022-06-19 08:00 | 0
33 | 2022-06-19 08:00 | 0
34 | 2022-06-19 08:00 | 31.26545
35 | 2022-06-19 08:00 | 443.1376
36 | 2022-06-19 08:00 | 0.9866989
37 | 2022-06-19 08:00 | 0.9877925
38 | 2022-06-19 08:00 | 7.986285
39 | 2022-06-19 08:00 | 28.0303
40 | 2022-06-19 08:00 | 1.152038
41 | 2022-06-19 08:00 | 1.342036
42 | 2022-06-19 08:00 | 1.121687
43 | 2022-06-19 08:00 | 11.5
44 | 2022-06-19 08:00 | 0.44
45 | 2022-06-19 08:00 | 0.3
46 | 2022-06-19 08:00 | 0.7
47 | 2022-06-19 08:00 | 90.2
48 | 2022-06-19 08:00 | 7.3
49 | 2022-06-19 08:00 | 16.91742
50 | 2022-06-19 08:00 | 56.16677
51 | 2022-06-19 08:00 | 1967.049
52 | 2022-06-19 08:00 | 4.114831
53 | 2022-06-19 08:00 | 1465.392
54 | 2022-06-19 08:00 | 2512.789
55 | 2022-06-19 08:00 | 416.7255
1 | 2022-06-19 16:00 | 1.322708
2 | 2022-06-19 16:00 | 0.9258956
3 | 2022-06-19 16:00 | 0.3968124
4 | 2022-06-19 16:00 | 1251.532
5 | 2022-06-19 16:00 | 199.4073
6 | 2022-06-19 16:00 | 0.44
7 | 2022-06-19 16:00 | 19.3
8 | 2022-06-19 16:00 | 43.08036
9 | 2022-06-19 16:00 | 1.133065
10 | 2022-06-19 16:00 | 1.058992
11 | 2022-06-19 16:00 | 0.9996553
12 | 2022-06-19 16:00 | 0.5203696
13 | 2022-06-19 16:00 | 0.3350457
14 | 2022-06-19 16:00 | 0.6820548
15 | 2022-06-19 16:00 | 4.196348
20 | 2022-06-19 16:00 | 0.1387839
21 | 2022-06-19 16:00 | 4.086571
22 | 2022-06-19 16:00 | 5.517316
23 | 2022-06-19 16:00 | 2.954695
24 | 2022-06-19 16:00 | 287.2568
25 | 2022-06-19 16:00 | 0.1613505
26 | 2022-06-19 16:00 | 421.2949
28 | 2022-06-19 16:00 | 73.70934
29 | 2022-06-19 16:00 | 66.5
30 | 2022-06-19 16:00 | 2947.393
31 | 2022-06-19 16:00 | 1.440553
32 | 2022-06-19 16:00 | 0
33 | 2022-06-19 16:00 | 0
34 | 2022-06-19 16:00 | 31.30105
35 | 2022-06-19 16:00 | 435.1623
36 | 2022-06-19 16:00 | 0.9596774
37 | 2022-06-19 16:00 | 0.9286186
38 | 2022-06-19 16:00 | 8.282919
39 | 2022-06-19 16:00 | 24.18879
40 | 2022-06-19 16:00 | 1.134124
41 | 2022-06-19 16:00 | 1.320885
42 | 2022-06-19 16:00 | 1.10745
43 | 2022-06-19 16:00 | 11.5
44 | 2022-06-19 16:00 | 0.44
45 | 2022-06-19 16:00 | 0.3
46 | 2022-06-19 16:00 | 0.7
47 | 2022-06-19 16:00 | 90.1
48 | 2022-06-19 16:00 | 7.4
49 | 2022-06-19 16:00 | 16.96602
50 | 2022-06-19 16:00 | 56.07109
51 | 2022-06-19 16:00 | 1976.799
52 | 2022-06-19 16:00 | 4.201957
53 | 2022-06-19 16:00 | 1434.805
54 | 2022-06-19 16:00 | 2462.228
55 | 2022-06-19 16:00 | 408.3981
1 | 2022-06-20 | 1.326075
2 | 2022-06-20 | 0.9282526
3 | 2022-06-20 | 0.3978225
4 | 2022-06-20 | 1251.634
5 | 2022-06-20 | 202.5976
6 | 2022-06-20 | 0.638
7 | 2022-06-20 | 18.2
8 | 2022-06-20 | 40.89888
9 | 2022-06-20 | 1.136691
10 | 2022-06-20 | 1.105412
11 | 2022-06-20 | 0.9996763
12 | 2022-06-20 | 0.5271347
13 | 2022-06-20 | 0.3394015
14 | 2022-06-20 | 0.6909218
15 | 2022-06-20 | 4.124807
20 | 2022-06-20 | 0.1383484
21 | 2022-06-20 | 3.930296
22 | 2022-06-20 | 5.231516
23 | 2022-06-20 | 2.95342
24 | 2022-06-20 | 297.7547
25 | 2022-06-20 | 0.1529925
26 | 2022-06-20 | 420.6011
28 | 2022-06-20 | 74.80204
29 | 2022-06-20 | 63
30 | 2022-06-20 | 2883.585
31 | 2022-06-20 | 1.469685
32 | 2022-06-20 | 0
33 | 2022-06-20 | 0
34 | 2022-06-20 | 31.51494
35 | 2022-06-20 | 427.6881
36 | 2022-06-20 | 0.9688249
37 | 2022-06-20 | 0.9404762
38 | 2022-06-20 | 8.055103
39 | 2022-06-20 | 36.14458
40 | 2022-06-20 | 1.110132
41 | 2022-06-20 | 1.307839
42 | 2022-06-20 | 1.103619
43 | 2022-06-20 | 11.5
44 | 2022-06-20 | 0.44
45 | 2022-06-20 | 0.3
46 | 2022-06-20 | 0.7
47 | 2022-06-20 | 90.2
48 | 2022-06-20 | 7.3
49 | 2022-06-20 | 17.10195
50 | 2022-06-20 | 55.87581
51 | 2022-06-20 | 1989.487
52 | 2022-06-20 | 4.047257
53 | 2022-06-20 | 1335.331
54 | 2022-06-20 | 2293.733
55 | 2022-06-20 | 424.4175
1 | 2022-06-20 08:00 | 1.292437
2 | 2022-06-20 08:00 | 0.9047056
3 | 2022-06-20 08:00 | 0.387731
4 | 2022-06-20 08:00 | 1251.46
5 | 2022-06-20 08:00 | 175.0842
6 | 2022-06-20 08:00 | 0.47
7 | 2022-06-20 08:00 | 20
8 | 2022-06-20 08:00 | 43.29004
9 | 2022-06-20 08:00 | 1.175031
10 | 2022-06-20 08:00 | 1.085368
11 | 2022-06-20 08:00 | 0.9995451
12 | 2022-06-20 08:00 | 0.5115976
13 | 2022-06-20 08:00 | 0.3293977
14 | 2022-06-20 08:00 | 0.6705571
15 | 2022-06-20 08:00 | 3.531622
20 | 2022-06-20 08:00 | 0.1672027
21 | 2022-06-20 08:00 | 3.960132
22 | 2022-06-20 08:00 | 5.617835
23 | 2022-06-20 08:00 | 2.919326
24 | 2022-06-20 08:00 | 279.8725
25 | 2022-06-20 08:00 | 0.1642901
26 | 2022-06-20 08:00 | 481.6422
28 | 2022-06-20 08:00 | 51.41908
29 | 2022-06-20 08:00 | 67.5
30 | 2022-06-20 08:00 | 3021.128
31 | 2022-06-20 08:00 | 1.598502
32 | 2022-06-20 08:00 | 0
33 | 2022-06-20 08:00 | 0
34 | 2022-06-20 08:00 | 31.30915
35 | 2022-06-20 08:00 | 431.0365
36 | 2022-06-20 08:00 | 0.99388
37 | 2022-06-20 08:00 | 0.9667674
38 | 2022-06-20 08:00 | 7.491754
39 | 2022-06-20 08:00 | 34.32836
40 | 2022-06-20 08:00 | 1.117819
41 | 2022-06-20 08:00 | 1.316925
42 | 2022-06-20 08:00 | 1.111587
43 | 2022-06-20 08:00 | 11.4
44 | 2022-06-20 08:00 | 0.43
45 | 2022-06-20 08:00 | 0.3
46 | 2022-06-20 08:00 | 0.6
47 | 2022-06-20 08:00 | 90.3
48 | 2022-06-20 08:00 | 7.3
49 | 2022-06-20 08:00 | 15.94156
50 | 2022-06-20 08:00 | 55.75342
51 | 2022-06-20 08:00 | 1980.091
52 | 2022-06-20 08:00 | 4.126048
53 | 2022-06-20 08:00 | 1439.068
54 | 2022-06-20 08:00 | 2482.932
55 | 2022-06-20 08:00 | 418.1664
1 | 2022-06-20 16:00 | 1.308835
2 | 2022-06-20 16:00 | 0.9161848
3 | 2022-06-20 16:00 | 0.3926506
4 | 2022-06-20 16:00 | 1251.29
5 | 2022-06-20 16:00 | 196.7248
6 | 2022-06-20 16:00 | 0.364
7 | 2022-06-20 16:00 | 19
8 | 2022-06-20 16:00 | 42.79279
9 | 2022-06-20 16:00 | 1.162791
10 | 2022-06-20 16:00 | 1.129274
11 | 2022-06-20 16:00 | 0.9996483
12 | 2022-06-20 16:00 | 0.5199147
13 | 2022-06-20 16:00 | 0.3347528
14 | 2022-06-20 16:00 | 0.6814585
15 | 2022-06-20 16:00 | 3.645314
20 | 2022-06-20 16:00 | 0.1681712
21 | 2022-06-20 16:00 | 4.279282
22 | 2022-06-20 16:00 | 5.497014
23 | 2022-06-20 16:00 | 2.936236
24 | 2022-06-20 16:00 | 313.8554
25 | 2022-06-20 16:00 | 0.1607568
26 | 2022-06-20 16:00 | 430.5457
28 | 2022-06-20 16:00 | 63.72248
29 | 2022-06-20 16:00 | 66.5
30 | 2022-06-20 16:00 | 3005.906
31 | 2022-06-20 16:00 | 1.595403
32 | 2022-06-20 16:00 | 0
33 | 2022-06-20 16:00 | 0
34 | 2022-06-20 16:00 | 31.36232
35 | 2022-06-20 16:00 | 433.5156
36 | 2022-06-20 16:00 | 0.9779682
37 | 2022-06-20 16:00 | 0.959596
38 | 2022-06-20 16:00 | 7.924596
39 | 2022-06-20 16:00 | 27.04082
40 | 2022-06-20 16:00 | 1.120972
41 | 2022-06-20 16:00 | 1.321126
42 | 2022-06-20 16:00 | 1.110568
43 | 2022-06-20 16:00 | 11.6
44 | 2022-06-20 16:00 | 0.43
45 | 2022-06-20 16:00 | 0.3
46 | 2022-06-20 16:00 | 0.7
47 | 2022-06-20 16:00 | 90.2
48 | 2022-06-20 16:00 | 7.2
49 | 2022-06-20 16:00 | 15.4309
50 | 2022-06-20 16:00 | 55.67555
51 | 2022-06-20 16:00 | 1968.929
52 | 2022-06-20 16:00 | 4.082199
53 | 2022-06-20 16:00 | 1397.781
54 | 2022-06-20 16:00 | 2415.938
55 | 2022-06-20 16:00 | 423.4015
1 | 2022-06-21 | 1.322969
2 | 2022-06-21 | 0.9260784
3 | 2022-06-21 | 0.3968907
4 | 2022-06-21 | 1250.836
5 | 2022-06-21 | 184.9375
6 | 2022-06-21 | 0.408
7 | 2022-06-21 | 19.4
8 | 2022-06-21 | 42.26579
9 | 2022-06-21 | 1.192831
10 | 2022-06-21 | 1.08282
11 | 2022-06-21 | 0.9995999
12 | 2022-06-21 | 0.5228299
13 | 2022-06-21 | 0.3366297
14 | 2022-06-21 | 0.6852794
15 | 2022-06-21 | 3.185347
20 | 2022-06-21 | 0.1961037
21 | 2022-06-21 | 4.238742
22 | 2022-06-21 | 5.550957
23 | 2022-06-21 | 2.94953
24 | 2022-06-21 | 429.0276
25 | 2022-06-21 | 0.1623343
26 | 2022-06-21 | 572.2346
28 | 2022-06-21 | 28.17541
29 | 2022-06-21 | 66.5
30 | 2022-06-21 | 2948.77
31 | 2022-06-21 | 2.319852
32 | 2022-06-21 | 0
33 | 2022-06-21 | 0
34 | 2022-06-21 | 31.42012
35 | 2022-06-21 | 421.5861
36 | 2022-06-21 | 1.002472
37 | 2022-06-21 | 0.9867076
38 | 2022-06-21 | 7.424089
39 | 2022-06-21 | 32.67046
40 | 2022-06-21 | 1.13704
41 | 2022-06-21 | 1.353935
42 | 2022-06-21 | 1.131957
43 | 2022-06-21 | 11.6
44 | 2022-06-21 | 0.43
45 | 2022-06-21 | 0.3
46 | 2022-06-21 | 0.7
47 | 2022-06-21 | 89.9
48 | 2022-06-21 | 7.4
49 | 2022-06-21 | 16.07521
50 | 2022-06-21 | 55.3265
51 | 2022-06-21 | 1998.914
52 | 2022-06-21 | 4.148152
53 | 2022-06-21 | 1413.756
54 | 2022-06-21 | 2459.937
55 | 2022-06-21 | 419.4641
1 | 2022-06-21 08:00 | 1.242695
2 | 2022-06-21 08:00 | 0.8698866
3 | 2022-06-21 08:00 | 0.3728085
4 | 2022-06-21 08:00 | 1246.54
5 | 2022-06-21 08:00 | 186.1193
6 | 2022-06-21 08:00 | 0.3525
7 | 2022-06-21 08:00 | 19
8 | 2022-06-21 08:00 | 42.50559
9 | 2022-06-21 08:00 | 1.166667
10 | 2022-06-21 08:00 | 1.202943
11 | 2022-06-21 08:00 | 0.9996089
12 | 2022-06-21 08:00 | 0.4989416
13 | 2022-06-21 08:00 | 0.321249
14 | 2022-06-21 08:00 | 0.6539687
15 | 2022-06-21 08:00 | 3.714271
20 | 2022-06-21 08:00 | 0.1594679
21 | 2022-06-21 08:00 | 4.049556
22 | 2022-06-21 08:00 | 5.429175
23 | 2022-06-21 08:00 | 2.86479
24 | 2022-06-21 08:00 | 361.8174
25 | 2022-06-21 08:00 | 0.1587729
26 | 2022-06-21 08:00 | 515.6285
28 | 2022-06-21 08:00 | 48.7092
29 | 2022-06-21 08:00 | 65
30 | 2022-06-21 08:00 | 3049.001
31 | 2022-06-21 08:00 | 1.944008
32 | 2022-06-21 08:00 | 0
33 | 2022-06-21 08:00 | 0
34 | 2022-06-21 08:00 | 31.58615
35 | 2022-06-21 08:00 | 426.1807
36 | 2022-06-21 08:00 | 0.9814815
37 | 2022-06-21 08:00 | 0.952621
38 | 2022-06-21 08:00 | 7.763826
39 | 2022-06-21 08:00 | 26.41975
40 | 2022-06-21 08:00 | 1.157535
41 | 2022-06-21 08:00 | 1.378342
42 | 2022-06-21 08:00 | 1.149798
43 | 2022-06-21 08:00 | 11.3
44 | 2022-06-21 08:00 | 0.46
45 | 2022-06-21 08:00 | 0.3
46 | 2022-06-21 08:00 | 0.6
47 | 2022-06-21 08:00 | 90.1
48 | 2022-06-21 08:00 | 7.3
49 | 2022-06-21 08:00 | 15.63396
50 | 2022-06-21 08:00 | 55.37424
51 | 2022-06-21 08:00 | 1983.186
52 | 2022-06-21 08:00 | 3.927757
53 | 2022-06-21 08:00 | 1348.103
54 | 2022-06-21 08:00 | 2342.651
55 | 2022-06-21 08:00 | 442.4251
1 | 2022-06-21 16:00 | 1.331072
2 | 2022-06-21 16:00 | 0.9317507
3 | 2022-06-21 16:00 | 0.3993217
4 | 2022-06-21 16:00 | 1250.535
5 | 2022-06-21 16:00 | 216.8456
6 | 2022-06-21 16:00 | 0.588
7 | 2022-06-21 16:00 | 19
8 | 2022-06-21 16:00 | 40.68522
9 | 2022-06-21 16:00 | 1.168459
10 | 2022-06-21 16:00 | 1.274899
11 | 2022-06-21 16:00 | 0.9997171
12 | 2022-06-21 16:00 | 0.5389217
13 | 2022-06-21 16:00 | 0.3469906
14 | 2022-06-21 16:00 | 0.7063711
15 | 2022-06-21 16:00 | 3.419008
20 | 2022-06-21 16:00 | 0.1819143
21 | 2022-06-21 16:00 | 4.30609
22 | 2022-06-21 16:00 | 4.975893
23 | 2022-06-21 16:00 | 2.952368
24 | 2022-06-21 16:00 | 449.9144
25 | 2022-06-21 16:00 | 0.1455169
26 | 2022-06-21 16:00 | 383.2835
28 | 2022-06-21 16:00 | 43.59631
29 | 2022-06-21 16:00 | 59.5
30 | 2022-06-21 16:00 | 2960.716
31 | 2022-06-21 16:00 | 2.074815
32 | 2022-06-21 16:00 | 0
33 | 2022-06-21 16:00 | 0
34 | 2022-06-21 16:00 | 31.44712
35 | 2022-06-21 16:00 | 429.3243
36 | 2022-06-21 16:00 | 0.9964158
37 | 2022-06-21 16:00 | 0.9858871
38 | 2022-06-21 16:00 | 7.725098
39 | 2022-06-21 16:00 | 33.63095
40 | 2022-06-21 16:00 | 1.134631
41 | 2022-06-21 16:00 | 1.35115
42 | 2022-06-21 16:00 | 1.127147
43 | 2022-06-21 16:00 | 11.3
44 | 2022-06-21 16:00 | 0.46
45 | 2022-06-21 16:00 | 0.3
46 | 2022-06-21 16:00 | 0.7
47 | 2022-06-21 16:00 | 90
48 | 2022-06-21 16:00 | 7.2
49 | 2022-06-21 16:00 | 15.96358
50 | 2022-06-21 16:00 | 55.38429
51 | 2022-06-21 16:00 | 1963.906
52 | 2022-06-21 16:00 | 3.809734
53 | 2022-06-21 16:00 | 1221.235
54 | 2022-06-21 16:00 | 2115.847
55 | 2022-06-21 16:00 | 454.7684
1 | 2022-06-22 | 1.257985
2 | 2022-06-22 | 0.8805898
3 | 2022-06-22 | 0.3773956
4 | 2022-06-22 | 1250.78
5 | 2022-06-22 | 233.3318
6 | 2022-06-22 | 0.555
7 | 2022-06-22 | 18.5
8 | 2022-06-22 | 40.9292
9 | 2022-06-22 | 1.22973
10 | 2022-06-22 | 1.142074
11 | 2022-06-22 | 0.9997399
12 | 2022-06-22 | 0.5019109
13 | 2022-06-22 | 0.3231608
14 | 2022-06-22 | 0.6578606
15 | 2022-06-22 | 2.617163
20 | 2022-06-22 | 0.2484127
21 | 2022-06-22 | 4.251471
22 | 2022-06-22 | 5.275815
23 | 2022-06-22 | 2.887194
24 | 2022-06-22 | 459.3078
25 | 2022-06-22 | 0.1542879
26 | 2022-06-22 | 436.9219
28 | 2022-06-22 | 74.84854
29 | 2022-06-22 | 63.5
30 | 2022-06-22 | 2971.389
31 | 2022-06-22 | 1.968475
32 | 2022-06-22 | 0
33 | 2022-06-22 | 0
34 | 2022-06-22 | 30.92632
35 | 2022-06-22 | 421.6517
36 | 2022-06-22 | 1.03317
37 | 2022-06-22 | 1.019348
38 | 2022-06-22 | 6.868634
39 | 2022-06-22 | 43.44828
40 | 2022-06-22 | 1.184374
41 | 2022-06-22 | 1.410294
42 | 2022-06-22 | 1.163362
43 | 2022-06-22 | 11.3
44 | 2022-06-22 | 0.46
45 | 2022-06-22 | 0.3
46 | 2022-06-22 | 0.7
47 | 2022-06-22 | 90.2
48 | 2022-06-22 | 7.3
49 | 2022-06-22 | 15.58552
50 | 2022-06-22 | 55.25773
51 | 2022-06-22 | 1982.056
52 | 2022-06-22 | 4.016801
53 | 2022-06-22 | 1323.921
54 | 2022-06-22 | 2301.206
55 | 2022-06-22 | 432.7259
1 | 2022-06-22 08:00 | 1.301572
2 | 2022-06-22 08:00 | 0.9111004
3 | 2022-06-22 08:00 | 0.3904716
4 | 2022-06-22 08:00 | 1250.855
5 | 2022-06-22 08:00 | 246.0956
6 | 2022-06-22 08:00 | 0.67
7 | 2022-06-22 08:00 | 19.8
8 | 2022-06-22 08:00 | 42.12766
9 | 2022-06-22 08:00 | 1.1774
10 | 2022-06-22 08:00 | 1.160876
11 | 2022-06-22 08:00 | 0.999766
12 | 2022-06-22 08:00 | 0.5189961
13 | 2022-06-22 08:00 | 0.3341613
14 | 2022-06-22 08:00 | 0.6802544
15 | 2022-06-22 08:00 | 3.379005
20 | 2022-06-22 08:00 | 0.1836151
21 | 2022-06-22 08:00 | 4.26984
22 | 2022-06-22 08:00 | 4.960289
23 | 2022-06-22 08:00 | 2.919408
24 | 2022-06-22 08:00 | 433.4943
25 | 2022-06-22 08:00 | 0.1450606
26 | 2022-06-22 08:00 | 416.8434
28 | 2022-06-22 08:00 | 87.96974
29 | 2022-06-22 08:00 | 59
30 | 2022-06-22 08:00 | 2810.091
31 | 2022-06-22 08:00 | 1.761487
32 | 2022-06-22 08:00 | 0
33 | 2022-06-22 08:00 | 0
34 | 2022-06-22 08:00 | 31.33015
35 | 2022-06-22 08:00 | 418.5349
36 | 2022-06-22 08:00 | 0.9914945
37 | 2022-06-22 08:00 | 0.9758308
38 | 2022-06-22 08:00 | 7.648845
39 | 2022-06-22 08:00 | 36.5625
40 | 2022-06-22 08:00 | 1.154778
41 | 2022-06-22 08:00 | 1.375214
42 | 2022-06-22 08:00 | 1.137741
43 | 2022-06-22 08:00 | 11.5
44 | 2022-06-22 08:00 | 0.48
45 | 2022-06-22 08:00 | 0.3
46 | 2022-06-22 08:00 | 0.6
47 | 2022-06-22 08:00 | 90.1
48 | 2022-06-22 08:00 | 7.3
49 | 2022-06-22 08:00 | 15.49459
50 | 2022-06-22 08:00 | 55.08835
51 | 2022-06-22 08:00 | 1983.873
52 | 2022-06-22 08:00 | 4.026505
53 | 2022-06-22 08:00 | 1245.4
54 | 2022-06-22 08:00 | 2165.892
55 | 2022-06-22 08:00 | 431.9164
1 | 2022-06-22 16:00 | 1.268362
2 | 2022-06-22 16:00 | 0.8878533
3 | 2022-06-22 16:00 | 0.3805085
4 | 2022-06-22 16:00 | 1240.871
5 | 2022-06-22 16:00 | 251.2562
6 | 2022-06-22 16:00 | 0.75
7 | 2022-06-22 16:00 | 18
8 | 2022-06-22 16:00 | 40.44944
9 | 2022-06-22 16:00 | 1.174447
10 | 2022-06-22 16:00 | 1.125391
11 | 2022-06-22 16:00 | 0.9997757
12 | 2022-06-22 16:00 | 0.5039517
13 | 2022-06-22 16:00 | 0.3244748
14 | 2022-06-22 16:00 | 0.6605355
15 | 2022-06-22 16:00 | 3.427863
20 | 2022-06-22 16:00 | 0.1819142
21 | 2022-06-22 16:00 | 4.330537
22 | 2022-06-22 16:00 | 5.037339
23 | 2022-06-22 16:00 | 2.894326
24 | 2022-06-22 16:00 | 421.6853
25 | 2022-06-22 16:00 | 0.1473139
26 | 2022-06-22 16:00 | 508.8616
28 | 2022-06-22 16:00 | 91.01483
29 | 2022-06-22 16:00 | 60.5
30 | 2022-06-22 16:00 | 2837.245
31 | 2022-06-22 16:00 | 1.678308
32 | 2022-06-22 16:00 | 0
33 | 2022-06-22 16:00 | 0
34 | 2022-06-22 16:00 | 31.19754
35 | 2022-06-22 16:00 | 425.0079
36 | 2022-06-22 16:00 | 0.9889435
37 | 2022-06-22 16:00 | 0.9765067
38 | 2022-06-22 16:00 | 7.758401
39 | 2022-06-22 16:00 | 35
40 | 2022-06-22 16:00 | 1.147736
41 | 2022-06-22 16:00 | 1.366595
42 | 2022-06-22 16:00 | 1.131609
43 | 2022-06-22 16:00 | 11.4
44 | 2022-06-22 16:00 | 0.48
45 | 2022-06-22 16:00 | 0.3
46 | 2022-06-22 16:00 | 0.6
47 | 2022-06-22 16:00 | 90.1
48 | 2022-06-22 16:00 | 7.3
49 | 2022-06-22 16:00 | 15.64184
50 | 2022-06-22 16:00 | 55.05583
51 | 2022-06-22 16:00 | 1971.827
52 | 2022-06-22 16:00 | 4.075752
53 | 2022-06-22 16:00 | 1272.663
54 | 2022-06-22 16:00 | 2212.719
55 | 2022-06-22 16:00 | 426.5844
1 | 2022-06-23 | 1.249661
2 | 2022-06-23 | 0.8747624
3 | 2022-06-23 | 0.3748982
4 | 2022-06-23 | 1250.909
5 | 2022-06-23 | 194.7211
6 | 2022-06-23 | 0.77
7 | 2022-06-23 | 19.2
8 | 2022-06-23 | 42.85714
9 | 2022-06-23 | 1.129977
10 | 2022-06-23 | 1.034146
11 | 2022-06-23 | 0.9996394
12 | 2022-06-23 | 0.4948494
13 | 2022-06-23 | 0.3186142
14 | 2022-06-23 | 0.648605
15 | 2022-06-23 | 3.645876
20 | 2022-06-23 | 0.1871724
21 | 2022-06-23 | 5.228631
22 | 2022-06-23 | 5.522211
23 | 2022-06-23 | 2.88038
24 | 2022-06-23 | 276.4013
25 | 2022-06-23 | 0.1614936
26 | 2022-06-23 | 435.2884
28 | 2022-06-23 | 69.60091
29 | 2022-06-23 | 66.5
30 | 2022-06-23 | 2938.423
31 | 2022-06-23 | 1.419473
32 | 2022-06-23 | 0
33 | 2022-06-23 | 0
34 | 2022-06-23 | 31.29778
35 | 2022-06-23 | 424.8967
36 | 2022-06-23 | 0.9543325
37 | 2022-06-23 | 0.964036
38 | 2022-06-23 | 8.874506
39 | 2022-06-23 | 21.34615
40 | 2022-06-23 | 1.130296
41 | 2022-06-23 | 1.359346
42 | 2022-06-23 | 1.12233
43 | 2022-06-23 | 11.4
44 | 2022-06-23 | 0.48
45 | 2022-06-23 | 0.3
46 | 2022-06-23 | 0.6
47 | 2022-06-23 | 90.2
48 | 2022-06-23 | 7.2
49 | 2022-06-23 | 15.57591
50 | 2022-06-23 | 55.38926
51 | 2022-06-23 | 2004.606
52 | 2022-06-23 | 4.126118
53 | 2022-06-23 | 1415.053
54 | 2022-06-23 | 2439.768
55 | 2022-06-23 | 417.8631
1 | 2022-06-23 08:00 | 1.251712
2 | 2022-06-23 08:00 | 0.8761982
3 | 2022-06-23 08:00 | 0.3755135
4 | 2022-06-23 08:00 | 1248.991
5 | 2022-06-23 08:00 | 181.2996
6 | 2022-06-23 08:00 | 0.5
7 | 2022-06-23 08:00 | 20.3
8 | 2022-06-23 08:00 | 43.37607
9 | 2022-06-23 08:00 | 1.123947
10 | 2022-06-23 08:00 | 1.053473
11 | 2022-06-23 08:00 | 0.9995747
12 | 2022-06-23 08:00 | 0.492587
13 | 2022-06-23 08:00 | 0.3171575
14 | 2022-06-23 08:00 | 0.6456397
15 | 2022-06-23 08:00 | 3.778236
20 | 2022-06-23 08:00 | 0.181562
21 | 2022-06-23 08:00 | 5.323349
22 | 2022-06-23 08:00 | 5.518403
23 | 2022-06-23 08:00 | 2.876198
24 | 2022-06-23 08:00 | 249.7917
25 | 2022-06-23 08:00 | 0.1613823
26 | 2022-06-23 08:00 | 337.3254
28 | 2022-06-23 08:00 | 72.16707
29 | 2022-06-23 08:00 | 66.5
30 | 2022-06-23 08:00 | 2910.314
31 | 2022-06-23 08:00 | 1.377784
32 | 2022-06-23 08:00 | 0
33 | 2022-06-23 08:00 | 0
34 | 2022-06-23 08:00 | 31.27592
35 | 2022-06-23 08:00 | 423.8943
36 | 2022-06-23 08:00 | 0.9326113
37 | 2022-06-23 08:00 | 0.9275075
38 | 2022-06-23 08:00 | 9.101584
39 | 2022-06-23 08:00 | 35.06493
40 | 2022-06-23 08:00 | 1.138775
41 | 2022-06-23 08:00 | 1.369366
42 | 2022-06-23 08:00 | 1.129267
43 | 2022-06-23 08:00 | 11.6
44 | 2022-06-23 08:00 | 0.45
45 | 2022-06-23 08:00 | 0.3
46 | 2022-06-23 08:00 | 0.6
47 | 2022-06-23 08:00 | 90.1
48 | 2022-06-23 08:00 | 7.2
49 | 2022-06-23 08:00 | 14.99312
50 | 2022-06-23 08:00 | 55.33657
51 | 2022-06-23 08:00 | 1995.523
52 | 2022-06-23 08:00 | 4.228595
53 | 2022-06-23 08:00 | 1419.045
54 | 2022-06-23 08:00 | 2464.957
55 | 2022-06-23 08:00 | 410.7874
1 | 2022-06-23 16:00 | 1.242875
2 | 2022-06-23 16:00 | 0.8700123
3 | 2022-06-23 16:00 | 0.3728624
4 | 2022-06-23 16:00 | 1248.597
5 | 2022-06-23 16:00 | 184.8721
6 | 2022-06-23 16:00 | 0.52
7 | 2022-06-23 16:00 | 19.2
8 | 2022-06-23 16:00 | 43.73576
9 | 2022-06-23 16:00 | 1.198307
10 | 2022-06-23 16:00 | 1.136666
11 | 2022-06-23 16:00 | 0.9996136
12 | 2022-06-23 16:00 | 0.4959667
13 | 2022-06-23 16:00 | 0.3193336
14 | 2022-06-23 16:00 | 0.6500695
15 | 2022-06-23 16:00 | 2.951406
20 | 2022-06-23 16:00 | 0.2254199
21 | 2022-06-23 16:00 | 4.683399
22 | 2022-06-23 16:00 | 5.429694
23 | 2022-06-23 16:00 | 2.867504
24 | 2022-06-23 16:00 | 298.9448
25 | 2022-06-23 16:00 | 0.1587881
26 | 2022-06-23 16:00 | 364.6492
28 | 2022-06-23 16:00 | 72.80373
29 | 2022-06-23 16:00 | 66
30 | 2022-06-23 16:00 | 3016.422
31 | 2022-06-23 16:00 | 1.617036
32 | 2022-06-23 16:00 | 0
33 | 2022-06-23 16:00 | 0
34 | 2022-06-23 16:00 | 30.98181
35 | 2022-06-23 16:00 | 421.5687
36 | 2022-06-23 16:00 | 1.009673
37 | 2022-06-23 16:00 | 1.013292
38 | 2022-06-23 16:00 | 7.634804
39 | 2022-06-23 16:00 | 31.94444
40 | 2022-06-23 16:00 | 1.170388
41 | 2022-06-23 16:00 | 1.40715
42 | 2022-06-23 16:00 | 1.156044
43 | 2022-06-23 16:00 | 11.4
44 | 2022-06-23 16:00 | 0.45
45 | 2022-06-23 16:00 | 0.3
46 | 2022-06-23 16:00 | 0.6
47 | 2022-06-23 16:00 | 90.2
48 | 2022-06-23 16:00 | 7.2
49 | 2022-06-23 16:00 | 14.13705
50 | 2022-06-23 16:00 | 55.36813
51 | 2022-06-23 16:00 | 1989.165
52 | 2022-06-23 16:00 | 4.035462
53 | 2022-06-23 16:00 | 1364.604
54 | 2022-06-23 16:00 | 2370.105
55 | 2022-06-23 16:00 | 430.3956
1 | 2022-06-24 | 1.225315
2 | 2022-06-24 | 0.8577204
3 | 2022-06-24 | 0.3675945
4 | 2022-06-24 | 1249.302
5 | 2022-06-24 | 185.5807
6 | 2022-06-24 | 0.546
7 | 2022-06-24 | 19.2
8 | 2022-06-24 | 41.83007
9 | 2022-06-24 | 1.195626
10 | 2022-06-24 | 1.106197
11 | 2022-06-24 | 0.9995985
12 | 2022-06-24 | 0.4862258
13 | 2022-06-24 | 0.3130618
14 | 2022-06-24 | 0.637302
15 | 2022-06-24 | 3.000637
20 | 2022-06-24 | 0.2225738
21 | 2022-06-24 | 4.747323
22 | 2022-06-24 | 5.373614
23 | 2022-06-24 | 2.844694
24 | 2022-06-24 | 358.9771
25 | 2022-06-24 | 0.157148
26 | 2022-06-24 | 401.8654
28 | 2022-06-24 | 57.90635
29 | 2022-06-24 | 64.5
30 | 2022-06-24 | 2932.492
31 | 2022-06-24 | 1.934345
32 | 2022-06-24 | 0
33 | 2022-06-24 | 0
34 | 2022-06-24 | 31.2553
35 | 2022-06-24 | 424.9681
36 | 2022-06-24 | 0.9975699
37 | 2022-06-24 | 1.002037
38 | 2022-06-24 | 7.74796
39 | 2022-06-24 | 37.66667
40 | 2022-06-24 | 1.256717
41 | 2022-06-24 | 1.492398
42 | 2022-06-24 | 1.225178
43 | 2022-06-24 | 11.4
44 | 2022-06-24 | 0.45
45 | 2022-06-24 | 0.3
46 | 2022-06-24 | 0.6
47 | 2022-06-24 | 90.1
48 | 2022-06-24 | 7.3
49 | 2022-06-24 | 14.0456
50 | 2022-06-24 | 55.5573
51 | 2022-06-24 | 1985.746
52 | 2022-06-24 | 4.118478
53 | 2022-06-24 | 1368.178
54 | 2022-06-24 | 2368.294
55 | 2022-06-24 | 420.2968
1 | 2022-06-24 08:00 | 1.25115
2 | 2022-06-24 08:00 | 0.8758048
3 | 2022-06-24 08:00 | 0.3753449
4 | 2022-06-24 08:00 | 1251.232
5 | 2022-06-24 08:00 | 173.8163
6 | 2022-06-24 08:00 | 0.43275
7 | 2022-06-24 08:00 | 19.2
8 | 2022-06-24 08:00 | 41.9214
9 | 2022-06-24 08:00 | 1.189964
10 | 2022-06-24 08:00 | 1.124488
11 | 2022-06-24 08:00 | 0.9995385
12 | 2022-06-24 08:00 | 0.4974142
13 | 2022-06-24 08:00 | 0.3202656
14 | 2022-06-24 08:00 | 0.6519668
15 | 2022-06-24 08:00 | 3.054682
20 | 2022-06-24 08:00 | 0.2132972
21 | 2022-06-24 08:00 | 4.539746
22 | 2022-06-24 08:00 | 5.436049
23 | 2022-06-24 08:00 | 2.870635
24 | 2022-06-24 08:00 | 321.429
25 | 2022-06-24 08:00 | 0.1589739
26 | 2022-06-24 08:00 | 421.5177
28 | 2022-06-24 08:00 | 52.07035
29 | 2022-06-24 08:00 | 65
30 | 2022-06-24 08:00 | 2980.968
31 | 2022-06-24 08:00 | 1.849246
32 | 2022-06-24 08:00 | 0
33 | 2022-06-24 08:00 | 0
34 | 2022-06-24 08:00 | 31.10464
35 | 2022-06-24 08:00 | 419.4987
36 | 2022-06-24 08:00 | 1.007168
37 | 2022-06-24 08:00 | 1.005045
38 | 2022-06-24 08:00 | 7.594428
39 | 2022-06-24 08:00 | 40
40 | 2022-06-24 08:00 | 1.256456
41 | 2022-06-24 08:00 | 1.491917
42 | 2022-06-24 08:00 | 1.224929
43 | 2022-06-24 08:00 | 11.3
44 | 2022-06-24 08:00 | 0.43
45 | 2022-06-24 08:00 | 0.3
46 | 2022-06-24 08:00 | 0.6
47 | 2022-06-24 08:00 | 90.3
48 | 2022-06-24 08:00 | 7.1
49 | 2022-06-24 08:00 | 14.10468
50 | 2022-06-24 08:00 | 55.55508
51 | 2022-06-24 08:00 | 1987.046
52 | 2022-06-24 08:00 | 4.089891
53 | 2022-06-24 08:00 | 1377.134
54 | 2022-06-24 08:00 | 2388.038
55 | 2022-06-24 08:00 | 423.9878
1 | 2022-06-24 16:00 | 1.245306
2 | 2022-06-24 16:00 | 0.8717142
3 | 2022-06-24 16:00 | 0.3735918
4 | 2022-06-24 16:00 | 1251.076
5 | 2022-06-24 16:00 | 176.0533
6 | 2022-06-24 16:00 | 0.525
7 | 2022-06-24 16:00 | 18.8
8 | 2022-06-24 16:00 | 41.5011
9 | 2022-06-24 16:00 | 1.171913
10 | 2022-06-24 16:00 | 1.107644
11 | 2022-06-24 16:00 | 0.9995523
12 | 2022-06-24 16:00 | 0.4950469
13 | 2022-06-24 16:00 | 0.3187414
14 | 2022-06-24 16:00 | 0.6488639
15 | 2022-06-24 16:00 | 3.35268
20 | 2022-06-24 16:00 | 0.1931738
21 | 2022-06-24 16:00 | 4.62177
22 | 2022-06-24 16:00 | 5.441414
23 | 2022-06-24 16:00 | 2.867613
24 | 2022-06-24 16:00 | 326.152
25 | 2022-06-24 16:00 | 0.1591308
26 | 2022-06-24 16:00 | 386.5019
28 | 2022-06-24 16:00 | 45.51171
29 | 2022-06-24 16:00 | 65
30 | 2022-06-24 16:00 | 2991.524
31 | 2022-06-24 16:00 | 1.852575
32 | 2022-06-24 16:00 | 0
33 | 2022-06-24 16:00 | 0
34 | 2022-06-24 16:00 | 30.93643
35 | 2022-06-24 16:00 | 423.565
36 | 2022-06-24 16:00 | 0.9830508
37 | 2022-06-24 16:00 | 0.9797571
38 | 2022-06-24 16:00 | 7.97445
39 | 2022-06-24 16:00 | 35.625
40 | 2022-06-24 16:00 | 1.259681
41 | 2022-06-24 16:00 | 1.495683
42 | 2022-06-24 16:00 | 1.227643
43 | 2022-06-24 16:00 | 11.5
44 | 2022-06-24 16:00 | 0.43
45 | 2022-06-24 16:00 | 0.3
46 | 2022-06-24 16:00 | 0.6
47 | 2022-06-24 16:00 | 90.4
48 | 2022-06-24 16:00 | 7.2
49 | 2022-06-24 16:00 | 14.08986
50 | 2022-06-24 16:00 | 55.56517
51 | 2022-06-24 16:00 | 1982.942
52 | 2022-06-24 16:00 | 4.091416
53 | 2022-06-24 16:00 | 1381.221
54 | 2022-06-24 16:00 | 2390.783
55 | 2022-06-24 16:00 | 423.0614
1 | 2022-06-25 | 1.294907
2 | 2022-06-25 | 0.9064352
3 | 2022-06-25 | 0.3884722
4 | 2022-06-25 | 1251.138
5 | 2022-06-25 | 188.0468
6 | 2022-06-25 | 0.4225
7 | 2022-06-25 | 20.1
8 | 2022-06-25 | 44.17582
9 | 2022-06-25 | 1.190943
10 | 2022-06-25 | 1.140153
11 | 2022-06-25 | 0.9996078
12 | 2022-06-25 | 0.5175868
13 | 2022-06-25 | 0.3332539
14 | 2022-06-25 | 0.6784072
15 | 2022-06-25 | 3.181394
20 | 2022-06-25 | 0.1999821
21 | 2022-06-25 | 4.390294
22 | 2022-06-25 | 5.572015
23 | 2022-06-25 | 2.923765
24 | 2022-06-25 | 339.36
25 | 2022-06-25 | 0.1629502
26 | 2022-06-25 | 353.9522
28 | 2022-06-25 | 52.78539
29 | 2022-06-25 | 67
30 | 2022-06-25 | 3051.592
31 | 2022-06-25 | 1.804657
32 | 2022-06-25 | 0
33 | 2022-06-25 | 0
34 | 2022-06-25 | 31.35263
35 | 2022-06-25 | 424.9131
36 | 2022-06-25 | 0.995104
37 | 2022-06-25 | 0.9818366
38 | 2022-06-25 | 7.571688
39 | 2022-06-25 | 31.08108
40 | 2022-06-25 | 1.213243
41 | 2022-06-25 | 1.426782
42 | 2022-06-25 | 1.177678
43 | 2022-06-25 | 11.5
44 | 2022-06-25 | 0.43
45 | 2022-06-25 | 0.3
46 | 2022-06-25 | 0.6
47 | 2022-06-25 | 90.1
48 | 2022-06-25 | 7.4
49 | 2022-06-25 | 14.15545
50 | 2022-06-25 | 55.55609
51 | 2022-06-25 | 2000.419
52 | 2022-06-25 | 4.011495
53 | 2022-06-25 | 1399.966
54 | 2022-06-25 | 2425.327
55 | 2022-06-25 | 431.8637
1 | 2022-06-25 08:00 | 1.248703
2 | 2022-06-25 08:00 | 0.8740917
3 | 2022-06-25 08:00 | 0.3746108
4 | 2022-06-25 08:00 | 1251.323
5 | 2022-06-25 08:00 | 201.1537
6 | 2022-06-25 08:00 | 0.575
7 | 2022-06-25 08:00 | 20
8 | 2022-06-25 08:00 | 43.19654
9 | 2022-06-25 08:00 | 1.221527
10 | 2022-06-25 08:00 | 1.099892
11 | 2022-06-25 08:00 | 0.9996613
12 | 2022-06-25 08:00 | 0.4971906
13 | 2022-06-25 08:00 | 0.3201216
14 | 2022-06-25 08:00 | 0.6516736
15 | 2022-06-25 08:00 | 2.839569
20 | 2022-06-25 08:00 | 0.2171829
21 | 2022-06-25 08:00 | 3.951
22 | 2022-06-25 08:00 | 5.142806
23 | 2022-06-25 08:00 | 2.862965
24 | 2022-06-25 08:00 | 355.0338
25 | 2022-06-25 08:00 | 0.1503982
26 | 2022-06-25 08:00 | 382.1181
28 | 2022-06-25 08:00 | 62.85697
29 | 2022-06-25 08:00 | 61
30 | 2022-06-25 08:00 | 2859.28
31 | 2022-06-25 08:00 | 1.764988
32 | 2022-06-25 08:00 | 0
33 | 2022-06-25 08:00 | 0
34 | 2022-06-25 08:00 | 30.47575
35 | 2022-06-25 08:00 | 398.0122
36 | 2022-06-25 08:00 | 1.027534
37 | 2022-06-25 08:00 | 0.9969357
38 | 2022-06-25 08:00 | 6.790569
39 | 2022-06-25 08:00 | 42.10526
40 | 2022-06-25 08:00 | 1.21365
41 | 2022-06-25 08:00 | 1.427126
42 | 2022-06-25 08:00 | 1.177908
43 | 2022-06-25 08:00 | 11.6
44 | 2022-06-25 08:00 | 0.48
45 | 2022-06-25 08:00 | 0.3
46 | 2022-06-25 08:00 | 0.7
47 | 2022-06-25 08:00 | 90.2
48 | 2022-06-25 08:00 | 7.3
49 | 2022-06-25 08:00 | 14.07784
50 | 2022-06-25 08:00 | 55.53893
51 | 2022-06-25 08:00 | 1998.716
52 | 2022-06-25 08:00 | 4.068311
53 | 2022-06-25 08:00 | 1303.484
54 | 2022-06-25 08:00 | 2253.464
55 | 2022-06-25 08:00 | 424.9432
1 | 2022-06-25 16:00 | 1.255381
2 | 2022-06-25 16:00 | 0.8787665
3 | 2022-06-25 16:00 | 0.3766142
4 | 2022-06-25 16:00 | 1251.377
5 | 2022-06-25 16:00 | 216.4896
6 | 2022-06-25 16:00 | 0.6275
7 | 2022-06-25 16:00 | 19
8 | 2022-06-25 16:00 | 42.22222
9 | 2022-06-25 16:00 | 1.185554
10 | 2022-06-25 16:00 | 1.129497
11 | 2022-06-25 16:00 | 0.9997078
12 | 2022-06-25 16:00 | 0.5024152
13 | 2022-06-25 16:00 | 0.3234856
14 | 2022-06-25 16:00 | 0.6585217
15 | 2022-06-25 16:00 | 3.601648
20 | 2022-06-25 16:00 | 0.1558111
21 | 2022-06-25 16:00 | 3.648513
22 | 2022-06-25 16:00 | 5.352445
23 | 2022-06-25 16:00 | 2.878619
24 | 2022-06-25 16:00 | 373.4193
25 | 2022-06-25 16:00 | 0.1565289
26 | 2022-06-25 16:00 | 404.6529
28 | 2022-06-25 16:00 | 80.49644
29 | 2022-06-25 16:00 | 64
30 | 2022-06-25 16:00 | 2954.625
31 | 2022-06-25 16:00 | 1.724883
32 | 2022-06-25 16:00 | 0
33 | 2022-06-25 16:00 | 0
34 | 2022-06-25 16:00 | 31.43828
35 | 2022-06-25 16:00 | 421.1824
36 | 2022-06-25 16:00 | 1.001245
37 | 2022-06-25 16:00 | 0.952
38 | 2022-06-25 16:00 | 7.250161
39 | 2022-06-25 16:00 | 41.07143
40 | 2022-06-25 16:00 | 1.190911
41 | 2022-06-25 16:00 | 1.400345
42 | 2022-06-25 16:00 | 1.158435
43 | 2022-06-25 16:00 | 11.3
44 | 2022-06-25 16:00 | 0.48
45 | 2022-06-25 16:00 | 0.3
46 | 2022-06-25 16:00 | 0.6
47 | 2022-06-25 16:00 | 90.1
48 | 2022-06-25 16:00 | 7.2
49 | 2022-06-25 16:00 | 14.07583
50 | 2022-06-25 16:00 | 55.41246
51 | 2022-06-25 16:00 | 1997.406
52 | 2022-06-25 16:00 | 3.994872
53 | 2022-06-25 16:00 | 1344.257
54 | 2022-06-25 16:00 | 2324.914
55 | 2022-06-25 16:00 | 432.9341
1 | 2022-06-26 | 1.311994
2 | 2022-06-26 | 0.9183956
3 | 2022-06-26 | 0.3935981
4 | 2022-06-26 | 1251.156
5 | 2022-06-26 | 201.4586
6 | 2022-06-26 | 0.625
7 | 2022-06-26 | 20.2
8 | 2022-06-26 | 43.91304
9 | 2022-06-26 | 1.220988
10 | 2022-06-26 | 1.078256
11 | 2022-06-26 | 0.9996569
12 | 2022-06-26 | 0.5227479
13 | 2022-06-26 | 0.336577
14 | 2022-06-26 | 0.685172
15 | 2022-06-26 | 2.784955
20 | 2022-06-26 | 0.2254906
21 | 2022-06-26 | 4.063818
22 | 2022-06-26 | 5.503137
23 | 2022-06-26 | 2.936318
24 | 2022-06-26 | 288.9427
25 | 2022-06-26 | 0.1609358
26 | 2022-06-26 | 371.7263
28 | 2022-06-26 | 96.68554
29 | 2022-06-26 | 66
30 | 2022-06-26 | 2948.611
31 | 2022-06-26 | 1.434254
32 | 2022-06-26 | 0
33 | 2022-06-26 | 0
34 | 2022-06-26 | 31.47114
35 | 2022-06-26 | 418.6076
36 | 2022-06-26 | 1.027161
37 | 2022-06-26 | 1.003043
38 | 2022-06-26 | 6.848773
39 | 2022-06-26 | 43.92857
40 | 2022-06-26 | 1.203782
41 | 2022-06-26 | 1.433471
42 | 2022-06-26 | 1.173114
43 | 2022-06-26 | 11.3
44 | 2022-06-26 | 0.48
45 | 2022-06-26 | 0.3
46 | 2022-06-26 | 0.6
47 | 2022-06-26 | 90.3
48 | 2022-06-26 | 7.3
49 | 2022-06-26 | 14.32241
50 | 2022-06-26 | 55.43491
51 | 2022-06-26 | 2011.996
52 | 2022-06-26 | 4.05479
53 | 2022-06-26 | 1392.808
54 | 2022-06-26 | 2408.122
55 | 2022-06-26 | 426.4017
1 | 2022-06-26 08:00 | 1.290601
2 | 2022-06-26 08:00 | 0.9034207
3 | 2022-06-26 08:00 | 0.3871803
4 | 2022-06-26 08:00 | 1249.446
5 | 2022-06-26 08:00 | 191.1844
6 | 2022-06-26 08:00 | 0.568
7 | 2022-06-26 08:00 | 19.8
8 | 2022-06-26 08:00 | 42.76458
9 | 2022-06-26 08:00 | 1.209273
10 | 2022-06-26 08:00 | 1.125985
11 | 2022-06-26 08:00 | 0.9996322
12 | 2022-06-26 08:00 | 0.5159197
13 | 2022-06-26 08:00 | 0.3321806
14 | 2022-06-26 08:00 | 0.6762222
15 | 2022-06-26 08:00 | 3.134748
20 | 2022-06-26 08:00 | 0.1898258
21 | 2022-06-26 08:00 | 3.842268
22 | 2022-06-26 08:00 | 5.408463
23 | 2022-06-26 08:00 | 2.911937
24 | 2022-06-26 08:00 | 252.1493
25 | 2022-06-26 08:00 | 0.1581672
26 | 2022-06-26 08:00 | 392.1114
28 | 2022-06-26 08:00 | 85.8957
29 | 2022-06-26 08:00 | 66
30 | 2022-06-26 08:00 | 2978.133
31 | 2022-06-26 08:00 | 1.318881
32 | 2022-06-26 08:00 | 0
33 | 2022-06-26 08:00 | 0
34 | 2022-06-26 08:00 | 31.28624
35 | 2022-06-26 08:00 | 424.9693
36 | 2022-06-26 08:00 | 1.015038
37 | 2022-06-26 08:00 | 0.9737639
38 | 2022-06-26 08:00 | 6.977015
39 | 2022-06-26 08:00 | 42.02898
40 | 2022-06-26 08:00 | 1.205909
41 | 2022-06-26 08:00 | 1.435849
42 | 2022-06-26 08:00 | 1.174777
43 | 2022-06-26 08:00 | 11.6
44 | 2022-06-26 08:00 | 0.47
45 | 2022-06-26 08:00 | 0.3
46 | 2022-06-26 08:00 | 0.6
47 | 2022-06-26 08:00 | 90
48 | 2022-06-26 08:00 | 7.2
49 | 2022-06-26 08:00 | 14.22062
50 | 2022-06-26 08:00 | 55.42078
51 | 2022-06-26 08:00 | 1986.417
52 | 2022-06-26 08:00 | 4.009052
53 | 2022-06-26 08:00 | 1360.586
54 | 2022-06-26 08:00 | 2353.604
55 | 2022-06-26 08:00 | 431.4852
1 | 2022-06-26 16:00 | 1.328895
2 | 2022-06-26 16:00 | 0.9302265
3 | 2022-06-26 16:00 | 0.3986685
4 | 2022-06-26 16:00 | 1251.213
5 | 2022-06-26 16:00 | 189.8526
6 | 2022-06-26 16:00 | 0.5875
7 | 2022-06-26 16:00 | 20
8 | 2022-06-26 16:00 | 43.47826
9 | 2022-06-26 16:00 | 1.257576
10 | 2022-06-26 16:00 | 1.088197
11 | 2022-06-26 16:00 | 0.9996237
12 | 2022-06-26 16:00 | 0.5264854
13 | 2022-06-26 16:00 | 0.3389834
14 | 2022-06-26 16:00 | 0.6900707
15 | 2022-06-26 16:00 | 2.386145
20 | 2022-06-26 16:00 | 0.2688191
21 | 2022-06-26 16:00 | 3.936601
22 | 2022-06-26 16:00 | 5.261558
23 | 2022-06-26 16:00 | 2.942248
24 | 2022-06-26 16:00 | 282.1048
25 | 2022-06-26 16:00 | 0.153871
26 | 2022-06-26 16:00 | 429.803
28 | 2022-06-26 16:00 | 74.31418
29 | 2022-06-26 16:00 | 63.5
30 | 2022-06-26 16:00 | 2836.906
31 | 2022-06-26 16:00 | 1.485915
32 | 2022-06-26 16:00 | 0
33 | 2022-06-26 16:00 | 0
34 | 2022-06-26 16:00 | 31.55125
35 | 2022-06-26 16:00 | 424.9535
36 | 2022-06-26 16:00 | 1.055556
37 | 2022-06-26 16:00 | 1.023638
38 | 2022-06-26 16:00 | 6.322746
39 | 2022-06-26 16:00 | 46.18182
40 | 2022-06-26 16:00 | 1.204934
41 | 2022-06-26 16:00 | 1.43474
42 | 2022-06-26 16:00 | 1.173969
43 | 2022-06-26 16:00 | 11.5
44 | 2022-06-26 16:00 | 0.47
45 | 2022-06-26 16:00 | 0.3
46 | 2022-06-26 16:00 | 0.6
47 | 2022-06-26 16:00 | 89.5
48 | 2022-06-26 16:00 | 7.3
49 | 2022-06-26 16:00 | 14.21637
50 | 2022-06-26 16:00 | 55.41813
51 | 2022-06-26 16:00 | 1972.508
52 | 2022-06-26 16:00 | 4.139563
53 | 2022-06-26 16:00 | 1344.211
54 | 2022-06-26 16:00 | 2324.933
55 | 2022-06-26 16:00 | 417.8192
1 | 2022-06-27 | 1.340337
2 | 2022-06-27 | 0.9382362
3 | 2022-06-27 | 0.4021012
4 | 2022-06-27 | 1251.302
5 | 2022-06-27 | 192.5914
6 | 2022-06-27 | 0.4875
7 | 2022-06-27 | 19.9
8 | 2022-06-27 | 42.98056
9 | 2022-06-27 | 1.234097
10 | 2022-06-27 | 1.116432
11 | 2022-06-27 | 0.9996344
12 | 2022-06-27 | 0.5317625
13 | 2022-06-27 | 0.3423811
14 | 2022-06-27 | 0.6969875
15 | 2022-06-27 | 2.817127
20 | 2022-06-27 | 0.2224312
21 | 2022-06-27 | 4.066002
22 | 2022-06-27 | 5.275513
23 | 2022-06-27 | 2.956392
24 | 2022-06-27 | 292.1998
25 | 2022-06-27 | 0.1542791
26 | 2022-06-27 | 451.3265
28 | 2022-06-27 | 89.52491
29 | 2022-06-27 | 64
30 | 2022-06-27 | 2843.813
31 | 2022-06-27 | 1.517201
32 | 2022-06-27 | 0
33 | 2022-06-27 | 0
34 | 2022-06-27 | 31.80675
35 | 2022-06-27 | 424.9159
36 | 2022-06-27 | 1.021628
37 | 2022-06-27 | 0.9857724
38 | 2022-06-27 | 6.883129
39 | 2022-06-27 | 41.05263
40 | 2022-06-27 | 1.202026
41 | 2022-06-27 | 1.428696
42 | 2022-06-27 | 1.17117
43 | 2022-06-27 | 11.5
44 | 2022-06-27 | 0.47
45 | 2022-06-27 | 0.3
46 | 2022-06-27 | 0.6
47 | 2022-06-27 | 90
48 | 2022-06-27 | 7.2
49 | 2022-06-27 | 14.05076
50 | 2022-06-27 | 55.38197
51 | 2022-06-27 | 1977.143
52 | 2022-06-27 | 4.12135
53 | 2022-06-27 | 1340.503
54 | 2022-06-27 | 2325.839
55 | 2022-06-27 | 420.9907
1 | 2022-06-27 08:00 | 1.329345
2 | 2022-06-27 08:00 | 0.9305415
3 | 2022-06-27 08:00 | 0.3988035
4 | 2022-06-27 08:00 | 1251.178
5 | 2022-06-27 08:00 | 182.8269
6 | 2022-06-27 08:00 | 0.5242
7 | 2022-06-27 08:00 | 21.4
8 | 2022-06-27 08:00 | 45.14768
9 | 2022-06-27 08:00 | 1.210396
10 | 2022-06-27 08:00 | 1.112469
11 | 2022-06-27 08:00 | 0.9995984
12 | 2022-06-27 08:00 | 0.5277853
13 | 2022-06-27 08:00 | 0.3398204
14 | 2022-06-27 08:00 | 0.6917745
15 | 2022-06-27 08:00 | 2.92622
20 | 2022-06-27 08:00 | 0.2172754
21 | 2022-06-27 08:00 | 4.25318
22 | 2022-06-27 08:00 | 5.18382
23 | 2022-06-27 08:00 | 2.943658
24 | 2022-06-27 08:00 | 287.402
25 | 2022-06-27 08:00 | 0.1515976
26 | 2022-06-27 08:00 | 471.3293
28 | 2022-06-27 08:00 | 77.72958
29 | 2022-06-27 08:00 | 62.5
30 | 2022-06-27 08:00 | 2805.954
31 | 2022-06-27 08:00 | 1.57199
32 | 2022-06-27 08:00 | 0
33 | 2022-06-27 08:00 | 0
34 | 2022-06-27 08:00 | 31.64573
35 | 2022-06-27 08:00 | 425.015
36 | 2022-06-27 08:00 | 1.013614
37 | 2022-06-27 08:00 | 0.9979592
38 | 2022-06-27 08:00 | 7.1794
39 | 2022-06-27 08:00 | 36.14458
40 | 2022-06-27 08:00 | 1.201138
41 | 2022-06-27 08:00 | 1.427581
42 | 2022-06-27 08:00 | 1.169516
43 | 2022-06-27 08:00 | 12
44 | 2022-06-27 08:00 | 0.49
45 | 2022-06-27 08:00 | 0.3
46 | 2022-06-27 08:00 | 0.5
47 | 2022-06-27 08:00 | 90
48 | 2022-06-27 08:00 | 7.4
49 | 2022-06-27 08:00 | 12.80169
50 | 2022-06-27 08:00 | 55.18579
51 | 2022-06-27 08:00 | 1975.163
52 | 2022-06-27 08:00 | 4.129609
53 | 2022-06-27 08:00 | 1313.735
54 | 2022-06-27 08:00 | 2284.644
55 | 2022-06-27 08:00 | 421.1159
1 | 2022-06-27 16:00 | 1.332037
2 | 2022-06-27 16:00 | 0.9324256
3 | 2022-06-27 16:00 | 0.399611
4 | 2022-06-27 16:00 | 1251.544
5 | 2022-06-27 16:00 | 170.0607
6 | 2022-06-27 16:00 | 0.5625
7 | 2022-06-27 16:00 | 19
8 | 2022-06-27 16:00 | 41.66667
9 | 2022-06-27 16:00 | 1.211302
10 | 2022-06-27 16:00 | 1.092179
11 | 2022-06-27 16:00 | 0.9995113
12 | 2022-06-27 16:00 | 0.5293334
13 | 2022-06-27 16:00 | 0.3408171
14 | 2022-06-27 16:00 | 0.6938036
15 | 2022-06-27 16:00 | 2.890364
20 | 2022-06-27 16:00 | 0.2171124
21 | 2022-06-27 16:00 | 4.122125
22 | 2022-06-27 16:00 | 5.511922
23 | 2022-06-27 16:00 | 2.945383
24 | 2022-06-27 16:00 | 255.603
25 | 2022-06-27 16:00 | 0.1611928
26 | 2022-06-27 16:00 | 424.1092
28 | 2022-06-27 16:00 | 70.50517
29 | 2022-06-27 16:00 | 67
30 | 2022-06-27 16:00 | 2944.743
31 | 2022-06-27 16:00 | 1.503011
32 | 2022-06-27 16:00 | 0
33 | 2022-06-27 16:00 | 0
34 | 2022-06-27 16:00 | 31.43254
35 | 2022-06-27 16:00 | 424.981
36 | 2022-06-27 16:00 | 1.022113
37 | 2022-06-27 16:00 | 1.002033
38 | 2022-06-27 16:00 | 7.012488
39 | 2022-06-27 16:00 | 49.3617
40 | 2022-06-27 16:00 | 1.197513
41 | 2022-06-27 16:00 | 1.423119
42 | 2022-06-27 16:00 | 1.166344
43 | 2022-06-27 16:00 | 11.7
44 | 2022-06-27 16:00 | 0.49
45 | 2022-06-27 16:00 | 0.3
46 | 2022-06-27 16:00 | 0.6
47 | 2022-06-27 16:00 | 90.1
48 | 2022-06-27 16:00 | 7.3
49 | 2022-06-27 16:00 | 12.77
50 | 2022-06-27 16:00 | 55.15206
51 | 2022-06-27 16:00 | 1975.036
52 | 2022-06-27 16:00 | 4.116665
53 | 2022-06-27 16:00 | 1393.354
54 | 2022-06-27 16:00 | 2425.56
55 | 2022-06-27 16:00 | 422.8681
1 | 2022-06-28 | 1.336536
2 | 2022-06-28 | 0.9355755
3 | 2022-06-28 | 0.4009609
4 | 2022-06-28 | 1251.454
5 | 2022-06-28 | 180.7479
6 | 2022-06-28 | 0.606
7 | 2022-06-28 | 18.2
8 | 2022-06-28 | 40.44445
9 | 2022-06-28 | 1.158654
10 | 2022-06-28 | 1.084239
11 | 2022-06-28 | 0.9995778
12 | 2022-06-28 | 0.5277109
13 | 2022-06-28 | 0.3397724
14 | 2022-06-28 | 0.6916769
15 | 2022-06-28 | 3.523257
20 | 2022-06-28 | 0.1839222
21 | 2022-06-28 | 4.693843
22 | 2022-06-28 | 5.204223
23 | 2022-06-28 | 2.948085
24 | 2022-06-28 | 292.4372
25 | 2022-06-28 | 0.1521943
26 | 2022-06-28 | 500.6195
28 | 2022-06-28 | 81.63023
29 | 2022-06-28 | 63.5
30 | 2022-06-28 | 2783.478
31 | 2022-06-28 | 1.617929
32 | 2022-06-28 | 0
33 | 2022-06-28 | 0
34 | 2022-06-28 | 31.59735
35 | 2022-06-28 | 425.0126
36 | 2022-06-28 | 0.9699519
37 | 2022-06-28 | 0.964
38 | 2022-06-28 | 8.2171
39 | 2022-06-28 | 34.375
40 | 2022-06-28 | 1.249052
41 | 2022-06-28 | 1.468955
42 | 2022-06-28 | 1.203856
43 | 2022-06-28 | 11.7
44 | 2022-06-28 | 0.49
45 | 2022-06-28 | 0.3
46 | 2022-06-28 | 0.6
47 | 2022-06-28 | 90.2
48 | 2022-06-28 | 7.1
49 | 2022-06-28 | 12.70872
50 | 2022-06-28 | 54.92408
51 | 2022-06-28 | 1977.511
52 | 2022-06-28 | 4.214391
53 | 2022-06-28 | 1327.04
54 | 2022-06-28 | 2315.45
55 | 2022-06-28 | 414.0156
1 | 2022-06-28 08:00 | 1.292933
2 | 2022-06-28 08:00 | 0.9050532
3 | 2022-06-28 08:00 | 0.3878799
4 | 2022-06-28 08:00 | 1251.14
5 | 2022-06-28 08:00 | 178.5227
6 | 2022-06-28 08:00 | 0.444
7 | 2022-06-28 08:00 | 19.8
8 | 2022-06-28 08:00 | 42.48927
9 | 2022-06-28 08:00 | 1.241162
10 | 2022-06-28 08:00 | 1.080417
11 | 2022-06-28 08:00 | 0.9995612
12 | 2022-06-28 08:00 | 0.5098435
13 | 2022-06-28 08:00 | 0.3282683
14 | 2022-06-28 08:00 | 0.668258
15 | 2022-06-28 08:00 | 2.664563
20 | 2022-06-28 08:00 | 0.2301782
21 | 2022-06-28 08:00 | 3.793587
22 | 2022-06-28 08:00 | 5.43047
23 | 2022-06-28 08:00 | 2.909942
24 | 2022-06-28 08:00 | 298.9536
25 | 2022-06-28 08:00 | 0.1588108
26 | 2022-06-28 08:00 | 479.8677
28 | 2022-06-28 08:00 | 77.32572
29 | 2022-06-28 08:00 | 65
30 | 2022-06-28 08:00 | 2863.575
31 | 2022-06-28 08:00 | 1.674597
32 | 2022-06-28 08:00 | 0
33 | 2022-06-28 08:00 | 0
34 | 2022-06-28 08:00 | 31.47061
35 | 2022-06-28 08:00 | 418.4858
36 | 2022-06-28 08:00 | 1.041667
37 | 2022-06-28 08:00 | 0.9969574
38 | 2022-06-28 08:00 | 6.45815
39 | 2022-06-28 08:00 | 51.33929
40 | 2022-06-28 08:00 | 1.241067
41 | 2022-06-28 08:00 | 1.459547
42 | 2022-06-28 08:00 | 1.197084
43 | 2022-06-28 08:00 | 11.4
44 | 2022-06-28 08:00 | 0.45
45 | 2022-06-28 08:00 | 0.3
46 | 2022-06-28 08:00 | 0.6
47 | 2022-06-28 08:00 | 90.1
48 | 2022-06-28 08:00 | 7.2
49 | 2022-06-28 08:00 | 12.65331
50 | 2022-06-28 08:00 | 54.87249
51 | 2022-06-28 08:00 | 1992.396
52 | 2022-06-28 08:00 | 4.234818
53 | 2022-06-28 08:00 | 1382.022
54 | 2022-06-28 08:00 | 2421.438
55 | 2022-06-28 08:00 | 413.7364
1 | 2022-06-28 16:00 | 1.335568
2 | 2022-06-28 16:00 | 0.9348974
3 | 2022-06-28 16:00 | 0.4006703
4 | 2022-06-28 16:00 | 1251.25
5 | 2022-06-28 16:00 | 177.2486
6 | 2022-06-28 16:00 | 0.455
7 | 2022-06-28 16:00 | 20
8 | 2022-06-28 16:00 | 44.24779
9 | 2022-06-28 16:00 | 1.252538
10 | 2022-06-28 16:00 | 1.124575
11 | 2022-06-28 16:00 | 0.9995563
12 | 2022-06-28 16:00 | 0.5296934
13 | 2022-06-28 16:00 | 0.3410489
14 | 2022-06-28 16:00 | 0.6942756
15 | 2022-06-28 16:00 | 2.44311
20 | 2022-06-28 16:00 | 0.2591069
21 | 2022-06-28 16:00 | 3.875097
22 | 2022-06-28 16:00 | 5.373001
23 | 2022-06-28 16:00 | 2.948061
24 | 2022-06-28 16:00 | 285.0855
25 | 2022-06-28 16:00 | 0.1571301
26 | 2022-06-28 16:00 | 483.8676
28 | 2022-06-28 16:00 | 81.12401
29 | 2022-06-28 16:00 | 65
30 | 2022-06-28 16:00 | 2881.587
31 | 2022-06-28 16:00 | 1.608394
32 | 2022-06-28 16:00 | 0
33 | 2022-06-28 16:00 | 0
34 | 2022-06-28 16:00 | 31.62762
35 | 2022-06-28 16:00 | 421.1437
36 | 2022-06-28 16:00 | 1.057107
37 | 2022-06-28 16:00 | 1.019628
38 | 2022-06-28 16:00 | 6.318208
39 | 2022-06-28 16:00 | 54.41861
40 | 2022-06-28 16:00 | 1.215974
41 | 2022-06-28 16:00 | 1.429851
42 | 2022-06-28 16:00 | 1.175827
43 | 2022-06-28 16:00 | 11.7
44 | 2022-06-28 16:00 | 0.45
45 | 2022-06-28 16:00 | 0.3
46 | 2022-06-28 16:00 | 0.5
47 | 2022-06-28 16:00 | 89.9
48 | 2022-06-28 16:00 | 7.4
49 | 2022-06-28 16:00 | 12.69579
50 | 2022-06-28 16:00 | 54.73339
51 | 2022-06-28 16:00 | 1981.626
52 | 2022-06-28 16:00 | 4.147037
53 | 2022-06-28 16:00 | 1351.394
54 | 2022-06-28 16:00 | 2372.479
55 | 2022-06-28 16:00 | 423.3332
1 | 2022-06-29 | 1.369452
2 | 2022-06-29 | 0.9586166
3 | 2022-06-29 | 0.4108357
4 | 2022-06-29 | 1251.003
5 | 2022-06-29 | 186.4204
6 | 2022-06-29 | 0.526
7 | 2022-06-29 | 20.1
8 | 2022-06-29 | 43.88646
9 | 2022-06-29 | 1.24781
10 | 2022-06-29 | 1.13623
11 | 2022-06-29 | 0.9996094
12 | 2022-06-29 | 0.5427181
13 | 2022-06-29 | 0.349435
14 | 2022-06-29 | 0.7113471
15 | 2022-06-29 | 2.437598
20 | 2022-06-29 | 0.2601126
21 | 2022-06-29 | 3.883874
22 | 2022-06-29 | 5.180799
23 | 2022-06-29 | 2.979856
24 | 2022-06-29 | 313.1348
25 | 2022-06-29 | 0.1515093
26 | 2022-06-29 | 493.3566
28 | 2022-06-29 | 82.56498
29 | 2022-06-29 | 62.5
30 | 2022-06-29 | 2805.591
31 | 2022-06-29 | 1.679724
32 | 2022-06-29 | 0
33 | 2022-06-29 | 0
34 | 2022-06-29 | 31.78736
35 | 2022-06-29 | 424.9734
36 | 2022-06-29 | 1.065081
37 | 2022-06-29 | 1.023614
38 | 2022-06-29 | 6.321472
39 | 2022-06-29 | 57.21154
40 | 2022-06-29 | 1.174385
41 | 2022-06-29 | 1.387138
42 | 2022-06-29 | 1.140434
43 | 2022-06-29 | 11.7
44 | 2022-06-29 | 0.45
45 | 2022-06-29 | 0.3
46 | 2022-06-29 | 0.5
47 | 2022-06-29 | 90.1
48 | 2022-06-29 | 7.3
49 | 2022-06-29 | 12.60367
50 | 2022-06-29 | 54.89922
51 | 2022-06-29 | 1964.284
52 | 2022-06-29 | 4.159875
53 | 2022-06-29 | 1310.607
54 | 2022-06-29 | 2290.73
55 | 2022-06-29 | 420.1661
1 | 2022-06-29 08:00 | 1.316904
2 | 2022-06-29 08:00 | 0.9218325
3 | 2022-06-29 08:00 | 0.3950711
4 | 2022-06-29 08:00 | 1251.313
5 | 2022-06-29 08:00 | 196.3164
6 | 2022-06-29 08:00 | 0.66
7 | 2022-06-29 08:00 | 20
8 | 2022-06-29 08:00 | 44.84305
9 | 2022-06-29 08:00 | 1.220443
10 | 2022-06-29 08:00 | 1.097043
11 | 2022-06-29 08:00 | 0.9996407
12 | 2022-06-29 08:00 | 0.5179639
13 | 2022-06-29 08:00 | 0.3334967
14 | 2022-06-29 08:00 | 0.6789015
15 | 2022-06-29 08:00 | 2.755145
20 | 2022-06-29 08:00 | 0.229907
21 | 2022-06-29 08:00 | 4.117229
22 | 2022-06-29 08:00 | 4.939385
23 | 2022-06-29 08:00 | 2.921122
24 | 2022-06-29 08:00 | 323.3658
25 | 2022-06-29 08:00 | 0.1444493
26 | 2022-06-29 08:00 | 512.1882
28 | 2022-06-29 08:00 | 90.38173
29 | 2022-06-29 08:00 | 59.5
30 | 2022-06-29 08:00 | 2661.969
31 | 2022-06-29 08:00 | 1.647167
32 | 2022-06-29 08:00 | 0
33 | 2022-06-29 08:00 | 0
34 | 2022-06-29 08:00 | 31.83543
35 | 2022-06-29 08:00 | 424.9304
36 | 2022-06-29 08:00 | 1.030788
37 | 2022-06-29 08:00 | 1.010194
38 | 2022-06-29 08:00 | 6.872375
39 | 2022-06-29 08:00 | 53.18182
40 | 2022-06-29 08:00 | 1.162474
41 | 2022-06-29 08:00 | 1.372845
42 | 2022-06-29 08:00 | 1.130221
43 | 2022-06-29 08:00 | 11.5
44 | 2022-06-29 08:00 | 0.44
45 | 2022-06-29 08:00 | 0.3
46 | 2022-06-29 08:00 | 0.6
47 | 2022-06-29 08:00 | 90
48 | 2022-06-29 08:00 | 7.3
49 | 2022-06-29 08:00 | 12.64498
50 | 2022-06-29 08:00 | 54.82204
51 | 2022-06-29 08:00 | 1950.909
52 | 2022-06-29 08:00 | 4.274646
53 | 2022-06-29 08:00 | 1264.979
54 | 2022-06-29 08:00 | 2212.064
55 | 2022-06-29 08:00 | 409.0856
1 | 2022-06-29 16:00 | 1.315242
2 | 2022-06-29 16:00 | 0.9206697
3 | 2022-06-29 16:00 | 0.3945727
4 | 2022-06-29 16:00 | 1251.352
5 | 2022-06-29 16:00 | 202.9366
6 | 2022-06-29 16:00 | 0.6525
7 | 2022-06-29 16:00 | 19.2
8 | 2022-06-29 16:00 | 42.1978
9 | 2022-06-29 16:00 | 1.229426
10 | 2022-06-29 16:00 | 1.030763
11 | 2022-06-29 16:00 | 0.9996607
12 | 2022-06-29 16:00 | 0.5167146
13 | 2022-06-29 16:00 | 0.3326923
14 | 2022-06-29 16:00 | 0.677264
15 | 2022-06-29 16:00 | 2.731551
20 | 2022-06-29 16:00 | 0.2267458
21 | 2022-06-29 16:00 | 3.916566
22 | 2022-06-29 16:00 | 5.357919
23 | 2022-06-29 16:00 | 2.93458
24 | 2022-06-29 16:00 | 343.3874
25 | 2022-06-29 16:00 | 0.156689
26 | 2022-06-29 16:00 | 557.9899
28 | 2022-06-29 16:00 | 98.93055
29 | 2022-06-29 16:00 | 64.5
30 | 2022-06-29 16:00 | 2767.091
31 | 2022-06-29 16:00 | 1.692092
32 | 2022-06-29 16:00 | 0
33 | 2022-06-29 16:00 | 0
34 | 2022-06-29 16:00 | 31.74483
35 | 2022-06-29 16:00 | 423.4684
36 | 2022-06-29 16:00 | 1.033666
37 | 2022-06-29 16:00 | 1
38 | 2022-06-29 16:00 | 6.648118
39 | 2022-06-29 16:00 | 59
40 | 2022-06-29 16:00 | 1.168537
41 | 2022-06-29 16:00 | 1.37995
42 | 2022-06-29 16:00 | 1.135269
43 | 2022-06-29 16:00 | 11.6
44 | 2022-06-29 16:00 | 0.44
45 | 2022-06-29 16:00 | 0.3
46 | 2022-06-29 16:00 | 0.7
47 | 2022-06-29 16:00 | 90.2
48 | 2022-06-29 16:00 | 7.3
49 | 2022-06-29 16:00 | 12.52456
50 | 2022-06-29 16:00 | 54.83549
51 | 2022-06-29 16:00 | 1987.964
52 | 2022-06-29 16:00 | 4.294602
53 | 2022-06-29 16:00 | 1376.804
54 | 2022-06-29 16:00 | 2404.387
55 | 2022-06-29 16:00 | 406.6394
1 | 2022-06-30 | 1.273036
2 | 2022-06-30 | 0.8911251
3 | 2022-06-30 | 0.3819108
4 | 2022-06-30 | 1251.308
5 | 2022-06-30 | 197.217
6 | 2022-06-30 | 0.505
7 | 2022-06-30 | 18
8 | 2022-06-30 | 40.17857
9 | 2022-06-30 | 1.225282
10 | 2022-06-30 | 1.074752
11 | 2022-06-30 | 0.9996452
12 | 2022-06-30 | 0.5017372
13 | 2022-06-30 | 0.323049
14 | 2022-06-30 | 0.6576329
15 | 2022-06-30 | 2.824697
20 | 2022-06-30 | 0.2155372
21 | 2022-06-30 | 3.842145
22 | 2022-06-30 | 5.352545
23 | 2022-06-30 | 2.895977
24 | 2022-06-30 | 341.565
25 | 2022-06-30 | 0.1565319
26 | 2022-06-30 | 525.2886
28 | 2022-06-30 | 92.57308
29 | 2022-06-30 | 65
30 | 2022-06-30 | 2818.804
31 | 2022-06-30 | 1.731924
32 | 2022-06-30 | 0
33 | 2022-06-30 | 0
34 | 2022-06-30 | 31.54579
35 | 2022-06-30 | 422.4867
36 | 2022-06-30 | 1.031289
37 | 2022-06-30 | 0.9929006
38 | 2022-06-30 | 6.666842
39 | 2022-06-30 | 38.66667
40 | 2022-06-30 | 1.168774
41 | 2022-06-30 | 1.400786
42 | 2022-06-30 | 1.15926
43 | 2022-06-30 | 11.6
44 | 2022-06-30 | 0.44
45 | 2022-06-30 | 0.3
46 | 2022-06-30 | 0.7
47 | 2022-06-30 | 90.1
48 | 2022-06-30 | 7.2
49 | 2022-06-30 | 12.63389
50 | 2022-06-30 | 54.82492
51 | 2022-06-30 | 1987.201
52 | 2022-06-30 | 4.243104
53 | 2022-06-30 | 1365.56
54 | 2022-06-30 | 2388.82
55 | 2022-06-30 | 412.2768
1 | 2022-06-30 08:00 | 1.235317
2 | 2022-06-30 08:00 | 0.8647217
3 | 2022-06-30 08:00 | 0.370595
4 | 2022-06-30 08:00 | 1251.281
5 | 2022-06-30 08:00 | 190.9715
6 | 2022-06-30 08:00 | 0.476
7 | 2022-06-30 08:00 | 19
8 | 2022-06-30 08:00 | 41.12554
9 | 2022-06-30 08:00 | 1.155422
10 | 2022-06-30 08:00 | 1.098175
11 | 2022-06-30 08:00 | 0.9996275
12 | 2022-06-30 08:00 | 0.4874791
13 | 2022-06-30 08:00 | 0.3138688
14 | 2022-06-30 08:00 | 0.6389447
15 | 2022-06-30 08:00 | 3.653199
20 | 2022-06-30 08:00 | 0.1702781
21 | 2022-06-30 08:00 | 4.396868
22 | 2022-06-30 08:00 | 5.217837
23 | 2022-06-30 08:00 | 2.855498
24 | 2022-06-30 08:00 | 306.6926
25 | 2022-06-30 08:00 | 0.1525925
26 | 2022-06-30 08:00 | 449.261
28 | 2022-06-30 08:00 | 87.28021
29 | 2022-06-30 08:00 | 63.5
30 | 2022-06-30 08:00 | 2760.861
31 | 2022-06-30 08:00 | 1.60596
32 | 2022-06-30 08:00 | 0
33 | 2022-06-30 08:00 | 0
34 | 2022-06-30 08:00 | 32.06561
35 | 2022-06-30 08:00 | 424.9814
36 | 2022-06-30 08:00 | 0.9759036
37 | 2022-06-30 08:00 | 0.9638191
38 | 2022-06-30 08:00 | 8.050067
39 | 2022-06-30 08:00 | 40.21739
40 | 2022-06-30 08:00 | 1.192722
41 | 2022-06-30 08:00 | 1.429974
42 | 2022-06-30 08:00 | 1.180397
43 | 2022-06-30 08:00 | 11.4
44 | 2022-06-30 08:00 | 0.45
45 | 2022-06-30 08:00 | 0.3
46 | 2022-06-30 08:00 | 0.5
47 | 2022-06-30 08:00 | 90
48 | 2022-06-30 08:00 | 7.3
49 | 2022-06-30 08:00 | 12.66605
50 | 2022-06-30 08:00 | 54.9947
51 | 2022-06-30 08:00 | 1994.736
52 | 2022-06-30 08:00 | 4.223427
53 | 2022-06-30 08:00 | 1331.722
54 | 2022-06-30 08:00 | 2323.731
55 | 2022-06-30 08:00 | 413.1495
1 | 2022-06-30 16:00 | 1.221169
2 | 2022-06-30 16:00 | 0.8548185
3 | 2022-06-30 16:00 | 0.3663508
4 | 2022-06-30 16:00 | 1251.563
5 | 2022-06-30 16:00 | 183.5869
6 | 2022-06-30 16:00 | 0.45
7 | 2022-06-30 16:00 | 20
8 | 2022-06-30 16:00 | 43.19654
9 | 2022-06-30 16:00 | 1.202719
10 | 2022-06-30 16:00 | 1.081942
11 | 2022-06-30 16:00 | 0.9995896
12 | 2022-06-30 16:00 | 0.4812202
13 | 2022-06-30 16:00 | 0.3098389
14 | 2022-06-30 16:00 | 0.6307411
15 | 2022-06-30 16:00 | 3.009755
20 | 2022-06-30 16:00 | 0.2145262
21 | 2022-06-30 16:00 | 4.43418
22 | 2022-06-30 16:00 | 5.320203
23 | 2022-06-30 16:00 | 2.835888
24 | 2022-06-30 16:00 | 243.3165
25 | 2022-06-30 16:00 | 0.1555861
26 | 2022-06-30 16:00 | 379.5244
28 | 2022-06-30 16:00 | 76.65226
29 | 2022-06-30 16:00 | 65
30 | 2022-06-30 16:00 | 2784.439
31 | 2022-06-30 16:00 | 1.325348
32 | 2022-06-30 16:00 | 0
33 | 2022-06-30 16:00 | 0
34 | 2022-06-30 16:00 | 31.9773
35 | 2022-06-30 16:00 | 425.0084
36 | 2022-06-30 16:00 | 1.003708
37 | 2022-06-30 16:00 | 0.9948875
38 | 2022-06-30 16:00 | 7.443935
39 | 2022-06-30 16:00 | 31.66667
40 | 2022-06-30 16:00 | 1.20472
41 | 2022-06-30 16:00 | 1.444344
42 | 2022-06-30 16:00 | 1.190803
43 | 2022-06-30 16:00 | 11.5
44 | 2022-06-30 16:00 | 0.45
45 | 2022-06-30 16:00 | 0.3
46 | 2022-06-30 16:00 | 0.6
47 | 2022-06-30 16:00 | 90.1
48 | 2022-06-30 16:00 | 7.2
49 | 2022-06-30 16:00 | 12.62329
50 | 2022-06-30 16:00 | 55.05233
51 | 2022-06-30 16:00 | 1996.387
52 | 2022-06-30 16:00 | 4.245673
53 | 2022-06-30 16:00 | 1361.289
54 | 2022-06-30 16:00 | 2375.03
55 | 2022-06-30 16:00 | 410.934
1 | 2022-07-01 | 1.257928
2 | 2022-07-01 | 0.8805498
3 | 2022-07-01 | 0.3773785
4 | 2022-07-01 | 1250.704
5 | 2022-07-01 | 166.2583
6 | 2022-07-01 | 0.36
7 | 2022-07-01 | 20.2
8 | 2022-07-01 | 43.44086
9 | 2022-07-01 | 1.222637
10 | 2022-07-01 | 1.118892
11 | 2022-07-01 | 0.9994821
12 | 2022-07-01 | 0.4987909
13 | 2022-07-01 | 0.321152
14 | 2022-07-01 | 0.6537712
15 | 2022-07-01 | 2.746825
20 | 2022-07-01 | 0.2389425
21 | 2022-07-01 | 4.430508
22 | 2022-07-01 | 5.567884
23 | 2022-07-01 | 2.871643
24 | 2022-07-01 | 214.0777
25 | 2022-07-01 | 0.1628293
26 | 2022-07-01 | 325.453
28 | 2022-07-01 | 66.87605
29 | 2022-07-01 | 67.5
30 | 2022-07-01 | 2919.588
31 | 2022-07-01 | 1.287621
32 | 2022-07-01 | 0
33 | 2022-07-01 | 0
34 | 2022-07-01 | 32.10695
35 | 2022-07-01 | 424.9359
36 | 2022-07-01 | 1.017413
37 | 2022-07-01 | 1.010278
38 | 2022-07-01 | 7.177332
39 | 2022-07-01 | 45.41667
40 | 2022-07-01 | 1.221146
41 | 2022-07-01 | 1.473989
42 | 2022-07-01 | 1.209258
43 | 2022-07-01 | 11.5
44 | 2022-07-01 | 0.45
45 | 2022-07-01 | 0.3
46 | 2022-07-01 | 0.6
47 | 2022-07-01 | 90.5
48 | 2022-07-01 | 7.1
49 | 2022-07-01 | 12.72336
50 | 2022-07-01 | 55.02021
51 | 2022-07-01 | 1999.236
52 | 2022-07-01 | 4.149916
53 | 2022-07-01 | 1405.286
54 | 2022-07-01 | 2459.406
55 | 2022-07-01 | 421.7218
1 | 2022-07-01 08:00 | 1.240413
2 | 2022-07-01 08:00 | 0.8682891
3 | 2022-07-01 08:00 | 0.3721239
4 | 2022-07-01 08:00 | 1251.374
5 | 2022-07-01 08:00 | 170.2501
6 | 2022-07-01 08:00 | 0.44
7 | 2022-07-01 08:00 | 21.3
8 | 2022-07-01 08:00 | 45.22293
9 | 2022-07-01 08:00 | 1.169903
10 | 2022-07-01 08:00 | 1.064821
11 | 2022-07-01 08:00 | 0.9995274
12 | 2022-07-01 08:00 | 0.4886028
13 | 2022-07-01 08:00 | 0.3145923
14 | 2022-07-01 08:00 | 0.6404176
15 | 2022-07-01 08:00 | 3.207218
20 | 2022-07-01 08:00 | 0.2177347
21 | 2022-07-01 08:00 | 5.311808
22 | 2022-07-01 08:00 | 5.430896
23 | 2022-07-01 08:00 | 2.856003
24 | 2022-07-01 08:00 | 235.5719
25 | 2022-07-01 08:00 | 0.1588232
26 | 2022-07-01 08:00 | 385.877
28 | 2022-07-01 08:00 | 72.85937
29 | 2022-07-01 08:00 | 65.5
30 | 2022-07-01 08:00 | 2792.5
31 | 2022-07-01 08:00 | 1.383682
32 | 2022-07-01 08:00 | 0
33 | 2022-07-01 08:00 | 0
34 | 2022-07-01 08:00 | 32.06362
35 | 2022-07-01 08:00 | 423.8161
36 | 2022-07-01 08:00 | 0.967233
37 | 2022-07-01 08:00 | 0.9856851
38 | 2022-07-01 08:00 | 8.519026
39 | 2022-07-01 08:00 | 29.49438
40 | 2022-07-01 08:00 | 1.239429
41 | 2022-07-01 08:00 | 1.49617
42 | 2022-07-01 08:00 | 1.225102
43 | 2022-07-01 08:00 | 11.9
44 | 2022-07-01 08:00 | 0.48
45 | 2022-07-01 08:00 | 0.3
46 | 2022-07-01 08:00 | 0.8
47 | 2022-07-01 08:00 | 90.2
48 | 2022-07-01 08:00 | 7.2
49 | 2022-07-01 08:00 | 12.7066
50 | 2022-07-01 08:00 | 55.11733
51 | 2022-07-01 08:00 | 2001.947
52 | 2022-07-01 08:00 | 4.250668
53 | 2022-07-01 08:00 | 1390.017
54 | 2022-07-01 08:00 | 2425.984
55 | 2022-07-01 08:00 | 410.5923
1 | 2022-07-01 16:00 | 1.228784
2 | 2022-07-01 16:00 | 0.860149
3 | 2022-07-01 16:00 | 0.3686353
4 | 2022-07-01 16:00 | 1251.453
5 | 2022-07-01 16:00 | 185.1055
6 | 2022-07-01 16:00 | 0.425
7 | 2022-07-01 16:00 | 20.2
8 | 2022-07-01 16:00 | 43.81779
9 | 2022-07-01 16:00 | 1.224464
10 | 2022-07-01 16:00 | 1.132858
11 | 2022-07-01 16:00 | 0.9996007
12 | 2022-07-01 16:00 | 0.4892323
13 | 2022-07-01 16:00 | 0.3149976
14 | 2022-07-01 16:00 | 0.6412426
15 | 2022-07-01 16:00 | 2.78133
20 | 2022-07-01 16:00 | 0.2428752
21 | 2022-07-01 16:00 | 4.736967
22 | 2022-07-01 16:00 | 5.406852
23 | 2022-07-01 16:00 | 2.847434
24 | 2022-07-01 16:00 | 263.5655
25 | 2022-07-01 16:00 | 0.1581201
26 | 2022-07-01 16:00 | 368.8361
28 | 2022-07-01 16:00 | 82.50086
29 | 2022-07-01 16:00 | 66
30 | 2022-07-01 16:00 | 2906.658
31 | 2022-07-01 16:00 | 1.423867
32 | 2022-07-01 16:00 | 0
33 | 2022-07-01 16:00 | 0
34 | 2022-07-01 16:00 | 31.84059
35 | 2022-07-01 16:00 | 425.0035
36 | 2022-07-01 16:00 | 1
37 | 2022-07-01 16:00 | 0.9979445
38 | 2022-07-01 16:00 | 7.518296
39 | 2022-07-01 16:00 | 38.94737
40 | 2022-07-01 16:00 | 1.247082
41 | 2022-07-01 16:00 | 1.505373
42 | 2022-07-01 16:00 | 1.231671
43 | 2022-07-01 16:00 | 11.6
44 | 2022-07-01 16:00 | 0.48
45 | 2022-07-01 16:00 | 0.3
46 | 2022-07-01 16:00 | 0.6
47 | 2022-07-01 16:00 | 89.9
48 | 2022-07-01 16:00 | 7.4
49 | 2022-07-01 16:00 | 12.68172
50 | 2022-07-01 16:00 | 55.14928
51 | 2022-07-01 16:00 | 1996.35
52 | 2022-07-01 16:00 | 4.089982
53 | 2022-07-01 16:00 | 1361.286
54 | 2022-07-01 16:00 | 2371.776
55 | 2022-07-01 16:00 | 425.9933
1 | 2022-07-02 | 1.214752
2 | 2022-07-02 | 0.8503266
3 | 2022-07-02 | 0.3644257
4 | 2022-07-02 | 1251.545
5 | 2022-07-02 | 163.7883
6 | 2022-07-02 | 0.318
7 | 2022-07-02 | 18.2
8 | 2022-07-02 | 40.89888
9 | 2022-07-02 | 1.213759
10 | 2022-07-02 | 1.105068
11 | 2022-07-02 | 0.9994634
12 | 2022-07-02 | 0.4810801
13 | 2022-07-02 | 0.3097487
14 | 2022-07-02 | 0.6305575
15 | 2022-07-02 | 2.808532
20 | 2022-07-02 | 0.2383006
21 | 2022-07-02 | 4.659633
22 | 2022-07-02 | 5.631089
23 | 2022-07-02 | 2.830567
24 | 2022-07-02 | 250.9274
25 | 2022-07-02 | 0.1646777
26 | 2022-07-02 | 405.9395
28 | 2022-07-02 | 68.82407
29 | 2022-07-02 | 68
30 | 2022-07-02 | 2936.457
31 | 2022-07-02 | 1.532023
32 | 2022-07-02 | 0
33 | 2022-07-02 | 0
34 | 2022-07-02 | 31.99933
35 | 2022-07-02 | 425.0136
36 | 2022-07-02 | 1.007371
37 | 2022-07-02 | 1.009193
38 | 2022-07-02 | 7.468164
39 | 2022-07-02 | 40.44118
40 | 2022-07-02 | 1.194473
41 | 2022-07-02 | 1.427306
42 | 2022-07-02 | 1.174313
43 | 2022-07-02 | 11.6
44 | 2022-07-02 | 0.48
45 | 2022-07-02 | 0.3
46 | 2022-07-02 | 0.6
47 | 2022-07-02 | 90
48 | 2022-07-02 | 7.5
49 | 2022-07-02 | 12.83688
50 | 2022-07-02 | 55.07655
51 | 2022-07-02 | 2010.945
52 | 2022-07-02 | 4.166552
53 | 2022-07-02 | 1424.399
54 | 2022-07-02 | 2492.311
55 | 2022-07-02 | 419.9462
1 | 2022-07-02 08:00 | 1.207377
2 | 2022-07-02 08:00 | 0.8451638
3 | 2022-07-02 08:00 | 0.3622131
4 | 2022-07-02 08:00 | 1251.45
5 | 2022-07-02 08:00 | 170.2969
6 | 2022-07-02 08:00 | 0.316
7 | 2022-07-02 08:00 | 20.2
8 | 2022-07-02 08:00 | 43.34764
9 | 2022-07-02 08:00 | 1.217016
10 | 2022-07-02 08:00 | 1.188629
11 | 2022-07-02 08:00 | 0.9995161
12 | 2022-07-02 08:00 | 0.4837074
13 | 2022-07-02 08:00 | 0.3114403
14 | 2022-07-02 08:00 | 0.6340011
15 | 2022-07-02 08:00 | 2.793739
20 | 2022-07-02 08:00 | 0.2323657
21 | 2022-07-02 08:00 | 4.358642
22 | 2022-07-02 08:00 | 5.451962
23 | 2022-07-02 08:00 | 2.821414
24 | 2022-07-02 08:00 | 234.1765
25 | 2022-07-02 08:00 | 0.1594393
26 | 2022-07-02 08:00 | 377.637
28 | 2022-07-02 08:00 | 78.90591
29 | 2022-07-02 08:00 | 65
30 | 2022-07-02 08:00 | 2969.713
31 | 2022-07-02 08:00 | 1.375108
32 | 2022-07-02 08:00 | 0
33 | 2022-07-02 08:00 | 0
34 | 2022-07-02 08:00 | 31.90153
35 | 2022-07-02 08:00 | 421.3776
36 | 2022-07-02 08:00 | 1.019729
37 | 2022-07-02 08:00 | 1.010235
38 | 2022-07-02 08:00 | 7.15238
39 | 2022-07-02 08:00 | 42.02898
40 | 2022-07-02 08:00 | 1.199025
41 | 2022-07-02 08:00 | 1.43235
42 | 2022-07-02 08:00 | 1.177971
43 | 2022-07-02 08:00 | 11.6
44 | 2022-07-02 08:00 | 0.46
45 | 2022-07-02 08:00 | 0.3
46 | 2022-07-02 08:00 | 0.7
47 | 2022-07-02 08:00 | 89.7
48 | 2022-07-02 08:00 | 7.6
49 | 2022-07-02 08:00 | 12.70418
50 | 2022-07-02 08:00 | 55.05618
51 | 2022-07-02 08:00 | 2003.696
52 | 2022-07-02 08:00 | 3.999818
53 | 2022-07-02 08:00 | 1352.375
54 | 2022-07-02 08:00 | 2366.26
55 | 2022-07-02 08:00 | 437.4465
1 | 2022-07-02 16:00 | 1.225863
2 | 2022-07-02 16:00 | 0.8581043
3 | 2022-07-02 16:00 | 0.367759
4 | 2022-07-02 16:00 | 1251.559
5 | 2022-07-02 16:00 | 193.9826
6 | 2022-07-02 16:00 | 0.4825
7 | 2022-07-02 16:00 | 20.2
8 | 2022-07-02 16:00 | 42.34801
9 | 2022-07-02 16:00 | 1.22
10 | 2022-07-02 16:00 | 1.179329
11 | 2022-07-02 16:00 | 0.999637
12 | 2022-07-02 16:00 | 0.491226
13 | 2022-07-02 16:00 | 0.3162813
14 | 2022-07-02 16:00 | 0.6438558
15 | 2022-07-02 16:00 | 2.820904
20 | 2022-07-02 16:00 | 0.2295845
21 | 2022-07-02 16:00 | 4.354018
22 | 2022-07-02 16:00 | 5.27542
23 | 2022-07-02 16:00 | 2.840684
24 | 2022-07-02 16:00 | 239.5985
25 | 2022-07-02 16:00 | 0.1542764
26 | 2022-07-02 16:00 | 364.5306
28 | 2022-07-02 16:00 | 88.00168
29 | 2022-07-02 16:00 | 63.5
30 | 2022-07-02 16:00 | 2911.319
31 | 2022-07-02 16:00 | 1.235154
32 | 2022-07-02 16:00 | 0
33 | 2022-07-02 16:00 | 0
34 | 2022-07-02 16:00 | 31.72985
35 | 2022-07-02 16:00 | 424.1487
36 | 2022-07-02 16:00 | 1.01375
37 | 2022-07-02 16:00 | 1.001026
38 | 2022-07-02 16:00 | 7.174922
39 | 2022-07-02 16:00 | 41.09091
40 | 2022-07-02 16:00 | 1.2011
41 | 2022-07-02 16:00 | 1.434832
42 | 2022-07-02 16:00 | 1.179717
43 | 2022-07-02 16:00 | 11.8
44 | 2022-07-02 16:00 | 0.46
45 | 2022-07-02 16:00 | 0.3
46 | 2022-07-02 16:00 | 0.8
47 | 2022-07-02 16:00 | 89.8
48 | 2022-07-02 16:00 | 7.8
49 | 2022-07-02 16:00 | 12.64678
50 | 2022-07-02 16:00 | 55.05877
51 | 2022-07-02 16:00 | 1987.981
52 | 2022-07-02 16:00 | 3.997388
53 | 2022-07-02 16:00 | 1310.748
54 | 2022-07-02 16:00 | 2288.835
55 | 2022-07-02 16:00 | 436.8366
1 | 2022-07-03 | 1.263354
2 | 2022-07-03 | 0.8843476
3 | 2022-07-03 | 0.3790061
4 | 2022-07-03 | 1250.235
5 | 2022-07-03 | 193.5568
6 | 2022-07-03 | 0.45
7 | 2022-07-03 | 19.5
8 | 2022-07-03 | 42.95154
9 | 2022-07-03 | 1.236776
10 | 2022-07-03 | 1.166454
11 | 2022-07-03 | 0.9996561
12 | 2022-07-03 | 0.505322
13 | 2022-07-03 | 0.3253571
14 | 2022-07-03 | 0.6623316
15 | 2022-07-03 | 2.625346
20 | 2022-07-03 | 0.2496356
21 | 2022-07-03 | 4.33229
22 | 2022-07-03 | 5.212812
23 | 2022-07-03 | 2.884345
24 | 2022-07-03 | 268.4967
25 | 2022-07-03 | 0.1524455
26 | 2022-07-03 | 400.2211
28 | 2022-07-03 | 84.49674
29 | 2022-07-03 | 63
30 | 2022-07-03 | 2838.637
31 | 2022-07-03 | 1.387173
32 | 2022-07-03 | 0
33 | 2022-07-03 | 0
34 | 2022-07-03 | 31.99456
35 | 2022-07-03 | 423.3944
36 | 2022-07-03 | 1.023929
37 | 2022-07-03 | 1.011329
38 | 2022-07-03 | 6.957636
39 | 2022-07-03 | 33.43023
40 | 2022-07-03 | 1.166937
41 | 2022-07-03 | 1.409404
42 | 2022-07-03 | 1.15047
43 | 2022-07-03 | 11.8
44 | 2022-07-03 | 0.46
45 | 2022-07-03 | 0.3
46 | 2022-07-03 | 0.8
47 | 2022-07-03 | 89.9
48 | 2022-07-03 | 7.6
49 | 2022-07-03 | 11.85411
50 | 2022-07-03 | 55.18043
51 | 2022-07-03 | 2000.378
52 | 2022-07-03 | 4.035161
53 | 2022-07-03 | 1302.332
54 | 2022-07-03 | 2270.073
55 | 2022-07-03 | 431.9735
1 | 2022-07-03 08:00 | 1.250038
2 | 2022-07-03 08:00 | 0.8750269
3 | 2022-07-03 08:00 | 0.3750115
4 | 2022-07-03 08:00 | 1250.964
5 | 2022-07-03 08:00 | 192.7926
6 | 2022-07-03 08:00 | 0.6125
7 | 2022-07-03 08:00 | 18.5
8 | 2022-07-03 08:00 | 40.9292
9 | 2022-07-03 08:00 | 1.25187
10 | 2022-07-03 08:00 | 1.095281
11 | 2022-07-03 08:00 | 0.9996178
12 | 2022-07-03 08:00 | 0.4966772
13 | 2022-07-03 08:00 | 0.319791
14 | 2022-07-03 08:00 | 0.6510008
15 | 2022-07-03 08:00 | 2.413891
20 | 2022-07-03 08:00 | 0.2835092
21 | 2022-07-03 08:00 | 4.593902
22 | 2022-07-03 08:00 | 5.368329
23 | 2022-07-03 08:00 | 2.864954
24 | 2022-07-03 08:00 | 293.4633
25 | 2022-07-03 08:00 | 0.1569935
26 | 2022-07-03 08:00 | 497.6217
28 | 2022-07-03 08:00 | 85.25352
29 | 2022-07-03 08:00 | 64.5
30 | 2022-07-03 08:00 | 2853.426
31 | 2022-07-03 08:00 | 1.522171
32 | 2022-07-03 08:00 | 0
33 | 2022-07-03 08:00 | 0
34 | 2022-07-03 08:00 | 31.79621
35 | 2022-07-03 08:00 | 424.9415
36 | 2022-07-03 08:00 | 1.028678
37 | 2022-07-03 08:00 | 1.032922
38 | 2022-07-03 08:00 | 7.007793
39 | 2022-07-03 08:00 | 52.17391
40 | 2022-07-03 08:00 | 1.149558
41 | 2022-07-03 08:00 | 1.388034
42 | 2022-07-03 08:00 | 1.134939
43 | 2022-07-03 08:00 | 11.5
44 | 2022-07-03 08:00 | 0.45
45 | 2022-07-03 08:00 | 0.3
46 | 2022-07-03 08:00 | 0.7
47 | 2022-07-03 08:00 | 89.7
48 | 2022-07-03 08:00 | 7.8
49 | 2022-07-03 08:00 | 11.15794
50 | 2022-07-03 08:00 | 54.95034
51 | 2022-07-03 08:00 | 1987.158
52 | 2022-07-03 08:00 | 4.143441
53 | 2022-07-03 08:00 | 1354.76
54 | 2022-07-03 08:00 | 2365.697
55 | 2022-07-03 08:00 | 421.4398
1 | 2022-07-03 16:00 | 1.263518
2 | 2022-07-03 16:00 | 0.8844625
3 | 2022-07-03 16:00 | 0.3790554
4 | 2022-07-03 16:00 | 1251.291
5 | 2022-07-03 16:00 | 183.9038
6 | 2022-07-03 16:00 | 0.595
7 | 2022-07-03 16:00 | 19.2
8 | 2022-07-03 16:00 | 42.47788
9 | 2022-07-03 16:00 | 1.131422
10 | 2022-07-03 16:00 | 1.084992
11 | 2022-07-03 16:00 | 0.9995913
12 | 2022-07-03 16:00 | 0.5019386
13 | 2022-07-03 16:00 | 0.3231787
14 | 2022-07-03 16:00 | 0.6578969
15 | 2022-07-03 16:00 | 3.459476
20 | 2022-07-03 16:00 | 0.2081248
21 | 2022-07-03 16:00 | 5.757009
22 | 2022-07-03 16:00 | 5.370269
23 | 2022-07-03 16:00 | 2.880608
24 | 2022-07-03 16:00 | 287.0207
25 | 2022-07-03 16:00 | 0.1570502
26 | 2022-07-03 16:00 | 451.5464
28 | 2022-07-03 16:00 | 73.45301
29 | 2022-07-03 16:00 | 64.5
30 | 2022-07-03 16:00 | 2858.241
31 | 2022-07-03 16:00 | 1.560711
32 | 2022-07-03 16:00 | 0
33 | 2022-07-03 16:00 | 0
34 | 2022-07-03 16:00 | 31.61632
35 | 2022-07-03 16:00 | 424.9828
36 | 2022-07-03 16:00 | 0.9283154
37 | 2022-07-03 16:00 | 0.9404171
38 | 2022-07-03 16:00 | 9.216485
39 | 2022-07-03 16:00 | 33.0303
40 | 2022-07-03 16:00 | 1.157083
41 | 2022-07-03 16:00 | 1.397241
42 | 2022-07-03 16:00 | 1.141525
43 | 2022-07-03 16:00 | 11.7
44 | 2022-07-03 16:00 | 0.45
45 | 2022-07-03 16:00 | 0.3
46 | 2022-07-03 16:00 | 0.7
47 | 2022-07-03 16:00 | 89.7
48 | 2022-07-03 16:00 | 7.6
49 | 2022-07-03 16:00 | 11.26169
50 | 2022-07-03 16:00 | 55.01713
51 | 2022-07-03 16:00 | 1985.754
52 | 2022-07-03 16:00 | 4.144657
53 | 2022-07-03 16:00 | 1359.522
54 | 2022-07-03 16:00 | 2367.132
55 | 2022-07-03 16:00 | 420.0952
1 | 2022-07-04 | 1.247916
2 | 2022-07-04 | 0.8735414
3 | 2022-07-04 | 0.3743749
4 | 2022-07-04 | 1251.209
5 | 2022-07-04 | 185.6193
6 | 2022-07-04 | 0.495
7 | 2022-07-04 | 20
8 | 2022-07-04 | 43.95604
9 | 2022-07-04 | 1.23623
10 | 2022-07-04 | 1.058263
11 | 2022-07-04 | 0.9995909
12 | 2022-07-04 | 0.4946308
13 | 2022-07-04 | 0.3184735
14 | 2022-07-04 | 0.6483185
15 | 2022-07-04 | 2.518725
20 | 2022-07-04 | 0.2849194
21 | 2022-07-04 | 5.241532
22 | 2022-07-04 | 5.526119
23 | 2022-07-04 | 2.872477
24 | 2022-07-04 | 284.5764
25 | 2022-07-04 | 0.161608
26 | 2022-07-04 | 417.2509
28 | 2022-07-04 | 82.55776
29 | 2022-07-04 | 67
30 | 2022-07-04 | 2850.765
31 | 2022-07-04 | 1.533119
32 | 2022-07-04 | 0
33 | 2022-07-04 | 0
34 | 2022-07-04 | 31.89243
35 | 2022-07-04 | 424.9711
36 | 2022-07-04 | 1.004896
37 | 2022-07-04 | 1.035897
38 | 2022-07-04 | 7.760257
39 | 2022-07-04 | 49.09091
40 | 2022-07-04 | 1.287108
41 | 2022-07-04 | 1.543533
42 | 2022-07-04 | 1.257992
43 | 2022-07-04 | 11.7
44 | 2022-07-04 | 0.45
45 | 2022-07-04 | 0.3
46 | 2022-07-04 | 0.7
47 | 2022-07-04 | 90
48 | 2022-07-04 | 7.5
49 | 2022-07-04 | 11.67695
50 | 2022-07-04 | 55.28761
51 | 2022-07-04 | 2003.665
52 | 2022-07-04 | 4.171898
53 | 2022-07-04 | 1409.931
54 | 2022-07-04 | 2444.397
55 | 2022-07-04 | 415.5663
1 | 2022-07-04 08:00 | 1.213503
2 | 2022-07-04 08:00 | 0.8494521
3 | 2022-07-04 08:00 | 0.3640509
4 | 2022-07-04 08:00 | 1250.573
5 | 2022-07-04 08:00 | 173.3342
6 | 2022-07-04 08:00 | 0.3625
7 | 2022-07-04 08:00 | 19.7
8 | 2022-07-04 08:00 | 43.48786
9 | 2022-07-04 08:00 | 1.20479
10 | 2022-07-04 08:00 | 1.157528
11 | 2022-07-04 08:00 | 0.9995281
12 | 2022-07-04 08:00 | 0.4871072
13 | 2022-07-04 08:00 | 0.3136293
14 | 2022-07-04 08:00 | 0.6384572
15 | 2022-07-04 08:00 | 2.775668
20 | 2022-07-04 08:00 | 0.2576697
21 | 2022-07-04 08:00 | 5.377064
22 | 2022-07-04 08:00 | 5.613897
23 | 2022-07-04 08:00 | 2.834622
24 | 2022-07-04 08:00 | 265.0777
25 | 2022-07-04 08:00 | 0.164175
26 | 2022-07-04 08:00 | 385.1429
28 | 2022-07-04 08:00 | 70.25572
29 | 2022-07-04 08:00 | 68
30 | 2022-07-04 08:00 | 2988.674
31 | 2022-07-04 08:00 | 1.529287
32 | 2022-07-04 08:00 | 0
33 | 2022-07-04 08:00 | 0
34 | 2022-07-04 08:00 | 32.15811
35 | 2022-07-04 08:00 | 424.9792
36 | 2022-07-04 08:00 | 0.9904191
37 | 2022-07-04 08:00 | 1.02132
38 | 2022-07-04 08:00 | 8.152733
39 | 2022-07-04 08:00 | 37.89474
40 | 2022-07-04 08:00 | 1.274681
41 | 2022-07-04 08:00 | 1.528874
42 | 2022-07-04 08:00 | 1.247369
43 | 2022-07-04 08:00 | 11.4
44 | 2022-07-04 08:00 | 0.45
45 | 2022-07-04 08:00 | 0.3
46 | 2022-07-04 08:00 | 0.6
47 | 2022-07-04 08:00 | 89.8
48 | 2022-07-04 08:00 | 7.5
49 | 2022-07-04 08:00 | 11.47199
50 | 2022-07-04 08:00 | 55.21076
51 | 2022-07-04 08:00 | 2006.242
52 | 2022-07-04 08:00 | 3.989914
53 | 2022-07-04 08:00 | 1396.676
54 | 2022-07-04 08:00 | 2430.607
55 | 2022-07-04 08:00 | 436.1697
1 | 2022-07-04 16:00 | 1.218772
2 | 2022-07-04 16:00 | 0.8531407
3 | 2022-07-04 16:00 | 0.3656317
4 | 2022-07-04 16:00 | 1251.126
5 | 2022-07-04 16:00 | 165.7251
6 | 2022-07-04 16:00 | 0.3925
7 | 2022-07-04 16:00 | 18.8
8 | 2022-07-04 16:00 | 42.05817
9 | 2022-07-04 16:00 | 1.293808
10 | 2022-07-04 16:00 | 1.173562
11 | 2022-07-04 16:00 | 0.999487
12 | 2022-07-04 16:00 | 0.4875155
13 | 2022-07-04 16:00 | 0.3138922
14 | 2022-07-04 16:00 | 0.6389925
15 | 2022-07-04 16:00 | 2.255981
20 | 2022-07-04 16:00 | 0.2945337
21 | 2022-07-04 16:00 | 4.128174
22 | 2022-07-04 16:00 | 5.283163
23 | 2022-07-04 16:00 | 2.830763
24 | 2022-07-04 16:00 | 259.8842
25 | 2022-07-04 16:00 | 0.1545028
26 | 2022-07-04 16:00 | 404.053
28 | 2022-07-04 16:00 | 57.5659
29 | 2022-07-04 16:00 | 63.5
30 | 2022-07-04 16:00 | 2858.655
31 | 2022-07-04 16:00 | 1.568164
32 | 2022-07-04 16:00 | 0
33 | 2022-07-04 16:00 | 0
34 | 2022-07-04 16:00 | 32.06346
35 | 2022-07-04 16:00 | 424.2821
36 | 2022-07-04 16:00 | 1.048748
37 | 2022-07-04 16:00 | 1.027197
38 | 2022-07-04 16:00 | 6.384155
39 | 2022-07-04 16:00 | 36.33333
40 | 2022-07-04 16:00 | 1.250189
41 | 2022-07-04 16:00 | 1.499177
42 | 2022-07-04 16:00 | 1.226126
43 | 2022-07-04 16:00 | 11.5
44 | 2022-07-04 16:00 | 0.45
45 | 2022-07-04 16:00 | 0.3
46 | 2022-07-04 16:00 | 0.6
47 | 2022-07-04 16:00 | 89.6
48 | 2022-07-04 16:00 | 7.9
49 | 2022-07-04 16:00 | 11.16767
50 | 2022-07-04 16:00 | 55.02163
51 | 2022-07-04 16:00 | 1982.628
52 | 2022-07-04 16:00 | 4.044499
53 | 2022-07-04 16:00 | 1318.122
54 | 2022-07-04 16:00 | 2301.645
55 | 2022-07-04 16:00 | 431.7358
1 | 2022-07-05 | 1.260385
2 | 2022-07-05 | 0.8822696
3 | 2022-07-05 | 0.3781155
4 | 2022-07-05 | 1251.663
5 | 2022-07-05 | 193.1534
6 | 2022-07-05 | 0.4725
7 | 2022-07-05 | 19.8
8 | 2022-07-05 | 43.80531
9 | 2022-07-05 | 1.223203
10 | 2022-07-05 | 1.115062
11 | 2022-07-05 | 0.9996457
12 | 2022-07-05 | 0.5003479
13 | 2022-07-05 | 0.3221545
14 | 2022-07-05 | 0.655812
15 | 2022-07-05 | 2.764098
20 | 2022-07-05 | 0.2534242
21 | 2022-07-05 | 5.122039
22 | 2022-07-05 | 5.191255
23 | 2022-07-05 | 2.877524
24 | 2022-07-05 | 306.1604
25 | 2022-07-05 | 0.151815
26 | 2022-07-05 | 442.581
28 | 2022-07-05 | 88.59386
29 | 2022-07-05 | 62.5
30 | 2022-07-05 | 2759.67
31 | 2022-07-05 | 1.585063
32 | 2022-07-05 | 0
33 | 2022-07-05 | 0
34 | 2022-07-05 | 32.24709
35 | 2022-07-05 | 424.9583
36 | 2022-07-05 | 0.9861286
37 | 2022-07-05 | 0.9958932
38 | 2022-07-05 | 7.886137
39 | 2022-07-05 | 46.25
40 | 2022-07-05 | 1.1321
41 | 2022-07-05 | 1.409362
42 | 2022-07-05 | 1.127783
43 | 2022-07-05 | 11.5
44 | 2022-07-05 | 0.45
45 | 2022-07-05 | 0.3
46 | 2022-07-05 | 0.6
47 | 2022-07-05 | 89.2
48 | 2022-07-05 | 7.8
49 | 2022-07-05 | 11.39103
50 | 2022-07-05 | 55.22178
51 | 2022-07-05 | 1995.44
52 | 2022-07-05 | 4.153026
53 | 2022-07-05 | 1318.287
54 | 2022-07-05 | 2290.706
55 | 2022-07-05 | 418.4031
1 | 2022-07-05 08:00 | 1.235905
2 | 2022-07-05 08:00 | 0.8651336
3 | 2022-07-05 08:00 | 0.3707716
4 | 2022-07-05 08:00 | 1250.927
5 | 2022-07-05 08:00 | 181.1991
6 | 2022-07-05 08:00 | 0.488
7 | 2022-07-05 08:00 | 20.8
8 | 2022-07-05 08:00 | 45.21739
9 | 2022-07-05 08:00 | 1.241004
10 | 2022-07-05 08:00 | 1.119562
11 | 2022-07-05 08:00 | 0.9995689
12 | 2022-07-05 08:00 | 0.493344
13 | 2022-07-05 08:00 | 0.317645
14 | 2022-07-05 08:00 | 0.6466319
15 | 2022-07-05 08:00 | 2.564099
20 | 2022-07-05 08:00 | 0.2724769
21 | 2022-07-05 08:00 | 4.953174
22 | 2022-07-05 08:00 | 5.400812
23 | 2022-07-05 08:00 | 2.851991
24 | 2022-07-05 08:00 | 281.0689
25 | 2022-07-05 08:00 | 0.1579434
26 | 2022-07-05 08:00 | 446.8125
28 | 2022-07-05 08:00 | 90.11684
29 | 2022-07-05 08:00 | 65
30 | 2022-07-05 08:00 | 2852.875
31 | 2022-07-05 08:00 | 1.551161
32 | 2022-07-05 08:00 | 0
33 | 2022-07-05 08:00 | 0
34 | 2022-07-05 08:00 | 32.27657
35 | 2022-07-05 08:00 | 421.4043
36 | 2022-07-05 08:00 | 1.003347
37 | 2022-07-05 08:00 | 1.013671
38 | 2022-07-05 08:00 | 7.517272
39 | 2022-07-05 08:00 | 28.86598
40 | 2022-07-05 08:00 | 1.159024
41 | 2022-07-05 08:00 | 1.442917
42 | 2022-07-05 08:00 | 1.15018
43 | 2022-07-05 08:00 | 11.4
44 | 2022-07-05 08:00 | 0.43
45 | 2022-07-05 08:00 | 0.3
46 | 2022-07-05 08:00 | 0.7
47 | 2022-07-05 08:00 | 89.3
48 | 2022-07-05 08:00 | 7.7
49 | 2022-07-05 08:00 | 10.79025
50 | 2022-07-05 08:00 | 55.27689
51 | 2022-07-05 08:00 | 2006.712
52 | 2022-07-05 08:00 | 4.080344
53 | 2022-07-05 08:00 | 1359.018
54 | 2022-07-05 08:00 | 2361.9
55 | 2022-07-05 08:00 | 425.9312
1 | 2022-07-05 16:00 | 1.282948
2 | 2022-07-05 16:00 | 0.8980637
3 | 2022-07-05 16:00 | 0.3848844
4 | 2022-07-05 16:00 | 1250.691
5 | 2022-07-05 16:00 | 188.8233
6 | 2022-07-05 16:00 | 0.594
7 | 2022-07-05 16:00 | 20.3
8 | 2022-07-05 16:00 | 44.42013
9 | 2022-07-05 16:00 | 1.256659
10 | 2022-07-05 16:00 | 1.099834
11 | 2022-07-05 16:00 | 0.9996122
12 | 2022-07-05 16:00 | 0.5086013
13 | 2022-07-05 16:00 | 0.3274685
14 | 2022-07-05 16:00 | 0.6666299
15 | 2022-07-05 16:00 | 2.353525
20 | 2022-07-05 16:00 | 0.3090579
21 | 2022-07-05 16:00 | 5.268963
22 | 2022-07-05 16:00 | 5.15688
23 | 2022-07-05 16:00 | 2.893428
24 | 2022-07-05 16:00 | 315.7995
25 | 2022-07-05 16:00 | 0.1508098
26 | 2022-07-05 16:00 | 484.468
28 | 2022-07-05 16:00 | 87.10527
29 | 2022-07-05 16:00 | 61.5
30 | 2022-07-05 16:00 | 2745.167
31 | 2022-07-05 16:00 | 1.672461
32 | 2022-07-05 16:00 | 0
33 | 2022-07-05 16:00 | 0
34 | 2022-07-05 16:00 | 32.15393
35 | 2022-07-05 16:00 | 425.0527
36 | 2022-07-05 16:00 | 1.024213
37 | 2022-07-05 16:00 | 1.065708
38 | 2022-07-05 16:00 | 7.622488
39 | 2022-07-05 16:00 | 50.87719
40 | 2022-07-05 16:00 | 1.151717
41 | 2022-07-05 16:00 | 1.433988
42 | 2022-07-05 16:00 | 1.144464
43 | 2022-07-05 16:00 | 11.4
44 | 2022-07-05 16:00 | 0.43
45 | 2022-07-05 16:00 | 0.3
46 | 2022-07-05 16:00 | 0.6
47 | 2022-07-05 16:00 | 88.5
48 | 2022-07-05 16:00 | 8
49 | 2022-07-05 16:00 | 11.36631
50 | 2022-07-05 16:00 | 55.33635
51 | 2022-07-05 16:00 | 1981.615
52 | 2022-07-05 16:00 | 4.174214
53 | 2022-07-05 16:00 | 1314.389
54 | 2022-07-05 16:00 | 2280.933
55 | 2022-07-05 16:00 | 415.7324
1 | 2022-07-06 | 1.31552
2 | 2022-07-06 | 0.9208642
3 | 2022-07-06 | 0.3946561
4 | 2022-07-06 | 1251.467
5 | 2022-07-06 | 212.2685
6 | 2022-07-06 | 0.7325
7 | 2022-07-06 | 19.6
8 | 2022-07-06 | 43.07692
9 | 2022-07-06 | 1.245376
10 | 2022-07-06 | 1.123915
11 | 2022-07-06 | 0.999691
12 | 2022-07-06 | 0.524726
13 | 2022-07-06 | 0.3378505
14 | 2022-07-06 | 0.6877646
15 | 2022-07-06 | 2.445788
20 | 2022-07-06 | 0.2827129
21 | 2022-07-06 | 4.736603
22 | 2022-07-06 | 5.079911
23 | 2022-07-06 | 2.928007
24 | 2022-07-06 | 337.2244
25 | 2022-07-06 | 0.1485589
26 | 2022-07-06 | 544.67
28 | 2022-07-06 | 97.43371
29 | 2022-07-06 | 61.5
30 | 2022-07-06 | 2755.234
31 | 2022-07-06 | 1.588669
32 | 2022-07-06 | 0
33 | 2022-07-06 | 0
34 | 2022-07-06 | 32.15591
35 | 2022-07-06 | 423.0444
36 | 2022-07-06 | 1.02836
37 | 2022-07-06 | 1.040165
38 | 2022-07-06 | 7.182391
39 | 2022-07-06 | 49.13044
40 | 2022-07-06 | 1.193518
41 | 2022-07-06 | 1.449781
42 | 2022-07-06 | 1.177618
43 | 2022-07-06 | 11.4
44 | 2022-07-06 | 0.43
45 | 2022-07-06 | 0.3
46 | 2022-07-06 | 0.6
47 | 2022-07-06 | 88.9
48 | 2022-07-06 | 8.2
49 | 2022-07-06 | 11.34296
50 | 2022-07-06 | 55.27156
51 | 2022-07-06 | 1983.972
52 | 2022-07-06 | 4.0832
53 | 2022-07-06 | 1279.47
54 | 2022-07-06 | 2223.556
55 | 2022-07-06 | 425.6154
1 | 2022-07-06 08:00 | 1.285782
2 | 2022-07-06 08:00 | 0.9000473
3 | 2022-07-06 08:00 | 0.3857346
4 | 2022-07-06 08:00 | 1250.951
5 | 2022-07-06 08:00 | 191.9039
6 | 2022-07-06 08:00 | 0.512
7 | 2022-07-06 08:00 | 18.5
8 | 2022-07-06 08:00 | 41.11111
9 | 2022-07-06 08:00 | 1.233291
10 | 2022-07-06 08:00 | 1.11103
11 | 2022-07-06 08:00 | 0.9996377
12 | 2022-07-06 08:00 | 0.5100455
13 | 2022-07-06 08:00 | 0.3283984
14 | 2022-07-06 08:00 | 0.6685228
15 | 2022-07-06 08:00 | 2.645899
20 | 2022-07-06 08:00 | 0.2641253
21 | 2022-07-06 08:00 | 5.016815
22 | 2022-07-06 08:00 | 4.992297
23 | 2022-07-06 08:00 | 2.893551
24 | 2022-07-06 08:00 | 331.7923
25 | 2022-07-06 08:00 | 0.1459966
26 | 2022-07-06 08:00 | 533.0324
28 | 2022-07-06 08:00 | 75.16199
29 | 2022-07-06 08:00 | 60
30 | 2022-07-06 08:00 | 2783.63
31 | 2022-07-06 08:00 | 1.728951
32 | 2022-07-06 08:00 | 0
33 | 2022-07-06 08:00 | 0
34 | 2022-07-06 08:00 | 30.74816
35 | 2022-07-06 08:00 | 413.7155
36 | 2022-07-06 08:00 | 0.9974779
37 | 2022-07-06 08:00 | 1.009288
38 | 2022-07-06 08:00 | 7.662714
39 | 2022-07-06 08:00 | 49.09091
40 | 2022-07-06 08:00 | 1.199655
41 | 2022-07-06 08:00 | 1.4574
42 | 2022-07-06 08:00 | 1.182884
43 | 2022-07-06 08:00 | 11.5
44 | 2022-07-06 08:00 | 0.45
45 | 2022-07-06 08:00 | 0.3
46 | 2022-07-06 08:00 | 0.6
47 | 2022-07-06 08:00 | 88.6
48 | 2022-07-06 08:00 | 7.8
49 | 2022-07-06 08:00 | 11.28708
50 | 2022-07-06 08:00 | 55.30615
51 | 2022-07-06 08:00 | 1951.353
52 | 2022-07-06 08:00 | 4.165956
53 | 2022-07-06 08:00 | 1272.652
54 | 2022-07-06 08:00 | 2205.902
55 | 2022-07-06 08:00 | 416.0655
1 | 2022-07-06 16:00 | 1.257403
2 | 2022-07-06 16:00 | 0.880182
3 | 2022-07-06 16:00 | 0.3772209
4 | 2022-07-06 16:00 | 1251.563
5 | 2022-07-06 16:00 | 173.8376
6 | 2022-07-06 16:00 | 0.445
7 | 2022-07-06 16:00 | 19.7
8 | 2022-07-06 16:00 | 43.97321
9 | 2022-07-06 16:00 | 1.22365
10 | 2022-07-06 16:00 | 1.084037
11 | 2022-07-06 16:00 | 0.9995238
12 | 2022-07-06 16:00 | 0.4986671
13 | 2022-07-06 16:00 | 0.3210723
14 | 2022-07-06 16:00 | 0.653609
15 | 2022-07-06 16:00 | 2.853862
20 | 2022-07-06 16:00 | 0.2479977
21 | 2022-07-06 16:00 | 5.29554
22 | 2022-07-06 16:00 | 5.576174
23 | 2022-07-06 16:00 | 2.874535
24 | 2022-07-06 16:00 | 280.7024
25 | 2022-07-06 16:00 | 0.1630718
26 | 2022-07-06 16:00 | 396.0603
28 | 2022-07-06 16:00 | 58.63625
29 | 2022-07-06 16:00 | 67
30 | 2022-07-06 16:00 | 2945.01
31 | 2022-07-06 16:00 | 1.614739
32 | 2022-07-06 16:00 | 0
33 | 2022-07-06 16:00 | 0
34 | 2022-07-06 16:00 | 31.51955
35 | 2022-07-06 16:00 | 424.8855
36 | 2022-07-06 16:00 | 0.9730077
37 | 2022-07-06 16:00 | 0.9784173
38 | 2022-07-06 16:00 | 8.149403
39 | 2022-07-06 16:00 | 33.33333
40 | 2022-07-06 16:00 | 1.188143
41 | 2022-07-06 16:00 | 1.443501
42 | 2022-07-06 16:00 | 1.172172
43 | 2022-07-06 16:00 | 11.4
44 | 2022-07-06 16:00 | 0.45
45 | 2022-07-06 16:00 | 0.3
46 | 2022-07-06 16:00 | 0.6
47 | 2022-07-06 16:00 | 88.9
48 | 2022-07-06 16:00 | 8.2
49 | 2022-07-06 16:00 | 11.3035
50 | 2022-07-06 16:00 | 55.23994
51 | 2022-07-06 16:00 | 1976.303
52 | 2022-07-06 16:00 | 4.169357
53 | 2022-07-06 16:00 | 1416.655
54 | 2022-07-06 16:00 | 2464.882
55 | 2022-07-06 16:00 | 417.3138
1 | 2022-07-07 | 1.332679
2 | 2022-07-07 | 0.9328755
3 | 2022-07-07 | 0.3998038
4 | 2022-07-07 | 1250.666
5 | 2022-07-07 | 177.9515
6 | 2022-07-07 | 0.442
7 | 2022-07-07 | 20.2
8 | 2022-07-07 | 43.91304
9 | 2022-07-07 | 1.209924
10 | 2022-07-07 | 1.086539
11 | 2022-07-07 | 0.9995619
12 | 2022-07-07 | 0.5288925
13 | 2022-07-07 | 0.3405332
14 | 2022-07-07 | 0.6932257
15 | 2022-07-07 | 3.05626
20 | 2022-07-07 | 0.2268816
21 | 2022-07-07 | 5.166275
22 | 2022-07-07 | 5.469199
23 | 2022-07-07 | 2.955203
24 | 2022-07-07 | 294.7885
25 | 2022-07-07 | 0.1599434
26 | 2022-07-07 | 460.0115
28 | 2022-07-07 | 64.91334
29 | 2022-07-07 | 66
30 | 2022-07-07 | 2876.842
31 | 2022-07-07 | 1.656566
32 | 2022-07-07 | 0
33 | 2022-07-07 | 0
34 | 2022-07-07 | 31.87232
35 | 2022-07-07 | 422.0693
36 | 2022-07-07 | 0.9694657
37 | 2022-07-07 | 0.9615774
38 | 2022-07-07 | 8.222534
39 | 2022-07-07 | 30.05618
40 | 2022-07-07 | 1.179081
41 | 2022-07-07 | 1.462797
42 | 2022-07-07 | 1.174431
43 | 2022-07-07 | 11.4
44 | 2022-07-07 | 0.45
45 | 2022-07-07 | 0.3
46 | 2022-07-07 | 0.6
47 | 2022-07-07 | 89
48 | 2022-07-07 | 8.2
49 | 2022-07-07 | 11.424
50 | 2022-07-07 | 55.23975
51 | 2022-07-07 | 1989.767
52 | 2022-07-07 | 4.156906
53 | 2022-07-07 | 1388.53
54 | 2022-07-07 | 2414.496
55 | 2022-07-07 | 418.3126
1 | 2022-07-07 08:00 | 1.289655
2 | 2022-07-07 08:00 | 0.9027583
3 | 2022-07-07 08:00 | 0.3868964
4 | 2022-07-07 08:00 | 1251.34
5 | 2022-07-07 08:00 | 200.1214
6 | 2022-07-07 08:00 | 0.38
7 | 2022-07-07 08:00 | 18.7
8 | 2022-07-07 08:00 | 41.55556
9 | 2022-07-07 08:00 | 1.261204
10 | 2022-07-07 08:00 | 1.180578
11 | 2022-07-07 08:00 | 0.9996521
12 | 2022-07-07 08:00 | 0.5143917
13 | 2022-07-07 08:00 | 0.3311967
14 | 2022-07-07 08:00 | 0.6742194
15 | 2022-07-07 08:00 | 2.415955
20 | 2022-07-07 08:00 | 0.2807836
21 | 2022-07-07 08:00 | 4.501966
22 | 2022-07-07 08:00 | 5.188849
23 | 2022-07-07 08:00 | 2.908406
24 | 2022-07-07 08:00 | 318.5877
25 | 2022-07-07 08:00 | 0.1517447
26 | 2022-07-07 08:00 | 396.5082
28 | 2022-07-07 08:00 | 67.66654
29 | 2022-07-07 08:00 | 63
30 | 2022-07-07 08:00 | 2860.177
31 | 2022-07-07 08:00 | 1.591972
32 | 2022-07-07 08:00 | 0
33 | 2022-07-07 08:00 | 0
34 | 2022-07-07 08:00 | 31.84285
35 | 2022-07-07 08:00 | 424.9431
36 | 2022-07-07 08:00 | 1.026889
37 | 2022-07-07 08:00 | 1.022845
38 | 2022-07-07 08:00 | 6.917922
39 | 2022-07-07 08:00 | 41.54412
40 | 2022-07-07 08:00 | 1.152788
41 | 2022-07-07 08:00 | 1.43
42 | 2022-07-07 08:00 | 1.151799
43 | 2022-07-07 08:00 | 11.2
44 | 2022-07-07 08:00 | 0.42
45 | 2022-07-07 08:00 | 0.3
46 | 2022-07-07 08:00 | 0.6
47 | 2022-07-07 08:00 | 89
48 | 2022-07-07 08:00 | 7.8
49 | 2022-07-07 08:00 | 11.29558
50 | 2022-07-07 08:00 | 55.0704
51 | 2022-07-07 08:00 | 1973.608
52 | 2022-07-07 08:00 | 4.084399
53 | 2022-07-07 08:00 | 1301.946
54 | 2022-07-07 08:00 | 2271.447
55 | 2022-07-07 08:00 | 427.1509
1 | 2022-07-07 16:00 | 1.249651
2 | 2022-07-07 16:00 | 0.8747559
3 | 2022-07-07 16:00 | 0.3748954
4 | 2022-07-07 16:00 | 1251.425
5 | 2022-07-07 16:00 | 200.0984
6 | 2022-07-07 16:00 | 0.395
7 | 2022-07-07 16:00 | 17.2
8 | 2022-07-07 16:00 | 39.09091
9 | 2022-07-07 16:00 | 1.233933
10 | 2022-07-07 16:00 | 1.137949
11 | 2022-07-07 16:00 | 0.9996508
12 | 2022-07-07 16:00 | 0.4970706
13 | 2022-07-07 16:00 | 0.3200443
14 | 2022-07-07 16:00 | 0.6515163
15 | 2022-07-07 16:00 | 2.815704
20 | 2022-07-07 16:00 | 0.2439224
21 | 2022-07-07 16:00 | 4.933187
22 | 2022-07-07 16:00 | 5.257824
23 | 2022-07-07 16:00 | 2.869025
24 | 2022-07-07 16:00 | 333.0184
25 | 2022-07-07 16:00 | 0.1537618
26 | 2022-07-07 16:00 | 389.7191
28 | 2022-07-07 16:00 | 80.55913
29 | 2022-07-07 16:00 | 62.5
30 | 2022-07-07 16:00 | 2851.102
31 | 2022-07-07 16:00 | 1.664273
32 | 2022-07-07 16:00 | 0
33 | 2022-07-07 16:00 | 0
34 | 2022-07-07 16:00 | 31.59757
35 | 2022-07-07 16:00 | 417.7706
36 | 2022-07-07 16:00 | 0.9897172
37 | 2022-07-07 16:00 | 0.9815951
38 | 2022-07-07 16:00 | 7.748892
39 | 2022-07-07 16:00 | 38.57143
40 | 2022-07-07 16:00 | 1.147784
41 | 2022-07-07 16:00 | 1.423706
42 | 2022-07-07 16:00 | 1.147382
43 | 2022-07-07 16:00 | 11.4
44 | 2022-07-07 16:00 | 0.42
45 | 2022-07-07 16:00 | 0.3
46 | 2022-07-07 16:00 | 0.6
47 | 2022-07-07 16:00 | 89.1
48 | 2022-07-07 16:00 | 8.1
49 | 2022-07-07 16:00 | 11.15902
50 | 2022-07-07 16:00 | 55.01728
51 | 2022-07-07 16:00 | 1986.034
52 | 2022-07-07 16:00 | 4.126995
53 | 2022-07-07 16:00 | 1324.531
54 | 2022-07-07 16:00 | 2312.658
55 | 2022-07-07 16:00 | 423.0731
1 | 2022-07-08 | 1.250571
2 | 2022-07-08 | 0.8753996
3 | 2022-07-08 | 0.3751712
4 | 2022-07-08 | 1251.411
5 | 2022-07-08 | 191.8138
6 | 2022-07-08 | 0.382
7 | 2022-07-08 | 19
8 | 2022-07-08 | 41.48472
9 | 2022-07-08 | 1.241895
10 | 2022-07-08 | 1.148069
11 | 2022-07-08 | 0.9996275
12 | 2022-07-08 | 0.4997534
13 | 2022-07-08 | 0.3217717
14 | 2022-07-08 | 0.6550328
15 | 2022-07-08 | 2.525971
20 | 2022-07-08 | 0.2731581
21 | 2022-07-08 | 4.781469
22 | 2022-07-08 | 5.351831
23 | 2022-07-08 | 2.873016
24 | 2022-07-08 | 335.0167
25 | 2022-07-08 | 0.156511
26 | 2022-07-08 | 442.109
28 | 2022-07-08 | 78.94212
29 | 2022-07-08 | 63.5
30 | 2022-07-08 | 2902.475
31 | 2022-07-08 | 1.746573
32 | 2022-07-08 | 0
33 | 2022-07-08 | 0
34 | 2022-07-08 | 31.71889
35 | 2022-07-08 | 418.7279
36 | 2022-07-08 | 1.013716
37 | 2022-07-08 | 1.021538
38 | 2022-07-08 | 7.30744
39 | 2022-07-08 | 39.23611
40 | 2022-07-08 | 1.213248
41 | 2022-07-08 | 1.498503
42 | 2022-07-08 | 1.221137
43 | 2022-07-08 | 11.4
44 | 2022-07-08 | 0.42
45 | 2022-07-08 | 0.3
46 | 2022-07-08 | 0.6
47 | 2022-07-08 | 89.9
48 | 2022-07-08 | 7.4
49 | 2022-07-08 | 11.22624
50 | 2022-07-08 | 55.23327
51 | 2022-07-08 | 2000.43
52 | 2022-07-08 | 4.057618
53 | 2022-07-08 | 1341.912
54 | 2022-07-08 | 2335.305
55 | 2022-07-08 | 428.8925
1 | 2022-07-08 08:00 | 1.283559
2 | 2022-07-08 08:00 | 0.898491
3 | 2022-07-08 08:00 | 0.3850676
4 | 2022-07-08 08:00 | 1251.691
5 | 2022-07-08 08:00 | 196.8625
6 | 2022-07-08 08:00 | 0.4625
7 | 2022-07-08 08:00 | 19.2
8 | 2022-07-08 08:00 | 41.73913
9 | 2022-07-08 08:00 | 1.24938
10 | 2022-07-08 08:00 | 1.15869
11 | 2022-07-08 08:00 | 0.9996469
12 | 2022-07-08 08:00 | 0.5117825
13 | 2022-07-08 08:00 | 0.3295168
14 | 2022-07-08 08:00 | 0.6707994
15 | 2022-07-08 08:00 | 2.42727
20 | 2022-07-08 08:00 | 0.2856525
21 | 2022-07-08 08:00 | 4.750667
22 | 2022-07-08 08:00 | 5.221763
23 | 2022-07-08 08:00 | 2.906398
24 | 2022-07-08 08:00 | 376.903
25 | 2022-07-08 08:00 | 0.1527072
26 | 2022-07-08 08:00 | 487.6097
28 | 2022-07-08 08:00 | 60.38474
29 | 2022-07-08 08:00 | 62.5
30 | 2022-07-08 08:00 | 2889.004
31 | 2022-07-08 08:00 | 1.914549
32 | 2022-07-08 08:00 | 0
33 | 2022-07-08 08:00 | 0
34 | 2022-07-08 08:00 | 31.4543
35 | 2022-07-08 08:00 | 424.9341
36 | 2022-07-08 08:00 | 1.023573
37 | 2022-07-08 08:00 | 1.034943
38 | 2022-07-08 08:00 | 7.177937
39 | 2022-07-08 08:00 | 44.31372
40 | 2022-07-08 08:00 | 1.225617
41 | 2022-07-08 08:00 | 1.514217
42 | 2022-07-08 08:00 | 1.232191
43 | 2022-07-08 08:00 | 11.4
44 | 2022-07-08 08:00 | 0.43
45 | 2022-07-08 08:00 | 0.3
46 | 2022-07-08 08:00 | 0.5
47 | 2022-07-08 08:00 | 89.7
48 | 2022-07-08 08:00 | 7.6
49 | 2022-07-08 08:00 | 11.33651
50 | 2022-07-08 08:00 | 55.33958
51 | 2022-07-08 08:00 | 1975.63
52 | 2022-07-08 08:00 | 4.088882
53 | 2022-07-08 08:00 | 1316.55
54 | 2022-07-08 08:00 | 2287.142
55 | 2022-07-08 08:00 | 424.8651
1 | 2022-07-08 16:00 | 1.299617
2 | 2022-07-08 16:00 | 0.9097317
3 | 2022-07-08 16:00 | 0.389885
4 | 2022-07-08 16:00 | 1251.192
5 | 2022-07-08 16:00 | 217.4543
6 | 2022-07-08 16:00 | 0.5575
7 | 2022-07-08 16:00 | 18.9
8 | 2022-07-08 16:00 | 42.1875
9 | 2022-07-08 16:00 | 1.294344
10 | 2022-07-08 16:00 | 1.150793
11 | 2022-07-08 16:00 | 0.9997051
12 | 2022-07-08 16:00 | 0.5184665
13 | 2022-07-08 16:00 | 0.3338203
14 | 2022-07-08 16:00 | 0.6795603
15 | 2022-07-08 16:00 | 2.192861
20 | 2022-07-08 16:00 | 0.3131394
21 | 2022-07-08 16:00 | 4.39152
22 | 2022-07-08 16:00 | 5.029032
23 | 2022-07-08 16:00 | 2.917203
24 | 2022-07-08 16:00 | 392.6362
25 | 2022-07-08 16:00 | 0.147071
26 | 2022-07-08 16:00 | 463.4828
28 | 2022-07-08 16:00 | 63.39201
29 | 2022-07-08 16:00 | 60.5
30 | 2022-07-08 16:00 | 2799.336
31 | 2022-07-08 16:00 | 1.805603
32 | 2022-07-08 16:00 | 0
33 | 2022-07-08 16:00 | 0
34 | 2022-07-08 16:00 | 31.5302
35 | 2022-07-08 16:00 | 421.7642
36 | 2022-07-08 16:00 | 1.042416
37 | 2022-07-08 16:00 | 1.039216
38 | 2022-07-08 16:00 | 6.58438
39 | 2022-07-08 16:00 | 52.17391
40 | 2022-07-08 16:00 | 1.213584
41 | 2022-07-08 16:00 | 1.49909
42 | 2022-07-08 16:00 | 1.221526
43 | 2022-07-08 16:00 | 11.3
44 | 2022-07-08 16:00 | 0.43
45 | 2022-07-08 16:00 | 0.3
46 | 2022-07-08 16:00 | 0.6
47 | 2022-07-08 16:00 | 89.8
48 | 2022-07-08 16:00 | 7.5
49 | 2022-07-08 16:00 | 11.27031
50 | 2022-07-08 16:00 | 55.2531
51 | 2022-07-08 16:00 | 1960.901
52 | 2022-07-08 16:00 | 4.081911
53 | 2022-07-08 16:00 | 1268.037
54 | 2022-07-08 16:00 | 2200.792
55 | 2022-07-08 16:00 | 425.1905
1 | 2022-07-09 | 1.279863
2 | 2022-07-09 | 0.8959038
3 | 2022-07-09 | 0.3839588
4 | 2022-07-09 | 1250.598
5 | 2022-07-09 | 187.5544
6 | 2022-07-09 | 0.5225
7 | 2022-07-09 | 19.2
8 | 2022-07-09 | 41.9214
9 | 2022-07-09 | 1.261694
10 | 2022-07-09 | 1.076604
11 | 2022-07-09 | 0.9996077
12 | 2022-07-09 | 0.5074531
13 | 2022-07-09 | 0.3267293
14 | 2022-07-09 | 0.6651249
15 | 2022-07-09 | 2.389661
20 | 2022-07-09 | 0.2865547
21 | 2022-07-09 | 4.577403
22 | 2022-07-09 | 5.323571
23 | 2022-07-09 | 2.89879
24 | 2022-07-09 | 286.8054
25 | 2022-07-09 | 0.1556846
26 | 2022-07-09 | 386.7364
28 | 2022-07-09 | 62.52625
29 | 2022-07-09 | 63.5
30 | 2022-07-09 | 2814.368
31 | 2022-07-09 | 1.529185
32 | 2022-07-09 | 0
33 | 2022-07-09 | 0
34 | 2022-07-09 | 31.72808
35 | 2022-07-09 | 416.2256
36 | 2022-07-09 | 1.025284
37 | 2022-07-09 | 1.024641
38 | 2022-07-09 | 6.967064
39 | 2022-07-09 | 51.81818
40 | 2022-07-09 | 1.144946
41 | 2022-07-09 | 1.433365
42 | 2022-07-09 | 1.16422
43 | 2022-07-09 | 11.3
44 | 2022-07-09 | 0.43
45 | 2022-07-09 | 0.3
46 | 2022-07-09 | 0.6
47 | 2022-07-09 | 89.3
48 | 2022-07-09 | 7.7
49 | 2022-07-09 | 11.27441
50 | 2022-07-09 | 55.49358
51 | 2022-07-09 | 1985.239
52 | 2022-07-09 | 4.173413
53 | 2022-07-09 | 1360.301
54 | 2022-07-09 | 2354.226
55 | 2022-07-09 | 414.6884
1 | 2022-07-09 08:00 | 1.326904
2 | 2022-07-09 08:00 | 0.9288328
3 | 2022-07-09 08:00 | 0.3980712
4 | 2022-07-09 08:00 | 1249.987
5 | 2022-07-09 08:00 | 190.0623
6 | 2022-07-09 08:00 | 0.524
7 | 2022-07-09 08:00 | 20.3
8 | 2022-07-09 08:00 | 44.13043
9 | 2022-07-09 08:00 | 1.221001
10 | 2022-07-09 08:00 | 1.057224
11 | 2022-07-09 08:00 | 0.9996208
12 | 2022-07-09 08:00 | 0.5256511
13 | 2022-07-09 08:00 | 0.3384462
14 | 2022-07-09 08:00 | 0.6889772
15 | 2022-07-09 08:00 | 2.656631
20 | 2022-07-09 08:00 | 0.2684687
21 | 2022-07-09 08:00 | 5.266793
22 | 2022-07-09 08:00 | 5.378539
23 | 2022-07-09 08:00 | 2.949224
24 | 2022-07-09 08:00 | 350.1573
25 | 2022-07-09 08:00 | 0.1572921
26 | 2022-07-09 08:00 | 463.5172
28 | 2022-07-09 08:00 | 58.2751
29 | 2022-07-09 08:00 | 65
30 | 2022-07-09 08:00 | 2831.254
31 | 2022-07-09 08:00 | 1.842329
32 | 2022-07-09 08:00 | 0
33 | 2022-07-09 08:00 | 0
34 | 2022-07-09 08:00 | 31.56373
35 | 2022-07-09 08:00 | 423.0583
36 | 2022-07-09 08:00 | 0.992674
37 | 2022-07-09 08:00 | 1.01833
38 | 2022-07-09 08:00 | 7.923424
39 | 2022-07-09 08:00 | 39.78873
40 | 2022-07-09 08:00 | 1.107748
41 | 2022-07-09 08:00 | 1.387526
42 | 2022-07-09 08:00 | 1.133178
43 | 2022-07-09 08:00 | 12.3
44 | 2022-07-09 08:00 | 0.46
45 | 2022-07-09 08:00 | 0.3
46 | 2022-07-09 08:00 | 0.8
47 | 2022-07-09 08:00 | 89.6
48 | 2022-07-09 08:00 | 7.8
49 | 2022-07-09 08:00 | 13.61469
50 | 2022-07-09 08:00 | 55.6765
51 | 2022-07-09 08:00 | 1979.163
52 | 2022-07-09 08:00 | 4.150097
53 | 2022-07-09 08:00 | 1377.688
54 | 2022-07-09 08:00 | 2378.004
55 | 2022-07-09 08:00 | 415.914
1 | 2022-07-09 16:00 | 1.341038
2 | 2022-07-09 16:00 | 0.9387268
3 | 2022-07-09 16:00 | 0.4023115
4 | 2022-07-09 16:00 | 1251.232
5 | 2022-07-09 16:00 | 208.8248
6 | 2022-07-09 16:00 | 0.3933333
7 | 2022-07-09 16:00 | 20.8
8 | 2022-07-09 16:00 | 46.42857
9 | 2022-07-09 16:00 | 1.211111
10 | 2022-07-09 16:00 | 1.078755
11 | 2022-07-09 16:00 | 0.9996767
12 | 2022-07-09 16:00 | 0.52969
13 | 2022-07-09 16:00 | 0.3410467
14 | 2022-07-09 16:00 | 0.694271
15 | 2022-07-09 16:00 | 2.782568
20 | 2022-07-09 16:00 | 0.25712
21 | 2022-07-09 16:00 | 5.385442
22 | 2022-07-09 16:00 | 5.468781
23 | 2022-07-09 16:00 | 2.975884
24 | 2022-07-09 16:00 | 343.7863
25 | 2022-07-09 16:00 | 0.1599311
26 | 2022-07-09 16:00 | 403.9261
28 | 2022-07-09 16:00 | 66.41537
29 | 2022-07-09 16:00 | 65
30 | 2022-07-09 16:00 | 2919.681
31 | 2022-07-09 16:00 | 1.64629
32 | 2022-07-09 16:00 | 0
33 | 2022-07-09 16:00 | 0
34 | 2022-07-09 16:00 | 31.26154
35 | 2022-07-09 16:00 | 424.9624
36 | 2022-07-09 16:00 | 0.9765432
37 | 2022-07-09 16:00 | 0.9979654
38 | 2022-07-09 16:00 | 8.168011
39 | 2022-07-09 16:00 | 35.21739
40 | 2022-07-09 16:00 | 1.090855
41 | 2022-07-09 16:00 | 1.366597
42 | 2022-07-09 16:00 | 1.11848
43 | 2022-07-09 16:00 | 11.6
44 | 2022-07-09 16:00 | 0.46
45 | 2022-07-09 16:00 | 0.3
46 | 2022-07-09 16:00 | 0.6
47 | 2022-07-09 16:00 | 89.1
48 | 2022-07-09 16:00 | 7.9
49 | 2022-07-09 16:00 | 14.04402
50 | 2022-07-09 16:00 | 55.66087
51 | 2022-07-09 16:00 | 1982.37
52 | 2022-07-09 16:00 | 4.187582
53 | 2022-07-09 16:00 | 1405.151
54 | 2022-07-09 16:00 | 2429.248
55 | 2022-07-09 16:00 | 412.8434
1 | 2022-07-10 | 1.288993
2 | 2022-07-10 | 0.9022948
3 | 2022-07-10 | 0.3866978
4 | 2022-07-10 | 1251.241
5 | 2022-07-10 | 212.0731
6 | 2022-07-10 | 0.44
7 | 2022-07-10 | 17.5
8 | 2022-07-10 | 39.77273
9 | 2022-07-10 | 1.172202
10 | 2022-07-10 | 1.103821
11 | 2022-07-10 | 0.9996956
12 | 2022-07-10 | 0.5118764
13 | 2022-07-10 | 0.3295772
14 | 2022-07-10 | 0.6709225
15 | 2022-07-10 | 3.11399
20 | 2022-07-10 | 0.2334943
21 | 2022-07-10 | 5.751317
22 | 2022-07-10 | 5.319887
23 | 2022-07-10 | 2.929234
24 | 2022-07-10 | 340.6876
25 | 2022-07-10 | 0.1555768
26 | 2022-07-10 | 467.6638
28 | 2022-07-10 | 83.95673
29 | 2022-07-10 | 63.5
30 | 2022-07-10 | 2914.852
31 | 2022-07-10 | 1.606463
32 | 2022-07-10 | 0
33 | 2022-07-10 | 0
34 | 2022-07-10 | 31.12713
35 | 2022-07-10 | 424.9798
36 | 2022-07-10 | 0.9397294
37 | 2022-07-10 | 0.9558676
38 | 2022-07-10 | 8.865308
39 | 2022-07-10 | 28.80435
40 | 2022-07-10 | 1.185617
41 | 2022-07-10 | 1.416823
42 | 2022-07-10 | 1.167189
43 | 2022-07-10 | 11.6
44 | 2022-07-10 | 0.46
45 | 2022-07-10 | 0.3
46 | 2022-07-10 | 0.6
47 | 2022-07-10 | 89.3
48 | 2022-07-10 | 7.8
49 | 2022-07-10 | 14.0899
50 | 2022-07-10 | 55.62072
51 | 2022-07-10 | 1984.127
52 | 2022-07-10 | 4.106803
53 | 2022-07-10 | 1354.747
54 | 2022-07-10 | 2341.564
55 | 2022-07-10 | 420.8661
1 | 2022-07-10 08:00 | 1.24959
2 | 2022-07-10 08:00 | 0.8747129
3 | 2022-07-10 08:00 | 0.3748769
4 | 2022-07-10 08:00 | 1250.261
5 | 2022-07-10 08:00 | 173.169
6 | 2022-07-10 08:00 | 0.4025
7 | 2022-07-10 08:00 | 20.7
8 | 2022-07-10 08:00 | 45.79646
9 | 2022-07-10 08:00 | 1.272271
10 | 2022-07-10 08:00 | 1.125653
11 | 2022-07-10 08:00 | 0.9995173
12 | 2022-07-10 08:00 | 0.4981241
13 | 2022-07-10 08:00 | 0.3207227
14 | 2022-07-10 08:00 | 0.6528972
15 | 2022-07-10 08:00 | 2.256552
20 | 2022-07-10 08:00 | 0.3083343
21 | 2022-07-10 08:00 | 4.614737
22 | 2022-07-10 08:00 | 5.617924
23 | 2022-07-10 08:00 | 2.874059
24 | 2022-07-10 08:00 | 208.2661
25 | 2022-07-10 08:00 | 0.1642927
26 | 2022-07-10 08:00 | 294.5648
28 | 2022-07-10 08:00 | 61.93163
29 | 2022-07-10 08:00 | 67
30 | 2022-07-10 08:00 | 3087.712
31 | 2022-07-10 08:00 | 1.202675
32 | 2022-07-10 08:00 | 0
33 | 2022-07-10 08:00 | 0
34 | 2022-07-10 08:00 | 30.89724
35 | 2022-07-10 08:00 | 424.972
36 | 2022-07-10 08:00 | 1.035132
37 | 2022-07-10 08:00 | 1.044284
38 | 2022-07-10 08:00 | 6.871288
39 | 2022-07-10 08:00 | 36.41791
40 | 2022-07-10 08:00 | 1.18742
41 | 2022-07-10 08:00 | 1.417987
42 | 2022-07-10 08:00 | 1.16836
43 | 2022-07-10 08:00 | 11.5
44 | 2022-07-10 08:00 | 0.43
45 | 2022-07-10 08:00 | 0.3
46 | 2022-07-10 08:00 | 0.6
47 | 2022-07-10 08:00 | 89
48 | 2022-07-10 08:00 | 7.7
49 | 2022-07-10 08:00 | 14.14108
50 | 2022-07-10 08:00 | 55.57918
51 | 2022-07-10 08:00 | 1964.341
52 | 2022-07-10 08:00 | 4.050496
53 | 2022-07-10 08:00 | 1417.77
54 | 2022-07-10 08:00 | 2456.651
55 | 2022-07-10 08:00 | 427.7889
1 | 2022-07-10 16:00 | 1.313217
2 | 2022-07-10 16:00 | 0.9192517
3 | 2022-07-10 16:00 | 0.393965
4 | 2022-07-10 16:00 | 1251.51
5 | 2022-07-10 16:00 | 202.544
6 | 2022-07-10 16:00 | 0.55
7 | 2022-07-10 16:00 | 21
8 | 2022-07-10 16:00 | 45.25862
9 | 2022-07-10 16:00 | 1.228221
10 | 2022-07-10 16:00 | 1.167646
11 | 2022-07-10 16:00 | 0.9996638
12 | 2022-07-10 16:00 | 0.5238823
13 | 2022-07-10 16:00 | 0.3373074
14 | 2022-07-10 16:00 | 0.6866589
15 | 2022-07-10 16:00 | 2.614193
20 | 2022-07-10 16:00 | 0.264566
21 | 2022-07-10 16:00 | 4.87616
22 | 2022-07-10 16:00 | 5.11523
23 | 2022-07-10 16:00 | 2.939391
24 | 2022-07-10 16:00 | 285.5087
25 | 2022-07-10 16:00 | 0.1495917
26 | 2022-07-10 16:00 | 397.7849
28 | 2022-07-10 16:00 | 91.30852
29 | 2022-07-10 16:00 | 60.5
30 | 2022-07-10 16:00 | 2962.915
31 | 2022-07-10 16:00 | 1.409613
32 | 2022-07-10 16:00 | 0
33 | 2022-07-10 16:00 | 0
34 | 2022-07-10 16:00 | 30.38496
35 | 2022-07-10 16:00 | 421.7393
36 | 2022-07-10 16:00 | 1.015951
37 | 2022-07-10 16:00 | 1.030896
38 | 2022-07-10 16:00 | 7.490353
39 | 2022-07-10 16:00 | 37.98701
40 | 2022-07-10 16:00 | 1.175096
41 | 2022-07-10 16:00 | 1.399983
42 | 2022-07-10 16:00 | 1.156636
43 | 2022-07-10 16:00 | 11.5
44 | 2022-07-10 16:00 | 0.43
45 | 2022-07-10 16:00 | 0.3
46 | 2022-07-10 16:00 | 0.6
47 | 2022-07-10 16:00 | 88.9
48 | 2022-07-10 16:00 | 8
49 | 2022-07-10 16:00 | 14.65695
50 | 2022-07-10 16:00 | 55.39578
51 | 2022-07-10 16:00 | 1936.143
52 | 2022-07-10 16:00 | 4.032084
53 | 2022-07-10 16:00 | 1287.333
54 | 2022-07-10 16:00 | 2233.125
55 | 2022-07-10 16:00 | 430.222
1 | 2022-07-11 | 1.339384
2 | 2022-07-11 | 0.937569
3 | 2022-07-11 | 0.4018153
4 | 2022-07-11 | 1251.256
5 | 2022-07-11 | 193.8452
6 | 2022-07-11 | 0.46
7 | 2022-07-11 | 20.8
8 | 2022-07-11 | 45.41484
9 | 2022-07-11 | 1.167476
10 | 2022-07-11 | 1.0974
11 | 2022-07-11 | 0.9996252
12 | 2022-07-11 | 0.5315104
13 | 2022-07-11 | 0.3422188
14 | 2022-07-11 | 0.6966571
15 | 2022-07-11 | 3.406547
20 | 2022-07-11 | 0.1949315
21 | 2022-07-11 | 4.87444
22 | 2022-07-11 | 5.548662
23 | 2022-07-11 | 2.97814
24 | 2022-07-11 | 293.8036
25 | 2022-07-11 | 0.1622672
26 | 2022-07-11 | 414.7836
28 | 2022-07-11 | 84.03193
29 | 2022-07-11 | 66.5
30 | 2022-07-11 | 3139.91
31 | 2022-07-11 | 1.515661
32 | 2022-07-11 | 0
33 | 2022-07-11 | 0
34 | 2022-07-11 | 29.73132
35 | 2022-07-11 | 421.6266
36 | 2022-07-11 | 0.9660194
37 | 2022-07-11 | 0.9600798
38 | 2022-07-11 | 8.280987
39 | 2022-07-11 | 30.83333
40 | 2022-07-11 | 1.096227
41 | 2022-07-11 | 1.312526
42 | 2022-07-11 | 1.086542
43 | 2022-07-11 | 11.5
44 | 2022-07-11 | 0.43
45 | 2022-07-11 | 0.3
46 | 2022-07-11 | 0.6
47 | 2022-07-11 | 88.8
48 | 2022-07-11 | 8.1
49 | 2022-07-11 | 15.45191
50 | 2022-07-11 | 55.61645
51 | 2022-07-11 | 1931.222
52 | 2022-07-11 | 4.096682
53 | 2022-07-11 | 1411.239
54 | 2022-07-11 | 2442.811
55 | 2022-07-11 | 422.5294
1 | 2022-07-11 08:00 | 1.254199
2 | 2022-07-11 08:00 | 0.8779393
3 | 2022-07-11 08:00 | 0.3762597
4 | 2022-07-11 08:00 | 1236.341
5 | 2022-07-11 08:00 | 189.5878
6 | 2022-07-11 08:00 | 0.4
7 | 2022-07-11 08:00 | 19.3
8 | 2022-07-11 08:00 | 41.95652
9 | 2022-07-11 08:00 | 1.177616
10 | 2022-07-11 08:00 | 1.115596
11 | 2022-07-11 08:00 | 0.9996128
12 | 2022-07-11 08:00 | 0.497781
13 | 2022-07-11 08:00 | 0.3205017
14 | 2022-07-11 08:00 | 0.6524475
15 | 2022-07-11 08:00 | 3.254576
20 | 2022-07-11 08:00 | 0.2081241
21 | 2022-07-11 08:00 | 5.007955
22 | 2022-07-11 08:00 | 5.420336
23 | 2022-07-11 08:00 | 2.878712
24 | 2022-07-11 08:00 | 290.8123
25 | 2022-07-11 08:00 | 0.1585144
26 | 2022-07-11 08:00 | 408.2661
28 | 2022-07-11 08:00 | 65.25165
29 | 2022-07-11 08:00 | 64.5
30 | 2022-07-11 08:00 | 3094.527
31 | 2022-07-11 08:00 | 1.533919
32 | 2022-07-11 08:00 | 0
33 | 2022-07-11 08:00 | 0
34 | 2022-07-11 08:00 | 29.74788
35 | 2022-07-11 08:00 | 424.9713
36 | 2022-07-11 08:00 | 0.9671533
37 | 2022-07-11 08:00 | 0.9641435
38 | 2022-07-11 08:00 | 8.262531
39 | 2022-07-11 08:00 | 29.72222
40 | 2022-07-11 08:00 | 1.09421
41 | 2022-07-11 08:00 | 1.310132
42 | 2022-07-11 08:00 | 1.084856
43 | 2022-07-11 08:00 | 12
44 | 2022-07-11 08:00 | 0.49
45 | 2022-07-11 08:00 | 0.3
46 | 2022-07-11 08:00 | 0.6
47 | 2022-07-11 08:00 | 88.7
48 | 2022-07-11 08:00 | 8
49 | 2022-07-11 08:00 | 15.55385
50 | 2022-07-11 08:00 | 55.62141
51 | 2022-07-11 08:00 | 1893.763
52 | 2022-07-11 08:00 | 4.092956
53 | 2022-07-11 08:00 | 1378.726
54 | 2022-07-11 08:00 | 2385.531
55 | 2022-07-11 08:00 | 422.7366
1 | 2022-07-11 16:00 | 1.265728
2 | 2022-07-11 16:00 | 0.8860093
3 | 2022-07-11 16:00 | 0.3797183
4 | 2022-07-11 16:00 | 1251.087
5 | 2022-07-11 16:00 | 205.6846
6 | 2022-07-11 16:00 | 0.412
7 | 2022-07-11 16:00 | 20.2
8 | 2022-07-11 16:00 | 45.49549
9 | 2022-07-11 16:00 | 1.148148
10 | 2022-07-11 16:00 | 1.187707
11 | 2022-07-11 16:00 | 0.9996823
12 | 2022-07-11 16:00 | 0.5070647
13 | 2022-07-11 16:00 | 0.3264792
14 | 2022-07-11 16:00 | 0.6646158
15 | 2022-07-11 16:00 | 3.567899
20 | 2022-07-11 16:00 | 0.1872644
21 | 2022-07-11 16:00 | 4.993362
22 | 2022-07-11 16:00 | 5.288298
23 | 2022-07-11 16:00 | 2.89236
24 | 2022-07-11 16:00 | 299.5504
25 | 2022-07-11 16:00 | 0.154653
26 | 2022-07-11 16:00 | 383.0844
28 | 2022-07-11 16:00 | 68.50452
29 | 2022-07-11 16:00 | 63
30 | 2022-07-11 16:00 | 3108.839
31 | 2022-07-11 16:00 | 1.456358
32 | 2022-07-11 16:00 | 0
33 | 2022-07-11 16:00 | 0
34 | 2022-07-11 16:00 | 29.89961
35 | 2022-07-11 16:00 | 421.69
36 | 2022-07-11 16:00 | 0.9557945
37 | 2022-07-11 16:00 | 0.953373
38 | 2022-07-11 16:00 | 8.561261
39 | 2022-07-11 16:00 | 26.69903
40 | 2022-07-11 16:00 | 1.110946
41 | 2022-07-11 16:00 | 1.330249
42 | 2022-07-11 16:00 | 1.099435
43 | 2022-07-11 16:00 | 11.8
44 | 2022-07-11 16:00 | 0.49
45 | 2022-07-11 16:00 | 0.3
46 | 2022-07-11 16:00 | 0.6
47 | 2022-07-11 16:00 | 89
48 | 2022-07-11 16:00 | 7.9
49 | 2022-07-11 16:00 | 15.4534
50 | 2022-07-11 16:00 | 55.70823
51 | 2022-07-11 16:00 | 1918.269
52 | 2022-07-11 16:00 | 3.961096
53 | 2022-07-11 16:00 | 1325.157
54 | 2022-07-11 16:00 | 2290.836
55 | 2022-07-11 16:00 | 436.4265
1 | 2022-07-12 | 1.300987
2 | 2022-07-12 | 0.9106907
3 | 2022-07-12 | 0.390296
4 | 2022-07-12 | 1250.976
5 | 2022-07-12 | 228.0254
6 | 2022-07-12 | 0.556
7 | 2022-07-12 | 20
8 | 2022-07-12 | 44.44444
9 | 2022-07-12 | 1.193154
10 | 2022-07-12 | 1.207069
11 | 2022-07-12 | 0.9997404
12 | 2022-07-12 | 0.5247752
13 | 2022-07-12 | 0.3378823
14 | 2022-07-12 | 0.6878291
15 | 2022-07-12 | 3.116356
20 | 2022-07-12 | 0.2114327
21 | 2022-07-12 | 4.67469
22 | 2022-07-12 | 4.946878
23 | 2022-07-12 | 2.917402
24 | 2022-07-12 | 307.9161
25 | 2022-07-12 | 0.1446684
26 | 2022-07-12 | 330.321
28 | 2022-07-12 | 86.18958
29 | 2022-07-12 | 58.5
30 | 2022-07-12 | 2995.951
31 | 2022-07-12 | 1.350359
32 | 2022-07-12 | 0
33 | 2022-07-12 | 0
34 | 2022-07-12 | 29.45074
35 | 2022-07-12 | 396.3893
36 | 2022-07-12 | 0.9865526
37 | 2022-07-12 | 0.9789368
38 | 2022-07-12 | 7.791046
39 | 2022-07-12 | 40.44118
40 | 2022-07-12 | 1.140097
41 | 2022-07-12 | 1.379829
42 | 2022-07-12 | 1.132401
43 | 2022-07-12 | 11.8
44 | 2022-07-12 | 0.49
45 | 2022-07-12 | 0.3
46 | 2022-07-12 | 0.6
47 | 2022-07-12 | 88.8
48 | 2022-07-12 | 8
49 | 2022-07-12 | 15.59964
50 | 2022-07-12 | 55.88107
51 | 2022-07-12 | 1931.944
52 | 2022-07-12 | 3.864727
53 | 2022-07-12 | 1232.028
54 | 2022-07-12 | 2117.652
55 | 2022-07-12 | 444.7493
1 | 2022-07-12 08:00 | 1.228053
2 | 2022-07-12 08:00 | 0.859637
3 | 2022-07-12 08:00 | 0.3684159
4 | 2022-07-12 08:00 | 1251.123
5 | 2022-07-12 08:00 | 219.9124
6 | 2022-07-12 08:00 | 0.79
7 | 2022-07-12 08:00 | 19.7
8 | 2022-07-12 08:00 | 42.4569
9 | 2022-07-12 08:00 | 1.179012
10 | 2022-07-12 08:00 | 1.119841
11 | 2022-07-12 08:00 | 0.9997188
12 | 2022-07-12 08:00 | 0.494254
13 | 2022-07-12 08:00 | 0.3182308
14 | 2022-07-12 08:00 | 0.6478246
15 | 2022-07-12 08:00 | 3.416265
20 | 2022-07-12 08:00 | 0.1933337
21 | 2022-07-12 08:00 | 4.82728
22 | 2022-07-12 08:00 | 5.064063
23 | 2022-07-12 08:00 | 2.842343
24 | 2022-07-12 08:00 | 353.662
25 | 2022-07-12 08:00 | 0.1480954
26 | 2022-07-12 08:00 | 449.4519
28 | 2022-07-12 08:00 | 94.28712
29 | 2022-07-12 08:00 | 59.5
30 | 2022-07-12 08:00 | 2916.973
31 | 2022-07-12 08:00 | 1.608195
32 | 2022-07-12 08:00 | 0
33 | 2022-07-12 08:00 | 0
34 | 2022-07-12 08:00 | 30.07635
35 | 2022-07-12 08:00 | 383.6021
36 | 2022-07-12 08:00 | 0.9666666
37 | 2022-07-12 08:00 | 0.9474207
38 | 2022-07-12 08:00 | 8.243545
39 | 2022-07-12 08:00 | 35.45454
40 | 2022-07-12 08:00 | 1.116686
41 | 2022-07-12 08:00 | 1.351326
42 | 2022-07-12 08:00 | 1.111951
43 | 2022-07-12 08:00 | 11.3
44 | 2022-07-12 08:00 | 0.43
45 | 2022-07-12 08:00 | 0.3
46 | 2022-07-12 08:00 | 0.6
47 | 2022-07-12 08:00 | 87.8
48 | 2022-07-12 08:00 | 8.6
49 | 2022-07-12 08:00 | 15.61982
50 | 2022-07-12 08:00 | 55.74538
51 | 2022-07-12 08:00 | 1986.816
52 | 2022-07-12 08:00 | 3.894764
53 | 2022-07-12 08:00 | 1267.938
54 | 2022-07-12 08:00 | 2176.1
55 | 2022-07-12 08:00 | 440.6559
1 | 2022-07-12 16:00 | 1.212916
2 | 2022-07-12 16:00 | 0.8490409
3 | 2022-07-12 16:00 | 0.3638747
4 | 2022-07-12 16:00 | 1249.507
5 | 2022-07-12 16:00 | 179.0689
6 | 2022-07-12 16:00 | 0.3575
7 | 2022-07-12 16:00 | 20
8 | 2022-07-12 16:00 | 43.95604
9 | 2022-07-12 16:00 | 1.168305
10 | 2022-07-12 16:00 | 1.093134
11 | 2022-07-12 16:00 | 0.9995534
12 | 2022-07-12 16:00 | 0.4826944
13 | 2022-07-12 16:00 | 0.3107881
14 | 2022-07-12 16:00 | 0.6326734
15 | 2022-07-12 16:00 | 3.436351
20 | 2022-07-12 16:00 | 0.1925088
21 | 2022-07-12 16:00 | 4.850027
22 | 2022-07-12 16:00 | 5.693065
23 | 2022-07-12 16:00 | 2.851705
24 | 2022-07-12 16:00 | 227.0901
25 | 2022-07-12 16:00 | 0.1664902
26 | 2022-07-12 16:00 | 327.9329
28 | 2022-07-12 16:00 | 78.59359
29 | 2022-07-12 16:00 | 68.5
30 | 2022-07-12 16:00 | 3141.401
31 | 2022-07-12 16:00 | 1.268172
32 | 2022-07-12 16:00 | 0
33 | 2022-07-12 16:00 | 0
34 | 2022-07-12 16:00 | 29.91594
35 | 2022-07-12 16:00 | 400.0075
36 | 2022-07-12 16:00 | 0.965602
37 | 2022-07-12 16:00 | 0.9586694
38 | 2022-07-12 16:00 | 8.286378
39 | 2022-07-12 16:00 | 24.04255
40 | 2022-07-12 16:00 | 1.116219
41 | 2022-07-12 16:00 | 1.350751
42 | 2022-07-12 16:00 | 1.111527
43 | 2022-07-12 16:00 | 11.6
44 | 2022-07-12 16:00 | 0.43
45 | 2022-07-12 16:00 | 0.3
46 | 2022-07-12 16:00 | 0.6
47 | 2022-07-12 16:00 | 88.4
48 | 2022-07-12 16:00 | 8.4
49 | 2022-07-12 16:00 | 15.60176
50 | 2022-07-12 16:00 | 55.73942
51 | 2022-07-12 16:00 | 1976.375
52 | 2022-07-12 16:00 | 4.053163
53 | 2022-07-12 16:00 | 1442.144
54 | 2022-07-12 16:00 | 2494.013
55 | 2022-07-12 16:00 | 426.6739
1 | 2022-07-13 | 1.223056
2 | 2022-07-13 | 0.8561392
3 | 2022-07-13 | 0.3669168
4 | 2022-07-13 | 1252.769
5 | 2022-07-13 | 190.7204
6 | 2022-07-13 | 0.55
7 | 2022-07-13 | 19.3
8 | 2022-07-13 | 41.59483
9 | 2022-07-13 | 1.107229
10 | 2022-07-13 | 1.155029
11 | 2022-07-13 | 0.9996175
12 | 2022-07-13 | 0.4943187
13 | 2022-07-13 | 0.3182725
14 | 2022-07-13 | 0.6479095
15 | 2022-07-13 | 3.845228
20 | 2022-07-13 | 0.1833242
21 | 2022-07-13 | 5.630197
22 | 2022-07-13 | 5.521058
23 | 2022-07-13 | 2.861205
24 | 2022-07-13 | 257.563
25 | 2022-07-13 | 0.16146
26 | 2022-07-13 | 313.2689
28 | 2022-07-13 | 60.91082
29 | 2022-07-13 | 65
30 | 2022-07-13 | 3209.316
31 | 2022-07-13 | 1.350474
32 | 2022-07-13 | 0
33 | 2022-07-13 | 0
34 | 2022-07-13 | 29.72414
35 | 2022-07-13 | 399.9919
36 | 2022-07-13 | 0.9156626
37 | 2022-07-13 | 0.9054187
38 | 2022-07-13 | 9.475425
39 | 2022-07-13 | 26.31579
40 | 2022-07-13 | 1.156445
41 | 2022-07-13 | 1.362214
42 | 2022-07-13 | 1.142641
43 | 2022-07-13 | 11.6
44 | 2022-07-13 | 0.43
45 | 2022-07-13 | 0.3
46 | 2022-07-13 | 0.6
47 | 2022-07-13 | 88.4
48 | 2022-07-13 | 8.2
49 | 2022-07-13 | 15.59908
50 | 2022-07-13 | 56.05063
51 | 2022-07-13 | 1964.625
52 | 2022-07-13 | 3.838034
53 | 2022-07-13 | 1373.574
54 | 2022-07-13 | 2355.402
55 | 2022-07-13 | 446.7908
1 | 2022-07-13 08:00 | 1.261984
2 | 2022-07-13 08:00 | 0.8833891
3 | 2022-07-13 08:00 | 0.3785953
4 | 2022-07-13 08:00 | 1251.439
5 | 2022-07-13 08:00 | 188.7398
6 | 2022-07-13 08:00 | 0.6025
7 | 2022-07-13 08:00 | 19.7
8 | 2022-07-13 08:00 | 42.73319
9 | 2022-07-13 08:00 | 1.174233
10 | 2022-07-13 08:00 | 1.148724
11 | 2022-07-13 08:00 | 0.9996118
12 | 2022-07-13 08:00 | 0.5115636
13 | 2022-07-13 08:00 | 0.3293758
14 | 2022-07-13 08:00 | 0.6705126
15 | 2022-07-13 08:00 | 3.490149
20 | 2022-07-13 08:00 | 0.1795361
21 | 2022-07-13 08:00 | 4.394727
22 | 2022-07-13 08:00 | 5.535961
23 | 2022-07-13 08:00 | 2.897326
24 | 2022-07-13 08:00 | 281.9309
25 | 2022-07-13 08:00 | 0.1618958
26 | 2022-07-13 08:00 | 383.0094
28 | 2022-07-13 08:00 | 61.46103
29 | 2022-07-13 08:00 | 65.5
30 | 2022-07-13 08:00 | 3264.202
31 | 2022-07-13 08:00 | 1.493755
32 | 2022-07-13 08:00 | 0
33 | 2022-07-13 08:00 | 0
34 | 2022-07-13 08:00 | 29.33664
35 | 2022-07-13 08:00 | 399.9367
36 | 2022-07-13 08:00 | 0.9791411
37 | 2022-07-13 08:00 | 0.9589179
38 | 2022-07-13 08:00 | 7.884875
39 | 2022-07-13 08:00 | 30.81081
40 | 2022-07-13 08:00 | 1.196411
41 | 2022-07-13 08:00 | 1.417645
42 | 2022-07-13 08:00 | 1.184209
43 | 2022-07-13 08:00 | 11.4
44 | 2022-07-13 08:00 | 0.43
45 | 2022-07-13 08:00 | 0.3
46 | 2022-07-13 08:00 | 0.6
47 | 2022-07-13 08:00 | 88.2
48 | 2022-07-13 08:00 | 8.4
49 | 2022-07-13 08:00 | 14.28676
50 | 2022-07-13 08:00 | 56.33007
51 | 2022-07-13 08:00 | 1941.634
52 | 2022-07-13 08:00 | 3.81589
53 | 2022-07-13 08:00 | 1378.372
54 | 2022-07-13 08:00 | 2351.961
55 | 2022-07-13 08:00 | 447.1649
1 | 2022-07-13 16:00 | 1.283666
2 | 2022-07-13 16:00 | 0.8985662
3 | 2022-07-13 16:00 | 0.3850998
4 | 2022-07-13 16:00 | 1250.664
5 | 2022-07-13 16:00 | 217.3994
6 | 2022-07-13 16:00 | 0.7166666
7 | 2022-07-13 16:00 | 19.7
8 | 2022-07-13 16:00 | 43.2967
9 | 2022-07-13 16:00 | 1.236973
10 | 2022-07-13 16:00 | 1.139855
11 | 2022-07-13 16:00 | 0.9997202
12 | 2022-07-13 16:00 | 0.5167338
13 | 2022-07-13 16:00 | 0.3327047
14 | 2022-07-13 16:00 | 0.6772891
15 | 2022-07-13 16:00 | 2.561523
20 | 2022-07-13 16:00 | 0.2535229
21 | 2022-07-13 16:00 | 4.198576
22 | 2022-07-13 16:00 | 4.948707
23 | 2022-07-13 16:00 | 2.917618
24 | 2022-07-13 16:00 | 310.271
25 | 2022-07-13 16:00 | 0.1447219
26 | 2022-07-13 16:00 | 357.3268
28 | 2022-07-13 16:00 | 67.3465
29 | 2022-07-13 16:00 | 58
30 | 2022-07-13 16:00 | 3028.554
31 | 2022-07-13 16:00 | 1.427194
32 | 2022-07-13 16:00 | 0
33 | 2022-07-13 16:00 | 0
34 | 2022-07-13 16:00 | 28.3827
35 | 2022-07-13 16:00 | 382.1043
36 | 2022-07-13 16:00 | 1.03598
37 | 2022-07-13 16:00 | 1.019427
38 | 2022-07-13 16:00 | 6.760099
39 | 2022-07-13 16:00 | 47.25
40 | 2022-07-13 16:00 | 1.139535
41 | 2022-07-13 16:00 | 1.350347
42 | 2022-07-13 16:00 | 1.133948
43 | 2022-07-13 16:00 | 11.5
44 | 2022-07-13 16:00 | 0.43
45 | 2022-07-13 16:00 | 0.3
46 | 2022-07-13 16:00 | 0.6
47 | 2022-07-13 16:00 | 88.6
48 | 2022-07-13 16:00 | 8
49 | 2022-07-13 16:00 | 14.22191
50 | 2022-07-13 16:00 | 56.00312
51 | 2022-07-13 16:00 | 1934.089
52 | 2022-07-13 16:00 | 3.911442
53 | 2022-07-13 16:00 | 1241.784
54 | 2022-07-13 16:00 | 2127.984
55 | 2022-07-13 16:00 | 438.1121
1 | 2022-07-14 | 1.268391
2 | 2022-07-14 | 0.887874
3 | 2022-07-14 | 0.3805174
4 | 2022-07-14 | 1250.88
5 | 2022-07-14 | 211.6033
6 | 2022-07-14 | 0.8
7 | 2022-07-14 | 18.2
8 | 2022-07-14 | 40.1766
9 | 2022-07-14 | 1.207317
10 | 2022-07-14 | 1.107545
11 | 2022-07-14 | 0.9996832
12 | 2022-07-14 | 0.5120928
13 | 2022-07-14 | 0.3297165
14 | 2022-07-14 | 0.6712061
15 | 2022-07-14 | 2.925377
20 | 2022-07-14 | 0.2195634
21 | 2022-07-14 | 4.341554
22 | 2022-07-14 | 5.424126
23 | 2022-07-14 | 2.908912
24 | 2022-07-14 | 337.9805
25 | 2022-07-14 | 0.1586252
26 | 2022-07-14 | 419.1966
28 | 2022-07-14 | 71.16489
29 | 2022-07-14 | 62.5
30 | 2022-07-14 | 3177.25
31 | 2022-07-14 | 1.597236
32 | 2022-07-14 | 0
33 | 2022-07-14 | 0
34 | 2022-07-14 | 29.19676
35 | 2022-07-14 | 399.9862
36 | 2022-07-14 | 1.009756
37 | 2022-07-14 | 0.9969789
38 | 2022-07-14 | 7.266931
39 | 2022-07-14 | 41.33333
40 | 2022-07-14 | 1.175392
41 | 2022-07-14 | 1.416724
42 | 2022-07-14 | 1.166334
43 | 2022-07-14 | 11.5
44 | 2022-07-14 | 0.43
45 | 2022-07-14 | 0.3
46 | 2022-07-14 | 0.6
47 | 2022-07-14 | 88.4
48 | 2022-07-14 | 7.8
49 | 2022-07-14 | 14.16123
50 | 2022-07-14 | 55.32806
51 | 2022-07-14 | 1942.457
52 | 2022-07-14 | 3.871889
53 | 2022-07-14 | 1341.561
54 | 2022-07-14 | 2320.724
55 | 2022-07-14 | 446.7762
1 | 2022-07-14 08:00 | 1.276522
2 | 2022-07-14 08:00 | 0.8935653
3 | 2022-07-14 08:00 | 0.3829566
4 | 2022-07-14 08:00 | 1251.251
5 | 2022-07-14 08:00 | 186.4381
6 | 2022-07-14 08:00 | 0.6225
7 | 2022-07-14 08:00 | 21
8 | 2022-07-14 08:00 | 45.45454
9 | 2022-07-14 08:00 | 1.197062
10 | 2022-07-14 08:00 | 1.141411
11 | 2022-07-14 08:00 | 0.9996039
12 | 2022-07-14 08:00 | 0.5129333
13 | 2022-07-14 08:00 | 0.3302577
14 | 2022-07-14 08:00 | 0.6723077
15 | 2022-07-14 08:00 | 3.083817
20 | 2022-07-14 08:00 | 0.2075085
21 | 2022-07-14 08:00 | 4.393106
22 | 2022-07-14 08:00 | 5.410014
23 | 2022-07-14 08:00 | 2.91669
24 | 2022-07-14 08:00 | 283.3939
25 | 2022-07-14 08:00 | 0.1582125
26 | 2022-07-14 08:00 | 436.6665
28 | 2022-07-14 08:00 | 56.54421
29 | 2022-07-14 08:00 | 63
30 | 2022-07-14 08:00 | 3176.794
31 | 2022-07-14 08:00 | 1.520043
32 | 2022-07-14 08:00 | 0
33 | 2022-07-14 08:00 | 0
34 | 2022-07-14 08:00 | 29.19303
35 | 2022-07-14 08:00 | 399.9193
36 | 2022-07-14 08:00 | 1
37 | 2022-07-14 08:00 | 0.9878788
38 | 2022-07-14 08:00 | 7.476923
39 | 2022-07-14 08:00 | 33.88889
40 | 2022-07-14 08:00 | 1.188753
41 | 2022-07-14 08:00 | 1.432799
42 | 2022-07-14 08:00 | 1.177904
43 | 2022-07-14 08:00 | 11.2
44 | 2022-07-14 08:00 | 0.44
45 | 2022-07-14 08:00 | 0.3
46 | 2022-07-14 08:00 | 0.6
47 | 2022-07-14 08:00 | 88.7
48 | 2022-07-14 08:00 | 7.7
49 | 2022-07-14 08:00 | 14.20966
50 | 2022-07-14 08:00 | 55.4085
51 | 2022-07-14 08:00 | 1939.386
52 | 2022-07-14 08:00 | 3.93655
53 | 2022-07-14 08:00 | 1346.438
54 | 2022-07-14 08:00 | 2333.574
55 | 2022-07-14 08:00 | 440.2704
1 | 2022-07-14 16:00 | 1.249335
2 | 2022-07-14 16:00 | 0.8745347
3 | 2022-07-14 16:00 | 0.3748006
4 | 2022-07-14 16:00 | 1251.079
5 | 2022-07-14 16:00 | 189.8988
6 | 2022-07-14 16:00 | 0.6825
7 | 2022-07-14 16:00 | 20.7
8 | 2022-07-14 16:00 | 43.67089
9 | 2022-07-14 16:00 | 1.151011
10 | 2022-07-14 16:00 | 1.10927
11 | 2022-07-14 16:00 | 0.9996031
12 | 2022-07-14 16:00 | 0.5017152
13 | 2022-07-14 16:00 | 0.3230348
14 | 2022-07-14 16:00 | 0.6576041
15 | 2022-07-14 16:00 | 3.393675
20 | 2022-07-14 16:00 | 0.2040569
21 | 2022-07-14 16:00 | 5.293937
22 | 2022-07-14 16:00 | 5.551295
23 | 2022-07-14 16:00 | 2.89447
24 | 2022-07-14 16:00 | 302.1806
25 | 2022-07-14 16:00 | 0.1623442
26 | 2022-07-14 16:00 | 493.161
28 | 2022-07-14 16:00 | 50.97638
29 | 2022-07-14 16:00 | 66
30 | 2022-07-14 16:00 | 3246.13
31 | 2022-07-14 16:00 | 1.591272
32 | 2022-07-14 16:00 | 0
33 | 2022-07-14 16:00 | 0
34 | 2022-07-14 16:00 | 28.8561
35 | 2022-07-14 16:00 | 400.0204
36 | 2022-07-14 16:00 | 0.960761
37 | 2022-07-14 16:00 | 0.9758065
38 | 2022-07-14 16:00 | 8.687613
39 | 2022-07-14 16:00 | 31.68831
40 | 2022-07-14 16:00 | 1.194996
41 | 2022-07-14 16:00 | 1.440508
42 | 2022-07-14 16:00 | 1.183447
43 | 2022-07-14 16:00 | 11.3
44 | 2022-07-14 16:00 | 0.44
45 | 2022-07-14 16:00 | 0.5
46 | 2022-07-14 16:00 | 0.6
47 | 2022-07-14 16:00 | 88.4
48 | 2022-07-14 16:00 | 7.8
49 | 2022-07-14 16:00 | 14.14946
50 | 2022-07-14 16:00 | 55.44043
51 | 2022-07-14 16:00 | 1936.113
52 | 2022-07-14 16:00 | 3.94555
53 | 2022-07-14 16:00 | 1386.265
54 | 2022-07-14 16:00 | 2397.025
55 | 2022-07-14 16:00 | 438.2467
1 | 2022-07-15 | 1.229227
2 | 2022-07-15 | 0.8604589
3 | 2022-07-15 | 0.3687681
4 | 2022-07-15 | 1250.72
5 | 2022-07-15 | 205.7565
6 | 2022-07-15 | 0.5855
7 | 2022-07-15 | 19.8
8 | 2022-07-15 | 42.67241
9 | 2022-07-15 | 1.200963
10 | 2022-07-15 | 1.104775
11 | 2022-07-15 | 0.9996698
12 | 2022-07-15 | 0.4914726
13 | 2022-07-15 | 0.31644
14 | 2022-07-15 | 0.644179
15 | 2022-07-15 | 2.892681
20 | 2022-07-15 | 0.2339008
21 | 2022-07-15 | 4.819825
22 | 2022-07-15 | 5.368645
23 | 2022-07-15 | 2.867041
24 | 2022-07-15 | 313.6809
25 | 2022-07-15 | 0.1570027
26 | 2022-07-15 | 463.3814
28 | 2022-07-15 | 67.58154
29 | 2022-07-15 | 63.5
30 | 2022-07-15 | 3260.394
31 | 2022-07-15 | 1.524525
32 | 2022-07-15 | 0
33 | 2022-07-15 | 0
34 | 2022-07-15 | 27.19772
35 | 2022-07-15 | 367.5604
36 | 2022-07-15 | 1.006017
37 | 2022-07-15 | 1.015259
38 | 2022-07-15 | 7.712507
39 | 2022-07-15 | 28.86364
40 | 2022-07-15 | 1.34815
41 | 2022-07-15 | 1.589436
42 | 2022-07-15 | 1.333896
43 | 2022-07-15 | 11.3
44 | 2022-07-15 | 0.44
45 | 2022-07-15 | 0.5
46 | 2022-07-15 | 0.6
47 | 2022-07-15 | 88.6
48 | 2022-07-15 | 7.8
49 | 2022-07-15 | 14.19721
50 | 2022-07-15 | 55.36176
51 | 2022-07-15 | 1936.461
52 | 2022-07-15 | 4.006863
53 | 2022-07-15 | 1343.559
54 | 2022-07-15 | 2335.607
55 | 2022-07-15 | 433.8489
1 | 2022-07-15 08:00 | 0.2212991
2 | 2022-07-15 08:00 | 0.1549094
3 | 2022-07-15 08:00 | 0.06638972
4 | 2022-07-15 08:00 | 1195.084
5 | 2022-07-15 08:00 | 192.9594
6 | 2022-07-15 08:00 | 0.46
7 | 2022-07-15 08:00 | 19
8 | 2022-07-15 08:00 | 41.03672
9 | 2022-07-15 08:00 | 1.197561
10 | 2022-07-15 08:00 | 2.003067
11 | 2022-07-15 08:00 | 0.9996997
12 | 2022-07-15 08:00 | 0.09151876
13 | 2022-07-15 08:00 | 0.05892536
14 | 2022-07-15 08:00 | 0.1199547
15 | 2022-07-15 08:00 | 3.057792
20 | 2022-07-15 08:00 | 0.206332
21 | 2022-07-15 08:00 | 4.258646
22 | 2022-07-15 08:00 | 2.139717
23 | 2022-07-15 08:00 | 1.201207
24 | 2022-07-15 08:00 | 296.8391
25 | 2022-07-15 08:00 | 0.06257471
26 | 2022-07-15 08:00 | 396.4555
28 | 2022-07-15 08:00 | 38.88565
29 | 2022-07-15 08:00 | 24
30 | 2022-07-15 08:00 | 2468.728
31 | 2022-07-15 08:00 | 1.53835
32 | 2022-07-15 08:00 | 0
33 | 2022-07-15 08:00 | 0
34 | 2022-07-15 08:00 | 22.50523
35 | 2022-07-15 08:00 | 146.3259
36 | 2022-07-15 08:00 | 1.009756
37 | 2022-07-15 08:00 | 0.9959432
38 | 2022-07-15 08:00 | 7.316438
39 | 2022-07-15 08:00 | 38
40 | 2022-07-15 08:00 | 1.301208
41 | 2022-07-15 08:00 | 1.534842
42 | 2022-07-15 08:00 | 1.294528
43 | 2022-07-15 08:00 | 11.2
44 | 2022-07-15 08:00 | 0.47
45 | 2022-07-15 08:00 | 0.3
46 | 2022-07-15 08:00 | 0.5
47 | 2022-07-15 08:00 | 88.4
48 | 2022-07-15 08:00 | 7.9
49 | 2022-07-15 08:00 | 16.48491
50 | 2022-07-15 08:00 | 55.54416
51 | 2022-07-15 08:00 | 1787.766
52 | 2022-07-15 08:00 | 3.535037
53 | 2022-07-15 08:00 | 505.6898
54 | 2022-07-15 08:00 | 876.602
55 | 2022-07-15 08:00 | 490.3705
1 | 2022-07-15 16:00 | 1.148483
2 | 2022-07-15 16:00 | 0.8039384
3 | 2022-07-15 16:00 | 0.344545
4 | 2022-07-15 16:00 | 1239.897
5 | 2022-07-15 16:00 | 240.4231
6 | 2022-07-15 16:00 | 0.7075
7 | 2022-07-15 16:00 | 0
8 | 2022-07-15 16:00 | 0
9 | 2022-07-15 16:00 | 1.22963
10 | 2022-07-15 16:00 | 1.181678
11 | 2022-07-15 16:00 | 0.9996591
12 | 2022-07-15 16:00 | 0.4615897
13 | 2022-07-15 16:00 | 0.2971996
14 | 2022-07-15 16:00 | 0.6050112
15 | 2022-07-15 16:00 | 2.649324
20 | 2022-07-15 16:00 | 0.2384665
21 | 2022-07-15 16:00 | 4.022576
22 | 2022-07-15 16:00 | 4.398602
23 | 2022-07-15 16:00 | 2.744102
24 | 2022-07-15 16:00 | 393.3744
25 | 2022-07-15 16:00 | 0.1286344
26 | 2022-07-15 16:00 | 475.495
28 | 2022-07-15 16:00 | 87.09179
29 | 2022-07-15 16:00 | 52
30 | 2022-07-15 16:00 | 3014.08
31 | 2022-07-15 16:00 | 1.636176
32 | 2022-07-15 16:00 | 0
33 | 2022-07-15 16:00 | 0
34 | 2022-07-15 16:00 | 25.68437
35 | 2022-07-15 16:00 | 343.8572
36 | 2022-07-15 16:00 | 1.038272
37 | 2022-07-15 16:00 | 1.012195
38 | 2022-07-15 16:00 | 6.6719
39 | 2022-07-15 16:00 | 49.2
40 | 2022-07-15 16:00 | 1.30331
41 | 2022-07-15 16:00 | 1.537516
42 | 2022-07-15 16:00 | 1.296999
43 | 2022-07-15 16:00 | 11.3
44 | 2022-07-15 16:00 | 0.47
45 | 2022-07-15 16:00 | 0.3
46 | 2022-07-15 16:00 | 0.7
47 | 2022-07-15 16:00 | 88.6
48 | 2022-07-15 16:00 | 8
49 | 2022-07-15 16:00 | 17.04409
50 | 2022-07-15 16:00 | 55.65371
51 | 2022-07-15 16:00 | 1859.122
52 | 2022-07-15 16:00 | 3.894161
53 | 2022-07-15 16:00 | 1097.579
54 | 2022-07-15 16:00 | 1892.703
55 | 2022-07-15 16:00 | 442.8258
1 | 2022-07-16 | 1.249437
2 | 2022-07-16 | 0.8746057
3 | 2022-07-16 | 0.374831
4 | 2022-07-16 | 1246.028
5 | 2022-07-16 | 232.7356
6 | 2022-07-16 | 0.742
7 | 2022-07-16 | 17.8
8 | 2022-07-16 | 40.18059
9 | 2022-07-16 | 1.223171
10 | 2022-07-16 | 1.167122
11 | 2022-07-16 | 0.9997466
12 | 2022-07-16 | 0.5004939
13 | 2022-07-16 | 0.3222485
14 | 2022-07-16 | 0.6560034
15 | 2022-07-16 | 2.687231
20 | 2022-07-16 | 0.2355359
21 | 2022-07-16 | 4.064944
22 | 2022-07-16 | 4.934952
23 | 2022-07-16 | 2.879221
24 | 2022-07-16 | 419.6603
25 | 2022-07-16 | 0.1443196
26 | 2022-07-16 | 512.6084
28 | 2022-07-16 | 87.1433
29 | 2022-07-16 | 59.5
30 | 2022-07-16 | 2919.136
31 | 2022-07-16 | 1.803163
32 | 2022-07-16 | 0
33 | 2022-07-16 | 0
34 | 2022-07-16 | 29.8884
35 | 2022-07-16 | 393.7923
36 | 2022-07-16 | 1.037805
37 | 2022-07-16 | 1.014156
38 | 2022-07-16 | 6.752175
39 | 2022-07-16 | 68.08511
40 | 2022-07-16 | 1.270446
41 | 2022-07-16 | 1.486317
42 | 2022-07-16 | 1.26339
43 | 2022-07-16 | 11.3
44 | 2022-07-16 | 0.47
45 | 2022-07-16 | 0.3
46 | 2022-07-16 | 0.7
47 | 2022-07-16 | 88.8
48 | 2022-07-16 | 7.8
49 | 2022-07-16 | 17.77612
50 | 2022-07-16 | 55.64853
51 | 2022-07-16 | 1983.866
52 | 2022-07-16 | 3.929739
53 | 2022-07-16 | 1239.503
54 | 2022-07-16 | 2134.527
55 | 2022-07-16 | 438.2183
1 | 2022-07-16 08:00 | 1.207007
2 | 2022-07-16 08:00 | 0.8449047
3 | 2022-07-16 08:00 | 0.362102
4 | 2022-07-16 08:00 | 1211.479
5 | 2022-07-16 08:00 | 246.6073
6 | 2022-07-16 08:00 | 0.54
7 | 2022-07-16 08:00 | 18.7
8 | 2022-07-16 08:00 | 42.98851
9 | 2022-07-16 08:00 | 1.329975
10 | 2022-07-16 08:00 | 1.120666
11 | 2022-07-16 08:00 | 0.99977
12 | 2022-07-16 08:00 | 0.4777033
13 | 2022-07-16 08:00 | 0.3075745
14 | 2022-07-16 08:00 | 0.6261315
15 | 2022-07-16 08:00 | 2.029321
20 | 2022-07-16 08:00 | 0.3524317
21 | 2022-07-16 08:00 | 4.629418
22 | 2022-07-16 08:00 | 4.763319
23 | 2022-07-16 08:00 | 2.826993
24 | 2022-07-16 08:00 | 401.605
25 | 2022-07-16 08:00 | 0.1393003
26 | 2022-07-16 08:00 | 469.9659
28 | 2022-07-16 08:00 | 98.14787
29 | 2022-07-16 08:00 | 58
30 | 2022-07-16 08:00 | 2887.068
31 | 2022-07-16 08:00 | 1.62852
32 | 2022-07-16 08:00 | 0
33 | 2022-07-16 08:00 | 0
34 | 2022-07-16 08:00 | 28.45477
35 | 2022-07-16 08:00 | 377.2964
36 | 2022-07-16 08:00 | 1.125945
37 | 2022-07-16 08:00 | 1.111579
38 | 2022-07-16 08:00 | 6.658739
39 | 2022-07-16 08:00 | 69.71154
40 | 2022-07-16 08:00 | 1.207992
41 | 2022-07-16 08:00 | 1.405606
42 | 2022-07-16 08:00 | 1.201927
43 | 2022-07-16 08:00 | 11.4
44 | 2022-07-16 08:00 | 0.46
45 | 2022-07-16 08:00 | 0.3
46 | 2022-07-16 08:00 | 0.6
47 | 2022-07-16 08:00 | 88.6
48 | 2022-07-16 08:00 | 7.7
49 | 2022-07-16 08:00 | 19.36722
50 | 2022-07-16 08:00 | 55.29261
51 | 2022-07-16 08:00 | 1931.239
52 | 2022-07-16 08:00 | 4.076917
53 | 2022-07-16 08:00 | 1207.678
54 | 2022-07-16 08:00 | 2100.663
55 | 2022-07-16 08:00 | 426.6515
1 | 2022-07-16 16:00 | 1.179496
2 | 2022-07-16 16:00 | 0.8256475
3 | 2022-07-16 16:00 | 0.3538489
4 | 2022-07-16 16:00 | 1211.802
5 | 2022-07-16 16:00 | 229.6743
6 | 2022-07-16 16:00 | 0.442
7 | 2022-07-16 16:00 | 18.5
8 | 2022-07-16 16:00 | 41.95011
9 | 2022-07-16 16:00 | 1.301129
10 | 2022-07-16 16:00 | 1.097113
11 | 2022-07-16 16:00 | 0.9997342
12 | 2022-07-16 16:00 | 0.4635395
13 | 2022-07-16 16:00 | 0.298455
14 | 2022-07-16 16:00 | 0.6075668
15 | 2022-07-16 16:00 | 2.057062
20 | 2022-07-16 16:00 | 0.3433914
21 | 2022-07-16 16:00 | 4.523182
22 | 2022-07-16 16:00 | 4.918093
23 | 2022-07-16 16:00 | 2.804641
24 | 2022-07-16 16:00 | 447.1634
25 | 2022-07-16 16:00 | 0.1438266
26 | 2022-07-16 16:00 | 556.986
28 | 2022-07-16 16:00 | 83.76672
29 | 2022-07-16 16:00 | 59.5
30 | 2022-07-16 16:00 | 2935.199
31 | 2022-07-16 16:00 | 1.946946
32 | 2022-07-16 16:00 | 0
33 | 2022-07-16 16:00 | 0
34 | 2022-07-16 16:00 | 28.39453
35 | 2022-07-16 16:00 | 383.3193
36 | 2022-07-16 16:00 | 1.104141
37 | 2022-07-16 16:00 | 1.089286
38 | 2022-07-16 16:00 | 6.580244
39 | 2022-07-16 16:00 | 40.98837
40 | 2022-07-16 16:00 | 1.153652
41 | 2022-07-16 16:00 | 1.342545
42 | 2022-07-16 16:00 | 1.153365
43 | 2022-07-16 16:00 | 11.3
44 | 2022-07-16 16:00 | 0.46
45 | 2022-07-16 16:00 | 0.3
46 | 2022-07-16 16:00 | 0.6
47 | 2022-07-16 16:00 | 88.8
48 | 2022-07-16 16:00 | 7.7
49 | 2022-07-16 16:00 | 20.52971
50 | 2022-07-16 16:00 | 55.19541
51 | 2022-07-16 16:00 | 1928.67
52 | 2022-07-16 16:00 | 4.162257
53 | 2022-07-16 16:00 | 1258.018
54 | 2022-07-16 16:00 | 2193.105
55 | 2022-07-16 16:00 | 418.8355
1 | 2022-07-17 | 1.163555
2 | 2022-07-17 | 0.8144884
3 | 2022-07-17 | 0.3490664
4 | 2022-07-17 | 1211.49
5 | 2022-07-17 | 231.6913
6 | 2022-07-17 | 0.4775
7 | 2022-07-17 | 19.6
8 | 2022-07-17 | 44.54546
9 | 2022-07-17 | 1.171429
10 | 2022-07-17 | 1.149372
11 | 2022-07-17 | 0.9997482
12 | 2022-07-17 | 0.4588642
13 | 2022-07-17 | 0.2954447
14 | 2022-07-17 | 0.6014388
15 | 2022-07-17 | 3.370377
20 | 2022-07-17 | 0.1836654
21 | 2022-07-17 | 4.248033
22 | 2022-07-17 | 4.709619
23 | 2022-07-17 | 2.787405
24 | 2022-07-17 | 462.164
25 | 2022-07-17 | 0.1377299
26 | 2022-07-17 | 495.1758
28 | 2022-07-17 | 77.13441
29 | 2022-07-17 | 56
30 | 2022-07-17 | 2894.431
31 | 2022-07-17 | 1.99474
32 | 2022-07-17 | 0
33 | 2022-07-17 | 0
34 | 2022-07-17 | 28.56688
35 | 2022-07-17 | 383.3343
36 | 2022-07-17 | 0.9822485
37 | 2022-07-17 | 0.9809619
38 | 2022-07-17 | 8.101914
39 | 2022-07-17 | 37.1875
40 | 2022-07-17 | 1.253
41 | 2022-07-17 | 1.465771
42 | 2022-07-17 | 1.254263
43 | 2022-07-17 | 11.3
44 | 2022-07-17 | 0.46
45 | 2022-07-17 | 0.3
46 | 2022-07-17 | 0.6
47 | 2022-07-17 | 89
48 | 2022-07-17 | 7.8
49 | 2022-07-17 | 22.66318
50 | 2022-07-17 | 55.24534
51 | 2022-07-17 | 1935.07
52 | 2022-07-17 | 4.079402
53 | 2022-07-17 | 1196.646
54 | 2022-07-17 | 2084.663
55 | 2022-07-17 | 427.0451
1 | 2022-07-17 08:00 | 1.123776
2 | 2022-07-17 08:00 | 0.7866431
3 | 2022-07-17 08:00 | 0.3371328
4 | 2022-07-17 08:00 | 1211.774
5 | 2022-07-17 08:00 | 214.3831
6 | 2022-07-17 08:00 | 0.554
7 | 2022-07-17 08:00 | 20.2
8 | 2022-07-17 08:00 | 44.49339
9 | 2022-07-17 08:00 | 1.164875
10 | 2022-07-17 08:00 | 1.139211
11 | 2022-07-17 08:00 | 0.9997091
12 | 2022-07-17 08:00 | 0.445261
13 | 2022-07-17 08:00 | 0.2866862
14 | 2022-07-17 08:00 | 0.5836089
15 | 2022-07-17 08:00 | 3.510753
20 | 2022-07-17 08:00 | 0.1757679
21 | 2022-07-17 08:00 | 4.279908
22 | 2022-07-17 08:00 | 4.901186
23 | 2022-07-17 08:00 | 2.749705
24 | 2022-07-17 08:00 | 451.1585
25 | 2022-07-17 08:00 | 0.1433322
26 | 2022-07-17 08:00 | 507.5551
28 | 2022-07-17 08:00 | 67.23899
29 | 2022-07-17 08:00 | 59.5
30 | 2022-07-17 08:00 | 2994.442
31 | 2022-07-17 08:00 | 2.10445
32 | 2022-07-17 08:00 | 0
33 | 2022-07-17 08:00 | 0
34 | 2022-07-17 08:00 | 28.47752
35 | 2022-07-17 08:00 | 383.3369
36 | 2022-07-17 08:00 | 0.9868578
37 | 2022-07-17 08:00 | 0.9730539
38 | 2022-07-17 08:00 | 7.790661
39 | 2022-07-17 08:00 | 35.58823
40 | 2022-07-17 08:00 | 1.256984
41 | 2022-07-17 08:00 | 1.470479
42 | 2022-07-17 08:00 | 1.258005
43 | 2022-07-17 08:00 | 11.6
44 | 2022-07-17 08:00 | 0.47
45 | 2022-07-17 08:00 | 0.3
46 | 2022-07-17 08:00 | 0.6
47 | 2022-07-17 08:00 | 88.8
48 | 2022-07-17 08:00 | 8
49 | 2022-07-17 08:00 | 22.76114
50 | 2022-07-17 08:00 | 55.28408
51 | 2022-07-17 08:00 | 1946.792
52 | 2022-07-17 08:00 | 4.011346
53 | 2022-07-17 08:00 | 1236.626
54 | 2022-07-17 08:00 | 2152.115
55 | 2022-07-17 08:00 | 433.8475
1 | 2022-07-17 16:00 | 1.193342
2 | 2022-07-17 16:00 | 0.8353396
3 | 2022-07-17 16:00 | 0.3580027
4 | 2022-07-17 16:00 | 1211.604
5 | 2022-07-17 16:00 | 219.01
6 | 2022-07-17 16:00 | 0.458
7 | 2022-07-17 16:00 | 19
8 | 2022-07-17 16:00 | 42.60089
9 | 2022-07-17 16:00 | 1.132794
10 | 2022-07-17 16:00 | 1.140244
11 | 2022-07-17 16:00 | 0.999709
12 | 2022-07-17 16:00 | 0.4727335
13 | 2022-07-17 16:00 | 0.3043746
14 | 2022-07-17 16:00 | 0.6196175
15 | 2022-07-17 16:00 | 3.556612
20 | 2022-07-17 16:00 | 0.1936844
21 | 2022-07-17 16:00 | 5.295848
22 | 2022-07-17 16:00 | 5.174465
23 | 2022-07-17 16:00 | 2.835568
24 | 2022-07-17 16:00 | 390.4174
25 | 2022-07-17 16:00 | 0.151324
26 | 2022-07-17 16:00 | 477.6946
28 | 2022-07-17 16:00 | 81.41657
29 | 2022-07-17 16:00 | 61.5
30 | 2022-07-17 16:00 | 3258.815
31 | 2022-07-17 16:00 | 1.782647
32 | 2022-07-17 16:00 | 0
33 | 2022-07-17 16:00 | 0
34 | 2022-07-17 16:00 | 27.15276
35 | 2022-07-17 16:00 | 383.2933
36 | 2022-07-17 16:00 | 0.9595843
37 | 2022-07-17 16:00 | 0.9732143
38 | 2022-07-17 16:00 | 8.85246
39 | 2022-07-17 16:00 | 31.25
40 | 2022-07-17 16:00 | 1.243383
41 | 2022-07-17 16:00 | 1.454433
42 | 2022-07-17 16:00 | 1.245302
43 | 2022-07-17 16:00 | 11.5
44 | 2022-07-17 16:00 | 0.47
45 | 2022-07-17 16:00 | 0.3
46 | 2022-07-17 16:00 | 0.6
47 | 2022-07-17 16:00 | 88.6
48 | 2022-07-17 16:00 | 8
49 | 2022-07-17 16:00 | 22.50805
50 | 2022-07-17 16:00 | 55.16651
51 | 2022-07-17 16:00 | 1904.569
52 | 2022-07-17 16:00 | 4.017702
53 | 2022-07-17 16:00 | 1300.773
54 | 2022-07-17 16:00 | 2273.267
55 | 2022-07-17 16:00 | 434.982
1 | 2022-07-18 | 1.203451
2 | 2022-07-18 | 0.8424158
3 | 2022-07-18 | 0.3610353
4 | 2022-07-18 | 1211.595
5 | 2022-07-18 | 254.1532
6 | 2022-07-18 | 0.4206667
7 | 2022-07-18 | 18.2
8 | 2022-07-18 | 41.45786
9 | 2022-07-18 | 1.150701
10 | 2022-07-18 | 1.154584
11 | 2022-07-18 | 0.999778
12 | 2022-07-18 | 0.4748212
13 | 2022-07-18 | 0.3057188
14 | 2022-07-18 | 0.6223538
15 | 2022-07-18 | 3.39503
20 | 2022-07-18 | 0.2015104
21 | 2022-07-18 | 5.166341
22 | 2022-07-18 | 4.910666
23 | 2022-07-18 | 2.849671
24 | 2022-07-18 | 421.1215
25 | 2022-07-18 | 0.1436094
26 | 2022-07-18 | 444.2448
28 | 2022-07-18 | 106.9933
29 | 2022-07-18 | 59
30 | 2022-07-18 | 3190.908
31 | 2022-07-18 | 1.656959
32 | 2022-07-18 | 0
33 | 2022-07-18 | 0
34 | 2022-07-18 | 26.59543
35 | 2022-07-18 | 383.3086
36 | 2022-07-18 | 0.9696262
37 | 2022-07-18 | 0.983034
38 | 2022-07-18 | 8.561372
39 | 2022-07-18 | 37.05882
40 | 2022-07-18 | 1.229169
41 | 2022-07-18 | 1.429801
42 | 2022-07-18 | 1.224719
43 | 2022-07-18 | 11.5
44 | 2022-07-18 | 0.47
45 | 2022-07-18 | 0.3
46 | 2022-07-18 | 0.6
47 | 2022-07-18 | 88.4
48 | 2022-07-18 | 7.9
49 | 2022-07-18 | 22.28311
50 | 2022-07-18 | 55.30545
51 | 2022-07-18 | 1879.57
52 | 2022-07-18 | 4.078284
53 | 2022-07-18 | 1246.637
54 | 2022-07-18 | 2172.515
55 | 2022-07-18 | 427.3122
1 | 2022-07-18 08:00 | 0.7088352
2 | 2022-07-18 08:00 | 0.4961847
3 | 2022-07-18 08:00 | 0.2126506
4 | 2022-07-18 08:00 | 1195.009
5 | 2022-07-18 08:00 | 209.3111
6 | 2022-07-18 08:00 | 0.41
7 | 2022-07-18 08:00 | 0
8 | 2022-07-18 08:00 | 0
9 | 2022-07-18 08:00 | 1.197619
10 | 2022-07-18 08:00 | 1.357389
11 | 2022-07-18 08:00 | 0.9995841
12 | 2022-07-18 08:00 | 0.2821288
13 | 2022-07-18 08:00 | 0.1816517
14 | 2022-07-18 08:00 | 0.3697895
15 | 2022-07-18 08:00 | 2.906037
20 | 2022-07-18 08:00 | 0.2332389
21 | 2022-07-18 08:00 | 4.845643
22 | 2022-07-18 08:00 | 3.203511
23 | 2022-07-18 08:00 | 1.854365
24 | 2022-07-18 08:00 | 346.4549
25 | 2022-07-18 08:00 | 0.0936847
26 | 2022-07-18 08:00 | 416.9586
28 | 2022-07-18 08:00 | 65.83084
29 | 2022-07-18 08:00 | 38
30 | 2022-07-18 08:00 | 2578.863
31 | 2022-07-18 08:00 | 1.655215
32 | 2022-07-18 08:00 | 0
33 | 2022-07-18 08:00 | 0
34 | 2022-07-18 08:00 | 24.48613
35 | 2022-07-18 08:00 | 230.3824
36 | 2022-07-18 08:00 | 1.002381
37 | 2022-07-18 08:00 | 1.012072
38 | 2022-07-18 08:00 | 7.75168
39 | 2022-07-18 08:00 | 60
40 | 2022-07-18 08:00 | 1.272385
41 | 2022-07-18 08:00 | 1.480332
42 | 2022-07-18 08:00 | 1.264358
43 | 2022-07-18 08:00 | 11.1
44 | 2022-07-18 08:00 | 0.44
45 | 2022-07-18 08:00 | 0.3
46 | 2022-07-18 08:00 | 0.7
47 | 2022-07-18 08:00 | 88.7
48 | 2022-07-18 08:00 | 8
49 | 2022-07-18 08:00 | 22.59531
50 | 2022-07-18 08:00 | 55.58359
51 | 2022-07-18 08:00 | 1846.793
52 | 2022-07-18 08:00 | 3.950724
53 | 2022-07-18 08:00 | 805.3627
54 | 2022-07-18 08:00 | 1396.033
55 | 2022-07-18 08:00 | 438.7604
1 | 2022-07-18 16:00 | 1.202841
2 | 2022-07-18 16:00 | 0.8419888
3 | 2022-07-18 16:00 | 0.3608524
4 | 2022-07-18 16:00 | 1244.348
5 | 2022-07-18 16:00 | 206.3651
6 | 2022-07-18 16:00 | 0.57
7 | 2022-07-18 16:00 | 20
8 | 2022-07-18 16:00 | 44.15011
9 | 2022-07-18 16:00 | 1.376963
10 | 2022-07-18 16:00 | 1.149891
11 | 2022-07-18 16:00 | 0.9996722
12 | 2022-07-18 16:00 | 0.4787575
13 | 2022-07-18 16:00 | 0.3082532
14 | 2022-07-18 16:00 | 0.6275132
15 | 2022-07-18 16:00 | 2.128786
20 | 2022-07-18 16:00 | 0.3278297
21 | 2022-07-18 16:00 | 4.487692
22 | 2022-07-18 16:00 | 5.052814
23 | 2022-07-18 16:00 | 2.823357
24 | 2022-07-18 16:00 | 297.5212
25 | 2022-07-18 16:00 | 0.1477664
26 | 2022-07-18 16:00 | 343.6743
28 | 2022-07-18 16:00 | 80.75201
29 | 2022-07-18 16:00 | 61
30 | 2022-07-18 16:00 | 3082.371
31 | 2022-07-18 16:00 | 1.441722
32 | 2022-07-18 16:00 | 0
33 | 2022-07-18 16:00 | 0
34 | 2022-07-18 16:00 | 28.52698
35 | 2022-07-18 16:00 | 384.0068
36 | 2022-07-18 16:00 | 1.147906
37 | 2022-07-18 16:00 | 1.113227
38 | 2022-07-18 16:00 | 6.616478
39 | 2022-07-18 16:00 | 49.83607
40 | 2022-07-18 16:00 | 1.255083
41 | 2022-07-18 16:00 | 1.464707
42 | 2022-07-18 16:00 | 1.252709
43 | 2022-07-18 16:00 | 11.4
44 | 2022-07-18 16:00 | 0.44
45 | 2022-07-18 16:00 | 0.3
46 | 2022-07-18 16:00 | 0.6
47 | 2022-07-18 16:00 | 88.4
48 | 2022-07-18 16:00 | 8
49 | 2022-07-18 16:00 | 23.00578
50 | 2022-07-18 16:00 | 55.73437
51 | 2022-07-18 16:00 | 1926.223
52 | 2022-07-18 16:00 | 3.944817
53 | 2022-07-18 16:00 | 1275.438
54 | 2022-07-18 16:00 | 2201.234
55 | 2022-07-18 16:00 | 437.502
1 | 2022-07-19 | 1.223457
2 | 2022-07-19 | 0.8564197
3 | 2022-07-19 | 0.3670371
4 | 2022-07-19 | 1251.185
5 | 2022-07-19 | 164.7137
6 | 2022-07-19 | 0.426
7 | 2022-07-19 | 17.8
8 | 2022-07-19 | 40.63927
9 | 2022-07-19 | 1.266414
10 | 2022-07-19 | 1.063746
11 | 2022-07-19 | 0.99945
12 | 2022-07-19 | 0.4818465
13 | 2022-07-19 | 0.3102421
14 | 2022-07-19 | 0.631562
15 | 2022-07-19 | 2.300653
20 | 2022-07-19 | 0.2791258
21 | 2022-07-19 | 3.861602
22 | 2022-07-19 | 5.746447
23 | 2022-07-19 | 2.858406
24 | 2022-07-19 | 240.3286
25 | 2022-07-19 | 0.1680513
26 | 2022-07-19 | 377.2202
28 | 2022-07-19 | 57.02287
29 | 2022-07-19 | 70
30 | 2022-07-19 | 3240.709
31 | 2022-07-19 | 1.459069
32 | 2022-07-19 | 0
33 | 2022-07-19 | 0
34 | 2022-07-19 | 28.92867
35 | 2022-07-19 | 391.9439
36 | 2022-07-19 | 1.068182
37 | 2022-07-19 | 1.029774
38 | 2022-07-19 | 6.162255
39 | 2022-07-19 | 37.36264
40 | 2022-07-19 | 1.19578
41 | 2022-07-19 | 1.415655
42 | 2022-07-19 | 1.202641
43 | 2022-07-19 | 11.4
44 | 2022-07-19 | 0.44
45 | 2022-07-19 | 0.3
46 | 2022-07-19 | 0.6
47 | 2022-07-19 | 88.6
48 | 2022-07-19 | 7.9
49 | 2022-07-19 | 24.09427
50 | 2022-07-19 | 55.61028
51 | 2022-07-19 | 1950.386
52 | 2022-07-19 | 4.077246
53 | 2022-07-19 | 1471.666
54 | 2022-07-19 | 2546.722
55 | 2022-07-19 | 424.4295
1 | 2022-07-19 08:00 | 1.13688
2 | 2022-07-19 08:00 | 0.7958162
3 | 2022-07-19 08:00 | 0.3410641
4 | 2022-07-19 08:00 | 1251.242
5 | 2022-07-19 08:00 | 154.9891
6 | 2022-07-19 08:00 | 0.3625
7 | 2022-07-19 08:00 | 20.7
8 | 2022-07-19 08:00 | 43.125
9 | 2022-07-19 08:00 | 1.191697
10 | 2022-07-19 08:00 | 1.132437
11 | 2022-07-19 08:00 | 0.9993771
12 | 2022-07-19 08:00 | 0.4491983
13 | 2022-07-19 08:00 | 0.2892213
14 | 2022-07-19 08:00 | 0.5887696
15 | 2022-07-19 08:00 | 3.156531
20 | 2022-07-19 08:00 | 0.1998981
21 | 2022-07-19 08:00 | 4.308428
22 | 2022-07-19 08:00 | 5.522964
23 | 2022-07-19 08:00 | 2.762512
24 | 2022-07-19 08:00 | 224.9105
25 | 2022-07-19 08:00 | 0.1615157
26 | 2022-07-19 08:00 | 351.0992
28 | 2022-07-19 08:00 | 59.00051
29 | 2022-07-19 08:00 | 65.5
30 | 2022-07-19 08:00 | 3172.894
31 | 2022-07-19 08:00 | 1.451138
32 | 2022-07-19 08:00 | 0
33 | 2022-07-19 08:00 | 0
34 | 2022-07-19 08:00 | 29.31346
35 | 2022-07-19 08:00 | 399.9957
36 | 2022-07-19 08:00 | 1.001221
37 | 2022-07-19 08:00 | 0.9878542
38 | 2022-07-19 08:00 | 7.464959
39 | 2022-07-19 08:00 | 30.88608
40 | 2022-07-19 08:00 | 1.17003
41 | 2022-07-19 08:00 | 1.384997
42 | 2022-07-19 08:00 | 1.178938
43 | 2022-07-19 08:00 | 11.9
44 | 2022-07-19 08:00 | 0.45
45 | 2022-07-19 08:00 | 0.3
46 | 2022-07-19 08:00 | 0.5
47 | 2022-07-19 08:00 | 89.5
48 | 2022-07-19 08:00 | 7.6
49 | 2022-07-19 08:00 | 23.95805
50 | 2022-07-19 08:00 | 55.44167
51 | 2022-07-19 08:00 | 1956.781
52 | 2022-07-19 08:00 | 4.033318
53 | 2022-07-19 08:00 | 1400.96
54 | 2022-07-19 08:00 | 2434.56
55 | 2022-07-19 08:00 | 430.8562
1 | 2022-07-19 16:00 | 1.103219
2 | 2022-07-19 16:00 | 0.7722531
3 | 2022-07-19 16:00 | 0.3309656
4 | 2022-07-19 16:00 | 1251.08
5 | 2022-07-19 16:00 | 162.8835
6 | 2022-07-19 16:00 | 0.307
7 | 2022-07-19 16:00 | 20.9
8 | 2022-07-19 16:00 | 44.27966
9 | 2022-07-19 16:00 | 1.127078
10 | 2022-07-19 16:00 | 1.189445
11 | 2022-07-19 16:00 | 0.9994345
12 | 2022-07-19 16:00 | 0.440069
13 | 2022-07-19 16:00 | 0.2833432
14 | 2022-07-19 16:00 | 0.5768036
15 | 2022-07-19 16:00 | 3.737744
20 | 2022-07-19 16:00 | 0.1818322
21 | 2022-07-19 16:00 | 5.217165
22 | 2022-07-19 16:00 | 5.665087
23 | 2022-07-19 16:00 | 2.73548
24 | 2022-07-19 16:00 | 225.968
25 | 2022-07-19 16:00 | 0.165672
26 | 2022-07-19 16:00 | 301.704
28 | 2022-07-19 16:00 | 61.94847
29 | 2022-07-19 16:00 | 67
30 | 2022-07-19 16:00 | 3435.902
31 | 2022-07-19 16:00 | 1.387298
32 | 2022-07-19 16:00 | 0
33 | 2022-07-19 16:00 | 0
34 | 2022-07-19 16:00 | 28.42473
35 | 2022-07-19 16:00 | 400.0536
36 | 2022-07-19 16:00 | 0.9406176
37 | 2022-07-19 16:00 | 0.939604
38 | 2022-07-19 16:00 | 8.954909
39 | 2022-07-19 16:00 | 31.63265
40 | 2022-07-19 16:00 | 1.127113
41 | 2022-07-19 16:00 | 1.335105
42 | 2022-07-19 16:00 | 1.141586
43 | 2022-07-19 16:00 | 11.6
44 | 2022-07-19 16:00 | 0.45
45 | 2022-07-19 16:00 | 0.3
46 | 2022-07-19 16:00 | 0.6
47 | 2022-07-19 16:00 | 89.4
48 | 2022-07-19 16:00 | 7.5
49 | 2022-07-19 16:00 | 25.83201
50 | 2022-07-19 16:00 | 55.56744
51 | 2022-07-19 16:00 | 1932.876
52 | 2022-07-19 16:00 | 3.876328
53 | 2022-07-19 16:00 | 1414.471
54 | 2022-07-19 16:00 | 2453.797
55 | 2022-07-19 16:00 | 447.532
1 | 2022-07-20 | 1.139148
2 | 2022-07-20 | 0.7974033
3 | 2022-07-20 | 0.3417442
4 | 2022-07-20 | 1251.17
5 | 2022-07-20 | 190.355
6 | 2022-07-20 | 0.35
7 | 2022-07-20 | 20.5
8 | 2022-07-20 | 43.61702
9 | 2022-07-20 | 1.1774
10 | 2022-07-20 | 1.293635
11 | 2022-07-20 | 0.9996279
12 | 2022-07-20 | 0.4588241
13 | 2022-07-20 | 0.2954189
14 | 2022-07-20 | 0.6013862
15 | 2022-07-20 | 3.410897
20 | 2022-07-20 | 0.1798514
21 | 2022-07-20 | 4.193974
22 | 2022-07-20 | 5.210445
23 | 2022-07-20 | 2.767819
24 | 2022-07-20 | 256.6176
25 | 2022-07-20 | 0.1523762
26 | 2022-07-20 | 328.939
28 | 2022-07-20 | 80.02341
29 | 2022-07-20 | 61.5
30 | 2022-07-20 | 3189.843
31 | 2022-07-20 | 1.3481
32 | 2022-07-20 | 0
33 | 2022-07-20 | 0
34 | 2022-07-20 | 29.96058
35 | 2022-07-20 | 400.0451
36 | 2022-07-20 | 0.9914945
37 | 2022-07-20 | 0.9719157
38 | 2022-07-20 | 7.604871
39 | 2022-07-20 | 25.5102
40 | 2022-07-20 | 1.168995
41 | 2022-07-20 | 1.368473
42 | 2022-07-20 | 1.162239
43 | 2022-07-20 | 11.6
44 | 2022-07-20 | 0.45
45 | 2022-07-20 | 0.3
46 | 2022-07-20 | 0.6
47 | 2022-07-20 | 88.9
48 | 2022-07-20 | 7.6
49 | 2022-07-20 | 26.60913
50 | 2022-07-20 | 55.29338
51 | 2022-07-20 | 1989.052
52 | 2022-07-20 | 3.739831
53 | 2022-07-20 | 1272.258
54 | 2022-07-20 | 2218.509
55 | 2022-07-20 | 466.2662
1 | 2022-07-20 08:00 | 1.10257
2 | 2022-07-20 08:00 | 0.7717987
3 | 2022-07-20 08:00 | 0.3307709
4 | 2022-07-20 08:00 | 1250.757
5 | 2022-07-20 08:00 | 163.0108
6 | 2022-07-20 08:00 | 0.528
7 | 2022-07-20 08:00 | 20
8 | 2022-07-20 08:00 | 42.37288
9 | 2022-07-20 08:00 | 1.227053
10 | 2022-07-20 08:00 | 1.281615
11 | 2022-07-20 08:00 | 0.9994608
12 | 2022-07-20 08:00 | 0.4450396
13 | 2022-07-20 08:00 | 0.2865436
14 | 2022-07-20 08:00 | 0.5833188
15 | 2022-07-20 08:00 | 2.581407
20 | 2022-07-20 08:00 | 0.2605842
21 | 2022-07-20 08:00 | 4.554708
22 | 2022-07-20 08:00 | 5.155153
23 | 2022-07-20 08:00 | 2.710736
24 | 2022-07-20 08:00 | 199.4722
25 | 2022-07-20 08:00 | 0.1507593
26 | 2022-07-20 08:00 | 140.5311
28 | 2022-07-20 08:00 | 42.61752
29 | 2022-07-20 08:00 | 60
30 | 2022-07-20 08:00 | 3088.09
31 | 2022-07-20 08:00 | 1.223675
32 | 2022-07-20 08:00 | 0
33 | 2022-07-20 08:00 | 0
34 | 2022-07-20 08:00 | 30.59413
35 | 2022-07-20 08:00 | 393.7109
36 | 2022-07-20 08:00 | 1.038647
37 | 2022-07-20 08:00 | 1.036735
38 | 2022-07-20 08:00 | 7.136115
39 | 2022-07-20 08:00 | 37.22826
40 | 2022-07-20 08:00 | 1.15066
41 | 2022-07-20 08:00 | 1.33932
42 | 2022-07-20 08:00 | 1.139996
43 | 2022-07-20 08:00 | 12.2
44 | 2022-07-20 08:00 | 0.48
45 | 2022-07-20 08:00 | 0.3
46 | 2022-07-20 08:00 | 0.6
47 | 2022-07-20 08:00 | 88.7
48 | 2022-07-20 08:00 | 7.7
49 | 2022-07-20 08:00 | 28.31291
50 | 2022-07-20 08:00 | 55.1697
51 | 2022-07-20 08:00 | 1979.254
52 | 2022-07-20 08:00 | 3.691627
53 | 2022-07-20 08:00 | 1250.682
54 | 2022-07-20 08:00 | 2184.272
55 | 2022-07-20 08:00 | 473.0883
1 | 2022-07-20 16:00 | 1.19586
2 | 2022-07-20 16:00 | 0.8371019
3 | 2022-07-20 16:00 | 0.358758
4 | 2022-07-20 16:00 | 1250.925
5 | 2022-07-20 16:00 | 177.1497
6 | 2022-07-20 16:00 | 0.6975
7 | 2022-07-20 16:00 | 18.9
8 | 2022-07-20 16:00 | 42.56757
9 | 2022-07-20 16:00 | 1.260173
10 | 2022-07-20 16:00 | 1.24463
11 | 2022-07-20 16:00 | 0.9995515
12 | 2022-07-20 16:00 | 0.481679
13 | 2022-07-20 16:00 | 0.3101343
14 | 2022-07-20 16:00 | 0.6313424
15 | 2022-07-20 16:00 | 2.258598
20 | 2022-07-20 16:00 | 0.301466
21 | 2022-07-20 16:00 | 4.379306
22 | 2022-07-20 16:00 | 5.208809
23 | 2022-07-20 16:00 | 2.813799
24 | 2022-07-20 16:00 | 182.2564
25 | 2022-07-20 16:00 | 0.1523284
26 | 2022-07-20 16:00 | 191.1972
28 | 2022-07-20 16:00 | 58.75857
29 | 2022-07-20 16:00 | 61
30 | 2022-07-20 16:00 | 3142.667
31 | 2022-07-20 16:00 | 1.028827
32 | 2022-07-20 16:00 | 0
33 | 2022-07-20 16:00 | 0
34 | 2022-07-20 16:00 | 30.07082
35 | 2022-07-20 16:00 | 394.1917
36 | 2022-07-20 16:00 | 1.071517
37 | 2022-07-20 16:00 | 1.055785
38 | 2022-07-20 16:00 | 6.637904
39 | 2022-07-20 16:00 | 54.18182
40 | 2022-07-20 16:00 | 1.147201
41 | 2022-07-20 16:00 | 1.335242
42 | 2022-07-20 16:00 | 1.136781
43 | 2022-07-20 16:00 | 12
44 | 2022-07-20 16:00 | 0.48
45 | 2022-07-20 16:00 | 0.3
46 | 2022-07-20 16:00 | 0.5
47 | 2022-07-20 16:00 | 89
48 | 2022-07-20 16:00 | 7.9
49 | 2022-07-20 16:00 | 28.20654
50 | 2022-07-20 16:00 | 55.12851
51 | 2022-07-20 16:00 | 1964.791
52 | 2022-07-20 16:00 | 3.719397
53 | 2022-07-20 16:00 | 1270.062
54 | 2022-07-20 16:00 | 2215.188
55 | 2022-07-20 16:00 | 468.9356
1 | 2022-07-21 | 1.221716
2 | 2022-07-21 | 0.8552009
3 | 2022-07-21 | 0.3665147
4 | 2022-07-21 | 1251.129
5 | 2022-07-21 | 183.8224
6 | 2022-07-21 | 0.502
7 | 2022-07-21 | 19.3
8 | 2022-07-21 | 42.88889
9 | 2022-07-21 | 1.200244
10 | 2022-07-21 | 1.160532
11 | 2022-07-21 | 0.9995883
12 | 2022-07-21 | 0.4843784
13 | 2022-07-21 | 0.3118723
14 | 2022-07-21 | 0.6348806
15 | 2022-07-21 | 3.028571
20 | 2022-07-21 | 0.2050337
21 | 2022-07-21 | 4.112603
22 | 2022-07-21 | 5.330976
23 | 2022-07-21 | 2.850864
24 | 2022-07-21 | 254.6691
25 | 2022-07-21 | 0.1559011
26 | 2022-07-21 | 222.7261
28 | 2022-07-21 | 60.59539
29 | 2022-07-21 | 62.5
30 | 2022-07-21 | 2958.03
31 | 2022-07-21 | 1.385409
32 | 2022-07-21 | 0
33 | 2022-07-21 | 0
34 | 2022-07-21 | 31.32048
35 | 2022-07-21 | 396.2868
36 | 2022-07-21 | 1.018315
37 | 2022-07-21 | 0.9989837
38 | 2022-07-21 | 7.141174
39 | 2022-07-21 | 37.37114
40 | 2022-07-21 | 1.145934
41 | 2022-07-21 | 1.331798
42 | 2022-07-21 | 1.140376
43 | 2022-07-21 | 12
44 | 2022-07-21 | 0.48
45 | 2022-07-21 | 0.3
46 | 2022-07-21 | 0.5
47 | 2022-07-21 | 89.2
48 | 2022-07-21 | 7.6
49 | 2022-07-21 | 28.76196
50 | 2022-07-21 | 55.09534
51 | 2022-07-21 | 2035.39
52 | 2022-07-21 | 3.918108
53 | 2022-07-21 | 1332.588
54 | 2022-07-21 | 2328.273
55 | 2022-07-21 | 445.9248
1 | 2022-07-21 08:00 | 1.253655
2 | 2022-07-21 08:00 | 0.8775584
3 | 2022-07-21 08:00 | 0.3760965
4 | 2022-07-21 08:00 | 1251.373
5 | 2022-07-21 08:00 | 166.6842
6 | 2022-07-21 08:00 | 0.615
7 | 2022-07-21 08:00 | 19.3
8 | 2022-07-21 08:00 | 41.95652
9 | 2022-07-21 08:00 | 1.177616
10 | 2022-07-21 08:00 | 1.171729
11 | 2022-07-21 08:00 | 0.9994892
12 | 2022-07-21 08:00 | 0.5010435
13 | 2022-07-21 08:00 | 0.3226023
14 | 2022-07-21 08:00 | 0.6567237
15 | 2022-07-21 08:00 | 3.326034
20 | 2022-07-21 08:00 | 0.1905043
21 | 2022-07-21 08:00 | 4.420227
22 | 2022-07-21 08:00 | 5.4929
23 | 2022-07-21 08:00 | 2.88885
24 | 2022-07-21 08:00 | 256.2986
25 | 2022-07-21 08:00 | 0.1606365
26 | 2022-07-21 08:00 | 385.413
28 | 2022-07-21 08:00 | 67.14323
29 | 2022-07-21 08:00 | 65
30 | 2022-07-21 08:00 | 3057.667
31 | 2022-07-21 08:00 | 1.53763
32 | 2022-07-21 08:00 | 0
33 | 2022-07-21 08:00 | 0
34 | 2022-07-21 08:00 | 31.37119
35 | 2022-07-21 08:00 | 397.4777
36 | 2022-07-21 08:00 | 0.9914842
37 | 2022-07-21 08:00 | 0.9827411
38 | 2022-07-21 08:00 | 7.74626
39 | 2022-07-21 08:00 | 30.32258
40 | 2022-07-21 08:00 | 1.127961
41 | 2022-07-21 08:00 | 1.311135
42 | 2022-07-21 08:00 | 1.124712
43 | 2022-07-21 08:00 | 12.1
44 | 2022-07-21 08:00 | 0.5
45 | 2022-07-21 08:00 | 0.3
46 | 2022-07-21 08:00 | 0.8
47 | 2022-07-21 08:00 | 89.2
48 | 2022-07-21 08:00 | 7.8
49 | 2022-07-21 08:00 | 29.46497
50 | 2022-07-21 08:00 | 55.13685
51 | 2022-07-21 08:00 | 2038.422
52 | 2022-07-21 08:00 | 3.802783
53 | 2022-07-21 08:00 | 1356.949
54 | 2022-07-21 08:00 | 2365.246
55 | 2022-07-21 08:00 | 458.365
1 | 2022-07-21 16:00 | 1.212887
2 | 2022-07-21 16:00 | 0.8490211
3 | 2022-07-21 16:00 | 0.3638662
4 | 2022-07-21 16:00 | 1251.381
5 | 2022-07-21 16:00 | 164.6596
6 | 2022-07-21 16:00 | 0.526
7 | 2022-07-21 16:00 | 19.3
8 | 2022-07-21 16:00 | 41.95652
9 | 2022-07-21 16:00 | 1.156138
10 | 2022-07-21 16:00 | 1.189296
11 | 2022-07-21 16:00 | 0.9994662
12 | 2022-07-21 16:00 | 0.4848137
13 | 2022-07-21 16:00 | 0.3121526
14 | 2022-07-21 16:00 | 0.6354511
15 | 2022-07-21 16:00 | 3.611614
20 | 2022-07-21 16:00 | 0.171381
21 | 2022-07-21 16:00 | 4.342073
22 | 2022-07-21 16:00 | 5.459344
23 | 2022-07-21 16:00 | 2.840641
24 | 2022-07-21 16:00 | 263.5149
25 | 2022-07-21 16:00 | 0.1596552
26 | 2022-07-21 16:00 | 423.2802
28 | 2022-07-21 16:00 | 61.96323
29 | 2022-07-21 16:00 | 64
30 | 2022-07-21 16:00 | 3094.325
31 | 2022-07-21 16:00 | 1.600361
32 | 2022-07-21 16:00 | 0
33 | 2022-07-21 16:00 | 0
34 | 2022-07-21 16:00 | 31.05288
35 | 2022-07-21 16:00 | 399.9663
36 | 2022-07-21 16:00 | 0.9821216
37 | 2022-07-21 16:00 | 0.970971
38 | 2022-07-21 16:00 | 7.953688
39 | 2022-07-21 16:00 | 29.90654
40 | 2022-07-21 16:00 | 1.131339
41 | 2022-07-21 16:00 | 1.321305
42 | 2022-07-21 16:00 | 1.133194
43 | 2022-07-21 16:00 | 12.1
44 | 2022-07-21 16:00 | 0.5
45 | 2022-07-21 16:00 | 0.3
46 | 2022-07-21 16:00 | 0.6
47 | 2022-07-21 16:00 | 89
48 | 2022-07-21 16:00 | 7.7
49 | 2022-07-21 16:00 | 29.42363
50 | 2022-07-21 16:00 | 55.4226
51 | 2022-07-21 16:00 | 2020.14
52 | 2022-07-21 16:00 | 3.801622
53 | 2022-07-21 16:00 | 1353.804
54 | 2022-07-21 16:00 | 2350.339
55 | 2022-07-21 16:00 | 456.6734
1 | 2022-07-22 | 1.173135
2 | 2022-07-22 | 0.8211942
3 | 2022-07-22 | 0.3519404
4 | 2022-07-22 | 1251.423
5 | 2022-07-22 | 180.3863
6 | 2022-07-22 | 0.6
7 | 2022-07-22 | 19.87
8 | 2022-07-22 | 42.94359
9 | 2022-07-22 | 1.193705
10 | 2022-07-22 | 1.19003
11 | 2022-07-22 | 0.9995848
12 | 2022-07-22 | 0.4684366
13 | 2022-07-22 | 0.301608
14 | 2022-07-22 | 0.6139855
15 | 2022-07-22 | 3.071394
20 | 2022-07-22 | 0.2075171
21 | 2022-07-22 | 4.352167
22 | 2022-07-22 | 5.146843
23 | 2022-07-22 | 2.796207
24 | 2022-07-22 | 289.0336
25 | 2022-07-22 | 0.1505162
26 | 2022-07-22 | 412.9419
28 | 2022-07-22 | 75.83559
29 | 2022-07-22 | 60
30 | 2022-07-22 | 2946.409
31 | 2022-07-22 | 1.602304
32 | 2022-07-22 | 0
33 | 2022-07-22 | 0
34 | 2022-07-22 | 31.27671
35 | 2022-07-22 | 400.0157
36 | 2022-07-22 | 1.008475
37 | 2022-07-22 | 0.9989868
38 | 2022-07-22 | 7.423561
39 | 2022-07-22 | 38.05556
40 | 2022-07-22 | 1.112014
41 | 2022-07-22 | 1.326533
42 | 2022-07-22 | 1.136113
43 | 2022-07-22 | 12.1
44 | 2022-07-22 | 0.5
45 | 2022-07-22 | 0.3
46 | 2022-07-22 | 0.6
47 | 2022-07-22 | 89.2
48 | 2022-07-22 | 7.5
49 | 2022-07-22 | 29.60107
50 | 2022-07-22 | 56.22789
51 | 2022-07-22 | 2014.268
52 | 2022-07-22 | 3.812786
53 | 2022-07-22 | 1297.174
54 | 2022-07-22 | 2219.46
55 | 2022-07-22 | 448.7524
1 | 2022-07-22 08:00 | 1.206591
2 | 2022-07-22 08:00 | 0.8446135
3 | 2022-07-22 08:00 | 0.3619772
4 | 2022-07-22 08:00 | 1251.569
5 | 2022-07-22 08:00 | 174.6258
6 | 2022-07-22 08:00 | 0.642
7 | 2022-07-22 08:00 | 21
8 | 2022-07-22 08:00 | 44.58599
9 | 2022-07-22 08:00 | 1.215591
10 | 2022-07-22 08:00 | 1.224976
11 | 2022-07-22 08:00 | 0.9995342
12 | 2022-07-22 08:00 | 0.4892899
13 | 2022-07-22 08:00 | 0.3150347
14 | 2022-07-22 08:00 | 0.6413182
15 | 2022-07-22 08:00 | 2.780377
20 | 2022-07-22 08:00 | 0.230527
21 | 2022-07-22 08:00 | 4.235827
22 | 2022-07-22 08:00 | 5.311938
23 | 2022-07-22 08:00 | 2.834792
24 | 2022-07-22 08:00 | 268.7537
25 | 2022-07-22 08:00 | 0.1553444
26 | 2022-07-22 08:00 | 352.3121
28 | 2022-07-22 08:00 | 73.69492
29 | 2022-07-22 08:00 | 64
30 | 2022-07-22 08:00 | 3144.022
31 | 2022-07-22 08:00 | 1.539027
32 | 2022-07-22 08:00 | 0
33 | 2022-07-22 08:00 | 0
34 | 2022-07-22 08:00 | 30.94115
35 | 2022-07-22 08:00 | 399.4021
36 | 2022-07-22 08:00 | 1.026797
37 | 2022-07-22 08:00 | 1.01217
38 | 2022-07-22 08:00 | 7.016204
39 | 2022-07-22 08:00 | 43.29268
40 | 2022-07-22 08:00 | 1.131247
41 | 2022-07-22 08:00 | 1.35031
42 | 2022-07-22 08:00 | 1.155456
43 | 2022-07-22 08:00 | 12
44 | 2022-07-22 08:00 | 0.46
45 | 2022-07-22 08:00 | 0.3
46 | 2022-07-22 08:00 | 0.6
47 | 2022-07-22 08:00 | 89.1
48 | 2022-07-22 08:00 | 7.4
49 | 2022-07-22 08:00 | 30.7017
50 | 2022-07-22 08:00 | 56.556
51 | 2022-07-22 08:00 | 2004.951
52 | 2022-07-22 08:00 | 3.605832
53 | 2022-07-22 08:00 | 1311.507
54 | 2022-07-22 08:00 | 2228.987
55 | 2022-07-22 08:00 | 471.3368
1 | 2022-07-22 16:00 | 1.263643
2 | 2022-07-22 16:00 | 0.8845502
3 | 2022-07-22 16:00 | 0.3790929
4 | 2022-07-22 16:00 | 1251.321
5 | 2022-07-22 16:00 | 177.1871
6 | 2022-07-22 16:00 | 0.586
7 | 2022-07-22 16:00 | 19.1
8 | 2022-07-22 16:00 | 41.70306
9 | 2022-07-22 16:00 | 1.194614
10 | 2022-07-22 16:00 | 1.115315
11 | 2022-07-22 16:00 | 0.9995405
12 | 2022-07-22 16:00 | 0.502501
13 | 2022-07-22 16:00 | 0.3235407
14 | 2022-07-22 16:00 | 0.658634
15 | 2022-07-22 16:00 | 3.206453
20 | 2022-07-22 16:00 | 0.1833083
21 | 2022-07-22 16:00 | 3.789273
22 | 2022-07-22 16:00 | 5.373801
23 | 2022-07-22 16:00 | 2.8957
24 | 2022-07-22 16:00 | 284.4056
25 | 2022-07-22 16:00 | 0.1571535
26 | 2022-07-22 16:00 | 470.416
28 | 2022-07-22 16:00 | 84.12318
29 | 2022-07-22 16:00 | 63
30 | 2022-07-22 16:00 | 3002.682
31 | 2022-07-22 16:00 | 1.605114
32 | 2022-07-22 16:00 | 0
33 | 2022-07-22 16:00 | 0
34 | 2022-07-22 16:00 | 30.87314
35 | 2022-07-22 16:00 | 390.7845
36 | 2022-07-22 16:00 | 1.017136
37 | 2022-07-22 16:00 | 0.983871
38 | 2022-07-22 16:00 | 6.995726
39 | 2022-07-22 16:00 | 37.36559
40 | 2022-07-22 16:00 | 1.090052
41 | 2022-07-22 16:00 | 1.300773
42 | 2022-07-22 16:00 | 1.116384
43 | 2022-07-22 16:00 | 11.9
44 | 2022-07-22 16:00 | 0.46
45 | 2022-07-22 16:00 | 0.3
46 | 2022-07-22 16:00 | 0.7
47 | 2022-07-22 16:00 | 89.2
48 | 2022-07-22 16:00 | 7.4
49 | 2022-07-22 16:00 | 30.18348
50 | 2022-07-22 16:00 | 56.22237
51 | 2022-07-22 16:00 | 2034.418
52 | 2022-07-22 16:00 | 3.859032
53 | 2022-07-22 16:00 | 1364.821
54 | 2022-07-22 16:00 | 2332.713
55 | 2022-07-22 16:00 | 442.9014
1 | 2022-07-23 | 1.276298
2 | 2022-07-23 | 0.8934088
3 | 2022-07-23 | 0.3828895
4 | 2022-07-23 | 1251.291
5 | 2022-07-23 | 162.4988
6 | 2022-07-23 | 0.482
7 | 2022-07-23 | 20.8
8 | 2022-07-23 | 44.06779
9 | 2022-07-23 | 1.169697
10 | 2022-07-23 | 1.128088
11 | 2022-07-23 | 0.9994433
12 | 2022-07-23 | 0.5104951
13 | 2022-07-23 | 0.3286878
14 | 2022-07-23 | 0.669112
15 | 2022-07-23 | 3.535957
20 | 2022-07-23 | 0.1687226
21 | 2022-07-23 | 4.035198
22 | 2022-07-23 | 5.635396
23 | 2022-07-23 | 2.910616
24 | 2022-07-23 | 248.9899
25 | 2022-07-23 | 0.1648037
26 | 2022-07-23 | 388.8914
28 | 2022-07-23 | 73.94235
29 | 2022-07-23 | 67
30 | 2022-07-23 | 3067.251
31 | 2022-07-23 | 1.532257
32 | 2022-07-23 | 0
33 | 2022-07-23 | 0
34 | 2022-07-23 | 31.32279
35 | 2022-07-23 | 377.5552
36 | 2022-07-23 | 0.9939394
37 | 2022-07-23 | 0.9727823
38 | 2022-07-23 | 7.571155
39 | 2022-07-23 | 30.71428
40 | 2022-07-23 | 1.149314
41 | 2022-07-23 | 1.348991
42 | 2022-07-23 | 1.148693
43 | 2022-07-23 | 11.9
44 | 2022-07-23 | 0.46
45 | 2022-07-23 | 0.3
46 | 2022-07-23 | 0.7
47 | 2022-07-23 | 89.1
48 | 2022-07-23 | 7.5
49 | 2022-07-23 | 29.51025
50 | 2022-07-23 | 55.73622
51 | 2022-07-23 | 2081.427
52 | 2022-07-23 | 3.792021
53 | 2022-07-23 | 1403.237
54 | 2022-07-23 | 2423.263
55 | 2022-07-23 | 455.406
1 | 2022-07-23 08:00 | 1.237092
2 | 2022-07-23 08:00 | 0.8659642
3 | 2022-07-23 08:00 | 0.3711275
4 | 2022-07-23 08:00 | 1251.581
5 | 2022-07-23 08:00 | 156.0591
6 | 2022-07-23 08:00 | 0.485
7 | 2022-07-23 08:00 | 20.4
8 | 2022-07-23 08:00 | 41.88912
9 | 2022-07-23 08:00 | 1.194915
10 | 2022-07-23 08:00 | 1.147374
11 | 2022-07-23 08:00 | 0.9993732
12 | 2022-07-23 08:00 | 0.4942215
13 | 2022-07-23 08:00 | 0.3182099
14 | 2022-07-23 08:00 | 0.6477821
15 | 2022-07-23 08:00 | 3.047961
20 | 2022-07-23 08:00 | 0.2080236
21 | 2022-07-23 08:00 | 4.29541
22 | 2022-07-23 08:00 | 5.462273
23 | 2022-07-23 08:00 | 2.862471
24 | 2022-07-23 08:00 | 227.9298
25 | 2022-07-23 08:00 | 0.1597408
26 | 2022-07-23 08:00 | 339.0025
28 | 2022-07-23 08:00 | 61.80665
29 | 2022-07-23 08:00 | 64
30 | 2022-07-23 08:00 | 2995.793
31 | 2022-07-23 08:00 | 1.460535
32 | 2022-07-23 08:00 | 0
33 | 2022-07-23 08:00 | 0
34 | 2022-07-23 08:00 | 31.38099
35 | 2022-07-23 08:00 | 378.0482
36 | 2022-07-23 08:00 | 1.015738
37 | 2022-07-23 08:00 | 1.004069
38 | 2022-07-23 08:00 | 7.34337
39 | 2022-07-23 08:00 | 37.53425
40 | 2022-07-23 08:00 | 1.143285
41 | 2022-07-23 08:00 | 1.342462
42 | 2022-07-23 08:00 | 1.144123
43 | 2022-07-23 08:00 | 12
44 | 2022-07-23 08:00 | 0.51
45 | 2022-07-23 08:00 | 0.3
46 | 2022-07-23 08:00 | 0.8
47 | 2022-07-23 08:00 | 89.3
48 | 2022-07-23 08:00 | 7.7
49 | 2022-07-23 08:00 | 30.20677
50 | 2022-07-23 08:00 | 55.8471
51 | 2022-07-23 08:00 | 2069.526
52 | 2022-07-23 08:00 | 3.79843
53 | 2022-07-23 08:00 | 1364.718
54 | 2022-07-23 08:00 | 2352.459
55 | 2022-07-23 08:00 | 453.8109
1 | 2022-07-23 16:00 | 1.221389
2 | 2022-07-23 16:00 | 0.8549724
3 | 2022-07-23 16:00 | 0.3664167
4 | 2022-07-23 16:00 | 1251.139
5 | 2022-07-23 16:00 | 180.6028
6 | 2022-07-23 16:00 | 0.71
7 | 2022-07-23 16:00 | 19.4
8 | 2022-07-23 16:00 | 42.17391
9 | 2022-07-23 16:00 | 1.160048
10 | 2022-07-23 16:00 | 1.1618
11 | 2022-07-23 16:00 | 0.9995749
12 | 2022-07-23 16:00 | 0.4902826
13 | 2022-07-23 16:00 | 0.3156738
14 | 2022-07-23 16:00 | 0.6426193
15 | 2022-07-23 16:00 | 3.759818
20 | 2022-07-23 16:00 | 0.1453845
21 | 2022-07-23 16:00 | 3.545764
22 | 2022-07-23 16:00 | 5.232257
23 | 2022-07-23 16:00 | 2.851686
24 | 2022-07-23 16:00 | 262.5362
25 | 2022-07-23 16:00 | 0.1530141
26 | 2022-07-23 16:00 | 367.6436
28 | 2022-07-23 16:00 | 80.94754
29 | 2022-07-23 16:00 | 62
30 | 2022-07-23 16:00 | 3120.045
31 | 2022-07-23 16:00 | 1.453666
32 | 2022-07-23 16:00 | 0
33 | 2022-07-23 16:00 | 0
34 | 2022-07-23 16:00 | 29.52592
35 | 2022-07-23 16:00 | 380.9124
36 | 2022-07-23 16:00 | 1.00722
37 | 2022-07-23 16:00 | 0.9727548
38 | 2022-07-23 16:00 | 7.305583
39 | 2022-07-23 16:00 | 26.22951
40 | 2022-07-23 16:00 | 1.156604
41 | 2022-07-23 16:00 | 1.357751
42 | 2022-07-23 16:00 | 1.155691
43 | 2022-07-23 16:00 | 11.9
44 | 2022-07-23 16:00 | 0.51
45 | 2022-07-23 16:00 | 0.3
46 | 2022-07-23 16:00 | 0.7
47 | 2022-07-23 16:00 | 89.3
48 | 2022-07-23 16:00 | 7.5
49 | 2022-07-23 16:00 | 29.88416
50 | 2022-07-23 16:00 | 55.84937
51 | 2022-07-23 16:00 | 2011.866
52 | 2022-07-23 16:00 | 3.741518
53 | 2022-07-23 16:00 | 1302.894
54 | 2022-07-23 16:00 | 2235.582
55 | 2022-07-23 16:00 | 458.5996
1 | 2022-07-24 | 1.248531
2 | 2022-07-24 | 0.8739713
3 | 2022-07-24 | 0.3745592
4 | 2022-07-24 | 1251.197
5 | 2022-07-24 | 167.8637
6 | 2022-07-24 | 0.6975
7 | 2022-07-24 | 21.6
8 | 2022-07-24 | 43.2
9 | 2022-07-24 | 1.167453
10 | 2022-07-24 | 1.140836
11 | 2022-07-24 | 0.9994962
12 | 2022-07-24 | 0.4999824
13 | 2022-07-24 | 0.3219192
14 | 2022-07-24 | 0.655333
15 | 2022-07-24 | 3.27793
20 | 2022-07-24 | 0.203004
21 | 2022-07-24 | 4.842045
22 | 2022-07-24 | 5.446111
23 | 2022-07-24 | 2.883204
24 | 2022-07-24 | 233.6332
25 | 2022-07-24 | 0.1592682
26 | 2022-07-24 | 370.7313
28 | 2022-07-24 | 79.07418
29 | 2022-07-24 | 64.5
30 | 2022-07-24 | 3038.233
31 | 2022-07-24 | 1.391803
32 | 2022-07-24 | 0
33 | 2022-07-24 | 0
34 | 2022-07-24 | 31.46732
35 | 2022-07-24 | 399.1559
36 | 2022-07-24 | 0.9893868
37 | 2022-07-24 | 0.9959759
38 | 2022-07-24 | 8.119975
39 | 2022-07-24 | 31.91011
40 | 2022-07-24 | 1.172561
41 | 2022-07-24 | 1.372195
42 | 2022-07-24 | 1.170958
43 | 2022-07-24 | 11.9
44 | 2022-07-24 | 0.51
45 | 2022-07-24 | 0.3
46 | 2022-07-24 | 0.7
47 | 2022-07-24 | 89
48 | 2022-07-24 | 7.6
49 | 2022-07-24 | 29.81978
50 | 2022-07-24 | 55.82669
51 | 2022-07-24 | 2036.682
52 | 2022-07-24 | 3.772752
53 | 2022-07-24 | 1357.672
54 | 2022-07-24 | 2336.597
55 | 2022-07-24 | 456.1743
1 | 2022-07-24 08:00 | 1.303131
2 | 2022-07-24 08:00 | 0.9121917
3 | 2022-07-24 08:00 | 0.3909393
4 | 2022-07-24 08:00 | 1251.697
5 | 2022-07-24 08:00 | 164.0395
6 | 2022-07-24 08:00 | 0.706
7 | 2022-07-24 08:00 | 20.3
8 | 2022-07-24 08:00 | 42.20374
9 | 2022-07-24 08:00 | 1.148712
10 | 2022-07-24 08:00 | 1.156281
11 | 2022-07-24 08:00 | 0.9994603
12 | 2022-07-24 08:00 | 0.5221233
13 | 2022-07-24 08:00 | 0.3361748
14 | 2022-07-24 08:00 | 0.6843533
15 | 2022-07-24 08:00 | 3.553195
20 | 2022-07-24 08:00 | 0.1827528
21 | 2022-07-24 08:00 | 4.723522
22 | 2022-07-24 08:00 | 5.43934
23 | 2022-07-24 08:00 | 2.930777
24 | 2022-07-24 08:00 | 232.4328
25 | 2022-07-24 08:00 | 0.1590701
26 | 2022-07-24 08:00 | 330.3833
28 | 2022-07-24 08:00 | 74.37511
29 | 2022-07-24 08:00 | 64.5
30 | 2022-07-24 08:00 | 3082.222
31 | 2022-07-24 08:00 | 1.416932
32 | 2022-07-24 08:00 | 0
33 | 2022-07-24 08:00 | 0
34 | 2022-07-24 08:00 | 31.20293
35 | 2022-07-24 08:00 | 399.9925
36 | 2022-07-24 08:00 | 0.9765808
37 | 2022-07-24 08:00 | 0.9770916
38 | 2022-07-24 08:00 | 8.276717
39 | 2022-07-24 08:00 | 28.22581
40 | 2022-07-24 08:00 | 1.183622
41 | 2022-07-24 08:00 | 1.385336
42 | 2022-07-24 08:00 | 1.181232
43 | 2022-07-24 08:00 | 11.8
44 | 2022-07-24 08:00 | 0.44
45 | 2022-07-24 08:00 | 0.3
46 | 2022-07-24 08:00 | 0.6
47 | 2022-07-24 08:00 | 88.9
48 | 2022-07-24 08:00 | 7.6
49 | 2022-07-24 08:00 | 29.93127
50 | 2022-07-24 08:00 | 55.91349
51 | 2022-07-24 08:00 | 2017.124
52 | 2022-07-24 08:00 | 3.76457
53 | 2022-07-24 08:00 | 1357.439
54 | 2022-07-24 08:00 | 2331.398
55 | 2022-07-24 08:00 | 456.2267
1 | 2022-07-24 16:00 | 1.254311
2 | 2022-07-24 16:00 | 0.8780179
3 | 2022-07-24 16:00 | 0.3762934
4 | 2022-07-24 16:00 | 1251.153
5 | 2022-07-24 16:00 | 204.9616
6 | 2022-07-24 16:00 | 0.715
7 | 2022-07-24 16:00 | 18.5
8 | 2022-07-24 16:00 | 40.9292
9 | 2022-07-24 16:00 | 1.229268
10 | 2022-07-24 16:00 | 1.166947
11 | 2022-07-24 16:00 | 0.9996665
12 | 2022-07-24 16:00 | 0.500457
13 | 2022-07-24 16:00 | 0.3222247
14 | 2022-07-24 16:00 | 0.655955
15 | 2022-07-24 16:00 | 2.586411
20 | 2022-07-24 16:00 | 0.2514451
21 | 2022-07-24 16:00 | 4.23113
22 | 2022-07-24 16:00 | 5.106554
23 | 2022-07-24 16:00 | 2.88489
24 | 2022-07-24 16:00 | 321.2151
25 | 2022-07-24 16:00 | 0.149338
26 | 2022-07-24 16:00 | 402.5348
28 | 2022-07-24 16:00 | 87.57922
29 | 2022-07-24 16:00 | 60.5
30 | 2022-07-24 16:00 | 2966.303
31 | 2022-07-24 16:00 | 1.567196
32 | 2022-07-24 16:00 | 0
33 | 2022-07-24 16:00 | 0
34 | 2022-07-24 16:00 | 30.79617
35 | 2022-07-24 16:00 | 399.9956
36 | 2022-07-24 16:00 | 1.041463
37 | 2022-07-24 16:00 | 1.025432
38 | 2022-07-24 16:00 | 6.817541
39 | 2022-07-24 16:00 | 37.94872
40 | 2022-07-24 16:00 | 1.193081
41 | 2022-07-24 16:00 | 1.396429
42 | 2022-07-24 16:00 | 1.18979
43 | 2022-07-24 16:00 | 11.9
44 | 2022-07-24 16:00 | 0.44
45 | 2022-07-24 16:00 | 0.3
46 | 2022-07-24 16:00 | 0.6
47 | 2022-07-24 16:00 | 88.9
48 | 2022-07-24 16:00 | 8
49 | 2022-07-24 16:00 | 29.91474
50 | 2022-07-24 16:00 | 55.96033
51 | 2022-07-24 16:00 | 1999.964
52 | 2022-07-24 16:00 | 3.818901
53 | 2022-07-24 16:00 | 1284.6
54 | 2022-07-24 16:00 | 2204.552
55 | 2022-07-24 16:00 | 449.3802
1 | 2022-07-25 | 1.233584
2 | 2022-07-25 | 0.8635086
3 | 2022-07-25 | 0.3700751
4 | 2022-07-25 | 1251.497
5 | 2022-07-25 | 188.7862
6 | 2022-07-25 | 0.644
7 | 2022-07-25 | 18.3
8 | 2022-07-25 | 41.03139
9 | 2022-07-25 | 1.253433
10 | 2022-07-25 | 1.138514
11 | 2022-07-25 | 0.9995996
12 | 2022-07-25 | 0.4926732
13 | 2022-07-25 | 0.317213
14 | 2022-07-25 | 0.6457527
15 | 2022-07-25 | 2.378371
20 | 2022-07-25 | 0.2742593
21 | 2022-07-25 | 4.080114
22 | 2022-07-25 | 5.458567
23 | 2022-07-25 | 2.86909
24 | 2022-07-25 | 301.0607
25 | 2022-07-25 | 0.1596324
26 | 2022-07-25 | 453.2591
28 | 2022-07-25 | 84.56291
29 | 2022-07-25 | 65
30 | 2022-07-25 | 3055.45
31 | 2022-07-25 | 1.594718
32 | 2022-07-25 | 0
33 | 2022-07-25 | 0
34 | 2022-07-25 | 31.23542
35 | 2022-07-25 | 399.9825
36 | 2022-07-25 | 1.053683
37 | 2022-07-25 | 1.030801
38 | 2022-07-25 | 6.458485
39 | 2022-07-25 | 48.33333
40 | 2022-07-25 | 1.155161
41 | 2022-07-25 | 1.354606
42 | 2022-07-25 | 1.166449
43 | 2022-07-25 | 11.9
44 | 2022-07-25 | 0.44
45 | 2022-07-25 | 0.3
46 | 2022-07-25 | 0.6
47 | 2022-07-25 | 89.8
48 | 2022-07-25 | 7.6
49 | 2022-07-25 | 30.20844
50 | 2022-07-25 | 56.09053
51 | 2022-07-25 | 2025.42
52 | 2022-07-25 | 3.802261
53 | 2022-07-25 | 1374.499
54 | 2022-07-25 | 2352.058
55 | 2022-07-25 | 450.0509
1 | 2022-07-25 08:00 | 1.24106
2 | 2022-07-25 08:00 | 0.8687423
3 | 2022-07-25 08:00 | 0.3723181
4 | 2022-07-25 08:00 | 1251.384
5 | 2022-07-25 08:00 | 166.072
6 | 2022-07-25 08:00 | 0.6375
7 | 2022-07-25 08:00 | 19.8
8 | 2022-07-25 08:00 | 42.30769
9 | 2022-07-25 08:00 | 1.170673
10 | 2022-07-25 08:00 | 1.131878
11 | 2022-07-25 08:00 | 0.9994736
12 | 2022-07-25 08:00 | 0.493625
13 | 2022-07-25 08:00 | 0.3178259
14 | 2022-07-25 08:00 | 0.6470003
15 | 2022-07-25 08:00 | 3.339333
20 | 2022-07-25 08:00 | 0.1934587
21 | 2022-07-25 08:00 | 4.593785
22 | 2022-07-25 08:00 | 5.436591
23 | 2022-07-25 08:00 | 2.875121
24 | 2022-07-25 08:00 | 268.7581
25 | 2022-07-25 08:00 | 0.1589898
26 | 2022-07-25 08:00 | 419.5538
28 | 2022-07-25 08:00 | 66.61416
29 | 2022-07-25 08:00 | 64
30 | 2022-07-25 08:00 | 3068.606
31 | 2022-07-25 08:00 | 1.618323
32 | 2022-07-25 08:00 | 0
33 | 2022-07-25 08:00 | 0
34 | 2022-07-25 08:00 | 30.96016
35 | 2022-07-25 08:00 | 399.9424
36 | 2022-07-25 08:00 | 0.9903846
37 | 2022-07-25 08:00 | 0.9888325
38 | 2022-07-25 08:00 | 7.933118
39 | 2022-07-25 08:00 | 27.95918
40 | 2022-07-25 08:00 | 1.127152
41 | 2022-07-25 08:00 | 1.322106
42 | 2022-07-25 08:00 | 1.141434
43 | 2022-07-25 08:00 | 11.5
44 | 2022-07-25 08:00 | 0.44
45 | 2022-07-25 08:00 | 0.3
46 | 2022-07-25 08:00 | 0.6
47 | 2022-07-25 08:00 | 89.7
48 | 2022-07-25 08:00 | 7.7
49 | 2022-07-25 08:00 | 31.06285
50 | 2022-07-25 08:00 | 56.10622
51 | 2022-07-25 08:00 | 2019.805
52 | 2022-07-25 08:00 | 3.844553
53 | 2022-07-25 08:00 | 1376.771
54 | 2022-07-25 08:00 | 2357.643
55 | 2022-07-25 08:00 | 445.4207
1 | 2022-07-25 16:00 | 1.172705
2 | 2022-07-25 16:00 | 0.8208933
3 | 2022-07-25 16:00 | 0.3518114
4 | 2022-07-25 16:00 | 1250.877
5 | 2022-07-25 16:00 | 175.342
6 | 2022-07-25 16:00 | 0.6325
7 | 2022-07-25 16:00 | 19.4
8 | 2022-07-25 16:00 | 42.73128
9 | 2022-07-25 16:00 | 1.155317
10 | 2022-07-25 16:00 | 1.116339
11 | 2022-07-25 16:00 | 0.9995422
12 | 2022-07-25 16:00 | 0.4658378
13 | 2022-07-25 16:00 | 0.2999347
14 | 2022-07-25 16:00 | 0.6105791
15 | 2022-07-25 16:00 | 3.509695
20 | 2022-07-25 16:00 | 0.1850605
21 | 2022-07-25 16:00 | 4.709407
22 | 2022-07-25 16:00 | 5.202698
23 | 2022-07-25 16:00 | 2.801624
24 | 2022-07-25 16:00 | 275.3966
25 | 2022-07-25 16:00 | 0.1521497
26 | 2022-07-25 16:00 | 414.6451
28 | 2022-07-25 16:00 | 78.47752
29 | 2022-07-25 16:00 | 62
30 | 2022-07-25 16:00 | 3114.496
31 | 2022-07-25 16:00 | 1.570625
32 | 2022-07-25 16:00 | 0
33 | 2022-07-25 16:00 | 0
34 | 2022-07-25 16:00 | 28.6865
35 | 2022-07-25 16:00 | 371.8412
36 | 2022-07-25 16:00 | 0.9808841
37 | 2022-07-25 16:00 | 0.9817259
38 | 2022-07-25 16:00 | 8.219102
39 | 2022-07-25 16:00 | 28.45361
40 | 2022-07-25 16:00 | 1.123594
41 | 2022-07-25 16:00 | 1.318188
42 | 2022-07-25 16:00 | 1.138557
43 | 2022-07-25 16:00 | 11.7
44 | 2022-07-25 16:00 | 0.44
45 | 2022-07-25 16:00 | 0.3
46 | 2022-07-25 16:00 | 0.6
47 | 2022-07-25 16:00 | 89.8
48 | 2022-07-25 16:00 | 7.6
49 | 2022-07-25 16:00 | 31.35198
50 | 2022-07-25 16:00 | 56.14955
51 | 2022-07-25 16:00 | 1985.494
52 | 2022-07-25 16:00 | 3.857575
53 | 2022-07-25 16:00 | 1322.016
54 | 2022-07-25 16:00 | 2260.69
55 | 2022-07-25 16:00 | 443.2919
1 | 2022-07-26 | 1.253588
2 | 2022-07-26 | 0.8775119
3 | 2022-07-26 | 0.3760765
4 | 2022-07-26 | 1251.118
5 | 2022-07-26 | 188.7367
6 | 2022-07-26 | 0.65
7 | 2022-07-26 | 18
8 | 2022-07-26 | 40.44944
9 | 2022-07-26 | 1.207683
10 | 2022-07-26 | 1.142333
11 | 2022-07-26 | 0.9996094
12 | 2022-07-26 | 0.4991512
13 | 2022-07-26 | 0.3213839
14 | 2022-07-26 | 0.6542434
15 | 2022-07-26 | 2.804788
20 | 2022-07-26 | 0.2389363
21 | 2022-07-26 | 4.670667
22 | 2022-07-26 | 5.203712
23 | 2022-07-26 | 2.888476
24 | 2022-07-26 | 325.6189
25 | 2022-07-26 | 0.1521794
26 | 2022-07-26 | 372.9876
28 | 2022-07-26 | 88.47383
29 | 2022-07-26 | 62
30 | 2022-07-26 | 2994.47
31 | 2022-07-26 | 1.725255
32 | 2022-07-26 | 0
33 | 2022-07-26 | 0
34 | 2022-07-26 | 30.41479
35 | 2022-07-26 | 383.3162
36 | 2022-07-26 | 1.026411
37 | 2022-07-26 | 1.027579
38 | 2022-07-26 | 7.475455
39 | 2022-07-26 | 39.0625
40 | 2022-07-26 | 1.160133
41 | 2022-07-26 | 1.347999
42 | 2022-07-26 | 1.157098
43 | 2022-07-26 | 11.7
44 | 2022-07-26 | 0.44
45 | 2022-07-26 | 0.3
46 | 2022-07-26 | 0.6
47 | 2022-07-26 | 89.6
48 | 2022-07-26 | 7.6
49 | 2022-07-26 | 31.05675
50 | 2022-07-26 | 56.14005
51 | 2022-07-26 | 2021.472
52 | 2022-07-26 | 3.83041
53 | 2022-07-26 | 1317.536
54 | 2022-07-26 | 2252.48
55 | 2022-07-26 | 446.327
1 | 2022-07-26 08:00 | 1.23939
2 | 2022-07-26 08:00 | 0.8675731
3 | 2022-07-26 08:00 | 0.371817
4 | 2022-07-26 08:00 | 1251.379
5 | 2022-07-26 08:00 | 175.5704
6 | 2022-07-26 08:00 | 0.5725
7 | 2022-07-26 08:00 | 20.8
8 | 2022-07-26 08:00 | 44.25532
9 | 2022-07-26 08:00 | 1.242647
10 | 2022-07-26 08:00 | 1.138682
11 | 2022-07-26 08:00 | 0.9995303
12 | 2022-07-26 08:00 | 0.4928597
13 | 2022-07-26 08:00 | 0.3173331
14 | 2022-07-26 08:00 | 0.6459971
15 | 2022-07-26 08:00 | 2.430031
20 | 2022-07-26 08:00 | 0.2746321
21 | 2022-07-26 08:00 | 4.347772
22 | 2022-07-26 08:00 | 5.508521
23 | 2022-07-26 08:00 | 2.878204
24 | 2022-07-26 08:00 | 299.3961
25 | 2022-07-26 08:00 | 0.1610933
26 | 2022-07-26 08:00 | 374.4276
28 | 2022-07-26 08:00 | 67.62028
29 | 2022-07-26 08:00 | 65.5
30 | 2022-07-26 08:00 | 3087.889
31 | 2022-07-26 08:00 | 1.705277
32 | 2022-07-26 08:00 | 0
33 | 2022-07-26 08:00 | 0
34 | 2022-07-26 08:00 | 31.07901
35 | 2022-07-26 08:00 | 397.2874
36 | 2022-07-26 08:00 | 1.051471
37 | 2022-07-26 08:00 | 1.04
38 | 2022-07-26 08:00 | 6.777803
39 | 2022-07-26 08:00 | 46.9697
40 | 2022-07-26 08:00 | 1.156953
41 | 2022-07-26 08:00 | 1.344121
42 | 2022-07-26 08:00 | 1.154085
43 | 2022-07-26 08:00 | 11.3
44 | 2022-07-26 08:00 | 0.43
45 | 2022-07-26 08:00 | 0.3
46 | 2022-07-26 08:00 | 0.7
47 | 2022-07-26 08:00 | 90
48 | 2022-07-26 08:00 | 7.4
49 | 2022-07-26 08:00 | 31.09534
50 | 2022-07-26 08:00 | 56.12291
51 | 2022-07-26 08:00 | 2021.502
52 | 2022-07-26 08:00 | 3.846807
53 | 2022-07-26 08:00 | 1393.704
54 | 2022-07-26 08:00 | 2389.615
55 | 2022-07-26 08:00 | 445.7148
1 | 2022-07-26 16:00 | 1.208561
2 | 2022-07-26 16:00 | 0.8459926
3 | 2022-07-26 16:00 | 0.3625683
4 | 2022-07-26 16:00 | 1251.315
5 | 2022-07-26 16:00 | 168.3215
6 | 2022-07-26 16:00 | 0.54
7 | 2022-07-26 16:00 | 20.2
8 | 2022-07-26 16:00 | 42.61604
9 | 2022-07-26 16:00 | 1.206561
10 | 2022-07-26 16:00 | 1.158174
11 | 2022-07-26 16:00 | 0.9994865
12 | 2022-07-26 16:00 | 0.4819177
13 | 2022-07-26 16:00 | 0.310288
14 | 2022-07-26 16:00 | 0.6316553
15 | 2022-07-26 16:00 | 2.894814
20 | 2022-07-26 16:00 | 0.2214391
21 | 2022-07-26 16:00 | 4.30645
22 | 2022-07-26 16:00 | 5.451871
23 | 2022-07-26 16:00 | 2.826199
24 | 2022-07-26 16:00 | 250.6935
25 | 2022-07-26 16:00 | 0.1594366
26 | 2022-07-26 16:00 | 330.504
28 | 2022-07-26 16:00 | 82.98581
29 | 2022-07-26 16:00 | 64.5
30 | 2022-07-26 16:00 | 3092.147
31 | 2022-07-26 16:00 | 1.489373
32 | 2022-07-26 16:00 | 0
33 | 2022-07-26 16:00 | 0
34 | 2022-07-26 16:00 | 30.99975
35 | 2022-07-26 16:00 | 398.1838
36 | 2022-07-26 16:00 | 1.019441
37 | 2022-07-26 16:00 | 1.008122
38 | 2022-07-26 16:00 | 7.201264
39 | 2022-07-26 16:00 | 37.10526
40 | 2022-07-26 16:00 | 1.156058
41 | 2022-07-26 16:00 | 1.343134
42 | 2022-07-26 16:00 | 1.153354
43 | 2022-07-26 16:00 | 11.5
44 | 2022-07-26 16:00 | 0.43
45 | 2022-07-26 16:00 | 0.3
46 | 2022-07-26 16:00 | 0.7
47 | 2022-07-26 16:00 | 89.9
48 | 2022-07-26 16:00 | 7.4
49 | 2022-07-26 16:00 | 31.15003
50 | 2022-07-26 16:00 | 56.1301
51 | 2022-07-26 16:00 | 2025.184
52 | 2022-07-26 16:00 | 3.810429
53 | 2022-07-26 16:00 | 1373.505
54 | 2022-07-26 16:00 | 2353.937
55 | 2022-07-26 16:00 | 449.7702
1 | 2022-07-27 | 1.216362
2 | 2022-07-27 | 0.8514533
3 | 2022-07-27 | 0.3649086
4 | 2022-07-27 | 1251.306
5 | 2022-07-27 | 171.5197
6 | 2022-07-27 | 0.616
7 | 2022-07-27 | 19.2
8 | 2022-07-27 | 42.29075
9 | 2022-07-27 | 1.179612
10 | 2022-07-27 | 1.152196
11 | 2022-07-27 | 0.9995282
12 | 2022-07-27 | 0.4844721
13 | 2022-07-27 | 0.3119326
14 | 2022-07-27 | 0.6350033
15 | 2022-07-27 | 3.466368
20 | 2022-07-27 | 0.1683933
21 | 2022-07-27 | 3.853942
22 | 2022-07-27 | 5.382771
23 | 2022-07-27 | 2.84238
24 | 2022-07-27 | 302.9189
25 | 2022-07-27 | 0.1574158
26 | 2022-07-27 | 568.5693
28 | 2022-07-27 | 75.08801
29 | 2022-07-27 | 63.5
30 | 2022-07-27 | 3095.69
31 | 2022-07-27 | 1.766088
32 | 2022-07-27 | 0
33 | 2022-07-27 | 0
34 | 2022-07-27 | 30.57333
35 | 2022-07-27 | 396.8247
36 | 2022-07-27 | 1
37 | 2022-07-27 | 0.9681275
38 | 2022-07-27 | 7.32031
39 | 2022-07-27 | 35.21505
40 | 2022-07-27 | 1.162642
41 | 2022-07-27 | 1.348025
42 | 2022-07-27 | 1.164256
43 | 2022-07-27 | 11.5
44 | 2022-07-27 | 0.43
45 | 2022-07-27 | 0.3
46 | 2022-07-27 | 0.7
47 | 2022-07-27 | 90
48 | 2022-07-27 | 7.4
49 | 2022-07-27 | 31.13941
50 | 2022-07-27 | 56.10238
51 | 2022-07-27 | 2015.435
52 | 2022-07-27 | 3.825461
53 | 2022-07-27 | 1359.043
54 | 2022-07-27 | 2328.673
55 | 2022-07-27 | 447.9107
1 | 2022-07-27 08:00 | 1.227951
2 | 2022-07-27 08:00 | 0.8595656
3 | 2022-07-27 08:00 | 0.3683852
4 | 2022-07-27 08:00 | 1253.479
5 | 2022-07-27 08:00 | 189.0684
6 | 2022-07-27 08:00 | 0.56
7 | 2022-07-27 08:00 | 19
8 | 2022-07-27 08:00 | 41.57549
9 | 2022-07-27 08:00 | 1.117233
10 | 2022-07-27 08:00 | 1.195128
11 | 2022-07-27 08:00 | 0.9995954
12 | 2022-07-27 08:00 | 0.4931134
13 | 2022-07-27 08:00 | 0.3174965
14 | 2022-07-27 08:00 | 0.6463297
15 | 2022-07-27 08:00 | 3.994633
20 | 2022-07-27 08:00 | 0.1617036
21 | 2022-07-27 08:00 | 4.822504
22 | 2022-07-27 08:00 | 5.529413
23 | 2022-07-27 08:00 | 2.851956
24 | 2022-07-27 08:00 | 327.7109
25 | 2022-07-27 08:00 | 0.1617043
26 | 2022-07-27 08:00 | 605.5414
28 | 2022-07-27 08:00 | 95.49972
29 | 2022-07-27 08:00 | 66
30 | 2022-07-27 08:00 | 3190.578
31 | 2022-07-27 08:00 | 1.733293
32 | 2022-07-27 08:00 | 0
33 | 2022-07-27 08:00 | 0
34 | 2022-07-27 08:00 | 31.13352
35 | 2022-07-27 08:00 | 400.0296
36 | 2022-07-27 08:00 | 0.9460727
37 | 2022-07-27 08:00 | 0.9370698
38 | 2022-07-27 08:00 | 8.817137
39 | 2022-07-27 08:00 | 20.30769
40 | 2022-07-27 08:00 | 1.16636
41 | 2022-07-27 08:00 | 1.352403
42 | 2022-07-27 08:00 | 1.167924
43 | 2022-07-27 08:00 | 11.1
44 | 2022-07-27 08:00 | 0.47
45 | 2022-07-27 08:00 | 0.3
46 | 2022-07-27 08:00 | 0.5
47 | 2022-07-27 08:00 | 89.5
48 | 2022-07-27 08:00 | 7.9
49 | 2022-07-27 08:00 | 31.37863
50 | 2022-07-27 08:00 | 56.16818
51 | 2022-07-27 08:00 | 2031.911
52 | 2022-07-27 08:00 | 3.717717
53 | 2022-07-27 08:00 | 1377.031
54 | 2022-07-27 08:00 | 2358.42
55 | 2022-07-27 08:00 | 460.6817
1 | 2022-07-27 16:00 | 1.270095
2 | 2022-07-27 16:00 | 0.8890667
3 | 2022-07-27 16:00 | 0.3810286
4 | 2022-07-27 16:00 | 1251.395
5 | 2022-07-27 16:00 | 175.712
6 | 2022-07-27 16:00 | 0.5775
7 | 2022-07-27 16:00 | 19
8 | 2022-07-27 16:00 | 40.68522
9 | 2022-07-27 16:00 | 1.208937
10 | 2022-07-27 16:00 | 1.165188
11 | 2022-07-27 16:00 | 0.9995402
12 | 2022-07-27 16:00 | 0.508364
13 | 2022-07-27 16:00 | 0.3273157
14 | 2022-07-27 16:00 | 0.6663188
15 | 2022-07-27 16:00 | 2.839462
20 | 2022-07-27 16:00 | 0.2238457
21 | 2022-07-27 16:00 | 4.199673
22 | 2022-07-27 16:00 | 5.379388
23 | 2022-07-27 16:00 | 2.886584
24 | 2022-07-27 16:00 | 333.9895
25 | 2022-07-27 16:00 | 0.1573169
26 | 2022-07-27 16:00 | 651.8829
28 | 2022-07-27 16:00 | 77.51181
29 | 2022-07-27 16:00 | 64.5
30 | 2022-07-27 16:00 | 3068.629
31 | 2022-07-27 16:00 | 1.900778
32 | 2022-07-27 16:00 | 0
33 | 2022-07-27 16:00 | 0
34 | 2022-07-27 16:00 | 31.20765
35 | 2022-07-27 16:00 | 394.9731
36 | 2022-07-27 16:00 | 1.030193
37 | 2022-07-27 16:00 | 1.013158
38 | 2022-07-27 16:00 | 7.039135
39 | 2022-07-27 16:00 | 26.72566
40 | 2022-07-27 16:00 | 1.2106
41 | 2022-07-27 16:00 | 1.404401
42 | 2022-07-27 16:00 | 1.209081
43 | 2022-07-27 16:00 | 11.3
44 | 2022-07-27 16:00 | 0.47
45 | 2022-07-27 16:00 | 0.3
46 | 2022-07-27 16:00 | 0.6
47 | 2022-07-27 16:00 | 89.9
48 | 2022-07-27 16:00 | 7.5
49 | 2022-07-27 16:00 | 31.3999
50 | 2022-07-27 16:00 | 56.42761
51 | 2022-07-27 16:00 | 2028.085
52 | 2022-07-27 16:00 | 3.758941
53 | 2022-07-27 16:00 | 1354.491
54 | 2022-07-27 16:00 | 2307.348
55 | 2022-07-27 16:00 | 453.1808
1 | 2022-07-28 | 1.299247
2 | 2022-07-28 | 0.909473
3 | 2022-07-28 | 0.3897741
4 | 2022-07-28 | 1251.1
5 | 2022-07-28 | 184.8459
6 | 2022-07-28 | 0.648
7 | 2022-07-28 | 20.6
8 | 2022-07-28 | 42.38683
9 | 2022-07-28 | 1.213768
10 | 2022-07-28 | 1.135008
11 | 2022-07-28 | 0.9995871
12 | 2022-07-28 | 0.5169638
13 | 2022-07-28 | 0.3328528
14 | 2022-07-28 | 0.6775907
15 | 2022-07-28 | 2.774216
20 | 2022-07-28 | 0.2310781
21 | 2022-07-28 | 4.233374
22 | 2022-07-28 | 5.340431
23 | 2022-07-28 | 2.916855
24 | 2022-07-28 | 364.3392
25 | 2022-07-28 | 0.1561776
26 | 2022-07-28 | 647.6456
28 | 2022-07-28 | 73.02354
29 | 2022-07-28 | 64.5
30 | 2022-07-28 | 3023.239
31 | 2022-07-28 | 1.971043
32 | 2022-07-28 | 0
33 | 2022-07-28 | 0
34 | 2022-07-28 | 31.13493
35 | 2022-07-28 | 398.2472
36 | 2022-07-28 | 1.030193
37 | 2022-07-28 | 1.015152
38 | 2022-07-28 | 7.007589
39 | 2022-07-28 | 30.41667
40 | 2022-07-28 | 1.156537
41 | 2022-07-28 | 1.347024
42 | 2022-07-28 | 1.162611
43 | 2022-07-28 | 11.3
44 | 2022-07-28 | 0.47
45 | 2022-07-28 | 0.3
46 | 2022-07-28 | 0.6
47 | 2022-07-28 | 90
48 | 2022-07-28 | 7.6
49 | 2022-07-28 | 31.70598
50 | 2022-07-28 | 56.38987
51 | 2022-07-28 | 2010.617
52 | 2022-07-28 | 3.831122
53 | 2022-07-28 | 1358.679
54 | 2022-07-28 | 2313.393
55 | 2022-07-28 | 444.4334
1 | 2022-07-28 08:00 | 1.235166
2 | 2022-07-28 08:00 | 0.8646163
3 | 2022-07-28 08:00 | 0.3705499
4 | 2022-07-28 08:00 | 1251.551
5 | 2022-07-28 08:00 | 178.8545
6 | 2022-07-28 08:00 | 0.57
7 | 2022-07-28 08:00 | 19.3
8 | 2022-07-28 08:00 | 40.20833
9 | 2022-07-28 08:00 | 1.195388
10 | 2022-07-28 08:00 | 1.18382
11 | 2022-07-28 08:00 | 0.999558
12 | 2022-07-28 08:00 | 0.4943016
13 | 2022-07-28 08:00 | 0.3182615
14 | 2022-07-28 08:00 | 0.647887
15 | 2022-07-28 08:00 | 3.119307
20 | 2022-07-28 08:00 | 0.1953663
21 | 2022-07-28 08:00 | 4.011494
22 | 2022-07-28 08:00 | 5.139748
23 | 2022-07-28 08:00 | 2.844319
24 | 2022-07-28 08:00 | 277.9706
25 | 2022-07-28 08:00 | 0.1503088
26 | 2022-07-28 08:00 | 543.3051
28 | 2022-07-28 08:00 | 73.86473
29 | 2022-07-28 08:00 | 61.5
30 | 2022-07-28 08:00 | 2935.076
31 | 2022-07-28 08:00 | 1.554172
32 | 2022-07-28 08:00 | 0
33 | 2022-07-28 08:00 | 0
34 | 2022-07-28 08:00 | 31.46032
35 | 2022-07-28 08:00 | 393.4878
36 | 2022-07-28 08:00 | 1.014563
37 | 2022-07-28 08:00 | 0.9909457
38 | 2022-07-28 08:00 | 7.130801
39 | 2022-07-28 08:00 | 36.76471
40 | 2022-07-28 08:00 | 1.167004
41 | 2022-07-28 08:00 | 1.358789
42 | 2022-07-28 08:00 | 1.171496
43 | 2022-07-28 08:00 | 11.8
44 | 2022-07-28 08:00 | 0.46
45 | 2022-07-28 08:00 | 0.3
46 | 2022-07-28 08:00 | 0.6
47 | 2022-07-28 08:00 | 89.8
48 | 2022-07-28 08:00 | 7.6
49 | 2022-07-28 08:00 | 31.15681
50 | 2022-07-28 08:00 | 56.32928
51 | 2022-07-28 08:00 | 2012.944
52 | 2022-07-28 08:00 | 3.764145
53 | 2022-07-28 08:00 | 1292.587
54 | 2022-07-28 08:00 | 2205.566
55 | 2022-07-28 08:00 | 453.3087
1 | 2022-07-28 16:00 | 1.274054
2 | 2022-07-28 16:00 | 0.8918377
3 | 2022-07-28 16:00 | 0.3822162
4 | 2022-07-28 16:00 | 1251.301
5 | 2022-07-28 16:00 | 175.7281
6 | 2022-07-28 16:00 | 0.655
7 | 2022-07-28 16:00 | 20.2
8 | 2022-07-28 16:00 | 43.07036
9 | 2022-07-28 16:00 | 1.237685
10 | 2022-07-28 16:00 | 1.15641
11 | 2022-07-28 16:00 | 0.9995441
12 | 2022-07-28 16:00 | 0.5072421
13 | 2022-07-28 16:00 | 0.3265934
14 | 2022-07-28 16:00 | 0.6648483
15 | 2022-07-28 16:00 | 2.494401
20 | 2022-07-28 16:00 | 0.2611375
21 | 2022-07-28 16:00 | 4.171813
22 | 2022-07-28 16:00 | 5.199221
23 | 2022-07-28 16:00 | 2.895599
24 | 2022-07-28 16:00 | 325.9457
25 | 2022-07-28 16:00 | 0.152048
26 | 2022-07-28 16:00 | 483.0105
28 | 2022-07-28 16:00 | 58.58956
29 | 2022-07-28 16:00 | 62
30 | 2022-07-28 16:00 | 2938.508
31 | 2022-07-28 16:00 | 1.85483
32 | 2022-07-28 16:00 | 0
33 | 2022-07-28 16:00 | 0
34 | 2022-07-28 16:00 | 31.40632
35 | 2022-07-28 16:00 | 400.0003
36 | 2022-07-28 16:00 | 1.052956
37 | 2022-07-28 16:00 | 1.030769
38 | 2022-07-28 16:00 | 6.666214
39 | 2022-07-28 16:00 | 33.58025
40 | 2022-07-28 16:00 | 1.183848
41 | 2022-07-28 16:00 | 1.377658
42 | 2022-07-28 16:00 | 1.184641
43 | 2022-07-28 16:00 | 11.4
44 | 2022-07-28 16:00 | 0.46
45 | 2022-07-28 16:00 | 0.3
46 | 2022-07-28 16:00 | 0.6
47 | 2022-07-28 16:00 | 89.8
48 | 2022-07-28 16:00 | 7.6
49 | 2022-07-28 16:00 | 28.93639
50 | 2022-07-28 16:00 | 55.98719
51 | 2022-07-28 16:00 | 1993.309
52 | 2022-07-28 16:00 | 3.860046
53 | 2022-07-28 16:00 | 1312.428
54 | 2022-07-28 16:00 | 2254.376
55 | 2022-07-28 16:00 | 444.9982
1 | 2022-07-29 | 1.265647
2 | 2022-07-29 | 0.8859529
3 | 2022-07-29 | 0.3796941
4 | 2022-07-29 | 1251.396
5 | 2022-07-29 | 173.1373
6 | 2022-07-29 | 0.665
7 | 2022-07-29 | 19.8
8 | 2022-07-29 | 43.04348
9 | 2022-07-29 | 1.207022
10 | 2022-07-29 | 1.112573
11 | 2022-07-29 | 0.9995242
12 | 2022-07-29 | 0.5018749
13 | 2022-07-29 | 0.3231377
14 | 2022-07-29 | 0.6578135
15 | 2022-07-29 | 2.88837
20 | 2022-07-29 | 0.2167494
21 | 2022-07-29 | 4.101429
22 | 2022-07-29 | 5.273794
23 | 2022-07-29 | 2.894923
24 | 2022-07-29 | 311.7545
25 | 2022-07-29 | 0.1542289
26 | 2022-07-29 | 538.9052
28 | 2022-07-29 | 65.01771
29 | 2022-07-29 | 63
30 | 2022-07-29 | 2913.255
31 | 2022-07-29 | 1.80062
32 | 2022-07-29 | 0
33 | 2022-07-29 | 0
34 | 2022-07-29 | 31.5797
35 | 2022-07-29 | 398.3975
36 | 2022-07-29 | 1.029056
37 | 2022-07-29 | 1.008089
38 | 2022-07-29 | 6.989799
39 | 2022-07-29 | 33.80952
40 | 2022-07-29 | 1.158667
41 | 2022-07-29 | 1.357298
42 | 2022-07-29 | 1.167737
43 | 2022-07-29 | 11.4
44 | 2022-07-29 | 0.46
45 | 2022-07-29 | 0.3
46 | 2022-07-29 | 0.6
47 | 2022-07-29 | 89.7
48 | 2022-07-29 | 7.6
49 | 2022-07-29 | 29.84341
50 | 2022-07-29 | 56.24083
51 | 2022-07-29 | 2013.64
52 | 2022-07-29 | 3.901205
53 | 2022-07-29 | 1346.301
54 | 2022-07-29 | 2300.91
55 | 2022-07-29 | 438.0852
1 | 2022-07-29 08:00 | 1.31602
2 | 2022-07-29 08:00 | 0.921214
3 | 2022-07-29 08:00 | 0.394806
4 | 2022-07-29 08:00 | 1251.374
5 | 2022-07-29 08:00 | 165.068
6 | 2022-07-29 08:00 | 0.595
7 | 2022-07-29 08:00 | 19.8
8 | 2022-07-29 08:00 | 42.67241
9 | 2022-07-29 08:00 | 1.158019
10 | 2022-07-29 08:00 | 1.122819
11 | 2022-07-29 08:00 | 0.9994737
12 | 2022-07-29 08:00 | 0.523783
13 | 2022-07-29 08:00 | 0.3372434
14 | 2022-07-29 08:00 | 0.6865287
15 | 2022-07-29 08:00 | 3.565685
20 | 2022-07-29 08:00 | 0.1720861
21 | 2022-07-29 08:00 | 4.256938
22 | 2022-07-29 08:00 | 5.326356
23 | 2022-07-29 08:00 | 2.945728
24 | 2022-07-29 08:00 | 286.1385
25 | 2022-07-29 08:00 | 0.155766
26 | 2022-07-29 08:00 | 559.5858
28 | 2022-07-29 08:00 | 70.74277
29 | 2022-07-29 08:00 | 64
30 | 2022-07-29 08:00 | 2928.614
31 | 2022-07-29 08:00 | 1.733459
32 | 2022-07-29 08:00 | 0
33 | 2022-07-29 08:00 | 0
34 | 2022-07-29 08:00 | 31.58986
35 | 2022-07-29 08:00 | 395.0603
36 | 2022-07-29 08:00 | 0.9893868
37 | 2022-07-29 08:00 | 0.9771144
38 | 2022-07-29 08:00 | 7.822623
39 | 2022-07-29 08:00 | 25.74074
40 | 2022-07-29 08:00 | 1.186602
41 | 2022-07-29 08:00 | 1.38989
42 | 2022-07-29 08:00 | 1.192877
43 | 2022-07-29 08:00 | 11.9
44 | 2022-07-29 08:00 | 0.46
45 | 2022-07-29 08:00 | 0.3
46 | 2022-07-29 08:00 | 0.7
47 | 2022-07-29 08:00 | 88.7
48 | 2022-07-29 08:00 | 7.8
49 | 2022-07-29 08:00 | 29.24815
50 | 2022-07-29 08:00 | 56.28136
51 | 2022-07-29 08:00 | 2024.867
52 | 2022-07-29 08:00 | 3.860094
53 | 2022-07-29 08:00 | 1351.796
54 | 2022-07-29 08:00 | 2310.245
55 | 2022-07-29 08:00 | 442.7404
1 | 2022-07-29 16:00 | 1.31983
2 | 2022-07-29 16:00 | 0.9238809
3 | 2022-07-29 16:00 | 0.3959489
4 | 2022-07-29 16:00 | 1251.523
5 | 2022-07-29 16:00 | 179.3377
6 | 2022-07-29 16:00 | 0.56
7 | 2022-07-29 16:00 | 20.8
8 | 2022-07-29 16:00 | 43.33333
9 | 2022-07-29 16:00 | 1.075085
10 | 2022-07-29 16:00 | 1.142739
11 | 2022-07-29 16:00 | 0.999564
12 | 2022-07-29 16:00 | 0.5235809
13 | 2022-07-29 16:00 | 0.3371133
14 | 2022-07-29 16:00 | 0.6862638
15 | 2022-07-29 16:00 | 4.010369
20 | 2022-07-29 16:00 | 0.1785113
21 | 2022-07-29 16:00 | 5.843975
22 | 2022-07-29 16:00 | 5.112776
23 | 2022-07-29 16:00 | 2.940644
24 | 2022-07-29 16:00 | 320.5263
25 | 2022-07-29 16:00 | 0.14952
26 | 2022-07-29 16:00 | 559.1642
28 | 2022-07-29 16:00 | 63.627
29 | 2022-07-29 16:00 | 61
30 | 2022-07-29 16:00 | 2885.19
31 | 2022-07-29 16:00 | 1.787277
32 | 2022-07-29 16:00 | 0
33 | 2022-07-29 16:00 | 0
34 | 2022-07-29 16:00 | 31.33277
35 | 2022-07-29 16:00 | 400.0147
36 | 2022-07-29 16:00 | 0.9135381
37 | 2022-07-29 16:00 | 0.9156977
38 | 2022-07-29 16:00 | 9.854343
39 | 2022-07-29 16:00 | 21.25
40 | 2022-07-29 16:00 | 1.194663
41 | 2022-07-29 16:00 | 1.399793
42 | 2022-07-29 16:00 | 1.20152
43 | 2022-07-29 16:00 | 11.7
44 | 2022-07-29 16:00 | 0.46
45 | 2022-07-29 16:00 | 0.3
46 | 2022-07-29 16:00 | 0.7
47 | 2022-07-29 16:00 | 89
48 | 2022-07-29 16:00 | 8
49 | 2022-07-29 16:00 | 30.30631
50 | 2022-07-29 16:00 | 56.52129
51 | 2022-07-29 16:00 | 1982.932
52 | 2022-07-29 16:00 | 3.889297
53 | 2022-07-29 16:00 | 1307.81
54 | 2022-07-29 16:00 | 2228.328
55 | 2022-07-29 16:00 | 438.0899
1 | 2022-07-30 | 1.31135
2 | 2022-07-30 | 0.9179446
3 | 2022-07-30 | 0.3934048
4 | 2022-07-30 | 1250.471
5 | 2022-07-30 | 180.3539
6 | 2022-07-30 | 0.65
7 | 2022-07-30 | 20
8 | 2022-07-30 | 41.66667
9 | 2022-07-30 | 1.22561
10 | 2022-07-30 | 1.125597
11 | 2022-07-30 | 0.9995549
12 | 2022-07-30 | 0.5219916
13 | 2022-07-30 | 0.33609
14 | 2022-07-30 | 0.6841806
15 | 2022-07-30 | 2.650086
20 | 2022-07-30 | 0.2455448
21 | 2022-07-30 | 4.283752
22 | 2022-07-30 | 5.382886
23 | 2022-07-30 | 2.938862
24 | 2022-07-30 | 330.3591
25 | 2022-07-30 | 0.1574192
26 | 2022-07-30 | 512.5145
28 | 2022-07-30 | 67.01139
29 | 2022-07-30 | 63
30 | 2022-07-30 | 2976.558
31 | 2022-07-30 | 1.831727
32 | 2022-07-30 | 0
33 | 2022-07-30 | 0
34 | 2022-07-30 | 31.57257
35 | 2022-07-30 | 400.0292
36 | 2022-07-30 | 1.030488
37 | 2022-07-30 | 1.018237
38 | 2022-07-30 | 6.933838
39 | 2022-07-30 | 37.37114
40 | 2022-07-30 | 1.199906
41 | 2022-07-30 | 1.377106
42 | 2022-07-30 | 1.189221
43 | 2022-07-30 | 11.7
44 | 2022-07-30 | 0.46
45 | 2022-07-30 | 0.3
46 | 2022-07-30 | 0.7
47 | 2022-07-30 | 88.7
48 | 2022-07-30 | 8.1
49 | 2022-07-30 | 29.76716
50 | 2022-07-30 | 56.74982
51 | 2022-07-30 | 2010.786
52 | 2022-07-30 | 3.851467
53 | 2022-07-30 | 1376.505
54 | 2022-07-30 | 2333.387
55 | 2022-07-30 | 440.132
1 | 2022-07-30 08:00 | 1.295681
2 | 2022-07-30 08:00 | 0.9069766
3 | 2022-07-30 08:00 | 0.3887043
4 | 2022-07-30 08:00 | 1251.434
5 | 2022-07-30 08:00 | 168.6357
6 | 2022-07-30 08:00 | 0.606
7 | 2022-07-30 08:00 | 20.3
8 | 2022-07-30 08:00 | 42.91755
9 | 2022-07-30 08:00 | 1.202166
10 | 2022-07-30 08:00 | 1.1493
11 | 2022-07-30 08:00 | 0.9994996
12 | 2022-07-30 08:00 | 0.5179065
13 | 2022-07-30 08:00 | 0.3334598
14 | 2022-07-30 08:00 | 0.6788263
15 | 2022-07-30 08:00 | 2.946733
20 | 2022-07-30 08:00 | 0.2099248
21 | 2022-07-30 08:00 | 4.037657
22 | 2022-07-30 08:00 | 5.26801
23 | 2022-07-30 08:00 | 2.926344
24 | 2022-07-30 08:00 | 307.2547
25 | 2022-07-30 08:00 | 0.1540597
26 | 2022-07-30 08:00 | 521.6461
28 | 2022-07-30 08:00 | 61.88813
29 | 2022-07-30 08:00 | 62
30 | 2022-07-30 08:00 | 2977.872
31 | 2022-07-30 08:00 | 1.822003
32 | 2022-07-30 08:00 | 0
33 | 2022-07-30 08:00 | 0
34 | 2022-07-30 08:00 | 31.26315
35 | 2022-07-30 08:00 | 396.1477
36 | 2022-07-30 08:00 | 1.030084
37 | 2022-07-30 08:00 | 1.006042
38 | 2022-07-30 08:00 | 6.98439
39 | 2022-07-30 08:00 | 36.19792
40 | 2022-07-30 08:00 | 1.176223
41 | 2022-07-30 08:00 | 1.349366
42 | 2022-07-30 08:00 | 1.167347
43 | 2022-07-30 08:00 | 11.9
44 | 2022-07-30 08:00 | 0.46
45 | 2022-07-30 08:00 | 0.3
46 | 2022-07-30 08:00 | 0.7
47 | 2022-07-30 08:00 | 89.2
48 | 2022-07-30 08:00 | 7.8
49 | 2022-07-30 08:00 | 29.95999
50 | 2022-07-30 08:00 | 56.64128
51 | 2022-07-30 08:00 | 2007.73
52 | 2022-07-30 08:00 | 3.794691
53 | 2022-07-30 08:00 | 1333.983
54 | 2022-07-30 08:00 | 2267.11
55 | 2022-07-30 08:00 | 447.8638
1 | 2022-07-30 16:00 | 1.206359
2 | 2022-07-30 16:00 | 0.8444515
3 | 2022-07-30 16:00 | 0.3619078
4 | 2022-07-30 16:00 | 1250.955
5 | 2022-07-30 16:00 | 196.8345
6 | 2022-07-30 16:00 | 0.806
7 | 2022-07-30 16:00 | 19.2
8 | 2022-07-30 16:00 | 41.02564
9 | 2022-07-30 16:00 | 1.151371
10 | 2022-07-30 16:00 | 1.192531
11 | 2022-07-30 16:00 | 0.9996526
12 | 2022-07-30 16:00 | 0.486314
13 | 2022-07-30 16:00 | 0.3131186
14 | 2022-07-30 16:00 | 0.6374176
15 | 2022-07-30 16:00 | 3.806312
20 | 2022-07-30 16:00 | 0.1534886
21 | 2022-07-30 16:00 | 3.985658
22 | 2022-07-30 16:00 | 4.432483
23 | 2022-07-30 16:00 | 2.827813
24 | 2022-07-30 16:00 | 400.0909
25 | 2022-07-30 16:00 | 0.1296252
26 | 2022-07-30 16:00 | 599.6735
28 | 2022-07-30 16:00 | 46.48351
29 | 2022-07-30 16:00 | 56
30 | 2022-07-30 16:00 | 2658.456
31 | 2022-07-30 16:00 | 2.032625
32 | 2022-07-30 16:00 | 0
33 | 2022-07-30 16:00 | 0
34 | 2022-07-30 16:00 | 30.63491
35 | 2022-07-30 16:00 | 355.4633
36 | 2022-07-30 16:00 | 0.9833134
37 | 2022-07-30 16:00 | 0.961194
38 | 2022-07-30 16:00 | 7.79197
39 | 2022-07-30 16:00 | 32.21154
40 | 2022-07-30 16:00 | 1.199453
41 | 2022-07-30 16:00 | 1.375861
42 | 2022-07-30 16:00 | 1.188362
43 | 2022-07-30 16:00 | 11.8
44 | 2022-07-30 16:00 | 0.46
45 | 2022-07-30 16:00 | 0.3
46 | 2022-07-30 16:00 | 0.7
47 | 2022-07-30 16:00 | 89.3
48 | 2022-07-30 16:00 | 7.8
49 | 2022-07-30 16:00 | 29.88621
50 | 2022-07-30 16:00 | 56.74442
51 | 2022-07-30 16:00 | 1974.868
52 | 2022-07-30 16:00 | 3.688081
53 | 2022-07-30 16:00 | 1111.888
54 | 2022-07-30 16:00 | 1880.078
55 | 2022-07-30 16:00 | 458.4737
1 | 2022-07-31 | 1.023811
2 | 2022-07-31 | 0.7166675
3 | 2022-07-31 | 0.3071432
4 | 2022-07-31 | 1250.817
5 | 2022-07-31 | 208.2651
6 | 2022-07-31 | 0.585
7 | 2022-07-31 | 20.4
8 | 2022-07-31 | 42.32365
9 | 2022-07-31 | 1.194444
10 | 2022-07-31 | 1.190484
11 | 2022-07-31 | 0.9996778
12 | 2022-07-31 | 0.4122812
13 | 2022-07-31 | 0.2654518
14 | 2022-07-31 | 0.5403819
15 | 2022-07-31 | 3.090849
20 | 2022-07-31 | 0.1979052
21 | 2022-07-31 | 4.026105
22 | 2022-07-31 | 4.466263
23 | 2022-07-31 | 2.660678
24 | 2022-07-31 | 471.4402
25 | 2022-07-31 | 0.1306131
26 | 2022-07-31 | 534.3354
28 | 2022-07-31 | 78.63586
29 | 2022-07-31 | 57.5
30 | 2022-07-31 | 2618.604
31 | 2022-07-31 | 2.263654
32 | 2022-07-31 | 0
33 | 2022-07-31 | 0
34 | 2022-07-31 | 30.56395
35 | 2022-07-31 | 325.3614
36 | 2022-07-31 | 1.020531
37 | 2022-07-31 | 0.9979818
38 | 2022-07-31 | 7.116954
39 | 2022-07-31 | 30.42857
40 | 2022-07-31 | 1.189698
41 | 2022-07-31 | 1.412791
42 | 2022-07-31 | 1.219894
43 | 2022-07-31 | 11.8
44 | 2022-07-31 | 0.46
45 | 2022-07-31 | 0.3
46 | 2022-07-31 | 0.7
47 | 2022-07-31 | 89.4
48 | 2022-07-31 | 7.7
49 | 2022-07-31 | 31.75169
50 | 2022-07-31 | 56.56038
51 | 2022-07-31 | 2031.055
52 | 2022-07-31 | 3.678485
53 | 2022-07-31 | 1113.59
54 | 2022-07-31 | 1895.386
55 | 2022-07-31 | 462.7042
1 | 2022-07-31 08:00 | 1.140343
2 | 2022-07-31 08:00 | 0.7982398
3 | 2022-07-31 08:00 | 0.3421028
4 | 2022-07-31 08:00 | 1251.298
5 | 2022-07-31 08:00 | 196.3588
6 | 2022-07-31 08:00 | 0.602
7 | 2022-07-31 08:00 | 19.8
8 | 2022-07-31 08:00 | 43.23144
9 | 2022-07-31 08:00 | 1.187128
10 | 2022-07-31 08:00 | 1.204979
11 | 2022-07-31 08:00 | 0.9996257
12 | 2022-07-31 08:00 | 0.4581011
13 | 2022-07-31 08:00 | 0.2949534
14 | 2022-07-31 08:00 | 0.6004386
15 | 2022-07-31 08:00 | 3.078975
20 | 2022-07-31 08:00 | 0.2115601
21 | 2022-07-31 08:00 | 4.549615
22 | 2022-07-31 08:00 | 5.135294
23 | 2022-07-31 08:00 | 2.789947
24 | 2022-07-31 08:00 | 543.2958
25 | 2022-07-31 08:00 | 0.1501785
26 | 2022-07-31 08:00 | 714.0317
28 | 2022-07-31 08:00 | 63.91378
29 | 2022-07-31 08:00 | 64.5
30 | 2022-07-31 08:00 | 2983.775
31 | 2022-07-31 08:00 | 2.766853
32 | 2022-07-31 08:00 | 0
33 | 2022-07-31 08:00 | 0
34 | 2022-07-31 08:00 | 31.37882
35 | 2022-07-31 08:00 | 388.383
36 | 2022-07-31 08:00 | 1.011919
37 | 2022-07-31 08:00 | 1.009119
38 | 2022-07-31 08:00 | 7.62859
39 | 2022-07-31 08:00 | 35
40 | 2022-07-31 08:00 | 1.179373
41 | 2022-07-31 08:00 | 1.401208
42 | 2022-07-31 08:00 | 1.211759
43 | 2022-07-31 08:00 | 11.4
44 | 2022-07-31 08:00 | 0.46
45 | 2022-07-31 08:00 | 0.3
46 | 2022-07-31 08:00 | 0.6
47 | 2022-07-31 08:00 | 89.4
48 | 2022-07-31 08:00 | 7.7
49 | 2022-07-31 08:00 | 32.90109
50 | 2022-07-31 08:00 | 56.73842
51 | 2022-07-31 08:00 | 2015.647
52 | 2022-07-31 08:00 | 3.694237
53 | 2022-07-31 08:00 | 1287.854
54 | 2022-07-31 08:00 | 2186.566
55 | 2022-07-31 08:00 | 459.5907
1 | 2022-07-31 16:00 | 1.199639
2 | 2022-07-31 16:00 | 0.8397471
3 | 2022-07-31 16:00 | 0.3598916
4 | 2022-07-31 16:00 | 1251.361
5 | 2022-07-31 16:00 | 197.8873
6 | 2022-07-31 16:00 | 0.435
7 | 2022-07-31 16:00 | 18.2
8 | 2022-07-31 16:00 | 38.72341
9 | 2022-07-31 16:00 | 1.174641
10 | 2022-07-31 16:00 | 1.262232
11 | 2022-07-31 16:00 | 0.9996527
12 | 2022-07-31 16:00 | 0.4838057
13 | 2022-07-31 16:00 | 0.3115036
14 | 2022-07-31 16:00 | 0.6341299
15 | 2022-07-31 16:00 | 3.296282
20 | 2022-07-31 16:00 | 0.1942974
21 | 2022-07-31 16:00 | 4.49939
22 | 2022-07-31 16:00 | 5.178302
23 | 2022-07-31 16:00 | 2.853452
24 | 2022-07-31 16:00 | 590.7642
25 | 2022-07-31 16:00 | 0.1514363
26 | 2022-07-31 16:00 | 732.8979
28 | 2022-07-31 16:00 | 64.36083
29 | 2022-07-31 16:00 | 64
30 | 2022-07-31 16:00 | 3089.993
31 | 2022-07-31 16:00 | 2.985357
32 | 2022-07-31 16:00 | 0
33 | 2022-07-31 16:00 | 0
34 | 2022-07-31 16:00 | 31.05771
35 | 2022-07-31 16:00 | 400.0272
36 | 2022-07-31 16:00 | 0.9928229
37 | 2022-07-31 16:00 | 0.9879276
38 | 2022-07-31 16:00 | 7.795672
39 | 2022-07-31 16:00 | 30.66667
40 | 2022-07-31 16:00 | 1.180382
41 | 2022-07-31 16:00 | 1.402469
42 | 2022-07-31 16:00 | 1.212705
43 | 2022-07-31 16:00 | 11.7
44 | 2022-07-31 16:00 | 0.46
45 | 2022-07-31 16:00 | 0.3
46 | 2022-07-31 16:00 | 0.7
47 | 2022-07-31 16:00 | 89.7
48 | 2022-07-31 16:00 | 7.8
49 | 2022-07-31 16:00 | 32.84388
50 | 2022-07-31 16:00 | 56.73589
51 | 2022-07-31 16:00 | 2001.898
52 | 2022-07-31 16:00 | 3.646937
53 | 2022-07-31 16:00 | 1288.227
54 | 2022-07-31 16:00 | 2190.241
55 | 2022-07-31 16:00 | 466.1989
1 | 2022-08-01 | 1.235176
2 | 2022-08-01 | 0.864623
3 | 2022-08-01 | 0.3705527
4 | 2022-08-01 | 1251.26
5 | 2022-08-01 | 209.2743
6 | 2022-08-01 | 0.564
7 | 2022-08-01 | 20.5
8 | 2022-08-01 | 43.52441
9 | 2022-08-01 | 1.140187
10 | 2022-08-01 | 1.294876
11 | 2022-08-01 | 0.9996889
12 | 2022-08-01 | 0.5014665
13 | 2022-08-01 | 0.3228747
14 | 2022-08-01 | 0.6572781
15 | 2022-08-01 | 3.665929
20 | 2022-08-01 | 0.1774673
21 | 2022-08-01 | 4.780506
22 | 2022-08-01 | 5.085138
23 | 2022-08-01 | 2.889553
24 | 2022-08-01 | 572.0745
25 | 2022-08-01 | 0.1487117
26 | 2022-08-01 | 764.6065
28 | 2022-08-01 | 53.09264
29 | 2022-08-01 | 63
30 | 2022-08-01 | 3104.299
31 | 2022-08-01 | 2.733611
32 | 2022-08-01 | 0
33 | 2022-08-01 | 0
34 | 2022-08-01 | 30.94182
35 | 2022-08-01 | 398.3565
36 | 2022-08-01 | 0.9637851
37 | 2022-08-01 | 0.9615763
38 | 2022-08-01 | 8.446435
39 | 2022-08-01 | 31.25
40 | 2022-08-01 | 1.145047
41 | 2022-08-01 | 1.344478
42 | 2022-08-01 | 1.162311
43 | 2022-08-01 | 11.7
44 | 2022-08-01 | 0.46
45 | 2022-08-01 | 0.3
46 | 2022-08-01 | 0.7
47 | 2022-08-01 | 89.3
48 | 2022-08-01 | 7.6
49 | 2022-08-01 | 32.87706
50 | 2022-08-01 | 56.58244
51 | 2022-08-01 | 1996.825
52 | 2022-08-01 | 3.566417
53 | 2022-08-01 | 1248.855
54 | 2022-08-01 | 2126.227
55 | 2022-08-01 | 477.3814
1 | 2022-08-01 08:00 | 1.266194
2 | 2022-08-01 08:00 | 0.8863361
3 | 2022-08-01 08:00 | 0.3798583
4 | 2022-08-01 08:00 | 1251.348
5 | 2022-08-01 08:00 | 202.0208
6 | 2022-08-01 08:00 | 0.6725
7 | 2022-08-01 08:00 | 20
8 | 2022-08-01 08:00 | 40.81633
9 | 2022-08-01 08:00 | 1.22399
10 | 2022-08-01 08:00 | 1.29572
11 | 2022-08-01 08:00 | 0.9996675
12 | 2022-08-01 08:00 | 0.5160446
13 | 2022-08-01 08:00 | 0.332261
14 | 2022-08-01 08:00 | 0.6763859
15 | 2022-08-01 08:00 | 2.692988
20 | 2022-08-01 08:00 | 0.2337704
21 | 2022-08-01 08:00 | 4.02356
22 | 2022-08-01 08:00 | 5.18124
23 | 2022-08-01 08:00 | 2.901679
24 | 2022-08-01 08:00 | 576.0898
25 | 2022-08-01 08:00 | 0.1515222
26 | 2022-08-01 08:00 | 803.752
28 | 2022-08-01 08:00 | 45.10531
29 | 2022-08-01 08:00 | 64
30 | 2022-08-01 08:00 | 3132.316
31 | 2022-08-01 08:00 | 2.851637
32 | 2022-08-01 08:00 | 0
33 | 2022-08-01 08:00 | 0
34 | 2022-08-01 08:00 | 31.16318
35 | 2022-08-01 08:00 | 404.1536
36 | 2022-08-01 08:00 | 1.037944
37 | 2022-08-01 08:00 | 1.012146
38 | 2022-08-01 08:00 | 6.716548
39 | 2022-08-01 08:00 | 43.61111
40 | 2022-08-01 08:00 | 1.182777
41 | 2022-08-01 08:00 | 1.386432
42 | 2022-08-01 08:00 | 1.192364
43 | 2022-08-01 08:00 | 11.6
44 | 2022-08-01 08:00 | 0.46
45 | 2022-08-01 08:00 | 0.3
46 | 2022-08-01 08:00 | 0.8
47 | 2022-08-01 08:00 | 89.4
48 | 2022-08-01 08:00 | 7.9
49 | 2022-08-01 08:00 | 29.15162
50 | 2022-08-01 08:00 | 56.04574
51 | 2022-08-01 08:00 | 1998.941
52 | 2022-08-01 08:00 | 3.563741
53 | 2022-08-01 08:00 | 1257.374
54 | 2022-08-01 08:00 | 2157.722
55 | 2022-08-01 08:00 | 481.5316
1 | 2022-08-01 16:00 | 1.221952
2 | 2022-08-01 16:00 | 0.8553665
3 | 2022-08-01 16:00 | 0.3665857
4 | 2022-08-01 16:00 | 1251.162
5 | 2022-08-01 16:00 | 223.0626
6 | 2022-08-01 16:00 | 0.695
7 | 2022-08-01 16:00 | 19.2
8 | 2022-08-01 16:00 | 40.25157
9 | 2022-08-01 16:00 | 1.238916
10 | 2022-08-01 16:00 | 1.281954
11 | 2022-08-01 16:00 | 0.9997327
12 | 2022-08-01 16:00 | 0.4898224
13 | 2022-08-01 16:00 | 0.3153775
14 | 2022-08-01 16:00 | 0.6420161
15 | 2022-08-01 16:00 | 2.483274
20 | 2022-08-01 16:00 | 0.2654113
21 | 2022-08-01 16:00 | 4.272973
22 | 2022-08-01 16:00 | 4.498477
23 | 2022-08-01 16:00 | 2.833118
24 | 2022-08-01 16:00 | 535.8842
25 | 2022-08-01 16:00 | 0.1315552
26 | 2022-08-01 16:00 | 770.1595
28 | 2022-08-01 16:00 | 86.9476
29 | 2022-08-01 16:00 | 56
30 | 2022-08-01 16:00 | 2817.835
31 | 2022-08-01 16:00 | 2.402393
32 | 2022-08-01 16:00 | 0
33 | 2022-08-01 16:00 | 0
34 | 2022-08-01 16:00 | 30.3675
35 | 2022-08-01 16:00 | 395.7493
36 | 2022-08-01 16:00 | 1.049261
37 | 2022-08-01 16:00 | 1.033916
38 | 2022-08-01 16:00 | 6.756246
39 | 2022-08-01 16:00 | 45.84615
40 | 2022-08-01 16:00 | 1.155599
41 | 2022-08-01 16:00 | 1.353802
42 | 2022-08-01 16:00 | 1.165966
43 | 2022-08-01 16:00 | 11.5
44 | 2022-08-01 16:00 | 0.46
45 | 2022-08-01 16:00 | 0.3
46 | 2022-08-01 16:00 | 0.6
47 | 2022-08-01 16:00 | 89.6
48 | 2022-08-01 16:00 | 7.9
49 | 2022-08-01 16:00 | 28.31992
50 | 2022-08-01 16:00 | 55.72291
51 | 2022-08-01 16:00 | 1932.452
52 | 2022-08-01 16:00 | 3.779356
53 | 2022-08-01 16:00 | 1117.864
54 | 2022-08-01 16:00 | 1928.826
55 | 2022-08-01 16:00 | 456.5481
1 | 2022-08-02 | 1.228967
2 | 2022-08-02 | 0.8602766
3 | 2022-08-02 | 0.36869
4 | 2022-08-02 | 1251.295
5 | 2022-08-02 | 202.9168
6 | 2022-08-02 | 1.022
7 | 2022-08-02 | 18
8 | 2022-08-02 | 38.5439
9 | 2022-08-02 | 1.148238
10 | 2022-08-02 | 1.143739
11 | 2022-08-02 | 0.9996701
12 | 2022-08-02 | 0.4935763
13 | 2022-08-02 | 0.3177945
14 | 2022-08-02 | 0.6469364
15 | 2022-08-02 | 3.956414
20 | 2022-08-02 | 0.1469691
21 | 2022-08-02 | 4.002884
22 | 2022-08-02 | 5.09322
23 | 2022-08-02 | 2.861227
24 | 2022-08-02 | 501.0713
25 | 2022-08-02 | 0.1489481
26 | 2022-08-02 | 701.5173
28 | 2022-08-02 | 79.71468
29 | 2022-08-02 | 63
30 | 2022-08-02 | 2924.23
31 | 2022-08-02 | 2.469343
32 | 2022-08-02 | 0
33 | 2022-08-02 | 0
34 | 2022-08-02 | 31.35742
35 | 2022-08-02 | 400.3961
36 | 2022-08-02 | 0.9732685
37 | 2022-08-02 | 0.9459459
38 | 2022-08-02 | 7.959298
39 | 2022-08-02 | 32.04546
40 | 2022-08-02 | 1.147517
41 | 2022-08-02 | 1.352497
42 | 2022-08-02 | 1.164261
43 | 2022-08-02 | 11.5
44 | 2022-08-02 | 0.46
45 | 2022-08-02 | 0.3
46 | 2022-08-02 | 0.6
47 | 2022-08-02 | 89.1
48 | 2022-08-02 | 8
49 | 2022-08-02 | 28.25003
50 | 2022-08-02 | 55.84869
51 | 2022-08-02 | 2012.472
52 | 2022-08-02 | 3.755756
53 | 2022-08-02 | 1274.463
54 | 2022-08-02 | 2176.805
55 | 2022-08-02 | 454.7731
1 | 2022-08-02 08:00 | 1.248942
2 | 2022-08-02 08:00 | 0.8742597
3 | 2022-08-02 08:00 | 0.3746827
4 | 2022-08-02 08:00 | 1251.232
5 | 2022-08-02 08:00 | 192.9469
6 | 2022-08-02 08:00 | 0.7235
7 | 2022-08-02 08:00 | 17.8
8 | 2022-08-02 08:00 | 40.27149
9 | 2022-08-02 08:00 | 1.31673
10 | 2022-08-02 08:00 | 1.205971
11 | 2022-08-02 08:00 | 0.9996174
12 | 2022-08-02 08:00 | 0.5029728
13 | 2022-08-02 08:00 | 0.3238445
14 | 2022-08-02 08:00 | 0.6592525
15 | 2022-08-02 08:00 | 2.127498
20 | 2022-08-02 08:00 | 0.3231662
21 | 2022-08-02 08:00 | 4.319339
22 | 2022-08-02 08:00 | 5.402769
23 | 2022-08-02 08:00 | 2.883732
24 | 2022-08-02 08:00 | 456.7432
25 | 2022-08-02 08:00 | 0.1580007
26 | 2022-08-02 08:00 | 768.2148
28 | 2022-08-02 08:00 | 78.45851
29 | 2022-08-02 08:00 | 67.5
30 | 2022-08-02 08:00 | 3124.999
31 | 2022-08-02 08:00 | 2.367197
32 | 2022-08-02 08:00 | 0
33 | 2022-08-02 08:00 | 0
34 | 2022-08-02 08:00 | 31.43352
35 | 2022-08-02 08:00 | 414.93
36 | 2022-08-02 08:00 | 1.123883
37 | 2022-08-02 08:00 | 1.086407
38 | 2022-08-02 08:00 | 6.446837
39 | 2022-08-02 08:00 | 53.77049
40 | 2022-08-02 08:00 | 1.15009
41 | 2022-08-02 08:00 | 1.355216
42 | 2022-08-02 08:00 | 1.16632
43 | 2022-08-02 08:00 | 11.3
44 | 2022-08-02 08:00 | 0.45
45 | 2022-08-02 08:00 | 0.3
46 | 2022-08-02 08:00 | 0.6
47 | 2022-08-02 08:00 | 89
48 | 2022-08-02 08:00 | 8
49 | 2022-08-02 08:00 | 28.14297
50 | 2022-08-02 08:00 | 55.83314
51 | 2022-08-02 08:00 | 1997.553
52 | 2022-08-02 08:00 | 3.722383
53 | 2022-08-02 08:00 | 1337.405
54 | 2022-08-02 08:00 | 2298.464
55 | 2022-08-02 08:00 | 461.6935
1 | 2022-08-02 16:00 | 1.261586
2 | 2022-08-02 16:00 | 0.8831105
3 | 2022-08-02 16:00 | 0.3784759
4 | 2022-08-02 16:00 | 1250.828
5 | 2022-08-02 16:00 | 191.2083
6 | 2022-08-02 16:00 | 0.621
7 | 2022-08-02 16:00 | 18.4
8 | 2022-08-02 16:00 | 39.82684
9 | 2022-08-02 16:00 | 1.253695
10 | 2022-08-02 16:00 | 1.18197
11 | 2022-08-02 16:00 | 0.999618
12 | 2022-08-02 16:00 | 0.504483
13 | 2022-08-02 16:00 | 0.3248169
14 | 2022-08-02 16:00 | 0.661232
15 | 2022-08-02 16:00 | 2.317702
20 | 2022-08-02 16:00 | 0.2860928
21 | 2022-08-02 16:00 | 4.174781
22 | 2022-08-02 16:00 | 5.36524
23 | 2022-08-02 16:00 | 2.89919
24 | 2022-08-02 16:00 | 336.4532
25 | 2022-08-02 16:00 | 0.1569031
26 | 2022-08-02 16:00 | 678.6888
28 | 2022-08-02 16:00 | 85.77415
29 | 2022-08-02 16:00 | 67
30 | 2022-08-02 16:00 | 3066.526
31 | 2022-08-02 16:00 | 1.759617
32 | 2022-08-02 16:00 | 0
33 | 2022-08-02 16:00 | 0
34 | 2022-08-02 16:00 | 31.32133
35 | 2022-08-02 16:00 | 416.6431
36 | 2022-08-02 16:00 | 1.067734
37 | 2022-08-02 16:00 | 1.043033
38 | 2022-08-02 16:00 | 6.492483
39 | 2022-08-02 16:00 | 50.97403
40 | 2022-08-02 16:00 | 1.142882
41 | 2022-08-02 16:00 | 1.346826
42 | 2022-08-02 16:00 | 1.159771
43 | 2022-08-02 16:00 | 11.5
44 | 2022-08-02 16:00 | 0.45
45 | 2022-08-02 16:00 | 0.3
46 | 2022-08-02 16:00 | 0.8
47 | 2022-08-02 16:00 | 89.3
48 | 2022-08-02 16:00 | 8
49 | 2022-08-02 16:00 | 28.23097
50 | 2022-08-02 16:00 | 55.81244
51 | 2022-08-02 16:00 | 1993.777
52 | 2022-08-02 16:00 | 3.811944
53 | 2022-08-02 16:00 | 1343.087
54 | 2022-08-02 16:00 | 2310.197
55 | 2022-08-02 16:00 | 451.2304
1 | 2022-08-03 | 1.150728
2 | 2022-08-03 | 0.8055099
3 | 2022-08-03 | 0.3452185
4 | 2022-08-03 | 1249.229
5 | 2022-08-03 | 261.7515
6 | 2022-08-03 | 0.756
7 | 2022-08-03 | 19
8 | 2022-08-03 | 40.25424
9 | 2022-08-03 | 1.221814
10 | 2022-08-03 | 1.212626
11 | 2022-08-03 | 0.9997969
12 | 2022-08-03 | 0.4596055
13 | 2022-08-03 | 0.2959221
14 | 2022-08-03 | 0.6024105
15 | 2022-08-03 | 2.684628
20 | 2022-08-03 | 0.2403504
21 | 2022-08-03 | 4.231469
22 | 2022-08-03 | 4.329635
23 | 2022-08-03 | 2.731002
24 | 2022-08-03 | 363.953
25 | 2022-08-03 | 0.1266175
26 | 2022-08-03 | 549.6453
28 | 2022-08-03 | 86.04147
29 | 2022-08-03 | 57.5
30 | 2022-08-03 | 2656.857
31 | 2022-08-03 | 1.390452
32 | 2022-08-03 | 0
33 | 2022-08-03 | 0
34 | 2022-08-03 | 30.04102
35 | 2022-08-03 | 364.8064
36 | 2022-08-03 | 1.040441
37 | 2022-08-03 | 1.022564
38 | 2022-08-03 | 6.916097
39 | 2022-08-03 | 49.39759
40 | 2022-08-03 | 1.17211
41 | 2022-08-03 | 1.365758
42 | 2022-08-03 | 1.18347
43 | 2022-08-03 | 11.5
44 | 2022-08-03 | 0.45
45 | 2022-08-03 | 0.3
46 | 2022-08-03 | 0.8
47 | 2022-08-03 | 89
48 | 2022-08-03 | 8.2
49 | 2022-08-03 | 29.20334
50 | 2022-08-03 | 55.89162
51 | 2022-08-03 | 1966.833
52 | 2022-08-03 | 3.814713
53 | 2022-08-03 | 1088.002
54 | 2022-08-03 | 1866.783
55 | 2022-08-03 | 449.782
1 | 2022-08-03 08:00 | 1.196382
2 | 2022-08-03 08:00 | 0.8374673
3 | 2022-08-03 08:00 | 0.3589146
4 | 2022-08-03 08:00 | 1250.133
5 | 2022-08-03 08:00 | 225.3037
6 | 2022-08-03 08:00 | 0.77
7 | 2022-08-03 08:00 | 19.6
8 | 2022-08-03 08:00 | 41.35021
9 | 2022-08-03 08:00 | 1.21223
10 | 2022-08-03 08:00 | 1.185472
11 | 2022-08-03 08:00 | 0.9997143
12 | 2022-08-03 08:00 | 0.4787711
13 | 2022-08-03 08:00 | 0.308262
14 | 2022-08-03 08:00 | 0.6275311
15 | 2022-08-03 08:00 | 2.754972
20 | 2022-08-03 08:00 | 0.2374113
21 | 2022-08-03 08:00 | 4.403235
22 | 2022-08-03 08:00 | 5.176485
23 | 2022-08-03 08:00 | 2.843091
24 | 2022-08-03 08:00 | 269.5175
25 | 2022-08-03 08:00 | 0.1513831
26 | 2022-08-03 08:00 | 352.325
28 | 2022-08-03 08:00 | 111.3646
29 | 2022-08-03 08:00 | 70
30 | 2022-08-03 08:00 | 3023.216
31 | 2022-08-03 08:00 | 1.196241
32 | 2022-08-03 08:00 | 0
33 | 2022-08-03 08:00 | 0
34 | 2022-08-03 08:00 | 31.41075
35 | 2022-08-03 08:00 | 416.6365
36 | 2022-08-03 08:00 | 1.032374
37 | 2022-08-03 08:00 | 1.023279
38 | 2022-08-03 08:00 | 7.158207
39 | 2022-08-03 08:00 | 58.24561
40 | 2022-08-03 08:00 | 1.215289
41 | 2022-08-03 08:00 | 1.417313
42 | 2022-08-03 08:00 | 1.226443
43 | 2022-08-03 08:00 | 11.2
44 | 2022-08-03 08:00 | 0.46
45 | 2022-08-03 08:00 | 0.3
46 | 2022-08-03 08:00 | 0.6
47 | 2022-08-03 08:00 | 89.3
48 | 2022-08-03 08:00 | 7.9
49 | 2022-08-03 08:00 | 31.23784
50 | 2022-08-03 08:00 | 56.51763
51 | 2022-08-03 08:00 | 1978.794
52 | 2022-08-03 08:00 | 3.763361
53 | 2022-08-03 08:00 | 1306.997
54 | 2022-08-03 08:00 | 2221.277
55 | 2022-08-03 08:00 | 451.5985
1 | 2022-08-03 16:00 | 1.194279
2 | 2022-08-03 16:00 | 0.8359953
3 | 2022-08-03 16:00 | 0.3582837
4 | 2022-08-03 16:00 | 1250.986
5 | 2022-08-03 16:00 | 222.4772
6 | 2022-08-03 16:00 | 0.8025
7 | 2022-08-03 16:00 | 19.3
8 | 2022-08-03 16:00 | 40.80338
9 | 2022-08-03 16:00 | 1.266169
10 | 2022-08-03 16:00 | 1.149966
11 | 2022-08-03 16:00 | 0.9997028
12 | 2022-08-03 16:00 | 0.4750955
13 | 2022-08-03 16:00 | 0.3058954
14 | 2022-08-03 16:00 | 0.6227133
15 | 2022-08-03 16:00 | 2.24559
20 | 2022-08-03 16:00 | 0.2969002
21 | 2022-08-03 16:00 | 4.149547
22 | 2022-08-03 16:00 | 5.295552
23 | 2022-08-03 16:00 | 2.841189
24 | 2022-08-03 16:00 | 246.7036
25 | 2022-08-03 16:00 | 0.1548652
26 | 2022-08-03 16:00 | 295.7113
28 | 2022-08-03 16:00 | 104.992
29 | 2022-08-03 16:00 | 72
30 | 2022-08-03 16:00 | 3067.033
31 | 2022-08-03 16:00 | 1.108894
32 | 2022-08-03 16:00 | 0
33 | 2022-08-03 16:00 | 0
34 | 2022-08-03 16:00 | 30.89035
35 | 2022-08-03 16:00 | 416.634
36 | 2022-08-03 16:00 | 1.09204
37 | 2022-08-03 16:00 | 1.049484
38 | 2022-08-03 16:00 | 6.395138
39 | 2022-08-03 16:00 | 62.69231
40 | 2022-08-03 16:00 | 1.144657
41 | 2022-08-03 16:00 | 1.334918
42 | 2022-08-03 16:00 | 1.160246
43 | 2022-08-03 16:00 | 11.4
44 | 2022-08-03 16:00 | 0.46
45 | 2022-08-03 16:00 | 0.3
46 | 2022-08-03 16:00 | 0.6
47 | 2022-08-03 16:00 | 89.2
48 | 2022-08-03 16:00 | 7.8
49 | 2022-08-03 16:00 | 31.00597
50 | 2022-08-03 16:00 | 56.10812
51 | 2022-08-03 16:00 | 1974.658
52 | 2022-08-03 16:00 | 3.843172
53 | 2022-08-03 16:00 | 1341.153
54 | 2022-08-03 16:00 | 2295.935
55 | 2022-08-03 16:00 | 445.4422
1 | 2022-08-04 | 1.180037
2 | 2022-08-04 | 0.8260261
3 | 2022-08-04 | 0.3540112
4 | 2022-08-04 | 1250.649
5 | 2022-08-04 | 220.8061
6 | 2022-08-04 | 0.69
7 | 2022-08-04 | 18.8
8 | 2022-08-04 | 42.72727
9 | 2022-08-04 | 1.145711
10 | 2022-08-04 | 1.145255
11 | 2022-08-04 | 0.9997065
12 | 2022-08-04 | 0.4669742
13 | 2022-08-04 | 0.3006665
14 | 2022-08-04 | 0.6120687
15 | 2022-08-04 | 3.725365
20 | 2022-08-04 | 0.1653098
21 | 2022-08-04 | 4.343095
22 | 2022-08-04 | 5.27689
23 | 2022-08-04 | 2.830928
24 | 2022-08-04 | 232.9033
25 | 2022-08-04 | 0.1543194
26 | 2022-08-04 | 268.607
28 | 2022-08-04 | 113.7384
29 | 2022-08-04 | 71
30 | 2022-08-04 | 3065.035
31 | 2022-08-04 | 1.054787
32 | 2022-08-04 | 0
33 | 2022-08-04 | 0
34 | 2022-08-04 | 30.57664
35 | 2022-08-04 | 416.7058
36 | 2022-08-04 | 0.9788484
37 | 2022-08-04 | 0.9682224
38 | 2022-08-04 | 8.06846
39 | 2022-08-04 | 36.13861
40 | 2022-08-04 | 1.126471
41 | 2022-08-04 | 1.326441
42 | 2022-08-04 | 1.150514
43 | 2022-08-04 | 11.4
44 | 2022-08-04 | 0.46
45 | 2022-08-04 | 0.3
46 | 2022-08-04 | 0.6
47 | 2022-08-04 | 89.1
48 | 2022-08-04 | 7.9
49 | 2022-08-04 | 30.93012
50 | 2022-08-04 | 56.09781
51 | 2022-08-04 | 1971.942
52 | 2022-08-04 | 3.913675
53 | 2022-08-04 | 1345.612
54 | 2022-08-04 | 2308.462
55 | 2022-08-04 | 438.347
1 | 2022-08-04 08:00 | 1.192665
2 | 2022-08-04 08:00 | 0.8348654
3 | 2022-08-04 08:00 | 0.3577994
4 | 2022-08-04 08:00 | 1250.557
5 | 2022-08-04 08:00 | 215.1316
6 | 2022-08-04 08:00 | 0.72
7 | 2022-08-04 08:00 | 19.7
8 | 2022-08-04 08:00 | 41.29979
9 | 2022-08-04 08:00 | 1.162928
10 | 2022-08-04 08:00 | 1.115538
11 | 2022-08-04 08:00 | 0.9996928
12 | 2022-08-04 08:00 | 0.4693556
13 | 2022-08-04 08:00 | 0.3021997
14 | 2022-08-04 08:00 | 0.61519
15 | 2022-08-04 08:00 | 3.499839
20 | 2022-08-04 08:00 | 0.1729315
21 | 2022-08-04 08:00 | 4.126892
22 | 2022-08-04 08:00 | 5.109575
23 | 2022-08-04 08:00 | 2.833815
24 | 2022-08-04 08:00 | 238.227
25 | 2022-08-04 08:00 | 0.1494264
26 | 2022-08-04 08:00 | 291.547
28 | 2022-08-04 08:00 | 95.66068
29 | 2022-08-04 08:00 | 69.5
30 | 2022-08-04 08:00 | 2940.098
31 | 2022-08-04 08:00 | 1.107355
32 | 2022-08-04 08:00 | 0
33 | 2022-08-04 08:00 | 0
34 | 2022-08-04 08:00 | 30.7489
35 | 2022-08-04 08:00 | 414.7679
36 | 2022-08-04 08:00 | 1.003542
37 | 2022-08-04 08:00 | 0.9869739
38 | 2022-08-04 08:00 | 7.626731
39 | 2022-08-04 08:00 | 34.94253
40 | 2022-08-04 08:00 | 1.143608
41 | 2022-08-04 08:00 | 1.347366
42 | 2022-08-04 08:00 | 1.167254
43 | 2022-08-04 08:00 | 11.2
44 | 2022-08-04 08:00 | 0.45
45 | 2022-08-04 08:00 | 0.3
46 | 2022-08-04 08:00 | 0.6
47 | 2022-08-04 08:00 | 89
48 | 2022-08-04 08:00 | 8.3
49 | 2022-08-04 08:00 | 30.95438
50 | 2022-08-04 08:00 | 56.22237
51 | 2022-08-04 08:00 | 1963.713
52 | 2022-08-04 08:00 | 3.988763
53 | 2022-08-04 08:00 | 1320.024
54 | 2022-08-04 08:00 | 2256.369
55 | 2022-08-04 08:00 | 428.5386
1 | 2022-08-04 16:00 | 1.141314
2 | 2022-08-04 16:00 | 0.7989198
3 | 2022-08-04 16:00 | 0.3423942
4 | 2022-08-04 16:00 | 1250.457
5 | 2022-08-04 16:00 | 208.6566
6 | 2022-08-04 16:00 | 0.726
7 | 2022-08-04 16:00 | 18.7
8 | 2022-08-04 16:00 | 40.47619
9 | 2022-08-04 16:00 | 1.147059
10 | 2022-08-04 16:00 | 1.067717
11 | 2022-08-04 16:00 | 0.9996649
12 | 2022-08-04 16:00 | 0.4492425
13 | 2022-08-04 16:00 | 0.2892497
14 | 2022-08-04 16:00 | 0.5888276
15 | 2022-08-04 16:00 | 3.785839
20 | 2022-08-04 16:00 | 0.1551967
21 | 2022-08-04 16:00 | 4.017871
22 | 2022-08-04 16:00 | 5.421954
23 | 2022-08-04 16:00 | 2.790056
24 | 2022-08-04 16:00 | 196.7238
25 | 2022-08-04 16:00 | 0.1585617
26 | 2022-08-04 16:00 | 240.196
28 | 2022-08-04 16:00 | 103.5572
29 | 2022-08-04 16:00 | 74.5
30 | 2022-08-04 16:00 | 3039.702
31 | 2022-08-04 16:00 | 0.9428114
32 | 2022-08-04 16:00 | 0
33 | 2022-08-04 16:00 | 0
34 | 2022-08-04 16:00 | 30.72548
35 | 2022-08-04 16:00 | 416.6727
36 | 2022-08-04 16:00 | 0.9905882
37 | 2022-08-04 16:00 | 0.9720837
38 | 2022-08-04 16:00 | 7.80371
39 | 2022-08-04 16:00 | 30.41667
40 | 2022-08-04 16:00 | 1.199278
41 | 2022-08-04 16:00 | 1.412498
42 | 2022-08-04 16:00 | 1.219394
43 | 2022-08-04 16:00 | 11.4
44 | 2022-08-04 16:00 | 0.45
45 | 2022-08-04 16:00 | 0.3
46 | 2022-08-04 16:00 | 0.6
47 | 2022-08-04 16:00 | 89.8
48 | 2022-08-04 16:00 | 7.4
49 | 2022-08-04 16:00 | 31.25161
50 | 2022-08-04 16:00 | 56.55283
51 | 2022-08-04 16:00 | 1975.789
52 | 2022-08-04 16:00 | 3.981648
53 | 2022-08-04 16:00 | 1409.349
54 | 2022-08-04 16:00 | 2392.949
55 | 2022-08-04 16:00 | 426.434
1 | 2022-08-05 | 1.139055
2 | 2022-08-05 | 0.7973383
3 | 2022-08-05 | 0.3417164
4 | 2022-08-05 | 1251.106
5 | 2022-08-05 | 212.4633
6 | 2022-08-05 | 0.495
7 | 2022-08-05 | 19
8 | 2022-08-05 | 40
9 | 2022-08-05 | 1.116838
10 | 2022-08-05 | 1.173189
11 | 2022-08-05 | 0.99968
12 | 2022-08-05 | 0.4527629
13 | 2022-08-05 | 0.2915163
14 | 2022-08-05 | 0.5934417
15 | 2022-08-05 | 3.933719
20 | 2022-08-05 | 0.1628529
21 | 2022-08-05 | 4.732863
22 | 2022-08-05 | 5.439526
23 | 2022-08-05 | 2.794412
24 | 2022-08-05 | 177.3247
25 | 2022-08-05 | 0.1590756
26 | 2022-08-05 | 219.4378
28 | 2022-08-05 | 110.3101
29 | 2022-08-05 | 74
30 | 2022-08-05 | 3132.444
31 | 2022-08-05 | 0.8346136
32 | 2022-08-05 | 0
33 | 2022-08-05 | 0
34 | 2022-08-05 | 30.93813
35 | 2022-08-05 | 416.035
36 | 2022-08-05 | 0.9667812
37 | 2022-08-05 | 0.9634387
38 | 2022-08-05 | 8.666582
39 | 2022-08-05 | 28.31683
40 | 2022-08-05 | 1.205774
41 | 2022-08-05 | 1.404753
42 | 2022-08-05 | 1.219494
43 | 2022-08-05 | 11.4
44 | 2022-08-05 | 0.45
45 | 2022-08-05 | 0.3
46 | 2022-08-05 | 0.6
47 | 2022-08-05 | 90
48 | 2022-08-05 | 7.5
49 | 2022-08-05 | 30.70865
50 | 2022-08-05 | 56.2668
51 | 2022-08-05 | 2004.196
52 | 2022-08-05 | 3.857669
53 | 2022-08-05 | 1378.122
54 | 2022-08-05 | 2362.084
55 | 2022-08-05 | 444.3065
1 | 2022-08-05 08:00 | 1.164752
2 | 2022-08-05 08:00 | 0.8153261
3 | 2022-08-05 08:00 | 0.3494255
4 | 2022-08-05 08:00 | 1243.787
5 | 2022-08-05 08:00 | 181.2191
6 | 2022-08-05 08:00 | 0.658
7 | 2022-08-05 08:00 | 21.2
8 | 2022-08-05 08:00 | 44.16667
9 | 2022-08-05 08:00 | 1.181925
10 | 2022-08-05 08:00 | 1.20556
11 | 2022-08-05 08:00 | 0.9995819
12 | 2022-08-05 08:00 | 0.4651755
13 | 2022-08-05 08:00 | 0.2995083
14 | 2022-08-05 08:00 | 0.6097111
15 | 2022-08-05 08:00 | 3.110207
20 | 2022-08-05 08:00 | 0.2091499
21 | 2022-08-05 08:00 | 4.552524
22 | 2022-08-05 08:00 | 5.263094
23 | 2022-08-05 08:00 | 2.799405
24 | 2022-08-05 08:00 | 138.1458
25 | 2022-08-05 08:00 | 0.153916
26 | 2022-08-05 08:00 | 92.31367
28 | 2022-08-05 08:00 | 63.62613
29 | 2022-08-05 08:00 | 71.5
30 | 2022-08-05 08:00 | 3156.987
31 | 2022-08-05 08:00 | 0.7623137
32 | 2022-08-05 08:00 | 0
33 | 2022-08-05 08:00 | 0
34 | 2022-08-05 08:00 | 30.55288
35 | 2022-08-05 08:00 | 431.7337
36 | 2022-08-05 08:00 | 1.014084
37 | 2022-08-05 08:00 | 1.01003
38 | 2022-08-05 08:00 | 7.662731
39 | 2022-08-05 08:00 | 34.31818
40 | 2022-08-05 08:00 | 1.219786
41 | 2022-08-05 08:00 | 1.420584
42 | 2022-08-05 08:00 | 1.231399
43 | 2022-08-05 08:00 | 11.8
44 | 2022-08-05 08:00 | 0.46
45 | 2022-08-05 08:00 | 0.3
46 | 2022-08-05 08:00 | 0.6
47 | 2022-08-05 08:00 | 90.2
48 | 2022-08-05 08:00 | 7.6
49 | 2022-08-05 08:00 | 29.80698
50 | 2022-08-05 08:00 | 56.15666
51 | 2022-08-05 08:00 | 1922.651
52 | 2022-08-05 08:00 | 3.80769
53 | 2022-08-05 08:00 | 1322.905
54 | 2022-08-05 08:00 | 2268.539
55 | 2022-08-05 08:00 | 450.3561
1 | 2022-08-05 16:00 | 1.198166
2 | 2022-08-05 16:00 | 0.8387162
3 | 2022-08-05 16:00 | 0.3594498
4 | 2022-08-05 16:00 | 1250.763
5 | 2022-08-05 16:00 | 206.2884
6 | 2022-08-05 16:00 | 0.6875
7 | 2022-08-05 16:00 | 20
8 | 2022-08-05 16:00 | 43.01075
9 | 2022-08-05 16:00 | 1.205708
10 | 2022-08-05 16:00 | 1.168838
11 | 2022-08-05 16:00 | 0.9996592
12 | 2022-08-05 16:00 | 0.4760588
13 | 2022-08-05 16:00 | 0.3065157
14 | 2022-08-05 16:00 | 0.6239759
15 | 2022-08-05 16:00 | 2.800069
20 | 2022-08-05 16:00 | 0.2341675
21 | 2022-08-05 16:00 | 4.455275
22 | 2022-08-05 16:00 | 5.443424
23 | 2022-08-05 16:00 | 2.840838
24 | 2022-08-05 16:00 | 152.9129
25 | 2022-08-05 16:00 | 0.1591896
26 | 2022-08-05 16:00 | 108.5711
28 | 2022-08-05 16:00 | 113.4517
29 | 2022-08-05 16:00 | 74.5
30 | 2022-08-05 16:00 | 3212.155
31 | 2022-08-05 16:00 | 0.7412577
32 | 2022-08-05 16:00 | 0
33 | 2022-08-05 16:00 | 0
34 | 2022-08-05 16:00 | 30.40323
35 | 2022-08-05 16:00 | 433.3951
36 | 2022-08-05 16:00 | 1.040428
37 | 2022-08-05 16:00 | 1.026316
38 | 2022-08-05 16:00 | 7.255343
39 | 2022-08-05 16:00 | 40.54054
40 | 2022-08-05 16:00 | 1.221253
41 | 2022-08-05 16:00 | 1.422294
42 | 2022-08-05 16:00 | 1.232797
43 | 2022-08-05 16:00 | 11.5
44 | 2022-08-05 16:00 | 0.46
45 | 2022-08-05 16:00 | 0.3
46 | 2022-08-05 16:00 | 0.6
47 | 2022-08-05 16:00 | 89.4
48 | 2022-08-05 16:00 | 8.2
49 | 2022-08-05 16:00 | 29.83961
50 | 2022-08-05 16:00 | 56.1701
51 | 2022-08-05 16:00 | 1936.388
52 | 2022-08-05 16:00 | 3.874868
53 | 2022-08-05 16:00 | 1380.591
54 | 2022-08-05 16:00 | 2366.934
55 | 2022-08-05 16:00 | 442.4498
1 | 2022-08-06 | 1.185986
2 | 2022-08-06 | 0.8301902
3 | 2022-08-06 | 0.3557958
4 | 2022-08-06 | 1251.636
5 | 2022-08-06 | 201.5112
6 | 2022-08-06 | 0.49
7 | 2022-08-06 | 17.8
8 | 2022-08-06 | 40.45454
9 | 2022-08-06 | 1.190931
10 | 2022-08-06 | 1.20834
11 | 2022-08-06 | 0.9996617
12 | 2022-08-06 | 0.4702418
13 | 2022-08-06 | 0.3027703
14 | 2022-08-06 | 0.6163516
15 | 2022-08-06 | 3.059492
20 | 2022-08-06 | 0.205455
21 | 2022-08-06 | 4.228563
22 | 2022-08-06 | 5.285929
23 | 2022-08-06 | 2.824635
24 | 2022-08-06 | 188.856
25 | 2022-08-06 | 0.1545837
26 | 2022-08-06 | 168.7513
28 | 2022-08-06 | 112.5569
29 | 2022-08-06 | 72.5
30 | 2022-08-06 | 3113.889
31 | 2022-08-06 | 0.9371983
32 | 2022-08-06 | 0
33 | 2022-08-06 | 0
34 | 2022-08-06 | 31.1239
35 | 2022-08-06 | 446.8042
36 | 2022-08-06 | 1.02506
37 | 2022-08-06 | 1.008081
38 | 2022-08-06 | 7.288054
39 | 2022-08-06 | 33.90244
40 | 2022-08-06 | 1.23775
41 | 2022-08-06 | 1.423776
42 | 2022-08-06 | 1.232795
43 | 2022-08-06 | 11.5
44 | 2022-08-06 | 0.46
45 | 2022-08-06 | 0.3
46 | 2022-08-06 | 0.6
47 | 2022-08-06 | 89.2
48 | 2022-08-06 | 8.1
49 | 2022-08-06 | 29.77431
50 | 2022-08-06 | 56.45972
51 | 2022-08-06 | 1919.768
52 | 2022-08-06 | 3.903417
53 | 2022-08-06 | 1350.348
54 | 2022-08-06 | 2306.69
55 | 2022-08-06 | 437.6216
1 | 2022-08-06 08:00 | 1.172561
2 | 2022-08-06 08:00 | 0.8207924
3 | 2022-08-06 08:00 | 0.3517682
4 | 2022-08-06 08:00 | 1251.718
5 | 2022-08-06 08:00 | 202.1939
6 | 2022-08-06 08:00 | 0.4875
7 | 2022-08-06 08:00 | 19.5
8 | 2022-08-06 08:00 | 42.11663
9 | 2022-08-06 08:00 | 1.188406
10 | 2022-08-06 08:00 | 1.210378
11 | 2022-08-06 08:00 | 0.9996575
12 | 2022-08-06 08:00 | 0.4656433
13 | 2022-08-06 08:00 | 0.2998096
14 | 2022-08-06 08:00 | 0.6103243
15 | 2022-08-06 08:00 | 3.125253
20 | 2022-08-06 08:00 | 0.198968
21 | 2022-08-06 08:00 | 4.172951
22 | 2022-08-06 08:00 | 5.336892
23 | 2022-08-06 08:00 | 2.806448
24 | 2022-08-06 08:00 | 183.2841
25 | 2022-08-06 08:00 | 0.1560741
26 | 2022-08-06 08:00 | 168.4908
28 | 2022-08-06 08:00 | 113.4111
29 | 2022-08-06 08:00 | 72.5
30 | 2022-08-06 08:00 | 3146.276
31 | 2022-08-06 08:00 | 0.9064772
32 | 2022-08-06 08:00 | 0
33 | 2022-08-06 08:00 | 0
34 | 2022-08-06 08:00 | 30.9417
35 | 2022-08-06 08:00 | 449.9931
36 | 2022-08-06 08:00 | 1.027778
37 | 2022-08-06 08:00 | 1.006135
38 | 2022-08-06 08:00 | 7.298204
39 | 2022-08-06 08:00 | 28.93617
40 | 2022-08-06 08:00 | 1.258488
41 | 2022-08-06 08:00 | 1.447112
42 | 2022-08-06 08:00 | 1.250306
43 | 2022-08-06 08:00 | 11.9
44 | 2022-08-06 08:00 | 0.46
45 | 2022-08-06 08:00 | 0.3
46 | 2022-08-06 08:00 | 0.7
47 | 2022-08-06 08:00 | 89.5
48 | 2022-08-06 08:00 | 7.9
49 | 2022-08-06 08:00 | 28.60981
50 | 2022-08-06 08:00 | 56.33818
51 | 2022-08-06 08:00 | 1910.379
52 | 2022-08-06 08:00 | 3.898432
53 | 2022-08-06 08:00 | 1357.463
54 | 2022-08-06 08:00 | 2324.699
55 | 2022-08-06 08:00 | 439.2873
1 | 2022-08-06 16:00 | 1.202398
2 | 2022-08-06 16:00 | 0.8416784
3 | 2022-08-06 16:00 | 0.3607193
4 | 2022-08-06 16:00 | 1252.144
5 | 2022-08-06 16:00 | 213.2256
6 | 2022-08-06 16:00 | 0.538
7 | 2022-08-06 16:00 | 17.8
8 | 2022-08-06 16:00 | 39.73214
9 | 2022-08-06 16:00 | 1.211722
10 | 2022-08-06 16:00 | 1.228543
11 | 2022-08-06 16:00 | 0.9997041
12 | 2022-08-06 16:00 | 0.4771208
13 | 2022-08-06 16:00 | 0.3071995
14 | 2022-08-06 16:00 | 0.625368
15 | 2022-08-06 16:00 | 2.746646
20 | 2022-08-06 16:00 | 0.2309996
21 | 2022-08-06 16:00 | 4.125753
22 | 2022-08-06 16:00 | 5.113568
23 | 2022-08-06 16:00 | 2.840783
24 | 2022-08-06 16:00 | 208.5768
25 | 2022-08-06 16:00 | 0.1495432
26 | 2022-08-06 16:00 | 211.3086
28 | 2022-08-06 16:00 | 116.6345
29 | 2022-08-06 16:00 | 69
30 | 2022-08-06 16:00 | 3055.508
31 | 2022-08-06 16:00 | 0.9781976
32 | 2022-08-06 16:00 | 0
33 | 2022-08-06 16:00 | 0
34 | 2022-08-06 16:00 | 30.94242
35 | 2022-08-06 16:00 | 449.9772
36 | 2022-08-06 16:00 | 1.050239
37 | 2022-08-06 16:00 | 1.020141
38 | 2022-08-06 16:00 | 6.872399
39 | 2022-08-06 16:00 | 39.24731
40 | 2022-08-06 16:00 | 1.25252
41 | 2022-08-06 16:00 | 1.439492
42 | 2022-08-06 16:00 | 1.242752
43 | 2022-08-06 16:00 | 11.7
44 | 2022-08-06 16:00 | 0.46
45 | 2022-08-06 16:00 | 0.3
46 | 2022-08-06 16:00 | 0.7
47 | 2022-08-06 16:00 | 89.4
48 | 2022-08-06 16:00 | 7.9
49 | 2022-08-06 16:00 | 26.96192
50 | 2022-08-06 16:00 | 55.99227
51 | 2022-08-06 16:00 | 1908.507
52 | 2022-08-06 16:00 | 3.931543
53 | 2022-08-06 16:00 | 1296.981
54 | 2022-08-06 16:00 | 2232.994
55 | 2022-08-06 16:00 | 437.9162
1 | 2022-08-07 | 1.266915
2 | 2022-08-07 | 0.8868408
3 | 2022-08-07 | 0.3800746
4 | 2022-08-07 | 1251.651
5 | 2022-08-07 | 218.7971
6 | 2022-08-07 | 0.6175
7 | 2022-08-07 | 20
8 | 2022-08-07 | 41.66667
9 | 2022-08-07 | 1.238153
10 | 2022-08-07 | 1.221645
11 | 2022-08-07 | 0.9997148
12 | 2022-08-07 | 0.5033889
13 | 2022-08-07 | 0.3241125
14 | 2022-08-07 | 0.6597979
15 | 2022-08-07 | 2.438613
20 | 2022-08-07 | 0.2684708
21 | 2022-08-07 | 4.17041
22 | 2022-08-07 | 5.283786
23 | 2022-08-07 | 2.911303
24 | 2022-08-07 | 208.0175
25 | 2022-08-07 | 0.1545211
26 | 2022-08-07 | 206.4611
28 | 2022-08-07 | 102.2045
29 | 2022-08-07 | 71
30 | 2022-08-07 | 3105.3
31 | 2022-08-07 | 0.9507325
32 | 2022-08-07 | 0
33 | 2022-08-07 | 0
34 | 2022-08-07 | 31.02353
35 | 2022-08-07 | 449.9635
36 | 2022-08-07 | 1.069259
37 | 2022-08-07 | 1.035569
38 | 2022-08-07 | 6.609024
39 | 2022-08-07 | 50.68966
40 | 2022-08-07 | 1.192391
41 | 2022-08-07 | 1.416103
42 | 2022-08-07 | 1.213197
43 | 2022-08-07 | 11.7
44 | 2022-08-07 | 0.46
45 | 2022-08-07 | 0.3
46 | 2022-08-07 | 0.7
47 | 2022-08-07 | 89.3
48 | 2022-08-07 | 7.7
49 | 2022-08-07 | 25.31791
50 | 2022-08-07 | 55.28228
51 | 2022-08-07 | 1919.763
52 | 2022-08-07 | 3.936291
53 | 2022-08-07 | 1324.866
54 | 2022-08-07 | 2304.831
55 | 2022-08-07 | 441.957
1 | 2022-08-07 08:00 | 1.216558
2 | 2022-08-07 08:00 | 0.8515903
3 | 2022-08-07 08:00 | 0.3649673
4 | 2022-08-07 08:00 | 1252.156
5 | 2022-08-07 08:00 | 208.8587
6 | 2022-08-07 08:00 | 0.504
7 | 2022-08-07 08:00 | 19
8 | 2022-08-07 08:00 | 41.21475
9 | 2022-08-07 08:00 | 1.283066
10 | 2022-08-07 08:00 | 1.264252
11 | 2022-08-07 08:00 | 0.9996866
12 | 2022-08-07 08:00 | 0.4837511
13 | 2022-08-07 08:00 | 0.3114685
14 | 2022-08-07 08:00 | 0.6340584
15 | 2022-08-07 08:00 | 2.132118
20 | 2022-08-07 08:00 | 0.3316482
21 | 2022-08-07 08:00 | 4.646677
22 | 2022-08-07 08:00 | 5.225477
23 | 2022-08-07 08:00 | 2.848737
24 | 2022-08-07 08:00 | 203.7492
25 | 2022-08-07 08:00 | 0.1528158
26 | 2022-08-07 08:00 | 204.5518
28 | 2022-08-07 08:00 | 102.0039
29 | 2022-08-07 08:00 | 71.5
30 | 2022-08-07 08:00 | 3147.182
31 | 2022-08-07 08:00 | 0.9755362
32 | 2022-08-07 08:00 | 0
33 | 2022-08-07 08:00 | 0
34 | 2022-08-07 08:00 | 30.64142
35 | 2022-08-07 08:00 | 450.032
36 | 2022-08-07 08:00 | 1.102596
37 | 2022-08-07 08:00 | 1.08125
38 | 2022-08-07 08:00 | 6.778794
39 | 2022-08-07 08:00 | 59.52381
40 | 2022-08-07 08:00 | 1.193839
41 | 2022-08-07 08:00 | 1.417405
42 | 2022-08-07 08:00 | 1.213106
43 | 2022-08-07 08:00 | 11.4
44 | 2022-08-07 08:00 | 0.43
45 | 2022-08-07 08:00 | 0.3
46 | 2022-08-07 08:00 | 0.6
47 | 2022-08-07 08:00 | 89.2
48 | 2022-08-07 08:00 | 8
49 | 2022-08-07 08:00 | 23.89752
50 | 2022-08-07 08:00 | 55.01447
51 | 2022-08-07 08:00 | 1894.739
52 | 2022-08-07 08:00 | 3.945574
53 | 2022-08-07 08:00 | 1301.507
54 | 2022-08-07 08:00 | 2278.734
55 | 2022-08-07 08:00 | 443.7485
1 | 2022-08-07 16:00 | 1.169653
2 | 2022-08-07 16:00 | 0.818757
3 | 2022-08-07 16:00 | 0.3508959
4 | 2022-08-07 16:00 | 1251.497
5 | 2022-08-07 16:00 | 213.3484
6 | 2022-08-07 16:00 | 0.42
7 | 2022-08-07 16:00 | 19
8 | 2022-08-07 16:00 | 41.30435
9 | 2022-08-07 16:00 | 1.221411
10 | 2022-08-07 16:00 | 1.272849
11 | 2022-08-07 16:00 | 0.9996986
12 | 2022-08-07 16:00 | 0.4633521
13 | 2022-08-07 16:00 | 0.2983343
14 | 2022-08-07 16:00 | 0.6073211
15 | 2022-08-07 16:00 | 2.628257
20 | 2022-08-07 16:00 | 0.255741
21 | 2022-08-07 16:00 | 4.582006
22 | 2022-08-07 16:00 | 5.048089
23 | 2022-08-07 16:00 | 2.798105
24 | 2022-08-07 16:00 | 204.0278
25 | 2022-08-07 16:00 | 0.1476282
26 | 2022-08-07 16:00 | 213.4268
28 | 2022-08-07 16:00 | 111.5019
29 | 2022-08-07 16:00 | 68.5
30 | 2022-08-07 16:00 | 3168.899
31 | 2022-08-07 16:00 | 0.9563126
32 | 2022-08-07 16:00 | 0
33 | 2022-08-07 16:00 | 0
34 | 2022-08-07 16:00 | 29.42502
35 | 2022-08-07 16:00 | 446.5733
36 | 2022-08-07 16:00 | 1.053528
37 | 2022-08-07 16:00 | 1.038263
38 | 2022-08-07 16:00 | 7.210264
39 | 2022-08-07 16:00 | 35.94937
40 | 2022-08-07 16:00 | 1.187692
41 | 2022-08-07 16:00 | 1.409981
42 | 2022-08-07 16:00 | 1.207371
43 | 2022-08-07 16:00 | 11.6
44 | 2022-08-07 16:00 | 0.43
45 | 2022-08-07 16:00 | 0.3
46 | 2022-08-07 16:00 | 0.6
47 | 2022-08-07 16:00 | 89.7
48 | 2022-08-07 16:00 | 7.5
49 | 2022-08-07 16:00 | 23.97619
50 | 2022-08-07 16:00 | 54.9908
51 | 2022-08-07 16:00 | 1850.085
52 | 2022-08-07 16:00 | 3.99653
53 | 2022-08-07 16:00 | 1264.498
54 | 2022-08-07 16:00 | 2215.394
55 | 2022-08-07 16:00 | 438.3789
1 | 2022-08-08 | 1.241634
2 | 2022-08-08 | 0.869144
3 | 2022-08-08 | 0.3724903
4 | 2022-08-08 | 1251.816
5 | 2022-08-08 | 244.4843
6 | 2022-08-08 | 0.506
7 | 2022-08-08 | 17.8
8 | 2022-08-08 | 41.01382
9 | 2022-08-08 | 1.214286
10 | 2022-08-08 | 1.298216
11 | 2022-08-08 | 0.9997655
12 | 2022-08-08 | 0.4918434
13 | 2022-08-08 | 0.3166787
14 | 2022-08-08 | 0.644665
15 | 2022-08-08 | 2.752836
20 | 2022-08-08 | 0.2369038
21 | 2022-08-08 | 4.374693
22 | 2022-08-08 | 4.707104
23 | 2022-08-08 | 2.86383
24 | 2022-08-08 | 225.1829
25 | 2022-08-08 | 0.1376564
26 | 2022-08-08 | 184.1034
28 | 2022-08-08 | 121.3626
29 | 2022-08-08 | 64
30 | 2022-08-08 | 2965.967
31 | 2022-08-08 | 0.9210523
32 | 2022-08-08 | 0
33 | 2022-08-08 | 0
34 | 2022-08-08 | 30.2375
35 | 2022-08-08 | 448.5439
36 | 2022-08-08 | 1.032688
37 | 2022-08-08 | 1.022426
38 | 2022-08-08 | 7.127529
39 | 2022-08-08 | 32.61905
40 | 2022-08-08 | 1.215011
41 | 2022-08-08 | 1.416138
42 | 2022-08-08 | 1.243093
43 | 2022-08-08 | 11.6
44 | 2022-08-08 | 0.43
45 | 2022-08-08 | 0.3
46 | 2022-08-08 | 0.6
47 | 2022-08-08 | 89.6
48 | 2022-08-08 | 7.7
49 | 2022-08-08 | 24.32847
50 | 2022-08-08 | 55.1908
51 | 2022-08-08 | 1838.896
52 | 2022-08-08 | 3.992176
53 | 2022-08-08 | 1184.409
54 | 2022-08-08 | 2065.399
55 | 2022-08-08 | 436.81
1 | 2022-08-08 08:00 | 1.187091
2 | 2022-08-08 08:00 | 0.8309636
3 | 2022-08-08 08:00 | 0.3561272
4 | 2022-08-08 08:00 | 1251.388
5 | 2022-08-08 08:00 | 243.8278
6 | 2022-08-08 08:00 | 0.645
7 | 2022-08-08 08:00 | 18.3
8 | 2022-08-08 08:00 | 41.12359
9 | 2022-08-08 08:00 | 1.21351
10 | 2022-08-08 08:00 | 1.183122
11 | 2022-08-08 08:00 | 0.9997568
12 | 2022-08-08 08:00 | 0.4683718
13 | 2022-08-08 08:00 | 0.3015663
14 | 2022-08-08 08:00 | 0.6139005
15 | 2022-08-08 08:00 | 2.737289
20 | 2022-08-08 08:00 | 0.2399094
21 | 2022-08-08 08:00 | 4.429531
22 | 2022-08-08 08:00 | 4.776725
23 | 2022-08-08 08:00 | 2.816301
24 | 2022-08-08 08:00 | 231.9331
25 | 2022-08-08 08:00 | 0.1396924
26 | 2022-08-08 08:00 | 211.4922
28 | 2022-08-08 08:00 | 120.2764
29 | 2022-08-08 08:00 | 65
30 | 2022-08-08 08:00 | 2945.729
31 | 2022-08-08 08:00 | 0.9512168
32 | 2022-08-08 08:00 | 0
33 | 2022-08-08 08:00 | 0
34 | 2022-08-08 08:00 | 29.39115
35 | 2022-08-08 08:00 | 414.4152
36 | 2022-08-08 08:00 | 1.039807
37 | 2022-08-08 08:00 | 1.027579
38 | 2022-08-08 08:00 | 7.16682
39 | 2022-08-08 08:00 | 44.57831
40 | 2022-08-08 08:00 | 1.187484
41 | 2022-08-08 08:00 | 1.384978
42 | 2022-08-08 08:00 | 1.219383
43 | 2022-08-08 08:00 | 11.4
44 | 2022-08-08 08:00 | 0.43
45 | 2022-08-08 08:00 | 0.3
46 | 2022-08-08 08:00 | 0.6
47 | 2022-08-08 08:00 | 89.9
48 | 2022-08-08 08:00 | 7.7
49 | 2022-08-08 08:00 | 26.8157
50 | 2022-08-08 08:00 | 55.53973
51 | 2022-08-08 08:00 | 1900.377
52 | 2022-08-08 08:00 | 4.011975
53 | 2022-08-08 08:00 | 1218.953
54 | 2022-08-08 08:00 | 2106.378
55 | 2022-08-08 08:00 | 430.7163
1 | 2022-08-08 16:00 | 1.262123
2 | 2022-08-08 16:00 | 0.8834862
3 | 2022-08-08 16:00 | 0.3786369
4 | 2022-08-08 16:00 | 1251.736
5 | 2022-08-08 16:00 | 239.0108
6 | 2022-08-08 16:00 | 0.5575
7 | 2022-08-08 16:00 | 17.3
8 | 2022-08-08 16:00 | 40.80188
9 | 2022-08-08 16:00 | 1.215476
10 | 2022-08-08 16:00 | 1.212105
11 | 2022-08-08 16:00 | 0.9997363
12 | 2022-08-08 16:00 | 0.5000215
13 | 2022-08-08 16:00 | 0.3219443
14 | 2022-08-08 16:00 | 0.6553841
15 | 2022-08-08 16:00 | 2.674301
20 | 2022-08-08 16:00 | 0.2522933
21 | 2022-08-08 16:00 | 4.653801
22 | 2022-08-08 16:00 | 5.103141
23 | 2022-08-08 16:00 | 2.886937
24 | 2022-08-08 16:00 | 216.7374
25 | 2022-08-08 16:00 | 0.1492382
26 | 2022-08-08 16:00 | 189.7531
28 | 2022-08-08 16:00 | 111.4385
29 | 2022-08-08 16:00 | 70
30 | 2022-08-08 16:00 | 3090.223
31 | 2022-08-08 16:00 | 0.9068101
32 | 2022-08-08 16:00 | 0
33 | 2022-08-08 16:00 | 0
34 | 2022-08-08 16:00 | 30.09663
35 | 2022-08-08 16:00 | 435.9219
36 | 2022-08-08 16:00 | 1.042857
37 | 2022-08-08 16:00 | 1.037602
38 | 2022-08-08 16:00 | 7.328102
39 | 2022-08-08 16:00 | 56.60378
40 | 2022-08-08 16:00 | 1.210223
41 | 2022-08-08 16:00 | 1.411517
42 | 2022-08-08 16:00 | 1.241247
43 | 2022-08-08 16:00 | 11.5
44 | 2022-08-08 16:00 | 0.43
45 | 2022-08-08 16:00 | 0.3
46 | 2022-08-08 16:00 | 0.7
47 | 2022-08-08 16:00 | 88.8
48 | 2022-08-08 16:00 | 8.2
49 | 2022-08-08 16:00 | 26.74527
50 | 2022-08-08 16:00 | 55.64928
51 | 2022-08-08 16:00 | 1905.608
52 | 2022-08-08 16:00 | 3.956327
53 | 2022-08-08 16:00 | 1292.465
54 | 2022-08-08 16:00 | 2234.84
55 | 2022-08-08 16:00 | 437.0543
1 | 2022-08-09 | 1.261125
2 | 2022-08-09 | 0.8827872
3 | 2022-08-09 | 0.3783374
4 | 2022-08-09 | 1251.664
5 | 2022-08-09 | 220.6035
6 | 2022-08-09 | 0.4588
7 | 2022-08-09 | 18
8 | 2022-08-09 | 40.54054
9 | 2022-08-09 | 1.214628
10 | 2022-08-09 | 1.19453
11 | 2022-08-09 | 0.9997061
12 | 2022-08-09 | 0.4969695
13 | 2022-08-09 | 0.3199793
14 | 2022-08-09 | 0.6513839
15 | 2022-08-09 | 2.728143
20 | 2022-08-09 | 0.2339998
21 | 2022-08-09 | 4.166517
22 | 2022-08-09 | 5.197711
23 | 2022-08-09 | 2.886611
24 | 2022-08-09 | 199.0601
25 | 2022-08-09 | 0.1520039
26 | 2022-08-09 | 191.4276
28 | 2022-08-09 | 114.6094
29 | 2022-08-09 | 71
30 | 2022-08-09 | 3034.358
31 | 2022-08-09 | 0.902343
32 | 2022-08-09 | 0
33 | 2022-08-09 | 0
34 | 2022-08-09 | 30.99429
35 | 2022-08-09 | 448.7043
36 | 2022-08-09 | 1.041966
37 | 2022-08-09 | 1.020141
38 | 2022-08-09 | 6.89466
39 | 2022-08-09 | 44.87952
40 | 2022-08-09 | 1.212501
41 | 2022-08-09 | 1.408066
42 | 2022-08-09 | 1.221988
43 | 2022-08-09 | 11.5
44 | 2022-08-09 | 0.43
45 | 2022-08-09 | 0.3
46 | 2022-08-09 | 0.7
47 | 2022-08-09 | 88.4
48 | 2022-08-09 | 8.4
49 | 2022-08-09 | 26.88881
50 | 2022-08-09 | 55.4833
51 | 2022-08-09 | 1907.102
52 | 2022-08-09 | 4.028148
53 | 2022-08-09 | 1322.519
54 | 2022-08-09 | 2296.684
55 | 2022-08-09 | 431.1159
1 | 2022-08-09 08:00 | 1.13691
2 | 2022-08-09 08:00 | 0.7958367
3 | 2022-08-09 08:00 | 0.3410729
4 | 2022-08-09 08:00 | 1249.984
5 | 2022-08-09 08:00 | 204.0737
6 | 2022-08-09 08:00 | 0.475
7 | 2022-08-09 08:00 | 19
8 | 2022-08-09 08:00 | 42.41071
9 | 2022-08-09 08:00 | 1.190533
10 | 2022-08-09 08:00 | 1.177426
11 | 2022-08-09 08:00 | 0.9996712
12 | 2022-08-09 08:00 | 0.4508079
13 | 2022-08-09 08:00 | 0.2902576
14 | 2022-08-09 08:00 | 0.5908793
15 | 2022-08-09 08:00 | 3.004839
20 | 2022-08-09 08:00 | 0.2189727
21 | 2022-08-09 08:00 | 4.60543
22 | 2022-08-09 08:00 | 4.927407
23 | 2022-08-09 08:00 | 2.770378
24 | 2022-08-09 08:00 | 173.472
25 | 2022-08-09 08:00 | 0.144099
26 | 2022-08-09 08:00 | 144.6204
28 | 2022-08-09 08:00 | 99.65128
29 | 2022-08-09 08:00 | 67
30 | 2022-08-09 08:00 | 2915.177
31 | 2022-08-09 08:00 | 0.8500456
32 | 2022-08-09 08:00 | 0
33 | 2022-08-09 08:00 | 0
34 | 2022-08-09 08:00 | 29.861
35 | 2022-08-09 08:00 | 378.3587
36 | 2022-08-09 08:00 | 1.016568
37 | 2022-08-09 08:00 | 1.015136
38 | 2022-08-09 08:00 | 7.610269
39 | 2022-08-09 08:00 | 34.04762
40 | 2022-08-09 08:00 | 1.193523
41 | 2022-08-09 08:00 | 1.3869
42 | 2022-08-09 08:00 | 1.206872
43 | 2022-08-09 08:00 | 11.4
44 | 2022-08-09 08:00 | 0.45
45 | 2022-08-09 08:00 | 0.3
46 | 2022-08-09 08:00 | 0.7
47 | 2022-08-09 08:00 | 88.6
48 | 2022-08-09 08:00 | 8.2
49 | 2022-08-09 08:00 | 29.20539
50 | 2022-08-09 08:00 | 55.83363
51 | 2022-08-09 08:00 | 1989.908
52 | 2022-08-09 08:00 | 3.91045
53 | 2022-08-09 08:00 | 1245.463
54 | 2022-08-09 08:00 | 2150.908
55 | 2022-08-09 08:00 | 441.6356
1 | 2022-08-09 16:00 | 1.185932
2 | 2022-08-09 16:00 | 0.8301523
3 | 2022-08-09 16:00 | 0.3557796
4 | 2022-08-09 16:00 | 1232.823
5 | 2022-08-09 16:00 | 182.2484
6 | 2022-08-09 16:00 | 0.608
7 | 2022-08-09 16:00 | 18.5
8 | 2022-08-09 16:00 | 40.83885
9 | 2022-08-09 16:00 | 1.205006
10 | 2022-08-09 16:00 | 1.177981
11 | 2022-08-09 16:00 | 0.9995743
12 | 2022-08-09 16:00 | 0.4744533
13 | 2022-08-09 16:00 | 0.3054819
14 | 2022-08-09 16:00 | 0.6218716
15 | 2022-08-09 16:00 | 2.83075
20 | 2022-08-09 16:00 | 0.2339741
21 | 2022-08-09 16:00 | 4.570361
22 | 2022-08-09 16:00 | 5.190571
23 | 2022-08-09 16:00 | 2.836559
24 | 2022-08-09 16:00 | 192.778
25 | 2022-08-09 16:00 | 0.151795
26 | 2022-08-09 16:00 | 156.2823
28 | 2022-08-09 16:00 | 62.19873
29 | 2022-08-09 16:00 | 66
30 | 2022-08-09 16:00 | 3011.989
31 | 2022-08-09 16:00 | 1.057776
32 | 2022-08-09 16:00 | 0
33 | 2022-08-09 16:00 | 0
34 | 2022-08-09 16:00 | 30.74803
35 | 2022-08-09 16:00 | 388.6626
36 | 2022-08-09 16:00 | 1.023838
37 | 2022-08-09 16:00 | 1.022245
38 | 2022-08-09 16:00 | 7.40111
39 | 2022-08-09 16:00 | 39.44444
40 | 2022-08-09 16:00 | 1.194376
41 | 2022-08-09 16:00 | 1.388128
42 | 2022-08-09 16:00 | 1.208339
43 | 2022-08-09 16:00 | 11.5
44 | 2022-08-09 16:00 | 0.45
45 | 2022-08-09 16:00 | 0.3
46 | 2022-08-09 16:00 | 0.7
47 | 2022-08-09 16:00 | 88.3
48 | 2022-08-09 16:00 | 8.4
49 | 2022-08-09 16:00 | 29.76834
50 | 2022-08-09 16:00 | 55.94881
51 | 2022-08-09 16:00 | 1966.454
52 | 2022-08-09 16:00 | 3.785885
53 | 2022-08-09 16:00 | 1296.479
54 | 2022-08-09 16:00 | 2230.746
55 | 2022-08-09 16:00 | 454.4826
1 | 2022-08-10 | 1.258193
2 | 2022-08-10 | 0.880735
3 | 2022-08-10 | 0.3774579
4 | 2022-08-10 | 1250.09
5 | 2022-08-10 | 212.6037
6 | 2022-08-10 | 0.674
7 | 2022-08-10 | 20.8
8 | 2022-08-10 | 45.41484
9 | 2022-08-10 | 1.2
10 | 2022-08-10 | 1.185571
11 | 2022-08-10 | 0.9996977
12 | 2022-08-10 | 0.5001369
13 | 2022-08-10 | 0.3220186
14 | 2022-08-10 | 0.6555353
15 | 2022-08-10 | 2.932928
20 | 2022-08-10 | 0.2207418
21 | 2022-08-10 | 4.416767
22 | 2022-08-10 | 4.982467
23 | 2022-08-10 | 2.905963
24 | 2022-08-10 | 406.4278
25 | 2022-08-10 | 0.1457092
26 | 2022-08-10 | 559.1068
28 | 2022-08-10 | 76.68854
29 | 2022-08-10 | 62.5
30 | 2022-08-10 | 2882.742
31 | 2022-08-10 | 1.911668
32 | 2022-08-10 | 0
33 | 2022-08-10 | 0
34 | 2022-08-10 | 31.56673
35 | 2022-08-10 | 416.6803
36 | 2022-08-10 | 1.016766
37 | 2022-08-10 | 1.010081
38 | 2022-08-10 | 7.349695
39 | 2022-08-10 | 40.05682
40 | 2022-08-10 | 1.19703
41 | 2022-08-10 | 1.392243
42 | 2022-08-10 | 1.214684
43 | 2022-08-10 | 11.5
44 | 2022-08-10 | 0.45
45 | 2022-08-10 | 0.3
46 | 2022-08-10 | 0.7
47 | 2022-08-10 | 88
48 | 2022-08-10 | 8.6
49 | 2022-08-10 | 29.6986
50 | 2022-08-10 | 56.20612
51 | 2022-08-10 | 1963.915
52 | 2022-08-10 | 3.870722
53 | 2022-08-10 | 1264.392
54 | 2022-08-10 | 2165.035
55 | 2022-08-10 | 442.3758
1 | 2022-08-10 08:00 | 1.288501
2 | 2022-08-10 08:00 | 0.901951
3 | 2022-08-10 08:00 | 0.3865504
4 | 2022-08-10 08:00 | 1251.589
5 | 2022-08-10 08:00 | 221.3268
6 | 2022-08-10 08:00 | 0.654
7 | 2022-08-10 08:00 | 19
8 | 2022-08-10 08:00 | 41.48472
9 | 2022-08-10 08:00 | 1.242131
10 | 2022-08-10 08:00 | 1.140879
11 | 2022-08-10 08:00 | 0.9997127
12 | 2022-08-10 08:00 | 0.5096282
13 | 2022-08-10 08:00 | 0.3281297
14 | 2022-08-10 08:00 | 0.6679758
15 | 2022-08-10 08:00 | 2.412924
20 | 2022-08-10 08:00 | 0.2817458
21 | 2022-08-10 08:00 | 4.521968
22 | 2022-08-10 08:00 | 4.945464
23 | 2022-08-10 08:00 | 2.934781
24 | 2022-08-10 08:00 | 369.4205
25 | 2022-08-10 08:00 | 0.144627
26 | 2022-08-10 08:00 | 362.1096
28 | 2022-08-10 08:00 | 82.88023
29 | 2022-08-10 08:00 | 62
30 | 2022-08-10 08:00 | 2819.723
31 | 2022-08-10 08:00 | 1.669118
32 | 2022-08-10 08:00 | 0
33 | 2022-08-10 08:00 | 0
34 | 2022-08-10 08:00 | 31.155
35 | 2022-08-10 08:00 | 400.7347
36 | 2022-08-10 08:00 | 1.052058
37 | 2022-08-10 08:00 | 1.048008
38 | 2022-08-10 08:00 | 6.934892
39 | 2022-08-10 08:00 | 30.4
40 | 2022-08-10 08:00 | 1.198702
41 | 2022-08-10 08:00 | 1.39405
42 | 2022-08-10 08:00 | 1.216145
43 | 2022-08-10 08:00 | 11.7
44 | 2022-08-10 08:00 | 0.45
45 | 2022-08-10 08:00 | 0.3
46 | 2022-08-10 08:00 | 0.7
47 | 2022-08-10 08:00 | 87.8
48 | 2022-08-10 08:00 | 8.8
49 | 2022-08-10 08:00 | 29.69761
50 | 2022-08-10 08:00 | 56.2092
51 | 2022-08-10 08:00 | 1977.868
52 | 2022-08-10 08:00 | 3.93774
53 | 2022-08-10 08:00 | 1265.896
54 | 2022-08-10 08:00 | 2167.309
55 | 2022-08-10 08:00 | 434.7861
1 | 2022-08-10 16:00 | 1.274049
2 | 2022-08-10 16:00 | 0.891834
3 | 2022-08-10 16:00 | 0.3822146
4 | 2022-08-10 16:00 | 1249.876
5 | 2022-08-10 16:00 | 198.4766
6 | 2022-08-10 16:00 | 0.7475
7 | 2022-08-10 16:00 | 19
8 | 2022-08-10 16:00 | 41.48472
9 | 2022-08-10 16:00 | 1.196386
10 | 2022-08-10 16:00 | 1.097064
11 | 2022-08-10 16:00 | 0.9996393
12 | 2022-08-10 16:00 | 0.505397
13 | 2022-08-10 16:00 | 0.3254054
14 | 2022-08-10 16:00 | 0.6624298
15 | 2022-08-10 16:00 | 3.089354
20 | 2022-08-10 16:00 | 0.1951811
21 | 2022-08-10 16:00 | 3.916552
22 | 2022-08-10 16:00 | 5.302652
23 | 2022-08-10 16:00 | 2.937326
24 | 2022-08-10 16:00 | 341.0847
25 | 2022-08-10 16:00 | 0.1550728
26 | 2022-08-10 16:00 | 596.3454
28 | 2022-08-10 16:00 | 84.44324
29 | 2022-08-10 16:00 | 67
30 | 2022-08-10 16:00 | 2989.092
31 | 2022-08-10 16:00 | 1.718513
32 | 2022-08-10 16:00 | 0
33 | 2022-08-10 16:00 | 0
34 | 2022-08-10 16:00 | 30.63515
35 | 2022-08-10 16:00 | 394.9412
36 | 2022-08-10 16:00 | 1.020482
37 | 2022-08-10 16:00 | 0.993
38 | 2022-08-10 16:00 | 7.005906
39 | 2022-08-10 16:00 | 40
40 | 2022-08-10 16:00 | 1.200094
41 | 2022-08-10 16:00 | 1.396054
42 | 2022-08-10 16:00 | 1.217668
43 | 2022-08-10 16:00 | 11.6
44 | 2022-08-10 16:00 | 0.45
45 | 2022-08-10 16:00 | 0.3
46 | 2022-08-10 16:00 | 0.7
47 | 2022-08-10 16:00 | 88.2
48 | 2022-08-10 16:00 | 8.4
49 | 2022-08-10 16:00 | 29.58223
50 | 2022-08-10 16:00 | 56.21165
51 | 2022-08-10 16:00 | 2002.486
52 | 2022-08-10 16:00 | 3.89972
53 | 2022-08-10 16:00 | 1352.947
54 | 2022-08-10 16:00 | 2312.449
55 | 2022-08-10 16:00 | 438.2864
1 | 2022-08-11 | 1.233826
2 | 2022-08-11 | 0.8636785
3 | 2022-08-11 | 0.3701479
4 | 2022-08-11 | 1250.238
5 | 2022-08-11 | 193.9073
6 | 2022-08-11 | 0.464
7 | 2022-08-11 | 19.5
8 | 2022-08-11 | 41.93548
9 | 2022-08-11 | 1.246609
10 | 2022-08-11 | 1.170839
11 | 2022-08-11 | 0.9996302
12 | 2022-08-11 | 0.4904504
13 | 2022-08-11 | 0.3157819
14 | 2022-08-11 | 0.6428393
15 | 2022-08-11 | 2.393245
20 | 2022-08-11 | 0.2780817
21 | 2022-08-11 | 4.286008
22 | 2022-08-11 | 5.208954
23 | 2022-08-11 | 2.892766
24 | 2022-08-11 | 313.4417
25 | 2022-08-11 | 0.1523326
26 | 2022-08-11 | 558.6491
28 | 2022-08-11 | 86.7667
29 | 2022-08-11 | 66
30 | 2022-08-11 | 2999.04
31 | 2022-08-11 | 1.616451
32 | 2022-08-11 | 0
33 | 2022-08-11 | 0
34 | 2022-08-11 | 30.77138
35 | 2022-08-11 | 400.0689
36 | 2022-08-11 | 1.057953
37 | 2022-08-11 | 1.041195
38 | 2022-08-11 | 6.679253
39 | 2022-08-11 | 39.40217
40 | 2022-08-11 | 1.209148
41 | 2022-08-11 | 1.408877
42 | 2022-08-11 | 1.227277
43 | 2022-08-11 | 11.6
44 | 2022-08-11 | 0.45
45 | 2022-08-11 | 0.3
46 | 2022-08-11 | 0.7
47 | 2022-08-11 | 88.6
48 | 2022-08-11 | 8.8
49 | 2022-08-11 | 29.84415
50 | 2022-08-11 | 56.33004
51 | 2022-08-11 | 1988.963
52 | 2022-08-11 | 3.868785
53 | 2022-08-11 | 1322.624
54 | 2022-08-11 | 2263.221
55 | 2022-08-11 | 442.299
1 | 2022-08-11 08:00 | 1.132987
2 | 2022-08-11 08:00 | 0.7930909
3 | 2022-08-11 08:00 | 0.3398961
4 | 2022-08-11 08:00 | 1249.691
5 | 2022-08-11 08:00 | 197.6311
6 | 2022-08-11 08:00 | 0.486
7 | 2022-08-11 08:00 | 19.3
8 | 2022-08-11 08:00 | 41.68467
9 | 2022-08-11 08:00 | 1.201447
10 | 2022-08-11 08:00 | 1.260653
11 | 2022-08-11 08:00 | 0.9996417
12 | 2022-08-11 08:00 | 0.4572817
13 | 2022-08-11 08:00 | 0.2944258
14 | 2022-08-11 08:00 | 0.5993646
15 | 2022-08-11 08:00 | 2.941123
20 | 2022-08-11 08:00 | 0.2180389
21 | 2022-08-11 08:00 | 4.336282
22 | 2022-08-11 08:00 | 5.036878
23 | 2022-08-11 08:00 | 2.771304
24 | 2022-08-11 08:00 | 317.2139
25 | 2022-08-11 08:00 | 0.1473004
26 | 2022-08-11 08:00 | 478.9267
28 | 2022-08-11 08:00 | 73.77324
29 | 2022-08-11 08:00 | 63.5
30 | 2022-08-11 08:00 | 3036.516
31 | 2022-08-11 08:00 | 1.605081
32 | 2022-08-11 08:00 | 0
33 | 2022-08-11 08:00 | 0
34 | 2022-08-11 08:00 | 30.60598
35 | 2022-08-11 08:00 | 391.278
36 | 2022-08-11 08:00 | 1.018094
37 | 2022-08-11 08:00 | 1.008097
38 | 2022-08-11 08:00 | 7.277404
39 | 2022-08-11 08:00 | 34.89583
40 | 2022-08-11 08:00 | 1.208669
41 | 2022-08-11 08:00 | 1.40797
42 | 2022-08-11 08:00 | 1.226557
43 | 2022-08-11 08:00 | 11.7
44 | 2022-08-11 08:00 | 0.44
45 | 2022-08-11 08:00 | 0.3
46 | 2022-08-11 08:00 | 0.7
47 | 2022-08-11 08:00 | 88.2
48 | 2022-08-11 08:00 | 8.6
49 | 2022-08-11 08:00 | 29.86727
50 | 2022-08-11 08:00 | 56.3179
51 | 2022-08-11 08:00 | 1974.863
52 | 2022-08-11 08:00 | 3.673489
53 | 2022-08-11 08:00 | 1246.185
54 | 2022-08-11 08:00 | 2132.08
55 | 2022-08-11 08:00 | 465.7386
1 | 2022-08-11 16:00 | 1.169326
2 | 2022-08-11 16:00 | 0.8185282
3 | 2022-08-11 16:00 | 0.3507978
4 | 2022-08-11 16:00 | 1249.605
5 | 2022-08-11 16:00 | 219.7339
6 | 2022-08-11 16:00 | 0.6475
7 | 2022-08-11 16:00 | 19
8 | 2022-08-11 16:00 | 42.22222
9 | 2022-08-11 16:00 | 1.241038
10 | 2022-08-11 16:00 | 1.14922
11 | 2022-08-11 16:00 | 0.99971
12 | 2022-08-11 16:00 | 0.464579
13 | 2022-08-11 16:00 | 0.2991243
14 | 2022-08-11 16:00 | 0.6089293
15 | 2022-08-11 16:00 | 2.471599
20 | 2022-08-11 16:00 | 0.2617745
21 | 2022-08-11 16:00 | 4.090701
22 | 2022-08-11 16:00 | 4.927384
23 | 2022-08-11 16:00 | 2.807863
24 | 2022-08-11 16:00 | 383.0201
25 | 2022-08-11 16:00 | 0.1440983
26 | 2022-08-11 16:00 | 452.4129
28 | 2022-08-11 16:00 | 75.11185
29 | 2022-08-11 16:00 | 62.5
30 | 2022-08-11 16:00 | 2876.689
31 | 2022-08-11 16:00 | 1.743109
32 | 2022-08-11 16:00 | 0
33 | 2022-08-11 16:00 | 0
34 | 2022-08-11 16:00 | 30.44739
35 | 2022-08-11 16:00 | 390.3829
36 | 2022-08-11 16:00 | 1.054388
37 | 2022-08-11 16:00 | 1.028689
38 | 2022-08-11 16:00 | 6.5623
39 | 2022-08-11 16:00 | 41.71429
40 | 2022-08-11 16:00 | 1.187562
41 | 2022-08-11 16:00 | 1.38422
42 | 2022-08-11 16:00 | 1.208449
43 | 2022-08-11 16:00 | 11.9
44 | 2022-08-11 16:00 | 0.44
45 | 2022-08-11 16:00 | 0.3
46 | 2022-08-11 16:00 | 0.8
47 | 2022-08-11 16:00 | 88.5
48 | 2022-08-11 16:00 | 8.4
49 | 2022-08-11 16:00 | 31.06482
50 | 2022-08-11 16:00 | 56.45335
51 | 2022-08-11 16:00 | 1987.529
52 | 2022-08-11 16:00 | 3.859045
53 | 2022-08-11 16:00 | 1256.475
54 | 2022-08-11 16:00 | 2140.843
55 | 2022-08-11 16:00 | 441.5209
1 | 2022-08-12 | 1.208829
2 | 2022-08-12 | 0.8461802
3 | 2022-08-12 | 0.3626487
4 | 2022-08-12 | 1253.189
5 | 2022-08-12 | 202.9319
6 | 2022-08-12 | 0.588
7 | 2022-08-12 | 19.2
8 | 2022-08-12 | 41.83007
9 | 2022-08-12 | 1.246898
10 | 2022-08-12 | 1.158879
11 | 2022-08-12 | 0.9996601
12 | 2022-08-12 | 0.4835389
13 | 2022-08-12 | 0.3113318
14 | 2022-08-12 | 0.6337802
15 | 2022-08-12 | 2.429879
20 | 2022-08-12 | 0.261203
21 | 2022-08-12 | 3.88557
22 | 2022-08-12 | 5.33199
23 | 2022-08-12 | 2.853614
24 | 2022-08-12 | 323.5653
25 | 2022-08-12 | 0.1559308
26 | 2022-08-12 | 322.0695
28 | 2022-08-12 | 57.36166
29 | 2022-08-12 | 67
30 | 2022-08-12 | 3037.631
31 | 2022-08-12 | 1.594453
32 | 2022-08-12 | 0
33 | 2022-08-12 | 0
34 | 2022-08-12 | 31.07708
35 | 2022-08-12 | 399.9455
36 | 2022-08-12 | 1.065757
37 | 2022-08-12 | 1.024465
38 | 2022-08-12 | 6.315449
39 | 2022-08-12 | 47.78481
40 | 2022-08-12 | 1.168268
41 | 2022-08-12 | 1.355981
42 | 2022-08-12 | 1.179648
43 | 2022-08-12 | 11.9
44 | 2022-08-12 | 0.44
45 | 2022-08-12 | 0.3
46 | 2022-08-12 | 0.8
47 | 2022-08-12 | 88.9
48 | 2022-08-12 | 8.1
49 | 2022-08-12 | 31.224
50 | 2022-08-12 | 56.53125
51 | 2022-08-12 | 2014.238
52 | 2022-08-12 | 3.769161
53 | 2022-08-12 | 1346.329
54 | 2022-08-12 | 2289.755
55 | 2022-08-12 | 451.2249
1 | 2022-08-12 08:00 | 1.197512
2 | 2022-08-12 08:00 | 0.8382585
3 | 2022-08-12 08:00 | 0.3592536
4 | 2022-08-12 08:00 | 1248.459
5 | 2022-08-12 08:00 | 182.7979
6 | 2022-08-12 08:00 | 0.506
7 | 2022-08-12 08:00 | 20.2
8 | 2022-08-12 08:00 | 42.08334
9 | 2022-08-12 08:00 | 1.239211
10 | 2022-08-12 08:00 | 1.16075
11 | 2022-08-12 08:00 | 0.9995868
12 | 2022-08-12 08:00 | 0.4776951
13 | 2022-08-12 08:00 | 0.3075692
14 | 2022-08-12 08:00 | 0.6261207
15 | 2022-08-12 08:00 | 2.479687
20 | 2022-08-12 08:00 | 0.2601593
21 | 2022-08-12 08:00 | 4.071363
22 | 2022-08-12 08:00 | 5.064051
23 | 2022-08-12 08:00 | 2.816052
24 | 2022-08-12 08:00 | 277.2228
25 | 2022-08-12 08:00 | 0.148095
26 | 2022-08-12 08:00 | 321.4502
28 | 2022-08-12 08:00 | 39.08441
29 | 2022-08-12 08:00 | 64
30 | 2022-08-12 08:00 | 2927.325
31 | 2022-08-12 08:00 | 1.516554
32 | 2022-08-12 08:00 | 0
33 | 2022-08-12 08:00 | 0
34 | 2022-08-12 08:00 | 30.55993
35 | 2022-08-12 08:00 | 383.3244
36 | 2022-08-12 08:00 | 1.057953
37 | 2022-08-12 08:00 | 1.028659
38 | 2022-08-12 08:00 | 6.551051
39 | 2022-08-12 08:00 | 43.02325
40 | 2022-08-12 08:00 | 1.164254
41 | 2022-08-12 08:00 | 1.351864
42 | 2022-08-12 08:00 | 1.176476
43 | 2022-08-12 08:00 | 12
44 | 2022-08-12 08:00 | 0.46
45 | 2022-08-12 08:00 | 0.3
46 | 2022-08-12 08:00 | 0.8
47 | 2022-08-12 08:00 | 88.8
48 | 2022-08-12 08:00 | 8
49 | 2022-08-12 08:00 | 31.35747
50 | 2022-08-12 08:00 | 56.55498
51 | 2022-08-12 08:00 | 1994.296
52 | 2022-08-12 08:00 | 3.802772
53 | 2022-08-12 08:00 | 1283.884
54 | 2022-08-12 08:00 | 2184.736
55 | 2022-08-12 08:00 | 447.4792
1 | 2022-08-12 16:00 | 1.226994
2 | 2022-08-12 16:00 | 0.8588957
3 | 2022-08-12 16:00 | 0.3680982
4 | 2022-08-12 16:00 | 1247.145
5 | 2022-08-12 16:00 | 192.1783
6 | 2022-08-12 16:00 | 0.608
7 | 2022-08-12 16:00 | 20.4
8 | 2022-08-12 16:00 | 43.03798
9 | 2022-08-12 16:00 | 1.211608
10 | 2022-08-12 16:00 | 1.172188
11 | 2022-08-12 16:00 | 0.999623
12 | 2022-08-12 16:00 | 0.490865
13 | 2022-08-12 16:00 | 0.3160488
14 | 2022-08-12 16:00 | 0.6433826
15 | 2022-08-12 16:00 | 2.777769
20 | 2022-08-12 16:00 | 0.2332135
21 | 2022-08-12 16:00 | 4.329445
22 | 2022-08-12 16:00 | 5.241359
23 | 2022-08-12 16:00 | 2.860471
24 | 2022-08-12 16:00 | 350.0404
25 | 2022-08-12 16:00 | 0.1532803
26 | 2022-08-12 16:00 | 415.8026
28 | 2022-08-12 16:00 | 52.14609
29 | 2022-08-12 16:00 | 66.5
30 | 2022-08-12 16:00 | 3062.968
31 | 2022-08-12 16:00 | 1.821436
32 | 2022-08-12 16:00 | 0
33 | 2022-08-12 16:00 | 0
34 | 2022-08-12 16:00 | 30.57921
35 | 2022-08-12 16:00 | 399.9986
36 | 2022-08-12 16:00 | 1.037485
37 | 2022-08-12 16:00 | 1.022449
38 | 2022-08-12 16:00 | 7.107214
39 | 2022-08-12 16:00 | 42.64706
40 | 2022-08-12 16:00 | 1.152287
41 | 2022-08-12 16:00 | 1.338052
42 | 2022-08-12 16:00 | 1.165166
43 | 2022-08-12 16:00 | 11.8
44 | 2022-08-12 16:00 | 0.46
45 | 2022-08-12 16:00 | 0.3
46 | 2022-08-12 16:00 | 0.7
47 | 2022-08-12 16:00 | 89.1
48 | 2022-08-12 16:00 | 8
49 | 2022-08-12 16:00 | 31.16098
50 | 2022-08-12 16:00 | 56.45828
51 | 2022-08-12 16:00 | 1992.592
52 | 2022-08-12 16:00 | 3.768407
53 | 2022-08-12 16:00 | 1321.044
54 | 2022-08-12 16:00 | 2250.465
55 | 2022-08-12 16:00 | 452.0612
1 | 2022-08-13 | 1.238469
2 | 2022-08-13 | 0.8669285
3 | 2022-08-13 | 0.3715408
4 | 2022-08-13 | 1249.639
5 | 2022-08-13 | 213.4869
6 | 2022-08-13 | 0.6575
7 | 2022-08-13 | 20.6
8 | 2022-08-13 | 44.39655
9 | 2022-08-13 | 1.21978
10 | 2022-08-13 | 1.185478
11 | 2022-08-13 | 0.9997043
12 | 2022-08-13 | 0.4938017
13 | 2022-08-13 | 0.3179396
14 | 2022-08-13 | 0.6472318
15 | 2022-08-13 | 2.725641
20 | 2022-08-13 | 0.2307629
21 | 2022-08-13 | 4.038277
22 | 2022-08-13 | 4.893832
23 | 2022-08-13 | 2.861641
24 | 2022-08-13 | 404.9138
25 | 2022-08-13 | 0.1431171
26 | 2022-08-13 | 333.3335
28 | 2022-08-13 | 63.30576
29 | 2022-08-13 | 62
30 | 2022-08-13 | 2891.876
31 | 2022-08-13 | 1.896668
32 | 2022-08-13 | 0
33 | 2022-08-13 | 0
34 | 2022-08-13 | 30.7865
35 | 2022-08-13 | 400.043
36 | 2022-08-13 | 1.040293
37 | 2022-08-13 | 1.014213
38 | 2022-08-13 | 6.763918
39 | 2022-08-13 | 47.8125
40 | 2022-08-13 | 1.045682
41 | 2022-08-13 | 1.218626
42 | 2022-08-13 | 1.058976
43 | 2022-08-13 | 11.8
44 | 2022-08-13 | 0.46
45 | 2022-08-13 | 0.3
46 | 2022-08-13 | 0.7
47 | 2022-08-13 | 89
48 | 2022-08-13 | 7.8
49 | 2022-08-13 | 31.03859
50 | 2022-08-13 | 56.65553
51 | 2022-08-13 | 1973.035
52 | 2022-08-13 | 3.812987
53 | 2022-08-13 | 1245.216
54 | 2022-08-13 | 2113.469
55 | 2022-08-13 | 445.1291
1 | 2022-08-13 08:00 | 1.268955
2 | 2022-08-13 08:00 | 0.8882685
3 | 2022-08-13 08:00 | 0.3806865
4 | 2022-08-13 08:00 | 1250.097
5 | 2022-08-13 08:00 | 208.1257
6 | 2022-08-13 08:00 | 0.704
7 | 2022-08-13 08:00 | 19.8
8 | 2022-08-13 08:00 | 42.58064
9 | 2022-08-13 08:00 | 1.232673
10 | 2022-08-13 08:00 | 1.106175
11 | 2022-08-13 08:00 | 0.9996799
12 | 2022-08-13 08:00 | 0.5014718
13 | 2022-08-13 08:00 | 0.3228781
14 | 2022-08-13 08:00 | 0.6572851
15 | 2022-08-13 08:00 | 2.595817
20 | 2022-08-13 08:00 | 0.2387497
21 | 2022-08-13 08:00 | 3.825559
22 | 2022-08-13 08:00 | 5.067495
23 | 2022-08-13 08:00 | 2.89838
24 | 2022-08-13 08:00 | 353.1022
25 | 2022-08-13 08:00 | 0.1481958
26 | 2022-08-13 08:00 | 350.3993
28 | 2022-08-13 08:00 | 71.69188
29 | 2022-08-13 08:00 | 64.5
30 | 2022-08-13 08:00 | 2909.917
31 | 2022-08-13 08:00 | 1.696582
32 | 2022-08-13 08:00 | 0
33 | 2022-08-13 08:00 | 0
34 | 2022-08-13 08:00 | 30.53552
35 | 2022-08-13 08:00 | 399.9793
36 | 2022-08-13 08:00 | 1.058168
37 | 2022-08-13 08:00 | 1.014257
38 | 2022-08-13 08:00 | 6.421376
39 | 2022-08-13 08:00 | 40.15957
40 | 2022-08-13 08:00 | 1.053251
41 | 2022-08-13 08:00 | 1.226683
42 | 2022-08-13 08:00 | 1.064392
43 | 2022-08-13 08:00 | 11.3
44 | 2022-08-13 08:00 | 0.45
45 | 2022-08-13 08:00 | 0.3
46 | 2022-08-13 08:00 | 0.7
47 | 2022-08-13 08:00 | 89.2
48 | 2022-08-13 08:00 | 7.7
49 | 2022-08-13 08:00 | 29.75806
50 | 2022-08-13 08:00 | 56.44636
51 | 2022-08-13 08:00 | 1983.096
52 | 2022-08-13 08:00 | 3.9484
53 | 2022-08-13 08:00 | 1307.03
54 | 2022-08-13 08:00 | 2223.888
55 | 2022-08-13 08:00 | 430.9296
1 | 2022-08-13 16:00 | 1.241258
2 | 2022-08-13 16:00 | 0.8688806
3 | 2022-08-13 16:00 | 0.3723774
4 | 2022-08-13 16:00 | 1249.062
5 | 2022-08-13 16:00 | 201.663
6 | 2022-08-13 16:00 | 0.4748
7 | 2022-08-13 16:00 | 20
8 | 2022-08-13 16:00 | 42.37288
9 | 2022-08-13 16:00 | 1.161058
10 | 2022-08-13 16:00 | 1.146592
11 | 2022-08-13 16:00 | 0.9996546
12 | 2022-08-13 16:00 | 0.4910407
13 | 2022-08-13 16:00 | 0.3161619
14 | 2022-08-13 16:00 | 0.6436129
15 | 2022-08-13 16:00 | 3.706425
20 | 2022-08-13 16:00 | 0.1525685
21 | 2022-08-13 16:00 | 3.735108
22 | 2022-08-13 16:00 | 5.130047
23 | 2022-08-13 16:00 | 2.874473
24 | 2022-08-13 16:00 | 348.5245
25 | 2022-08-13 16:00 | 0.1500251
26 | 2022-08-13 16:00 | 448.2173
28 | 2022-08-13 16:00 | 80.18891
29 | 2022-08-13 16:00 | 64.5
30 | 2022-08-13 16:00 | 2983.654
31 | 2022-08-13 16:00 | 1.728252
32 | 2022-08-13 16:00 | 0
33 | 2022-08-13 16:00 | 0
34 | 2022-08-13 16:00 | 30.08527
35 | 2022-08-13 16:00 | 400.3143
36 | 2022-08-13 16:00 | 1
37 | 2022-08-13 16:00 | 0.971831
38 | 2022-08-13 16:00 | 7.441534
39 | 2022-08-13 16:00 | 28.66379
40 | 2022-08-13 16:00 | 1.063009
41 | 2022-08-13 16:00 | 1.236853
42 | 2022-08-13 16:00 | 1.070906
43 | 2022-08-13 16:00 | 11.6
44 | 2022-08-13 16:00 | 0.45
45 | 2022-08-13 16:00 | 0.3
46 | 2022-08-13 16:00 | 0.7
47 | 2022-08-13 16:00 | 88.9
48 | 2022-08-13 16:00 | 8.1
49 | 2022-08-13 16:00 | 27.73053
50 | 2022-08-13 16:00 | 56.10198
51 | 2022-08-13 16:00 | 1968.238
52 | 2022-08-13 16:00 | 3.962436
53 | 2022-08-13 16:00 | 1310.813
54 | 2022-08-13 16:00 | 2250.592
55 | 2022-08-13 16:00 | 433.3051
1 | 2022-08-14 | 1.241429
2 | 2022-08-14 | 0.8690001
3 | 2022-08-14 | 0.3724286
4 | 2022-08-14 | 1249.612
5 | 2022-08-14 | 216.7285
6 | 2022-08-14 | 0.55
7 | 2022-08-14 | 19
8 | 2022-08-14 | 41.75824
9 | 2022-08-14 | 1.184337
10 | 2022-08-14 | 1.16881
11 | 2022-08-14 | 0.9997032
12 | 2022-08-14 | 0.4927857
13 | 2022-08-14 | 0.3172854
14 | 2022-08-14 | 0.6459001
15 | 2022-08-14 | 3.235369
20 | 2022-08-14 | 0.1896137
21 | 2022-08-14 | 4.117978
22 | 2022-08-14 | 4.992939
23 | 2022-08-14 | 2.868073
24 | 2022-08-14 | 372.1222
25 | 2022-08-14 | 0.1460154
26 | 2022-08-14 | 406.3634
28 | 2022-08-14 | 68.11609
29 | 2022-08-14 | 63
30 | 2022-08-14 | 2938.128
31 | 2022-08-14 | 1.716997
32 | 2022-08-14 | 0
33 | 2022-08-14 | 0
34 | 2022-08-14 | 30.31908
35 | 2022-08-14 | 400.2609
36 | 2022-08-14 | 1.009639
37 | 2022-08-14 | 0.9919273
38 | 2022-08-14 | 7.353347
39 | 2022-08-14 | 28.17797
40 | 2022-08-14 | 1.138963
41 | 2022-08-14 | 1.329236
42 | 2022-08-14 | 1.153093
43 | 2022-08-14 | 11.6
44 | 2022-08-14 | 0.45
45 | 2022-08-14 | 0.3
46 | 2022-08-14 | 0.7
47 | 2022-08-14 | 88.4
48 | 2022-08-14 | 8.2
49 | 2022-08-14 | 28.11687
50 | 2022-08-14 | 56.00523
51 | 2022-08-14 | 1956.647
52 | 2022-08-14 | 3.910784
53 | 2022-08-14 | 1265.747
54 | 2022-08-14 | 2177.191
55 | 2022-08-14 | 439.8309
1 | 2022-08-14 08:00 | 1.291742
2 | 2022-08-14 08:00 | 0.9042192
3 | 2022-08-14 08:00 | 0.3875225
4 | 2022-08-14 08:00 | 1250.074
5 | 2022-08-14 08:00 | 217.3333
6 | 2022-08-14 08:00 | 0.725
7 | 2022-08-14 08:00 | 19
8 | 2022-08-14 08:00 | 41.48472
9 | 2022-08-14 08:00 | 1.14491
10 | 2022-08-14 08:00 | 1.170308
11 | 2022-08-14 08:00 | 0.9997118
12 | 2022-08-14 08:00 | 0.5157667
13 | 2022-08-14 08:00 | 0.332082
14 | 2022-08-14 08:00 | 0.6760216
15 | 2022-08-14 08:00 | 3.904197
20 | 2022-08-14 08:00 | 0.1524764
21 | 2022-08-14 08:00 | 4.149907
22 | 2022-08-14 08:00 | 4.864848
23 | 2022-08-14 08:00 | 2.91335
24 | 2022-08-14 08:00 | 457.4548
25 | 2022-08-14 08:00 | 0.1422695
26 | 2022-08-14 08:00 | 323.4904
28 | 2022-08-14 08:00 | 38.94342
29 | 2022-08-14 08:00 | 61
30 | 2022-08-14 08:00 | 2888.224
31 | 2022-08-14 08:00 | 2.104853
32 | 2022-08-14 08:00 | 0
33 | 2022-08-14 08:00 | 0
34 | 2022-08-14 08:00 | 30.34556
35 | 2022-08-14 08:00 | 389.8207
36 | 2022-08-14 08:00 | 0.9712575
37 | 2022-08-14 08:00 | 0.9493545
38 | 2022-08-14 08:00 | 8.054103
39 | 2022-08-14 08:00 | 24.22018
40 | 2022-08-14 08:00 | 1.140032
41 | 2022-08-14 08:00 | 1.330471
42 | 2022-08-14 08:00 | 1.154167
43 | 2022-08-14 08:00 | 11.6
44 | 2022-08-14 08:00 | 0.44
45 | 2022-08-14 08:00 | 0.3
46 | 2022-08-14 08:00 | 0.7
47 | 2022-08-14 08:00 | 88.6
48 | 2022-08-14 08:00 | 8.2
49 | 2022-08-14 08:00 | 28.22524
50 | 2022-08-14 08:00 | 56.03
51 | 2022-08-14 08:00 | 1973.643
52 | 2022-08-14 08:00 | 3.831625
53 | 2022-08-14 08:00 | 1225.9
54 | 2022-08-14 08:00 | 2100.124
55 | 2022-08-14 08:00 | 447.1022
1 | 2022-08-14 16:00 | 1.307031
2 | 2022-08-14 16:00 | 0.9149217
3 | 2022-08-14 16:00 | 0.3921093
4 | 2022-08-14 16:00 | 1249.625
5 | 2022-08-14 16:00 | 219.4617
6 | 2022-08-14 16:00 | 0.82
7 | 2022-08-14 16:00 | 19.6
8 | 2022-08-14 16:00 | 42.79476
9 | 2022-08-14 16:00 | 1.221411
10 | 2022-08-14 16:00 | 1.159361
11 | 2022-08-14 16:00 | 0.999712
12 | 2022-08-14 16:00 | 0.5206637
13 | 2022-08-14 16:00 | 0.335235
14 | 2022-08-14 16:00 | 0.6824401
15 | 2022-08-14 16:00 | 2.676863
20 | 2022-08-14 16:00 | 0.2382985
21 | 2022-08-14 16:00 | 4.124669
22 | 2022-08-14 16:00 | 4.854855
23 | 2022-08-14 16:00 | 2.930697
24 | 2022-08-14 16:00 | 411.4213
25 | 2022-08-14 16:00 | 0.1419773
26 | 2022-08-14 16:00 | 408.4521
28 | 2022-08-14 16:00 | 74.31937
29 | 2022-08-14 16:00 | 62
30 | 2022-08-14 16:00 | 2893.023
31 | 2022-08-14 16:00 | 1.874684
32 | 2022-08-14 16:00 | 0
33 | 2022-08-14 16:00 | 0
34 | 2022-08-14 16:00 | 30.3244
35 | 2022-08-14 16:00 | 397.4587
36 | 2022-08-14 16:00 | 1.043796
37 | 2022-08-14 16:00 | 1.020325
38 | 2022-08-14 16:00 | 6.801531
39 | 2022-08-14 16:00 | 43.31395
40 | 2022-08-14 16:00 | 1.166543
41 | 2022-08-14 16:00 | 1.361426
42 | 2022-08-14 16:00 | 1.179032
43 | 2022-08-14 16:00 | 11.4
44 | 2022-08-14 16:00 | 0.44
45 | 2022-08-14 16:00 | 0.3
46 | 2022-08-14 16:00 | 0.7
47 | 2022-08-14 16:00 | 88.3
48 | 2022-08-14 16:00 | 8.3
49 | 2022-08-14 16:00 | 28.35205
50 | 2022-08-14 16:00 | 56.19897
51 | 2022-08-14 16:00 | 1955.684
52 | 2022-08-14 16:00 | 3.86044
53 | 2022-08-14 16:00 | 1231.827
54 | 2022-08-14 16:00 | 2103.922
55 | 2022-08-14 16:00 | 442.4285
1 | 2022-08-15 | 1.300129
2 | 2022-08-15 | 0.9100901
3 | 2022-08-15 | 0.3900386
4 | 2022-08-15 | 1246.891
5 | 2022-08-15 | 218.8373
6 | 2022-08-15 | 0.746
7 | 2022-08-15 | 19.2
8 | 2022-08-15 | 41.83007
9 | 2022-08-15 | 1.246041
10 | 2022-08-15 | 1.097975
11 | 2022-08-15 | 0.9997055
12 | 2022-08-15 | 0.5144848
13 | 2022-08-15 | 0.3312567
14 | 2022-08-15 | 0.6743413
15 | 2022-08-15 | 2.359109
20 | 2022-08-15 | 0.2816069
21 | 2022-08-15 | 4.235445
22 | 2022-08-15 | 5.01993
23 | 2022-08-15 | 2.932708
24 | 2022-08-15 | 396.24
25 | 2022-08-15 | 0.1468048
26 | 2022-08-15 | 340.5724
28 | 2022-08-15 | 72.67313
29 | 2022-08-15 | 64.5
30 | 2022-08-15 | 2884.844
31 | 2022-08-15 | 1.81066
32 | 2022-08-15 | 0
33 | 2022-08-15 | 0
34 | 2022-08-15 | 30.47031
35 | 2022-08-15 | 400.0377
36 | 2022-08-15 | 1.0743
37 | 2022-08-15 | 1.042813
38 | 2022-08-15 | 6.594554
39 | 2022-08-15 | 55.71429
40 | 2022-08-15 | 1.136947
41 | 2022-08-15 | 1.322
42 | 2022-08-15 | 1.135812
43 | 2022-08-15 | 11.4
44 | 2022-08-15 | 0.44
45 | 2022-08-15 | 0.3
46 | 2022-08-15 | 0.7
47 | 2022-08-15 | 88.6
48 | 2022-08-15 | 8.4
49 | 2022-08-15 | 28.34227
50 | 2022-08-15 | 56.49698
51 | 2022-08-15 | 1970.597
52 | 2022-08-15 | 3.949768
53 | 2022-08-15 | 1294.597
54 | 2022-08-15 | 2200.198
55 | 2022-08-15 | 430.2844
1 | 2022-08-15 08:00 | 1.228829
2 | 2022-08-15 08:00 | 0.8601802
3 | 2022-08-15 08:00 | 0.3686487
4 | 2022-08-15 08:00 | 1250.003
5 | 2022-08-15 08:00 | 199.9373
6 | 2022-08-15 08:00 | 0.534
7 | 2022-08-15 08:00 | 19.7
8 | 2022-08-15 08:00 | 41.73729
9 | 2022-08-15 08:00 | 1.231707
10 | 2022-08-15 08:00 | 1.129367
11 | 2022-08-15 08:00 | 0.9996496
12 | 2022-08-15 08:00 | 0.4853004
13 | 2022-08-15 08:00 | 0.312466
14 | 2022-08-15 08:00 | 0.636089
15 | 2022-08-15 08:00 | 2.530591
20 | 2022-08-15 08:00 | 0.2640868
21 | 2022-08-15 08:00 | 4.448395
22 | 2022-08-15 08:00 | 4.953812
23 | 2022-08-15 08:00 | 2.846324
24 | 2022-08-15 08:00 | 350.6758
25 | 2022-08-15 08:00 | 0.1448712
26 | 2022-08-15 08:00 | 463.1587
28 | 2022-08-15 08:00 | 76.39536
29 | 2022-08-15 08:00 | 63.5
30 | 2022-08-15 08:00 | 2858.76
31 | 2022-08-15 08:00 | 1.753928
32 | 2022-08-15 08:00 | 0
33 | 2022-08-15 08:00 | 0
34 | 2022-08-15 08:00 | 30.41097
35 | 2022-08-15 08:00 | 394.8994
36 | 2022-08-15 08:00 | 1.051219
37 | 2022-08-15 08:00 | 1.039095
38 | 2022-08-15 08:00 | 6.978986
39 | 2022-08-15 08:00 | 39.3617
40 | 2022-08-15 08:00 | 1.13089
41 | 2022-08-15 08:00 | 1.314582
42 | 2022-08-15 08:00 | 1.130033
43 | 2022-08-15 08:00 | 11.5
44 | 2022-08-15 08:00 | 0.42
45 | 2022-08-15 08:00 | 0.3
46 | 2022-08-15 08:00 | 0.7
47 | 2022-08-15 08:00 | 88.4
48 | 2022-08-15 08:00 | 8.3
49 | 2022-08-15 08:00 | 28.43131
50 | 2022-08-15 08:00 | 56.46742
51 | 2022-08-15 08:00 | 1967.28
52 | 2022-08-15 08:00 | 3.975836
53 | 2022-08-15 08:00 | 1277.551
54 | 2022-08-15 08:00 | 2178.443
55 | 2022-08-15 08:00 | 428.8836
1 | 2022-08-15 16:00 | 1.231444
2 | 2022-08-15 16:00 | 0.8620107
3 | 2022-08-15 16:00 | 0.3694332
4 | 2022-08-15 16:00 | 1250.764
5 | 2022-08-15 16:00 | 214.2041
6 | 2022-08-15 16:00 | 0.51525
7 | 2022-08-15 16:00 | 20.1
8 | 2022-08-15 16:00 | 42.67516
9 | 2022-08-15 16:00 | 1.163701
10 | 2022-08-15 16:00 | 1.208654
11 | 2022-08-15 16:00 | 0.9996848
12 | 2022-08-15 16:00 | 0.4927494
13 | 2022-08-15 16:00 | 0.3172621
14 | 2022-08-15 16:00 | 0.6458526
15 | 2022-08-15 16:00 | 3.495414
20 | 2022-08-15 16:00 | 0.1768245
21 | 2022-08-15 16:00 | 4.286642
22 | 2022-08-15 16:00 | 4.859389
23 | 2022-08-15 16:00 | 2.845997
24 | 2022-08-15 16:00 | 390.274
25 | 2022-08-15 16:00 | 0.1421098
26 | 2022-08-15 16:00 | 381.7464
28 | 2022-08-15 16:00 | 70.54172
29 | 2022-08-15 16:00 | 61.5
30 | 2022-08-15 16:00 | 2911.458
31 | 2022-08-15 16:00 | 1.821972
32 | 2022-08-15 16:00 | 0
33 | 2022-08-15 16:00 | 0
34 | 2022-08-15 16:00 | 30.41694
35 | 2022-08-15 16:00 | 394.205
36 | 2022-08-15 16:00 | 0.9893239
37 | 2022-08-15 16:00 | 0.9770916
38 | 2022-08-15 16:00 | 7.782055
39 | 2022-08-15 16:00 | 28.76405
40 | 2022-08-15 16:00 | 1.13048
41 | 2022-08-15 16:00 | 1.313979
42 | 2022-08-15 16:00 | 1.129409
43 | 2022-08-15 16:00 | 11.6
44 | 2022-08-15 16:00 | 0.42
45 | 2022-08-15 16:00 | 0.3
46 | 2022-08-15 16:00 | 0.7
47 | 2022-08-15 16:00 | 88.6
48 | 2022-08-15 16:00 | 8.1
49 | 2022-08-15 16:00 | 28.24146
50 | 2022-08-15 16:00 | 56.42712
51 | 2022-08-15 16:00 | 1964.645
52 | 2022-08-15 16:00 | 3.803372
53 | 2022-08-15 16:00 | 1226.608
54 | 2022-08-15 16:00 | 2090.048
55 | 2022-08-15 16:00 | 448.0038
1 | 2022-08-16 | 1.282574
2 | 2022-08-16 | 0.8978019
3 | 2022-08-16 | 0.3847723
4 | 2022-08-16 | 1250.411
5 | 2022-08-16 | 196.52
6 | 2022-08-16 | 0.644
7 | 2022-08-16 | 18.7
8 | 2022-08-16 | 41.83445
9 | 2022-08-16 | 1.190361
10 | 2022-08-16 | 1.104166
11 | 2022-08-16 | 0.9996356
12 | 2022-08-16 | 0.5081431
13 | 2022-08-16 | 0.3271735
14 | 2022-08-16 | 0.6660292
15 | 2022-08-16 | 3.137691
20 | 2022-08-16 | 0.1984566
21 | 2022-08-16 | 4.190341
22 | 2022-08-16 | 5.104989
23 | 2022-08-16 | 2.906762
24 | 2022-08-16 | 426.7752
25 | 2022-08-16 | 0.1492923
26 | 2022-08-16 | 370.4183
28 | 2022-08-16 | 68.86148
29 | 2022-08-16 | 64.5
30 | 2022-08-16 | 2887.792
31 | 2022-08-16 | 2.171663
32 | 2022-08-16 | 0
33 | 2022-08-16 | 0
34 | 2022-08-16 | 30.65117
35 | 2022-08-16 | 392.097
36 | 2022-08-16 | 1.009639
37 | 2022-08-16 | 0.9939638
38 | 2022-08-16 | 7.328032
39 | 2022-08-16 | 34.31372
40 | 2022-08-16 | 1.137375
41 | 2022-08-16 | 1.329303
42 | 2022-08-16 | 1.136679
43 | 2022-08-16 | 11.6
44 | 2022-08-16 | 0.42
45 | 2022-08-16 | 0.3
46 | 2022-08-16 | 0.7
47 | 2022-08-16 | 89.2
48 | 2022-08-16 | 7.8
49 | 2022-08-16 | 28.37573
50 | 2022-08-16 | 56.34347
51 | 2022-08-16 | 1989.982
52 | 2022-08-16 | 3.933116
53 | 2022-08-16 | 1309.217
54 | 2022-08-16 | 2232.905
55 | 2022-08-16 | 433.6326
1 | 2022-08-16 08:00 | 1.303722
2 | 2022-08-16 08:00 | 0.912605
3 | 2022-08-16 08:00 | 0.3911165
4 | 2022-08-16 08:00 | 1249.842
5 | 2022-08-16 08:00 | 208.0079
6 | 2022-08-16 08:00 | 0.6162
7 | 2022-08-16 08:00 | 20
8 | 2022-08-16 08:00 | 42.55319
9 | 2022-08-16 08:00 | 1.209756
10 | 2022-08-16 08:00 | 1.13215
11 | 2022-08-16 08:00 | 0.9996693
12 | 2022-08-16 08:00 | 0.5174014
13 | 2022-08-16 08:00 | 0.3331346
14 | 2022-08-16 08:00 | 0.6781642
15 | 2022-08-16 08:00 | 2.872606
20 | 2022-08-16 08:00 | 0.2138527
21 | 2022-08-16 08:00 | 3.940272
22 | 2022-08-16 08:00 | 4.834703
23 | 2022-08-16 08:00 | 2.930245
24 | 2022-08-16 08:00 | 408.8804
25 | 2022-08-16 08:00 | 0.1413879
26 | 2022-08-16 08:00 | 357.2436
28 | 2022-08-16 08:00 | 44.76359
29 | 2022-08-16 08:00 | 62.5
30 | 2022-08-16 08:00 | 2784.857
31 | 2022-08-16 08:00 | 1.965696
32 | 2022-08-16 08:00 | 0
33 | 2022-08-16 08:00 | 0
34 | 2022-08-16 08:00 | 30.58277
35 | 2022-08-16 08:00 | 383.3476
36 | 2022-08-16 08:00 | 1.037805
37 | 2022-08-16 08:00 | 1.007107
38 | 2022-08-16 08:00 | 6.812878
39 | 2022-08-16 08:00 | 36.71875
40 | 2022-08-16 08:00 | 1.120072
41 | 2022-08-16 08:00 | 1.309502
42 | 2022-08-16 08:00 | 1.12142
43 | 2022-08-16 08:00 | 11.8
44 | 2022-08-16 08:00 | 0.45
45 | 2022-08-16 08:00 | 0.3
46 | 2022-08-16 08:00 | 0.7
47 | 2022-08-16 08:00 | 88.5
48 | 2022-08-16 08:00 | 8.2
49 | 2022-08-16 08:00 | 28.5422
50 | 2022-08-16 08:00 | 56.28969
51 | 2022-08-16 08:00 | 1999.911
52 | 2022-08-16 08:00 | 3.907858
53 | 2022-08-16 08:00 | 1234.971
54 | 2022-08-16 08:00 | 2108.324
55 | 2022-08-16 08:00 | 436.8594
1 | 2022-08-16 16:00 | 1.274686
2 | 2022-08-16 16:00 | 0.89228
3 | 2022-08-16 16:00 | 0.3824057
4 | 2022-08-16 16:00 | 1250.772
5 | 2022-08-16 16:00 | 193.6926
6 | 2022-08-16 16:00 | 0.6
7 | 2022-08-16 16:00 | 19
8 | 2022-08-16 16:00 | 42.79279
9 | 2022-08-16 16:00 | 1.206897
10 | 2022-08-16 16:00 | 1.060023
11 | 2022-08-16 16:00 | 0.9996247
12 | 2022-08-16 16:00 | 0.5024261
13 | 2022-08-16 16:00 | 0.3234926
14 | 2022-08-16 16:00 | 0.658536
15 | 2022-08-16 16:00 | 2.971991
20 | 2022-08-16 16:00 | 0.2038672
21 | 2022-08-16 16:00 | 3.890882
22 | 2022-08-16 16:00 | 5.121464
23 | 2022-08-16 16:00 | 2.908114
24 | 2022-08-16 16:00 | 389.7173
25 | 2022-08-16 16:00 | 0.1497741
26 | 2022-08-16 16:00 | 319.1713
28 | 2022-08-16 16:00 | 58.10915
29 | 2022-08-16 16:00 | 65.5
30 | 2022-08-16 16:00 | 2858.037
31 | 2022-08-16 16:00 | 2.01204
32 | 2022-08-16 16:00 | 0
33 | 2022-08-16 16:00 | 0
34 | 2022-08-16 16:00 | 30.12983
35 | 2022-08-16 16:00 | 376.4516
36 | 2022-08-16 16:00 | 1.029557
37 | 2022-08-16 16:00 | 0.9989806
38 | 2022-08-16 16:00 | 6.862873
39 | 2022-08-16 16:00 | 40.90909
40 | 2022-08-16 16:00 | 1.142693
41 | 2022-08-16 16:00 | 1.335864
42 | 2022-08-16 16:00 | 1.141778
43 | 2022-08-16 16:00 | 11.6
44 | 2022-08-16 16:00 | 0.45
45 | 2022-08-16 16:00 | 0.3
46 | 2022-08-16 16:00 | 0.7
47 | 2022-08-16 16:00 | 88.7
48 | 2022-08-16 16:00 | 8.2
49 | 2022-08-16 16:00 | 28.34304
50 | 2022-08-16 16:00 | 56.37836
51 | 2022-08-16 16:00 | 2009.018
52 | 2022-08-16 16:00 | 4.004118
53 | 2022-08-16 16:00 | 1326.189
54 | 2022-08-16 16:00 | 2259.789
55 | 2022-08-16 16:00 | 425.5549
1 | 2022-08-17 | 1.243474
2 | 2022-08-17 | 0.8704314
3 | 2022-08-17 | 0.373042
4 | 2022-08-17 | 1248.167
5 | 2022-08-17 | 187.8675
6 | 2022-08-17 | 0.432
7 | 2022-08-17 | 20.2
8 | 2022-08-17 | 43.91304
9 | 2022-08-17 | 1.19468
10 | 2022-08-17 | 1.173314
11 | 2022-08-17 | 0.9996081
12 | 2022-08-17 | 0.4962815
13 | 2022-08-17 | 0.3195363
14 | 2022-08-17 | 0.6504821
15 | 2022-08-17 | 3.066548
20 | 2022-08-17 | 0.2038438
21 | 2022-08-17 | 4.186207
22 | 2022-08-17 | 4.935585
23 | 2022-08-17 | 2.865528
24 | 2022-08-17 | 342.895
25 | 2022-08-17 | 0.1443381
26 | 2022-08-17 | 310.2125
28 | 2022-08-17 | 63.53585
29 | 2022-08-17 | 62.5
30 | 2022-08-17 | 2865.851
31 | 2022-08-17 | 1.825196
32 | 2022-08-17 | 0
33 | 2022-08-17 | 0
34 | 2022-08-17 | 30.3231
35 | 2022-08-17 | 366.6489
36 | 2022-08-17 | 1.016929
37 | 2022-08-17 | 1.001013
38 | 2022-08-17 | 7.252755
39 | 2022-08-17 | 35.45918
40 | 2022-08-17 | 1.156851
41 | 2022-08-17 | 1.34722
42 | 2022-08-17 | 1.153949
43 | 2022-08-17 | 11.6
44 | 2022-08-17 | 0.45
45 | 2022-08-17 | 0.3
46 | 2022-08-17 | 0.7
47 | 2022-08-17 | 88.8
48 | 2022-08-17 | 8
49 | 2022-08-17 | 28.39622
50 | 2022-08-17 | 56.41873
51 | 2022-08-17 | 2015.853
52 | 2022-08-17 | 3.834981
53 | 2022-08-17 | 1248.459
54 | 2022-08-17 | 2131.96
55 | 2022-08-17 | 445.2886
1 | 2022-08-17 08:00 | 1.253669
2 | 2022-08-17 08:00 | 0.877568
3 | 2022-08-17 08:00 | 0.3761006
4 | 2022-08-17 08:00 | 1249.659
5 | 2022-08-17 08:00 | 203.7964
6 | 2022-08-17 08:00 | 0.716
7 | 2022-08-17 08:00 | 19
8 | 2022-08-17 08:00 | 41.75824
9 | 2022-08-17 08:00 | 1.208183
10 | 2022-08-17 08:00 | 1.13982
11 | 2022-08-17 08:00 | 0.9996669
12 | 2022-08-17 08:00 | 0.5008209
13 | 2022-08-17 08:00 | 0.322459
14 | 2022-08-17 08:00 | 0.656432
15 | 2022-08-17 08:00 | 2.814059
20 | 2022-08-17 08:00 | 0.2306727
21 | 2022-08-17 08:00 | 4.370734
22 | 2022-08-17 08:00 | 4.821063
23 | 2022-08-17 08:00 | 2.875841
24 | 2022-08-17 08:00 | 372.8429
25 | 2022-08-17 08:00 | 0.140989
26 | 2022-08-17 08:00 | 252.6454
28 | 2022-08-17 08:00 | 47.83589
29 | 2022-08-17 08:00 | 61
30 | 2022-08-17 08:00 | 2795.867
31 | 2022-08-17 08:00 | 1.829487
32 | 2022-08-17 08:00 | 0
33 | 2022-08-17 08:00 | 0
34 | 2022-08-17 08:00 | 30.3741
35 | 2022-08-17 08:00 | 365.1975
36 | 2022-08-17 08:00 | 1.033694
37 | 2022-08-17 08:00 | 1.021363
38 | 2022-08-17 08:00 | 7.184793
39 | 2022-08-17 08:00 | 48.66667
40 | 2022-08-17 08:00 | 1.138281
41 | 2022-08-17 08:00 | 1.325464
42 | 2022-08-17 08:00 | 1.136821
43 | 2022-08-17 08:00 | 11.7
44 | 2022-08-17 08:00 | 0.43
45 | 2022-08-17 08:00 | 0.3
46 | 2022-08-17 08:00 | 0.7
47 | 2022-08-17 08:00 | 88.6
48 | 2022-08-17 08:00 | 8.1
49 | 2022-08-17 08:00 | 28.24202
50 | 2022-08-17 08:00 | 56.28389
51 | 2022-08-17 08:00 | 2016.732
52 | 2022-08-17 08:00 | 3.82471
53 | 2022-08-17 08:00 | 1217.981
54 | 2022-08-17 08:00 | 2079.38
55 | 2022-08-17 08:00 | 446.3699
1 | 2022-08-17 16:00 | 1.230049
2 | 2022-08-17 16:00 | 0.8610342
3 | 2022-08-17 16:00 | 0.3690147
4 | 2022-08-17 16:00 | 1251.178
5 | 2022-08-17 16:00 | 195.6759
6 | 2022-08-17 16:00 | 0.59
7 | 2022-08-17 16:00 | 17.8
8 | 2022-08-17 16:00 | 39.20705
9 | 2022-08-17 16:00 | 1.195388
10 | 2022-08-17 16:00 | 1.134682
11 | 2022-08-17 16:00 | 0.999616
12 | 2022-08-17 16:00 | 0.4921263
13 | 2022-08-17 16:00 | 0.3168609
14 | 2022-08-17 16:00 | 0.6450358
15 | 2022-08-17 16:00 | 3.051601
20 | 2022-08-17 16:00 | 0.206375
21 | 2022-08-17 16:00 | 4.240223
22 | 2022-08-17 16:00 | 5.168253
23 | 2022-08-17 16:00 | 2.863494
24 | 2022-08-17 16:00 | 452.7331
25 | 2022-08-17 16:00 | 0.1511424
26 | 2022-08-17 16:00 | 383.6836
28 | 2022-08-17 16:00 | 45.19572
29 | 2022-08-17 16:00 | 64.5
30 | 2022-08-17 16:00 | 2965.713
31 | 2022-08-17 16:00 | 2.313689
32 | 2022-08-17 16:00 | 0
33 | 2022-08-17 16:00 | 0
34 | 2022-08-17 16:00 | 30.13625
35 | 2022-08-17 16:00 | 364.2377
36 | 2022-08-17 16:00 | 1.018204
37 | 2022-08-17 16:00 | 1.004077
38 | 2022-08-17 16:00 | 7.291824
39 | 2022-08-17 16:00 | 31.08434
40 | 2022-08-17 16:00 | 1.136538
41 | 2022-08-17 16:00 | 1.32301
42 | 2022-08-17 16:00 | 1.134896
43 | 2022-08-17 16:00 | 11.6
44 | 2022-08-17 16:00 | 0.43
45 | 2022-08-17 16:00 | 0.3
46 | 2022-08-17 16:00 | 0.7
47 | 2022-08-17 16:00 | 89
48 | 2022-08-17 16:00 | 8.1
49 | 2022-08-17 16:00 | 28.26657
50 | 2022-08-17 16:00 | 56.26471
51 | 2022-08-17 16:00 | 2039.781
52 | 2022-08-17 16:00 | 3.804757
53 | 2022-08-17 16:00 | 1300.559
54 | 2022-08-17 16:00 | 2223.354
55 | 2022-08-17 16:00 | 449.3157
1 | 2022-08-18 | 1.267805
2 | 2022-08-18 | 0.8874637
3 | 2022-08-18 | 0.3803416
4 | 2022-08-18 | 1251.04
5 | 2022-08-18 | 205.5624
6 | 2022-08-18 | 0.602
7 | 2022-08-18 | 19
8 | 2022-08-18 | 42.79279
9 | 2022-08-18 | 1.175481
10 | 2022-08-18 | 1.241528
11 | 2022-08-18 | 0.9996727
12 | 2022-08-18 | 0.5142691
13 | 2022-08-18 | 0.3311178
14 | 2022-08-18 | 0.6740587
15 | 2022-08-18 | 3.352065
20 | 2022-08-18 | 0.1817075
21 | 2022-08-18 | 4.114436
22 | 2022-08-18 | 4.857333
23 | 2022-08-18 | 2.891289
24 | 2022-08-18 | 496.9262
25 | 2022-08-18 | 0.1420497
26 | 2022-08-18 | 347.5492
28 | 2022-08-18 | 61.62437
29 | 2022-08-18 | 60
30 | 2022-08-18 | 2921.968
31 | 2022-08-18 | 2.417399
32 | 2022-08-18 | 0
33 | 2022-08-18 | 0
34 | 2022-08-18 | 30.4805
35 | 2022-08-18 | 366.618
36 | 2022-08-18 | 1.009615
37 | 2022-08-18 | 0.9918864
38 | 2022-08-18 | 7.466501
39 | 2022-08-18 | 34.57447
40 | 2022-08-18 | 1.186469
41 | 2022-08-18 | 1.374946
42 | 2022-08-18 | 1.177978
43 | 2022-08-18 | 11.6
44 | 2022-08-18 | 0.43
45 | 2022-08-18 | 0.3
46 | 2022-08-18 | 0.7
47 | 2022-08-18 | 88.6
48 | 2022-08-18 | 8.3
49 | 2022-08-18 | 28.34922
50 | 2022-08-18 | 56.09822
51 | 2022-08-18 | 2019.82
52 | 2022-08-18 | 3.630157
53 | 2022-08-18 | 1190.764
54 | 2022-08-18 | 2040.578
55 | 2022-08-18 | 472.0653
1 | 2022-08-18 08:00 | 0.6503532
2 | 2022-08-18 08:00 | 0.4552472
3 | 2022-08-18 08:00 | 0.195106
4 | 2022-08-18 08:00 | 1199.527
5 | 2022-08-18 08:00 | 202.2671
6 | 2022-08-18 08:00 | 0.6666667
7 | 2022-08-18 08:00 | 19.4
8 | 2022-08-18 08:00 | 41.90065
10 | 2022-08-18 08:00 | 1.307956
11 | 2022-08-18 08:00 | 0.9996751
12 | 2022-08-18 08:00 | 0.2583391
13 | 2022-08-18 08:00 | 0.1663345
14 | 2022-08-18 08:00 | 0.3386081
22 | 2022-08-18 08:00 | 2.611544
23 | 2022-08-18 08:00 | 1.576897
24 | 2022-08-18 08:00 | 342.7494
25 | 2022-08-18 08:00 | 0.07637299
26 | 2022-08-18 08:00 | 154.8734
28 | 2022-08-18 08:00 | 44.8035
29 | 2022-08-18 08:00 | 32
30 | 2022-08-18 08:00 | 2024.618
31 | 2022-08-18 08:00 | 1.694539
32 | 2022-08-18 08:00 | 0
33 | 2022-08-18 08:00 | 0
34 | 2022-08-18 08:00 | 25.44011
35 | 2022-08-18 08:00 | 155.3376
36 | 2022-08-18 08:00 | 1.003606
37 | 2022-08-18 08:00 | 0.9848943
38 | 2022-08-18 08:00 | 7.455283
39 | 2022-08-18 08:00 | 0
40 | 2022-08-18 08:00 | 1.189276
41 | 2022-08-18 08:00 | 1.377909
42 | 2022-08-18 08:00 | 1.180147
43 | 2022-08-18 08:00 | 11.9
44 | 2022-08-18 08:00 | 0.42
45 | 2022-08-18 08:00 | 0.3
46 | 2022-08-18 08:00 | 0.7
47 | 2022-08-18 08:00 | 88.8
48 | 2022-08-18 08:00 | 8.2
49 | 2022-08-18 08:00 | 28.18005
50 | 2022-08-18 08:00 | 56.07254
51 | 2022-08-18 08:00 | 2022.712
52 | 2022-08-18 08:00 | 3.9005
53 | 2022-08-18 08:00 | 663.4292
54 | 2022-08-18 08:00 | 1137.365
55 | 2022-08-18 08:00 | 439.5264
1 | 2022-08-18 16:00 | 1.153406
2 | 2022-08-18 16:00 | 0.8073845
3 | 2022-08-18 16:00 | 0.3460219
4 | 2022-08-18 16:00 | 1242.604
5 | 2022-08-18 16:00 | 202.7962
6 | 2022-08-18 16:00 | 0.782
7 | 2022-08-18 16:00 | 19.3
8 | 2022-08-18 16:00 | 43.27354
9 | 2022-08-18 16:00 | 1.223716
10 | 2022-08-18 16:00 | 1.156773
11 | 2022-08-18 16:00 | 0.9996623
12 | 2022-08-18 16:00 | 0.4640016
13 | 2022-08-18 16:00 | 0.2987525
14 | 2022-08-18 16:00 | 0.6081725
15 | 2022-08-18 16:00 | 2.649774
20 | 2022-08-18 16:00 | 0.2438705
21 | 2022-08-18 16:00 | 4.220037
22 | 2022-08-18 16:00 | 4.526817
23 | 2022-08-18 16:00 | 2.742758
24 | 2022-08-18 16:00 | 457.2292
25 | 2022-08-18 16:00 | 0.132384
26 | 2022-08-18 16:00 | 418.9821
28 | 2022-08-18 16:00 | 21.87306
29 | 2022-08-18 16:00 | 56.5
30 | 2022-08-18 16:00 | 2698.191
31 | 2022-08-18 16:00 | 2.254624
32 | 2022-08-18 16:00 | 0
33 | 2022-08-18 16:00 | 0
34 | 2022-08-18 16:00 | 29.76103
35 | 2022-08-18 16:00 | 335.6542
36 | 2022-08-18 16:00 | 1.04401
37 | 2022-08-18 16:00 | 1.024565
38 | 2022-08-18 16:00 | 6.869811
39 | 2022-08-18 16:00 | 38.8587
40 | 2022-08-18 16:00 | 1.2129
41 | 2022-08-18 16:00 | 1.405919
42 | 2022-08-18 16:00 | 1.202226
43 | 2022-08-18 16:00 | 11.8
44 | 2022-08-18 16:00 | 0.42
45 | 2022-08-18 16:00 | 0.3
46 | 2022-08-18 16:00 | 0.7
47 | 2022-08-18 16:00 | 88.6
48 | 2022-08-18 16:00 | 8.2
49 | 2022-08-18 16:00 | 28.45401
50 | 2022-08-18 16:00 | 56.26509
51 | 2022-08-18 16:00 | 1993.772
52 | 2022-08-18 16:00 | 3.73201
53 | 2022-08-18 16:00 | 1130.42
54 | 2022-08-18 16:00 | 1928.93
55 | 2022-08-18 16:00 | 457.229
1 | 2022-08-19 | 1.197495
2 | 2022-08-19 | 0.8382462
3 | 2022-08-19 | 0.3592484
4 | 2022-08-19 | 1249.714
5 | 2022-08-19 | 213.9072
6 | 2022-08-19 | 0.7175
7 | 2022-08-19 | 19.8
8 | 2022-08-19 | 42.12766
9 | 2022-08-19 | 1.246609
10 | 2022-08-19 | 1.119448
11 | 2022-08-19 | 0.9997005
12 | 2022-08-19 | 0.4764789
13 | 2022-08-19 | 0.3067861
14 | 2022-08-19 | 0.6245266
15 | 2022-08-19 | 2.390178
20 | 2022-08-19 | 0.2797584
21 | 2022-08-19 | 4.330076
22 | 2022-08-19 | 4.53848
23 | 2022-08-19 | 2.828329
24 | 2022-08-19 | 575.3796
25 | 2022-08-19 | 0.1327251
26 | 2022-08-19 | 590.8584
28 | 2022-08-19 | 41.8446
29 | 2022-08-19 | 57
30 | 2022-08-19 | 2620.768
31 | 2022-08-19 | 2.689856
32 | 2022-08-19 | 0
33 | 2022-08-19 | 0
34 | 2022-08-19 | 30.77282
35 | 2022-08-19 | 365.1302
36 | 2022-08-19 | 1.059186
37 | 2022-08-19 | 1.043344
38 | 2022-08-19 | 6.720254
39 | 2022-08-19 | 45.71429
40 | 2022-08-19 | 1.196389
41 | 2022-08-19 | 1.392974
42 | 2022-08-19 | 1.18469
43 | 2022-08-19 | 11.8
44 | 2022-08-19 | 0.42
45 | 2022-08-19 | 0.3
46 | 2022-08-19 | 0.7
47 | 2022-08-19 | 88.5
48 | 2022-08-19 | 8.3
49 | 2022-08-19 | 29.60839
50 | 2022-08-19 | 56.6501
51 | 2022-08-19 | 1981.28
52 | 2022-08-19 | 3.85889
53 | 2022-08-19 | 1160.804
54 | 2022-08-19 | 1968.925
55 | 2022-08-19 | 439.5495
1 | 2022-08-19 08:00 | 1.228741
2 | 2022-08-19 08:00 | 0.8601184
3 | 2022-08-19 08:00 | 0.3686222
4 | 2022-08-19 08:00 | 1250.468
5 | 2022-08-19 08:00 | 222.1226
6 | 2022-08-19 08:00 | 0.706
7 | 2022-08-19 08:00 | 19.5
8 | 2022-08-19 08:00 | 43.14159
9 | 2022-08-19 08:00 | 1.266917
10 | 2022-08-19 08:00 | 1.185521
11 | 2022-08-19 08:00 | 0.9997209
12 | 2022-08-19 08:00 | 0.4888684
13 | 2022-08-19 08:00 | 0.3147633
14 | 2022-08-19 08:00 | 0.6407657
15 | 2022-08-19 08:00 | 2.240846
20 | 2022-08-19 08:00 | 0.3107492
21 | 2022-08-19 08:00 | 4.605791
22 | 2022-08-19 08:00 | 4.381383
23 | 2022-08-19 08:00 | 2.851558
24 | 2022-08-19 08:00 | 608.3657
25 | 2022-08-19 08:00 | 0.1281309
26 | 2022-08-19 08:00 | 354.7242
28 | 2022-08-19 08:00 | 46.20943
29 | 2022-08-19 08:00 | 54.5
30 | 2022-08-19 08:00 | 2653.83
31 | 2022-08-19 08:00 | 2.738874
32 | 2022-08-19 08:00 | 0
33 | 2022-08-19 08:00 | 0
34 | 2022-08-19 08:00 | 30.00004
35 | 2022-08-19 08:00 | 366.6608
36 | 2022-08-19 08:00 | 1.071429
37 | 2022-08-19 08:00 | 1.066456
38 | 2022-08-19 08:00 | 6.846638
39 | 2022-08-19 08:00 | 45.51282
40 | 2022-08-19 08:00 | 1.149935
41 | 2022-08-19 08:00 | 1.337785
42 | 2022-08-19 08:00 | 1.140808
43 | 2022-08-19 08:00 | 11.6
44 | 2022-08-19 08:00 | 0.4
45 | 2022-08-19 08:00 | 0.3
46 | 2022-08-19 08:00 | 0.7
47 | 2022-08-19 08:00 | 88.7
48 | 2022-08-19 08:00 | 8.2
49 | 2022-08-19 08:00 | 28.13567
50 | 2022-08-19 08:00 | 56.10524
51 | 2022-08-19 08:00 | 1974.497
52 | 2022-08-19 08:00 | 3.879839
53 | 2022-08-19 08:00 | 1110.76
54 | 2022-08-19 08:00 | 1903.054
55 | 2022-08-19 08:00 | 441.5877
1 | 2022-08-19 16:00 | 1.190354
2 | 2022-08-19 16:00 | 0.8332478
3 | 2022-08-19 16:00 | 0.3571062
4 | 2022-08-19 16:00 | 1250.237
5 | 2022-08-19 16:00 | 212.2479
6 | 2022-08-19 16:00 | 0.714
7 | 2022-08-19 16:00 | 18.8
8 | 2022-08-19 16:00 | 43.92523
9 | 2022-08-19 16:00 | 1.212792
10 | 2022-08-19 16:00 | 1.122938
11 | 2022-08-19 16:00 | 0.9996949
12 | 2022-08-19 16:00 | 0.4716255
13 | 2022-08-19 16:00 | 0.3036612
14 | 2022-08-19 16:00 | 0.6181652
15 | 2022-08-19 16:00 | 2.84508
20 | 2022-08-19 16:00 | 0.2245276
21 | 2022-08-19 16:00 | 4.24653
22 | 2022-08-19 16:00 | 4.592509
23 | 2022-08-19 16:00 | 2.816294
24 | 2022-08-19 16:00 | 568.3432
25 | 2022-08-19 16:00 | 0.1343051
26 | 2022-08-19 16:00 | 279.2281
28 | 2022-08-19 16:00 | 46.15176
29 | 2022-08-19 16:00 | 57.5
30 | 2022-08-19 16:00 | 2700.309
31 | 2022-08-19 16:00 | 2.677732
32 | 2022-08-19 16:00 | 0
33 | 2022-08-19 16:00 | 0
34 | 2022-08-19 16:00 | 29.77619
35 | 2022-08-19 16:00 | 362.6287
36 | 2022-08-19 16:00 | 1.02337
37 | 2022-08-19 16:00 | 1.009212
38 | 2022-08-19 16:00 | 7.09161
39 | 2022-08-19 16:00 | 32.42574
40 | 2022-08-19 16:00 | 1.144375
41 | 2022-08-19 16:00 | 1.33133
42 | 2022-08-19 16:00 | 1.13578
43 | 2022-08-19 16:00 | 11.7
44 | 2022-08-19 16:00 | 0.4
45 | 2022-08-19 16:00 | 0.3
46 | 2022-08-19 16:00 | 0.7
47 | 2022-08-19 16:00 | 88.8
48 | 2022-08-19 16:00 | 8.2
49 | 2022-08-19 16:00 | 28.09039
50 | 2022-08-19 16:00 | 56.06668
51 | 2022-08-19 16:00 | 1987.536
52 | 2022-08-19 16:00 | 3.936515
53 | 2022-08-19 16:00 | 1173.179
54 | 2022-08-19 16:00 | 2009.018
55 | 2022-08-19 16:00 | 435.0185
1 | 2022-08-20 | 1.293534
2 | 2022-08-20 | 0.9054736
3 | 2022-08-20 | 0.3880601
4 | 2022-08-20 | 1251.438
5 | 2022-08-20 | 208.7921
6 | 2022-08-20 | 0.67
7 | 2022-08-20 | 19.2
8 | 2022-08-20 | 42.95302
9 | 2022-08-20 | 1.203453
10 | 2022-08-20 | 1.089301
11 | 2022-08-20 | 0.9996809
12 | 2022-08-20 | 0.5127102
13 | 2022-08-20 | 0.3301141
14 | 2022-08-20 | 0.6720154
15 | 2022-08-20 | 2.997011
20 | 2022-08-20 | 0.2080666
21 | 2022-08-20 | 4.129886
22 | 2022-08-20 | 4.696347
23 | 2022-08-20 | 2.915604
24 | 2022-08-20 | 568.9236
25 | 2022-08-20 | 0.1373418
26 | 2022-08-20 | 389.4781
28 | 2022-08-20 | 29.53721
29 | 2022-08-20 | 59.5
30 | 2022-08-20 | 2704.048
31 | 2022-08-20 | 2.724834
32 | 2022-08-20 | 0
33 | 2022-08-20 | 0
34 | 2022-08-20 | 29.75611
35 | 2022-08-20 | 350.0092
36 | 2022-08-20 | 1.020962
37 | 2022-08-20 | 1.002053
38 | 2022-08-20 | 7.126896
39 | 2022-08-20 | 30.09259
40 | 2022-08-20 | 1.094237
41 | 2022-08-20 | 1.290963
42 | 2022-08-20 | 1.110167
43 | 2022-08-20 | 11.7
44 | 2022-08-20 | 0.39
45 | 2022-08-20 | 0.3
46 | 2022-08-20 | 0.7
47 | 2022-08-20 | 88.9
48 | 2022-08-20 | 8.2
49 | 2022-08-20 | 28.06189
50 | 2022-08-20 | 56.04633
51 | 2022-08-20 | 2006.325
52 | 2022-08-20 | 3.931505
53 | 2022-08-20 | 1197.46
54 | 2022-08-20 | 2053.094
55 | 2022-08-20 | 436.1029
1 | 2022-08-20 08:00 | 1.260967
2 | 2022-08-20 08:00 | 0.882677
3 | 2022-08-20 08:00 | 0.3782901
4 | 2022-08-20 08:00 | 1251
5 | 2022-08-20 08:00 | 203.1681
6 | 2022-08-20 08:00 | 0.595
7 | 2022-08-20 08:00 | 19
8 | 2022-08-20 08:00 | 41.30435
9 | 2022-08-20 08:00 | 1.215783
10 | 2022-08-20 08:00 | 1.110707
11 | 2022-08-20 08:00 | 0.9996595
12 | 2022-08-20 08:00 | 0.4977799
13 | 2022-08-20 08:00 | 0.320501
14 | 2022-08-20 08:00 | 0.6524461
15 | 2022-08-20 08:00 | 2.80464
20 | 2022-08-20 08:00 | 0.2275243
21 | 2022-08-20 08:00 | 4.212451
22 | 2022-08-20 08:00 | 4.530925
23 | 2022-08-20 08:00 | 2.870868
24 | 2022-08-20 08:00 | 565.5825
25 | 2022-08-20 08:00 | 0.1325041
26 | 2022-08-20 08:00 | 265.3927
28 | 2022-08-20 08:00 | 52.09391
29 | 2022-08-20 08:00 | 57.5
30 | 2022-08-20 08:00 | 2645.49
31 | 2022-08-20 08:00 | 2.783815
32 | 2022-08-20 08:00 | 0
33 | 2022-08-20 08:00 | 0
34 | 2022-08-20 08:00 | 29.46933
35 | 2022-08-20 08:00 | 349.833
36 | 2022-08-20 08:00 | 1.02836
37 | 2022-08-20 08:00 | 1.01232
38 | 2022-08-20 08:00 | 7.017091
39 | 2022-08-20 08:00 | 36.61972
40 | 2022-08-20 08:00 | 1.090404
41 | 2022-08-20 08:00 | 1.28577
42 | 2022-08-20 08:00 | 1.105963
43 | 2022-08-20 08:00 | 12
44 | 2022-08-20 08:00 | 0.39
45 | 2022-08-20 08:00 | 0.3
46 | 2022-08-20 08:00 | 0.7
47 | 2022-08-20 08:00 | 88.2
48 | 2022-08-20 08:00 | 8.6
49 | 2022-08-20 08:00 | 27.96072
50 | 2022-08-20 08:00 | 55.98206
51 | 2022-08-20 08:00 | 1973.133
52 | 2022-08-20 08:00 | 3.988384
53 | 2022-08-20 08:00 | 1161.791
54 | 2022-08-20 08:00 | 1994.591
55 | 2022-08-20 08:00 | 430.456
1 | 2022-08-20 16:00 | 1.326362
2 | 2022-08-20 16:00 | 0.9284535
3 | 2022-08-20 16:00 | 0.3979087
4 | 2022-08-20 16:00 | 1251.306
5 | 2022-08-20 16:00 | 208.4271
6 | 2022-08-20 16:00 | 0.584
7 | 2022-08-20 16:00 | 19
8 | 2022-08-20 16:00 | 42.50559
9 | 2022-08-20 16:00 | 1.204182
10 | 2022-08-20 16:00 | 1.100371
11 | 2022-08-20 16:00 | 0.9996786
12 | 2022-08-20 16:00 | 0.5205925
13 | 2022-08-20 16:00 | 0.3351892
14 | 2022-08-20 16:00 | 0.6823468
15 | 2022-08-20 16:00 | 3.023617
20 | 2022-08-20 16:00 | 0.2004405
21 | 2022-08-20 16:00 | 3.920694
22 | 2022-08-20 16:00 | 4.367343
23 | 2022-08-20 16:00 | 2.915199
24 | 2022-08-20 16:00 | 546.0714
25 | 2022-08-20 16:00 | 0.1277203
26 | 2022-08-20 16:00 | 260.7785
28 | 2022-08-20 16:00 | 59.20052
29 | 2022-08-20 16:00 | 54.5
30 | 2022-08-20 16:00 | 2585.512
31 | 2022-08-20 16:00 | 2.619963
32 | 2022-08-20 16:00 | 0
33 | 2022-08-20 16:00 | 0
34 | 2022-08-20 16:00 | 29.09484
35 | 2022-08-20 16:00 | 347.7282
36 | 2022-08-20 16:00 | 1.02337
37 | 2022-08-20 16:00 | 0.9949187
38 | 2022-08-20 16:00 | 6.944311
39 | 2022-08-20 16:00 | 31.83962
40 | 2022-08-20 16:00 | 1.099785
41 | 2022-08-20 16:00 | 1.29714
42 | 2022-08-20 16:00 | 1.115049
43 | 2022-08-20 16:00 | 11.7
44 | 2022-08-20 16:00 | 0.39
45 | 2022-08-20 16:00 | 0.3
46 | 2022-08-20 16:00 | 0.7
47 | 2022-08-20 16:00 | 88.6
48 | 2022-08-20 16:00 | 8.2
49 | 2022-08-20 16:00 | 28.12324
50 | 2022-08-20 16:00 | 56.07705
51 | 2022-08-20 16:00 | 1947.699
52 | 2022-08-20 16:00 | 4.066477
53 | 2022-08-20 16:00 | 1132.405
54 | 2022-08-20 16:00 | 1941.142
55 | 2022-08-20 16:00 | 421.5386
1 | 2022-08-21 | 1.33342
2 | 2022-08-21 | 0.9333939
3 | 2022-08-21 | 0.4000259
4 | 2022-08-21 | 1251.168
5 | 2022-08-21 | 211.4394
6 | 2022-08-21 | 0.484
7 | 2022-08-21 | 20
8 | 2022-08-21 | 44.24779
9 | 2022-08-21 | 1.154689
10 | 2022-08-21 | 1.15513
11 | 2022-08-21 | 0.9996944
12 | 2022-08-21 | 0.5293574
13 | 2022-08-21 | 0.3408326
14 | 2022-08-21 | 0.6938351
15 | 2022-08-21 | 3.633708
20 | 2022-08-21 | 0.1800507
21 | 2022-08-21 | 4.820024
22 | 2022-08-21 | 4.537721
23 | 2022-08-21 | 2.824289
24 | 2022-08-21 | 557.6244
25 | 2022-08-21 | 0.1327029
26 | 2022-08-21 | 177.8739
28 | 2022-08-21 | 69.61652
29 | 2022-08-21 | 57
30 | 2022-08-21 | 2790.399
31 | 2022-08-21 | 2.637277
32 | 2022-08-21 | 0
33 | 2022-08-21 | 0
34 | 2022-08-21 | 28.53872
35 | 2022-08-21 | 350.0299
36 | 2022-08-21 | 0.9573691
37 | 2022-08-21 | 0.9442231
38 | 2022-08-21 | 8.453732
39 | 2022-08-21 | 22.61905
40 | 2022-08-21 | 1.159536
41 | 2022-08-21 | 1.349644
42 | 2022-08-21 | 1.16269
43 | 2022-08-21 | 11.7
44 | 2022-08-21 | 0.39
45 | 2022-08-21 | 0.3
46 | 2022-08-21 | 0.7
47 | 2022-08-21 | 88.8
48 | 2022-08-21 | 8
49 | 2022-08-21 | 28.29133
50 | 2022-08-21 | 56.17403
51 | 2022-08-21 | 1957.579
52 | 2022-08-21 | 3.906977
53 | 2022-08-21 | 1153.997
54 | 2022-08-21 | 1978.09
55 | 2022-08-21 | 438.7331
1 | 2022-08-21 08:00 | 1.250984
2 | 2022-08-21 08:00 | 0.875689
3 | 2022-08-21 08:00 | 0.3752953
4 | 2022-08-21 08:00 | 1248.041
5 | 2022-08-21 08:00 | 218.2579
6 | 2022-08-21 08:00 | 0.5
7 | 2022-08-21 08:00 | 19.3
8 | 2022-08-21 08:00 | 42.98441
9 | 2022-08-21 08:00 | 1.200246
10 | 2022-08-21 08:00 | 1.211463
11 | 2022-08-21 08:00 | 0.9997187
12 | 2022-08-21 08:00 | 0.5007035
13 | 2022-08-21 08:00 | 0.3223834
14 | 2022-08-21 08:00 | 0.656278
15 | 2022-08-21 08:00 | 3.01137
20 | 2022-08-21 08:00 | 0.2160239
21 | 2022-08-21 08:00 | 4.502912
22 | 2022-08-21 08:00 | 4.200552
23 | 2022-08-21 08:00 | 2.678079
24 | 2022-08-21 08:00 | 571.2645
25 | 2022-08-21 08:00 | 0.1228425
26 | 2022-08-21 08:00 | 310.4192
28 | 2022-08-21 08:00 | 63.62618
29 | 2022-08-21 08:00 | 52
30 | 2022-08-21 08:00 | 2681.681
31 | 2022-08-21 08:00 | 2.617383
32 | 2022-08-21 08:00 | 0
33 | 2022-08-21 08:00 | 0
34 | 2022-08-21 08:00 | 27.97153
35 | 2022-08-21 08:00 | 323.7854
36 | 2022-08-21 08:00 | 1.002457
37 | 2022-08-21 08:00 | 0.9969388
38 | 2022-08-21 08:00 | 7.514281
39 | 2022-08-21 08:00 | 31.31313
40 | 2022-08-21 08:00 | 1.142713
41 | 2022-08-21 08:00 | 1.329738
42 | 2022-08-21 08:00 | 1.146718
43 | 2022-08-21 08:00 | 12.1
44 | 2022-08-21 08:00 | 0.41
45 | 2022-08-21 08:00 | 0.3
46 | 2022-08-21 08:00 | 0.7
47 | 2022-08-21 08:00 | 88.7
48 | 2022-08-21 08:00 | 7.8
49 | 2022-08-21 08:00 | 28.01037
50 | 2022-08-21 08:00 | 56.01904
51 | 2022-08-21 08:00 | 1959.502
52 | 2022-08-21 08:00 | 3.802878
53 | 2022-08-21 08:00 | 1050.729
54 | 2022-08-21 08:00 | 1806.142
55 | 2022-08-21 08:00 | 452.011
1 | 2022-08-21 16:00 | 1.187982
2 | 2022-08-21 16:00 | 0.8315872
3 | 2022-08-21 16:00 | 0.3563945
4 | 2022-08-21 16:00 | 1248.381
5 | 2022-08-21 16:00 | 236.5562
6 | 2022-08-21 16:00 | 0.5594
7 | 2022-08-21 16:00 | 18.7
8 | 2022-08-21 16:00 | 42.30769
9 | 2022-08-21 16:00 | 1.201722
10 | 2022-08-21 16:00 | 1.245069
11 | 2022-08-21 16:00 | 0.9997584
12 | 2022-08-21 16:00 | 0.4779737
13 | 2022-08-21 16:00 | 0.3077486
14 | 2022-08-21 16:00 | 0.6264858
15 | 2022-08-21 16:00 | 2.987142
20 | 2022-08-21 16:00 | 0.217308
21 | 2022-08-21 16:00 | 4.470415
22 | 2022-08-21 16:00 | 4.037975
23 | 2022-08-21 16:00 | 2.628979
24 | 2022-08-21 16:00 | 574.2799
25 | 2022-08-21 16:00 | 0.1180881
26 | 2022-08-21 16:00 | 489.0476
28 | 2022-08-21 16:00 | 47.12852
29 | 2022-08-21 16:00 | 51
30 | 2022-08-21 16:00 | 2666.544
31 | 2022-08-21 16:00 | 2.427668
32 | 2022-08-21 16:00 | 0
33 | 2022-08-21 16:00 | 0
34 | 2022-08-21 16:00 | 27.67234
35 | 2022-08-21 16:00 | 318.8517
36 | 2022-08-21 16:00 | 1.00738
37 | 2022-08-21 16:00 | 1.002051
38 | 2022-08-21 16:00 | 7.457557
39 | 2022-08-21 16:00 | 36.76471
40 | 2022-08-21 16:00 | 1.147516
41 | 2022-08-21 16:00 | 1.336079
42 | 2022-08-21 16:00 | 1.152997
43 | 2022-08-21 16:00 | 12
44 | 2022-08-21 16:00 | 0.41
45 | 2022-08-21 16:00 | 0.3
46 | 2022-08-21 16:00 | 0.8
47 | 2022-08-21 16:00 | 88.8
48 | 2022-08-21 16:00 | 8
49 | 2022-08-21 16:00 | 29.57668
50 | 2022-08-21 16:00 | 56.35201
51 | 2022-08-21 16:00 | 1956.962
52 | 2022-08-21 16:00 | 3.716272
53 | 2022-08-21 16:00 | 1006.731
54 | 2022-08-21 16:00 | 1718.864
55 | 2022-08-21 16:00 | 459.4312
1 | 2022-08-22 | 1.092417
2 | 2022-08-22 | 0.7646917
3 | 2022-08-22 | 0.327725
4 | 2022-08-22 | 1248.717
5 | 2022-08-22 | 238.5014
6 | 2022-08-22 | 0.738
7 | 2022-08-22 | 19
8 | 2022-08-22 | 43.67816
9 | 2022-08-22 | 1.256757
10 | 2022-08-22 | 1.231288
11 | 2022-08-22 | 0.9997635
12 | 2022-08-22 | 0.4414274
13 | 2022-08-22 | 0.2842179
14 | 2022-08-22 | 0.5785841
15 | 2022-08-22 | 2.302639
20 | 2022-08-22 | 0.2964773
21 | 2022-08-22 | 4.455988
22 | 2022-08-22 | 4.122177
23 | 2022-08-22 | 2.629372
24 | 2022-08-22 | 596.0323
25 | 2022-08-22 | 0.1205505
26 | 2022-08-22 | 470.9836
28 | 2022-08-22 | 43.11081
29 | 2022-08-22 | 54
30 | 2022-08-22 | 2711.034
31 | 2022-08-22 | 2.499073
32 | 2022-08-22 | 0
33 | 2022-08-22 | 0
34 | 2022-08-22 | 28.01787
35 | 2022-08-22 | 325.9598
36 | 2022-08-22 | 1.055283
37 | 2022-08-22 | 1.052469
38 | 2022-08-22 | 6.758626
39 | 2022-08-22 | 38.46154
40 | 2022-08-22 | 1.188125
41 | 2022-08-22 | 1.389358
42 | 2022-08-22 | 1.202832
43 | 2022-08-22 | 12
44 | 2022-08-22 | 0.41
45 | 2022-08-22 | 0.3
46 | 2022-08-22 | 0.8
47 | 2022-08-22 | 89.4
48 | 2022-08-22 | 7.6
49 | 2022-08-22 | 31.79815
50 | 2022-08-22 | 56.61914
51 | 2022-08-22 | 1974.474
52 | 2022-08-22 | 3.635637
53 | 2022-08-22 | 1025.487
54 | 2022-08-22 | 1738.963
55 | 2022-08-22 | 466.4229
1 | 2022-08-22 08:00 | 1.126779
2 | 2022-08-22 08:00 | 0.7887455
3 | 2022-08-22 08:00 | 0.3380338
4 | 2022-08-22 08:00 | 1250.368
5 | 2022-08-22 08:00 | 215.5584
6 | 2022-08-22 08:00 | 0.832
7 | 2022-08-22 08:00 | 17.7
8 | 2022-08-22 08:00 | 42.04276
9 | 2022-08-22 08:00 | 1.246341
10 | 2022-08-22 08:00 | 1.150157
11 | 2022-08-22 08:00 | 0.9997035
12 | 2022-08-22 08:00 | 0.4524185
13 | 2022-08-22 08:00 | 0.2912946
14 | 2022-08-22 08:00 | 0.5929904
15 | 2022-08-22 08:00 | 2.397741
20 | 2022-08-22 08:00 | 0.2886358
21 | 2022-08-22 08:00 | 4.702213
22 | 2022-08-22 08:00 | 4.154733
23 | 2022-08-22 08:00 | 2.693233
24 | 2022-08-22 08:00 | 613.423
25 | 2022-08-22 08:00 | 0.1215026
26 | 2022-08-22 08:00 | 508.3067
28 | 2022-08-22 08:00 | 51.71037
29 | 2022-08-22 08:00 | 54.5
30 | 2022-08-22 08:00 | 2616.331
31 | 2022-08-22 08:00 | 2.845739
32 | 2022-08-22 08:00 | 0
33 | 2022-08-22 08:00 | 0
34 | 2022-08-22 08:00 | 27.64659
35 | 2022-08-22 08:00 | 292.5827
36 | 2022-08-22 08:00 | 1.051219
37 | 2022-08-22 08:00 | 1.055785
38 | 2022-08-22 08:00 | 7.099954
39 | 2022-08-22 08:00 | 37.10526
40 | 2022-08-22 08:00 | 1.170929
41 | 2022-08-22 08:00 | 1.368716
42 | 2022-08-22 08:00 | 1.183618
43 | 2022-08-22 08:00 | 11.9
44 | 2022-08-22 08:00 | 0.41
45 | 2022-08-22 08:00 | 0.3
46 | 2022-08-22 08:00 | 0.8
47 | 2022-08-22 08:00 | 89.5
48 | 2022-08-22 08:00 | 7.4
49 | 2022-08-22 08:00 | 31.12488
50 | 2022-08-22 08:00 | 56.34858
51 | 2022-08-22 08:00 | 2026.12
52 | 2022-08-22 08:00 | 3.722747
53 | 2022-08-22 08:00 | 1039.867
54 | 2022-08-22 08:00 | 1772.858
55 | 2022-08-22 08:00 | 457.9652
1 | 2022-08-22 16:00 | 1.028478
2 | 2022-08-22 16:00 | 0.7199343
3 | 2022-08-22 16:00 | 0.3085433
4 | 2022-08-22 16:00 | 1249.996
5 | 2022-08-22 16:00 | 243.6886
6 | 2022-08-22 16:00 | 0.9
7 | 2022-08-22 16:00 | 18.1
8 | 2022-08-22 16:00 | 41.04308
9 | 2022-08-22 16:00 | 1.222222
10 | 2022-08-22 16:00 | 1.212992
11 | 2022-08-22 16:00 | 0.9997727
12 | 2022-08-22 16:00 | 0.4140664
13 | 2022-08-22 16:00 | 0.2666012
14 | 2022-08-22 16:00 | 0.5427218
15 | 2022-08-22 16:00 | 2.638659
20 | 2022-08-22 16:00 | 0.250806
21 | 2022-08-22 16:00 | 4.435136
22 | 2022-08-22 16:00 | 3.65363
23 | 2022-08-22 16:00 | 2.574229
24 | 2022-08-22 16:00 | 645.8193
25 | 2022-08-22 16:00 | 0.1068482
26 | 2022-08-22 16:00 | 400.2844
28 | 2022-08-22 16:00 | 56.80397
29 | 2022-08-22 16:00 | 48.5
30 | 2022-08-22 16:00 | 2425.16
31 | 2022-08-22 16:00 | 2.650182
32 | 2022-08-22 16:00 | 0
33 | 2022-08-22 16:00 | 0
34 | 2022-08-22 16:00 | 27.63269
35 | 2022-08-22 16:00 | 294.1544
36 | 2022-08-22 16:00 | 1.038647
37 | 2022-08-22 16:00 | 1.03055
38 | 2022-08-22 16:00 | 7.073795
39 | 2022-08-22 16:00 | 43.75
40 | 2022-08-22 16:00 | 1.167178
41 | 2022-08-22 16:00 | 1.36467
42 | 2022-08-22 16:00 | 1.180457
43 | 2022-08-22 16:00 | 12
44 | 2022-08-22 16:00 | 0.41
45 | 2022-08-22 16:00 | 0.3
46 | 2022-08-22 16:00 | 0.8
47 | 2022-08-22 16:00 | 89
48 | 2022-08-22 16:00 | 7.7
49 | 2022-08-22 16:00 | 31.28735
50 | 2022-08-22 16:00 | 56.37021
51 | 2022-08-22 16:00 | 1985.264
52 | 2022-08-22 16:00 | 3.686996
53 | 2022-08-22 16:00 | 911.7479
54 | 2022-08-22 16:00 | 1551.64
55 | 2022-08-22 16:00 | 461.5763
1 | 2022-08-23 | 1.043075
2 | 2022-08-23 | 0.7301522
3 | 2022-08-23 | 0.3129224
4 | 2022-08-23 | 1250.415
5 | 2022-08-23 | 226.9607
6 | 2022-08-23 | 0.8833333
7 | 2022-08-23 | 17
8 | 2022-08-23 | 38.81279
9 | 2022-08-23 | 1.219542
10 | 2022-08-23 | 1.109847
11 | 2022-08-23 | 0.9997336
12 | 2022-08-23 | 0.4130984
13 | 2022-08-23 | 0.2659779
14 | 2022-08-23 | 0.5414531
15 | 2022-08-23 | 2.661779
20 | 2022-08-23 | 0.2508211
21 | 2022-08-23 | 4.538151
22 | 2022-08-23 | 3.931453
23 | 2022-08-23 | 2.628415
24 | 2022-08-23 | 678.4526
25 | 2022-08-23 | 0.1149729
26 | 2022-08-23 | 392.8558
28 | 2022-08-23 | 46.22963
29 | 2022-08-23 | 52
30 | 2022-08-23 | 2412.309
31 | 2022-08-23 | 2.989295
32 | 2022-08-23 | 0
33 | 2022-08-23 | 0
34 | 2022-08-23 | 28.41215
35 | 2022-08-23 | 307.5463
36 | 2022-08-23 | 1.039807
37 | 2022-08-23 | 1.033742
38 | 2022-08-23 | 7.19993
39 | 2022-08-23 | 47.33333
40 | 2022-08-23 | 1.145451
41 | 2022-08-23 | 1.336834
42 | 2022-08-23 | 1.153038
43 | 2022-08-23 | 12
44 | 2022-08-23 | 0.41
45 | 2022-08-23 | 0.3
46 | 2022-08-23 | 0.8
47 | 2022-08-23 | 88.8
48 | 2022-08-23 | 8.1
49 | 2022-08-23 | 31.09022
50 | 2022-08-23 | 56.31422
51 | 2022-08-23 | 2006.302
52 | 2022-08-23 | 3.900989
53 | 2022-08-23 | 1007.612
54 | 2022-08-23 | 1717.392
55 | 2022-08-23 | 436.9197
1 | 2022-08-23 08:00 | 1.064311
2 | 2022-08-23 08:00 | 0.7450177
3 | 2022-08-23 08:00 | 0.3192933
4 | 2022-08-23 08:00 | 1202.805
5 | 2022-08-23 08:00 | 209.9176
6 | 2022-08-23 08:00 | 0.76
7 | 2022-08-23 08:00 | 20.3
8 | 2022-08-23 08:00 | 45.11111
9 | 2022-08-23 08:00 | 1.207186
10 | 2022-08-23 08:00 | 1.06705
11 | 2022-08-23 08:00 | 0.9996686
12 | 2022-08-23 08:00 | 0.4245563
13 | 2022-08-23 08:00 | 0.2733552
14 | 2022-08-23 08:00 | 0.556471
15 | 2022-08-23 08:00 | 2.803754
20 | 2022-08-23 08:00 | 0.2372794
21 | 2022-08-23 08:00 | 4.597217
22 | 2022-08-23 08:00 | 4.425111
23 | 2022-08-23 08:00 | 2.672093
24 | 2022-08-23 08:00 | 749.6551
25 | 2022-08-23 08:00 | 0.1294096
26 | 2022-08-23 08:00 | 202.4409
28 | 2022-08-23 08:00 | 22.18532
29 | 2022-08-23 08:00 | 58.5
30 | 2022-08-23 08:00 | 2635.427
31 | 2022-08-23 08:00 | 3.571187
32 | 2022-08-23 08:00 | 0
33 | 2022-08-23 08:00 | 0
34 | 2022-08-23 08:00 | 28.39345
35 | 2022-08-23 08:00 | 298.9547
36 | 2022-08-23 08:00 | 1.031138
37 | 2022-08-23 08:00 | 1.027523
38 | 2022-08-23 08:00 | 7.400971
39 | 2022-08-23 08:00 | 38.35616
40 | 2022-08-23 08:00 | 1.143997
41 | 2022-08-23 08:00 | 1.335064
42 | 2022-08-23 08:00 | 1.151448
43 | 2022-08-23 08:00 | 11.8
44 | 2022-08-23 08:00 | 0.4
45 | 2022-08-23 08:00 | 0.3
46 | 2022-08-23 08:00 | 0.8
47 | 2022-08-23 08:00 | 88.9
48 | 2022-08-23 08:00 | 8
49 | 2022-08-23 08:00 | 31.05181
50 | 2022-08-23 08:00 | 56.29364
51 | 2022-08-23 08:00 | 2023.889
52 | 2022-08-23 08:00 | 3.806873
53 | 2022-08-23 08:00 | 1118.358
54 | 2022-08-23 08:00 | 1909.531
55 | 2022-08-23 08:00 | 448.5155
1 | 2022-08-23 16:00 | 1.131962
2 | 2022-08-23 16:00 | 0.7923732
3 | 2022-08-23 16:00 | 0.3395885
4 | 2022-08-23 16:00 | 1234.64
5 | 2022-08-23 16:00 | 220.6517
6 | 2022-08-23 16:00 | 0.628
7 | 2022-08-23 16:00 | 19
8 | 2022-08-23 16:00 | 42.98642
9 | 2022-08-23 16:00 | 1.151479
10 | 2022-08-23 16:00 | 1.135365
11 | 2022-08-23 16:00 | 0.9997059
12 | 2022-08-23 16:00 | 0.4540972
13 | 2022-08-23 16:00 | 0.2923754
14 | 2022-08-23 16:00 | 0.5951906
15 | 2022-08-23 16:00 | 3.548141
20 | 2022-08-23 16:00 | 0.1831473
21 | 2022-08-23 16:00 | 4.728218
22 | 2022-08-23 16:00 | 4.524218
23 | 2022-08-23 16:00 | 2.752628
24 | 2022-08-23 16:00 | 704.9935
25 | 2022-08-23 16:00 | 0.132308
26 | 2022-08-23 16:00 | 281.9581
28 | 2022-08-23 16:00 | 32.02634
29 | 2022-08-23 16:00 | 59.5
30 | 2022-08-23 16:00 | 2748.278
31 | 2022-08-23 16:00 | 3.195052
32 | 2022-08-23 16:00 | 0
33 | 2022-08-23 16:00 | 0
34 | 2022-08-23 16:00 | 28.38639
35 | 2022-08-23 16:00 | 308.3145
36 | 2022-08-23 16:00 | 0.9727811
37 | 2022-08-23 16:00 | 0.972028
38 | 2022-08-23 16:00 | 8.276359
39 | 2022-08-23 16:00 | 28.28947
40 | 2022-08-23 16:00 | 1.142148
41 | 2022-08-23 16:00 | 1.332601
42 | 2022-08-23 16:00 | 1.149544
43 | 2022-08-23 16:00 | 11.9
44 | 2022-08-23 16:00 | 0.4
45 | 2022-08-23 16:00 | 0.3
46 | 2022-08-23 16:00 | 0.8
47 | 2022-08-23 16:00 | 89.2
48 | 2022-08-23 16:00 | 6.9
49 | 2022-08-23 16:00 | 31.14511
50 | 2022-08-23 16:00 | 56.28788
51 | 2022-08-23 16:00 | 2051.623
52 | 2022-08-23 16:00 | 3.733637
53 | 2022-08-23 16:00 | 1132.089
54 | 2022-08-23 16:00 | 1933.424
55 | 2022-08-23 16:00 | 457.4193
1 | 2022-08-24 | 1.122685
2 | 2022-08-24 | 0.7858793
3 | 2022-08-24 | 0.3368054
4 | 2022-08-24 | 1250.692
5 | 2022-08-24 | 206.674
6 | 2022-08-24 | 0.598
7 | 2022-08-24 | 18.3
8 | 2022-08-24 | 41.59091
9 | 2022-08-24 | 1.189843
10 | 2022-08-24 | 1.180599
11 | 2022-08-24 | 0.9996784
12 | 2022-08-24 | 0.4539205
13 | 2022-08-24 | 0.2922617
14 | 2022-08-24 | 0.594959
15 | 2022-08-24 | 3.113749
20 | 2022-08-24 | 0.2030945
21 | 2022-08-24 | 4.306314
22 | 2022-08-24 | 4.428636
23 | 2022-08-24 | 2.734725
24 | 2022-08-24 | 709.3077
25 | 2022-08-24 | 0.1295127
26 | 2022-08-24 | 305.386
28 | 2022-08-24 | 32.19181
29 | 2022-08-24 | 58.5
30 | 2022-08-24 | 2718.945
31 | 2022-08-24 | 3.432013
32 | 2022-08-24 | 0
33 | 2022-08-24 | 0
34 | 2022-08-24 | 28.57487
35 | 2022-08-24 | 299.1426
36 | 2022-08-24 | 1.01451
37 | 2022-08-24 | 1.003058
38 | 2022-08-24 | 7.420063
39 | 2022-08-24 | 30.89623
40 | 2022-08-24 | 1.171714
41 | 2022-08-24 | 1.37059
42 | 2022-08-24 | 1.184585
43 | 2022-08-24 | 11.9
44 | 2022-08-24 | 0.4
45 | 2022-08-24 | 0.3
46 | 2022-08-24 | 0.8
47 | 2022-08-24 | 89
48 | 2022-08-24 | 7.2
49 | 2022-08-24 | 31.27976
50 | 2022-08-24 | 56.41018
51 | 2022-08-24 | 2075.545
52 | 2022-08-24 | 3.634811
53 | 2022-08-24 | 1095.492
54 | 2022-08-24 | 1867.073
55 | 2022-08-24 | 468.8893
1 | 2022-08-24 08:00 | 1.031096
2 | 2022-08-24 08:00 | 0.7217668
3 | 2022-08-24 08:00 | 0.3093286
4 | 2022-08-24 08:00 | 1250.115
5 | 2022-08-24 08:00 | 223.8606
6 | 2022-08-24 08:00 | 0.844
7 | 2022-08-24 08:00 | 19.9
8 | 2022-08-24 08:00 | 43.07359
9 | 2022-08-24 08:00 | 1.188769
10 | 2022-08-24 08:00 | 1.062847
11 | 2022-08-24 08:00 | 0.9997181
12 | 2022-08-24 08:00 | 0.4120879
13 | 2022-08-24 08:00 | 0.2653273
14 | 2022-08-24 08:00 | 0.5401285
15 | 2022-08-24 08:00 | 3.077465
20 | 2022-08-24 08:00 | 0.2100448
21 | 2022-08-24 08:00 | 4.479196
22 | 2022-08-24 08:00 | 4.059439
23 | 2022-08-24 08:00 | 2.630125
24 | 2022-08-24 08:00 | 625.9742
25 | 2022-08-24 08:00 | 0.1187158
26 | 2022-08-24 08:00 | 285.4792
28 | 2022-08-24 08:00 | 44.12695
29 | 2022-08-24 08:00 | 53.5
30 | 2022-08-24 08:00 | 2458.661
31 | 2022-08-24 08:00 | 2.796268
32 | 2022-08-24 08:00 | 0
33 | 2022-08-24 08:00 | 0
34 | 2022-08-24 08:00 | 27.37316
35 | 2022-08-24 08:00 | 258.7809
36 | 2022-08-24 08:00 | 1.009558
37 | 2022-08-24 08:00 | 1.005051
38 | 2022-08-24 08:00 | 7.556661
39 | 2022-08-24 08:00 | 34
40 | 2022-08-24 08:00 | 1.123086
41 | 2022-08-24 08:00 | 1.314059
42 | 2022-08-24 08:00 | 1.14207
43 | 2022-08-24 08:00 | 12
44 | 2022-08-24 08:00 | 0.43
45 | 2022-08-24 08:00 | 0.3
46 | 2022-08-24 08:00 | 0.7
47 | 2022-08-24 08:00 | 89.2
48 | 2022-08-24 08:00 | 7.8
49 | 2022-08-24 08:00 | 31.05179
50 | 2022-08-24 08:00 | 56.21406
51 | 2022-08-24 08:00 | 2086.364
52 | 2022-08-24 08:00 | 3.782434
53 | 2022-08-24 08:00 | 1024.23
54 | 2022-08-24 08:00 | 1746.067
55 | 2022-08-24 08:00 | 450.7048
1 | 2022-08-24 16:00 | 1.118442
2 | 2022-08-24 16:00 | 0.7829097
3 | 2022-08-24 16:00 | 0.3355327
4 | 2022-08-24 16:00 | 1250.499
5 | 2022-08-24 16:00 | 217.4211
6 | 2022-08-24 16:00 | 0.6425
7 | 2022-08-24 16:00 | 18
8 | 2022-08-24 16:00 | 40.90909
9 | 2022-08-24 16:00 | 1.161557
10 | 2022-08-24 16:00 | 1.228217
11 | 2022-08-24 16:00 | 0.9997151
12 | 2022-08-24 16:00 | 0.4517332
13 | 2022-08-24 16:00 | 0.2908534
14 | 2022-08-24 16:00 | 0.5920921
15 | 2022-08-24 16:00 | 3.394582
20 | 2022-08-24 16:00 | 0.1912576
21 | 2022-08-24 16:00 | 4.660886
22 | 2022-08-24 16:00 | 4.286351
23 | 2022-08-24 16:00 | 2.743423
24 | 2022-08-24 16:00 | 653.1927
25 | 2022-08-24 16:00 | 0.1253517
26 | 2022-08-24 16:00 | 160.6143
28 | 2022-08-24 16:00 | 42.33118
29 | 2022-08-24 16:00 | 56
30 | 2022-08-24 16:00 | 2839.963
31 | 2022-08-24 16:00 | 3.004276
32 | 2022-08-24 16:00 | 0
33 | 2022-08-24 16:00 | 0
34 | 2022-08-24 16:00 | 27.09397
35 | 2022-08-24 16:00 | 308.3094
36 | 2022-08-24 16:00 | 0.9929245
37 | 2022-08-24 16:00 | 0.9929435
38 | 2022-08-24 16:00 | 8.055468
39 | 2022-08-24 16:00 | 30.71428
40 | 2022-08-24 16:00 | 1.108156
41 | 2022-08-24 16:00 | 1.29646
42 | 2022-08-24 16:00 | 1.127757
43 | 2022-08-24 16:00 | 11.8
44 | 2022-08-24 16:00 | 0.39
45 | 2022-08-24 16:00 | 0.3
46 | 2022-08-24 16:00 | 0.7
47 | 2022-08-24 16:00 | 89.3
48 | 2022-08-24 16:00 | 7.6
49 | 2022-08-24 16:00 | 31.22019
50 | 2022-08-24 16:00 | 56.15136
51 | 2022-08-24 16:00 | 2011.505
52 | 2022-08-24 16:00 | 3.648283
53 | 2022-08-24 16:00 | 1057.447
54 | 2022-08-24 16:00 | 1810.418
55 | 2022-08-24 16:00 | 469.2796
1 | 2022-08-25 | 1.108988
2 | 2022-08-25 | 0.7762918
3 | 2022-08-25 | 0.3326965
4 | 2022-08-25 | 1250.003
5 | 2022-08-25 | 252.8024
6 | 2022-08-25 | 0.752
7 | 2022-08-25 | 19
8 | 2022-08-25 | 42.98642
9 | 2022-08-25 | 1.140828
10 | 2022-08-25 | 1.385083
11 | 2022-08-25 | 0.9997891
12 | 2022-08-25 | 0.4602253
13 | 2022-08-25 | 0.2963211
14 | 2022-08-25 | 0.6032228
15 | 2022-08-25 | 3.909412
20 | 2022-08-25 | 0.1519371
21 | 2022-08-25 | 4.13582
22 | 2022-08-25 | 4.114439
23 | 2022-08-25 | 2.713831
24 | 2022-08-25 | 688.2138
25 | 2022-08-25 | 0.1203242
26 | 2022-08-25 | 370.7562
28 | 2022-08-25 | 65.47042
29 | 2022-08-25 | 52.5
30 | 2022-08-25 | 2897.245
31 | 2022-08-25 | 2.722339
32 | 2022-08-25 | 0
33 | 2022-08-25 | 0
34 | 2022-08-25 | 27.30664
35 | 2022-08-25 | 302.4662
36 | 2022-08-25 | 0.9739645
37 | 2022-08-25 | 0.9554014
38 | 2022-08-25 | 8.045233
39 | 2022-08-25 | 30.78704
40 | 2022-08-25 | 1.084117
41 | 2022-08-25 | 1.269217
42 | 2022-08-25 | 1.101959
43 | 2022-08-25 | 11.8
44 | 2022-08-25 | 0.39
45 | 2022-08-25 | 0.3
46 | 2022-08-25 | 0.7
47 | 2022-08-25 | 89.5
48 | 2022-08-25 | 7.6
49 | 2022-08-25 | 30.65336
50 | 2022-08-25 | 56.24949
51 | 2022-08-25 | 2025.565
52 | 2022-08-25 | 3.340398
53 | 2022-08-25 | 971.0768
54 | 2022-08-25 | 1658.438
55 | 2022-08-25 | 511.2666
1 | 2022-08-25 08:00 | 0.02167292
2 | 2022-08-25 08:00 | 0.01517104
3 | 2022-08-25 08:00 | 0.006501874
4 | 2022-08-25 08:00 | 1096.226
5 | 2022-08-25 08:00 | 227.9752
6 | 2022-08-25 08:00 | 0
7 | 2022-08-25 08:00 | 0
8 | 2022-08-25 08:00 | 0
10 | 2022-08-25 08:00 | 0.2185105
11 | 2022-08-25 08:00 | 0.9999063
12 | 2022-08-25 08:00 | 0.007288318
13 | 2022-08-25 08:00 | 0.004692663
14 | 2022-08-25 08:00 | 0.009552886
22 | 2022-08-25 08:00 | 0.0553737
23 | 2022-08-25 08:00 | 0.05538553
24 | 2022-08-25 08:00 | 387.2688
25 | 2022-08-25 08:00 | 0.00161937
26 | 2022-08-25 08:00 | 86.0098
28 | 2022-08-25 08:00 | 47.39305
29 | 2022-08-25 08:00 | 0
30 | 2022-08-25 08:00 | 17.18561
31 | 2022-08-25 08:00 | 1.698732
32 | 2022-08-25 08:00 | 0
33 | 2022-08-25 08:00 | 0
34 | 2022-08-25 08:00 | 21.17808
35 | 2022-08-25 08:00 | 0.1810341
36 | 2022-08-25 08:00 | 1.10641
37 | 2022-08-25 08:00 | 1.022403
38 | 2022-08-25 08:00 | 6.068087
40 | 2022-08-25 08:00 | 1.013909
41 | 2022-08-25 08:00 | 1.185814
42 | 2022-08-25 08:00 | 1.026228
43 | 2022-08-25 08:00 | 11.6
44 | 2022-08-25 08:00 | 0.39
45 | 2022-08-25 08:00 | 0.3
46 | 2022-08-25 08:00 | 0.6
47 | 2022-08-25 08:00 | 89.4
48 | 2022-08-25 08:00 | 7.5
49 | 2022-08-25 08:00 | 28.99727
50 | 2022-08-25 08:00 | 55.26472
51 | 2022-08-25 08:00 | 2320.233
52 | 2022-08-25 08:00 | 7.409975
53 | 2022-08-25 08:00 | 17.08311
54 | 2022-08-25 08:00 | 31.534
55 | 2022-08-25 08:00 | 249.1124
1 | 2022-08-25 16:00 | 0.3398486
2 | 2022-08-25 16:00 | 0.237894
3 | 2022-08-25 16:00 | 0.1019546
4 | 2022-08-25 16:00 | 1112.637
5 | 2022-08-25 16:00 | 304.3961
6 | 2022-08-25 16:00 | 1.56
7 | 2022-08-25 16:00 | 0
8 | 2022-08-25 16:00 | 0
9 | 2022-08-25 16:00 | 1.11007
10 | 2022-08-25 16:00 | 1.380709
11 | 2022-08-25 16:00 | 0.9998047
12 | 2022-08-25 16:00 | 0.1402724
13 | 2022-08-25 16:00 | 0.09031594
14 | 2022-08-25 16:00 | 0.1838568
15 | 2022-08-25 16:00 | 4.267818
20 | 2022-08-25 16:00 | 0.142481
21 | 2022-08-25 16:00 | 4.41476
22 | 2022-08-25 16:00 | 1.536604
23 | 2022-08-25 16:00 | 1.41129
24 | 2022-08-25 16:00 | 333.3083
25 | 2022-08-25 16:00 | 0.04493703
26 | 2022-08-25 16:00 | 146.2123
28 | 2022-08-25 16:00 | 34.43338
29 | 2022-08-25 16:00 | 19.5
30 | 2022-08-25 16:00 | 1485.501
31 | 2022-08-25 16:00 | 1.094982
32 | 2022-08-25 16:00 | 0
33 | 2022-08-25 16:00 | 0
34 | 2022-08-25 16:00 | 22.54454
35 | 2022-08-25 16:00 | 102.1719
36 | 2022-08-25 16:00 | 0.9484777
37 | 2022-08-25 16:00 | 0.9294118
38 | 2022-08-25 16:00 | 8.682578
39 | 2022-08-25 16:00 | 48.14815
40 | 2022-08-25 16:00 | 1.055009
41 | 2022-08-25 16:00 | 1.234747
42 | 2022-08-25 16:00 | 1.073935
43 | 2022-08-25 16:00 | 11.8
44 | 2022-08-25 16:00 | 0.39
45 | 2022-08-25 16:00 | 0.3
46 | 2022-08-25 16:00 | 0.8
47 | 2022-08-25 16:00 | 90.2
48 | 2022-08-25 16:00 | 7.4
49 | 2022-08-25 16:00 | 32.0943
50 | 2022-08-25 16:00 | 56.28384
51 | 2022-08-25 16:00 | 1944.707
52 | 2022-08-25 16:00 | 3.385311
53 | 2022-08-25 16:00 | 369.308
54 | 2022-08-25 16:00 | 624.65
55 | 2022-08-25 16:00 | 499.6311
1 | 2022-08-26 | 0.9758607
2 | 2022-08-26 | 0.6831025
3 | 2022-08-26 | 0.2927582
4 | 2022-08-26 | 1200.052
5 | 2022-08-26 | 228.1958
6 | 2022-08-26 | 0.7375
7 | 2022-08-26 | 15
8 | 2022-08-26 | 35.21127
9 | 2022-08-26 | 1.096019
10 | 2022-08-26 | 1.119667
11 | 2022-08-26 | 0.999723
12 | 2022-08-26 | 0.3906485
13 | 2022-08-26 | 0.2515233
14 | 2022-08-26 | 0.5120276
15 | 2022-08-26 | 4.054544
20 | 2022-08-26 | 0.1679273
21 | 2022-08-26 | 5.326733
22 | 2022-08-26 | 3.908394
23 | 2022-08-26 | 2.477862
24 | 2022-08-26 | 238.0267
25 | 2022-08-26 | 0.1142986
26 | 2022-08-26 | 299.5484
28 | 2022-08-26 | 47.95792
29 | 2022-08-26 | 51
30 | 2022-08-26 | 2551.884
31 | 2022-08-26 | 1.043081
32 | 2022-08-26 | 0
33 | 2022-08-26 | 0
34 | 2022-08-26 | 26.6337
35 | 2022-08-26 | 277.6217
36 | 2022-08-26 | 0.9250585
37 | 2022-08-26 | 0.9176471
38 | 2022-08-26 | 9.381277
39 | 2022-08-26 | 27.87879
40 | 2022-08-26 | 1.083774
41 | 2022-08-26 | 1.254179
42 | 2022-08-26 | 1.093637
43 | 2022-08-26 | 11.8
44 | 2022-08-26 | 0.39
45 | 2022-08-26 | 0.3
46 | 2022-08-26 | 0.8
47 | 2022-08-26 | 89
48 | 2022-08-26 | 7.8
49 | 2022-08-26 | 30.86134
50 | 2022-08-26 | 56.28376
51 | 2022-08-26 | 1971.678
52 | 2022-08-26 | 3.764052
53 | 2022-08-26 | 981.8251
54 | 2022-08-26 | 1676.651
55 | 2022-08-26 | 453.6835
1 | 2022-08-26 08:00 | 1.051833
2 | 2022-08-26 08:00 | 0.7362833
3 | 2022-08-26 08:00 | 0.31555
4 | 2022-08-26 08:00 | 1250.612
5 | 2022-08-26 08:00 | 246.175
6 | 2022-08-26 08:00 | 0.60675
7 | 2022-08-26 08:00 | 17
8 | 2022-08-26 08:00 | 39.44315
9 | 2022-08-26 08:00 | 1.095642
10 | 2022-08-26 08:00 | 1.296046
11 | 2022-08-26 08:00 | 0.9997694
12 | 2022-08-26 08:00 | 0.4279632
13 | 2022-08-26 08:00 | 0.2755488
14 | 2022-08-26 08:00 | 0.5609365
15 | 2022-08-26 08:00 | 4.589346
20 | 2022-08-26 08:00 | 0.1330872
21 | 2022-08-26 08:00 | 4.532459
22 | 2022-08-26 08:00 | 3.954688
23 | 2022-08-26 08:00 | 2.549461
24 | 2022-08-26 08:00 | 235.6172
25 | 2022-08-26 08:00 | 0.1156524
26 | 2022-08-26 08:00 | 322.53
28 | 2022-08-26 08:00 | 63.29625
29 | 2022-08-26 08:00 | 51.5
30 | 2022-08-26 08:00 | 2780.921
31 | 2022-08-26 08:00 | 0.9571123
32 | 2022-08-26 08:00 | 0
33 | 2022-08-26 08:00 | 0
34 | 2022-08-26 08:00 | 26.37372
35 | 2022-08-26 08:00 | 294.5043
36 | 2022-08-26 08:00 | 0.9297821
37 | 2022-08-26 08:00 | 0.893386
38 | 2022-08-26 08:00 | 9.121804
39 | 2022-08-26 08:00 | 34.34343
40 | 2022-08-26 08:00 | 1.120319
41 | 2022-08-26 08:00 | 1.296526
42 | 2022-08-26 08:00 | 1.125527
43 | 2022-08-26 08:00 | 11.5
44 | 2022-08-26 08:00 | 0.42
45 | 2022-08-26 08:00 | 0.3
46 | 2022-08-26 08:00 | 0.7
47 | 2022-08-26 08:00 | 89.2
48 | 2022-08-26 08:00 | 7.9
49 | 2022-08-26 08:00 | 31.05967
50 | 2022-08-26 08:00 | 56.44874
51 | 2022-08-26 08:00 | 1978.341
52 | 2022-08-26 08:00 | 3.561581
53 | 2022-08-26 08:00 | 968.0121
54 | 2022-08-26 08:00 | 1649.467
55 | 2022-08-26 08:00 | 478.4318
1 | 2022-08-26 16:00 | 1.003211
2 | 2022-08-26 16:00 | 0.7022476
3 | 2022-08-26 16:00 | 0.3009633
4 | 2022-08-26 16:00 | 1247.274
5 | 2022-08-26 16:00 | 272.2882
6 | 2022-08-26 16:00 | 0.7553333
7 | 2022-08-26 16:00 | 16.1
8 | 2022-08-26 16:00 | 38.60911
9 | 2022-08-26 16:00 | 1.117998
10 | 2022-08-26 16:00 | 1.307311
11 | 2022-08-26 16:00 | 0.9998097
12 | 2022-08-26 16:00 | 0.4060115
13 | 2022-08-26 16:00 | 0.2614149
14 | 2022-08-26 16:00 | 0.5321641
15 | 2022-08-26 16:00 | 4.33381
20 | 2022-08-26 16:00 | 0.1355592
21 | 2022-08-26 16:00 | 4.185254
22 | 2022-08-26 16:00 | 3.503962
23 | 2022-08-26 16:00 | 2.489681
24 | 2022-08-26 16:00 | 310.5823
25 | 2022-08-26 16:00 | 0.1024712
26 | 2022-08-26 16:00 | 432.9223
28 | 2022-08-26 16:00 | 65.38301
29 | 2022-08-26 16:00 | 45.5
30 | 2022-08-26 16:00 | 2568.662
31 | 2022-08-26 16:00 | 1.140638
32 | 2022-08-26 16:00 | 0
33 | 2022-08-26 16:00 | 0
34 | 2022-08-26 16:00 | 26.14692
35 | 2022-08-26 16:00 | 299.9694
36 | 2022-08-26 16:00 | 0.9511323
37 | 2022-08-26 16:00 | 0.9223205
38 | 2022-08-26 16:00 | 8.519064
39 | 2022-08-26 16:00 | 37.80488
40 | 2022-08-26 16:00 | 1.130476
41 | 2022-08-26 16:00 | 1.309131
42 | 2022-08-26 16:00 | 1.137113
43 | 2022-08-26 16:00 | 11.6
44 | 2022-08-26 16:00 | 0.42
45 | 2022-08-26 16:00 | 0.2
46 | 2022-08-26 16:00 | 0.8
47 | 2022-08-26 16:00 | 89
48 | 2022-08-26 16:00 | 8
49 | 2022-08-26 16:00 | 31.40053
50 | 2022-08-26 16:00 | 56.61934
51 | 2022-08-26 16:00 | 1923.889
52 | 2022-08-26 16:00 | 3.621502
53 | 2022-08-26 16:00 | 869.6298
54 | 2022-08-26 16:00 | 1474.628
55 | 2022-08-26 16:00 | 468.2301
1 | 2022-08-27 | 1.075553
2 | 2022-08-27 | 0.7528868
3 | 2022-08-27 | 0.3226658
4 | 2022-08-27 | 1251.265
5 | 2022-08-27 | 257.7016
6 | 2022-08-27 | 0.8225
7 | 2022-08-27 | 15
8 | 2022-08-27 | 37.22084
9 | 2022-08-27 | 1.150718
10 | 2022-08-27 | 1.270166
11 | 2022-08-27 | 0.9997907
12 | 2022-08-27 | 0.4390096
13 | 2022-08-27 | 0.2826611
14 | 2022-08-27 | 0.5754151
15 | 2022-08-27 | 3.895135
20 | 2022-08-27 | 0.1457859
21 | 2022-08-27 | 3.826483
22 | 2022-08-27 | 3.943963
23 | 2022-08-27 | 2.58612
24 | 2022-08-27 | 291.5134
25 | 2022-08-27 | 0.1153388
26 | 2022-08-27 | 414.6965
28 | 2022-08-27 | 69.53442
29 | 2022-08-27 | 52
30 | 2022-08-27 | 2799.808
31 | 2022-08-27 | 1.131205
32 | 2022-08-27 | 0
33 | 2022-08-27 | 0
34 | 2022-08-27 | 26.22416
35 | 2022-08-27 | 299.9957
36 | 2022-08-27 | 0.9832536
37 | 2022-08-27 | 0.9553128
38 | 2022-08-27 | 7.721617
39 | 2022-08-27 | 30.6383
40 | 2022-08-27 | 1.193674
41 | 2022-08-27 | 1.37789
42 | 2022-08-27 | 1.191234
43 | 2022-08-27 | 11.6
44 | 2022-08-27 | 0.42
45 | 2022-08-27 | 0.2
46 | 2022-08-27 | 0.8
47 | 2022-08-27 | 88.8
48 | 2022-08-27 | 7.9
49 | 2022-08-27 | 31.39899
50 | 2022-08-27 | 56.51543
51 | 2022-08-27 | 1974.947
52 | 2022-08-27 | 3.520169
53 | 2022-08-27 | 963.9294
54 | 2022-08-27 | 1635.546
55 | 2022-08-27 | 482.0078
1 | 2022-08-27 08:00 | 1.034788
2 | 2022-08-27 08:00 | 0.7243515
3 | 2022-08-27 08:00 | 0.3104364
4 | 2022-08-27 08:00 | 1251.04
5 | 2022-08-27 08:00 | 256.4794
6 | 2022-08-27 08:00 | 0.83
7 | 2022-08-27 08:00 | 18.8
8 | 2022-08-27 08:00 | 44.13145
9 | 2022-08-27 08:00 | 1.212084
10 | 2022-08-27 08:00 | 1.187325
11 | 2022-08-27 08:00 | 0.9997869
12 | 2022-08-27 08:00 | 0.4168264
13 | 2022-08-27 08:00 | 0.2683783
14 | 2022-08-27 08:00 | 0.5463394
15 | 2022-08-27 08:00 | 2.896975
20 | 2022-08-27 08:00 | 0.2137777
21 | 2022-08-27 08:00 | 4.018557
22 | 2022-08-27 08:00 | 4.157672
23 | 2022-08-27 08:00 | 2.561174
24 | 2022-08-27 08:00 | 279.5429
25 | 2022-08-27 08:00 | 0.1215886
26 | 2022-08-27 08:00 | 324.9558
28 | 2022-08-27 08:00 | 57.60191
29 | 2022-08-27 08:00 | 55
30 | 2022-08-27 08:00 | 2815.95
31 | 2022-08-27 08:00 | 1.089924
32 | 2022-08-27 08:00 | 0
33 | 2022-08-27 08:00 | 0
34 | 2022-08-27 08:00 | 26.34628
35 | 2022-08-27 08:00 | 299.9353
36 | 2022-08-27 08:00 | 1.025894
37 | 2022-08-27 08:00 | 1.001018
38 | 2022-08-27 08:00 | 6.915531
39 | 2022-08-27 08:00 | 40.16854
40 | 2022-08-27 08:00 | 1.199972
41 | 2022-08-27 08:00 | 1.384597
42 | 2022-08-27 08:00 | 1.196566
43 | 2022-08-27 08:00 | 11.2
44 | 2022-08-27 08:00 | 0.36
45 | 2022-08-27 08:00 | 0.3
46 | 2022-08-27 08:00 | 0.7
47 | 2022-08-27 08:00 | 88.9
48 | 2022-08-27 08:00 | 7.8
49 | 2022-08-27 08:00 | 31.18197
50 | 2022-08-27 08:00 | 56.49301
51 | 2022-08-27 08:00 | 2013.749
52 | 2022-08-27 08:00 | 3.681762
53 | 2022-08-27 08:00 | 1038.278
54 | 2022-08-27 08:00 | 1764.234
55 | 2022-08-27 08:00 | 461.516
1 | 2022-08-27 16:00 | 1.028944
2 | 2022-08-27 16:00 | 0.7202612
3 | 2022-08-27 16:00 | 0.3086833
4 | 2022-08-27 16:00 | 1251.599
5 | 2022-08-27 16:00 | 251.3194
6 | 2022-08-27 16:00 | 0.878
7 | 2022-08-27 16:00 | 17
8 | 2022-08-27 16:00 | 41.0628
9 | 2022-08-27 16:00 | 1.198556
10 | 2022-08-27 16:00 | 1.127228
11 | 2022-08-27 16:00 | 0.9997759
12 | 2022-08-27 16:00 | 0.4125116
13 | 2022-08-27 16:00 | 0.2656001
14 | 2022-08-27 16:00 | 0.5406839
15 | 2022-08-27 16:00 | 2.966354
20 | 2022-08-27 16:00 | 0.217276
21 | 2022-08-27 16:00 | 4.39488
22 | 2022-08-27 16:00 | 4.211411
23 | 2022-08-27 16:00 | 2.557571
24 | 2022-08-27 16:00 | 290.6033
25 | 2022-08-27 16:00 | 0.1231601
26 | 2022-08-27 16:00 | 233.5437
28 | 2022-08-27 16:00 | 54.46949
29 | 2022-08-27 16:00 | 55.5
30 | 2022-08-27 16:00 | 2770.396
31 | 2022-08-27 16:00 | 1.156311
32 | 2022-08-27 16:00 | 0
33 | 2022-08-27 16:00 | 0
34 | 2022-08-27 16:00 | 26.25633
35 | 2022-08-27 16:00 | 294.7836
36 | 2022-08-27 16:00 | 1.016847
37 | 2022-08-27 16:00 | 1.009119
38 | 2022-08-27 16:00 | 7.361235
39 | 2022-08-27 16:00 | 43.15476
40 | 2022-08-27 16:00 | 1.197959
41 | 2022-08-27 16:00 | 1.382898
42 | 2022-08-27 16:00 | 1.194891
43 | 2022-08-27 16:00 | 11.8
44 | 2022-08-27 16:00 | 0.36
45 | 2022-08-27 16:00 | 0.3
46 | 2022-08-27 16:00 | 0.7
47 | 2022-08-27 16:00 | 88.8
48 | 2022-08-27 16:00 | 8.2
49 | 2022-08-27 16:00 | 31.09974
50 | 2022-08-27 16:00 | 56.48603
51 | 2022-08-27 16:00 | 2024.397
52 | 2022-08-27 16:00 | 3.74214
53 | 2022-08-27 16:00 | 1060.771
54 | 2022-08-27 16:00 | 1801.742
55 | 2022-08-27 16:00 | 453.8901
1 | 2022-08-28 | 1.034171
2 | 2022-08-28 | 0.7239197
3 | 2022-08-28 | 0.3102513
4 | 2022-08-28 | 1251.275
5 | 2022-08-28 | 236.1201
6 | 2022-08-28 | 0.878
7 | 2022-08-28 | 16.7
8 | 2022-08-28 | 40.33817
9 | 2022-08-28 | 1.201912
10 | 2022-08-28 | 1.105615
11 | 2022-08-28 | 0.9997473
12 | 2022-08-28 | 0.414171
13 | 2022-08-28 | 0.2666685
14 | 2022-08-28 | 0.5428589
15 | 2022-08-28 | 2.877239
20 | 2022-08-28 | 0.2308756
21 | 2022-08-28 | 4.626704
22 | 2022-08-28 | 4.194821
23 | 2022-08-28 | 2.561
24 | 2022-08-28 | 278.542
25 | 2022-08-28 | 0.1226749
26 | 2022-08-28 | 298.864
28 | 2022-08-28 | 40.24115
29 | 2022-08-28 | 55.5
30 | 2022-08-28 | 2737.784
31 | 2022-08-28 | 1.179662
32 | 2022-08-28 | 0
33 | 2022-08-28 | 0
34 | 2022-08-28 | 26.38218
35 | 2022-08-28 | 296.444
36 | 2022-08-28 | 1.016726
37 | 2022-08-28 | 1.018219
38 | 2022-08-28 | 7.503943
39 | 2022-08-28 | 37.5
40 | 2022-08-28 | 1.110132
41 | 2022-08-28 | 1.308484
42 | 2022-08-28 | 1.132354
43 | 2022-08-28 | 11.8
44 | 2022-08-28 | 0.37
45 | 2022-08-28 | 0.3
46 | 2022-08-28 | 0.7
47 | 2022-08-28 | 89
48 | 2022-08-28 | 8
49 | 2022-08-28 | 31.31348
50 | 2022-08-28 | 56.96612
51 | 2022-08-28 | 2017.25
52 | 2022-08-28 | 3.752761
53 | 2022-08-28 | 1067.906
54 | 2022-08-28 | 1797.606
55 | 2022-08-28 | 448.5498
1 | 2022-08-28 08:00 | 1.063084
2 | 2022-08-28 08:00 | 0.7441587
3 | 2022-08-28 08:00 | 0.3189252
4 | 2022-08-28 08:00 | 1250.467
5 | 2022-08-28 08:00 | 241.6789
6 | 2022-08-28 08:00 | 0.84
7 | 2022-08-28 08:00 | 16.2
8 | 2022-08-28 08:00 | 37.67442
9 | 2022-08-28 08:00 | 1.144028
10 | 2022-08-28 08:00 | 1.110187
11 | 2022-08-28 08:00 | 0.999758
12 | 2022-08-28 08:00 | 0.4274716
13 | 2022-08-28 08:00 | 0.2752323
14 | 2022-08-28 08:00 | 0.5602921
15 | 2022-08-28 08:00 | 3.490259
20 | 2022-08-28 08:00 | 0.194992
21 | 2022-08-28 08:00 | 5.14797
22 | 2022-08-28 08:00 | 4.37218
23 | 2022-08-28 08:00 | 2.603618
24 | 2022-08-28 08:00 | 286.6541
25 | 2022-08-28 08:00 | 0.1278617
26 | 2022-08-28 08:00 | 356.08
28 | 2022-08-28 08:00 | 45.70263
29 | 2022-08-28 08:00 | 58.5
30 | 2022-08-28 08:00 | 2848.345
31 | 2022-08-28 08:00 | 1.186095
32 | 2022-08-28 08:00 | 0
33 | 2022-08-28 08:00 | 0
34 | 2022-08-28 08:00 | 26.36107
35 | 2022-08-28 08:00 | 296.9799
36 | 2022-08-28 08:00 | 0.9718969
37 | 2022-08-28 08:00 | 0.9838872
38 | 2022-08-28 08:00 | 8.638229
39 | 2022-08-28 08:00 | 31.60494
40 | 2022-08-28 08:00 | 1.10693
41 | 2022-08-28 08:00 | 1.30449
42 | 2022-08-28 08:00 | 1.128574
43 | 2022-08-28 08:00 | 11.6
44 | 2022-08-28 08:00 | 0.37
45 | 2022-08-28 08:00 | 0.3
46 | 2022-08-28 08:00 | 0.8
47 | 2022-08-28 08:00 | 89.1
48 | 2022-08-28 08:00 | 8.2
49 | 2022-08-28 08:00 | 31.14501
50 | 2022-08-28 08:00 | 56.90232
51 | 2022-08-28 08:00 | 2031.949
52 | 2022-08-28 08:00 | 3.704096
53 | 2022-08-28 08:00 | 1105.47
54 | 2022-08-28 08:00 | 1860.921
55 | 2022-08-28 08:00 | 454.4633
1 | 2022-08-28 16:00 | 1.07601
2 | 2022-08-28 16:00 | 0.7532073
3 | 2022-08-28 16:00 | 0.3228031
4 | 2022-08-28 16:00 | 1248.805
5 | 2022-08-28 16:00 | 236.3083
6 | 2022-08-28 16:00 | 0.774
7 | 2022-08-28 16:00 | 17.2
8 | 2022-08-28 16:00 | 41.64649
9 | 2022-08-28 16:00 | 1.145759
10 | 2022-08-28 16:00 | 1.069609
11 | 2022-08-28 16:00 | 0.9997374
12 | 2022-08-28 16:00 | 0.4302768
13 | 2022-08-28 16:00 | 0.2770384
14 | 2022-08-28 16:00 | 0.5639689
15 | 2022-08-28 16:00 | 3.552549
20 | 2022-08-28 16:00 | 0.1898514
21 | 2022-08-28 16:00 | 5.0797
22 | 2022-08-28 16:00 | 4.575685
23 | 2022-08-28 16:00 | 2.627188
24 | 2022-08-28 16:00 | 277.8138
25 | 2022-08-28 16:00 | 0.1338131
26 | 2022-08-28 16:00 | 389.0283
28 | 2022-08-28 16:00 | 45.89781
29 | 2022-08-28 16:00 | 60.5
30 | 2022-08-28 16:00 | 2975.36
31 | 2022-08-28 16:00 | 1.175641
32 | 2022-08-28 16:00 | 0
33 | 2022-08-28 16:00 | 0
34 | 2022-08-28 16:00 | 25.71663
35 | 2022-08-28 16:00 | 297.4577
36 | 2022-08-28 16:00 | 0.9557945
37 | 2022-08-28 16:00 | 0.959
38 | 2022-08-28 16:00 | 8.632249
39 | 2022-08-28 16:00 | 29.16667
40 | 2022-08-28 16:00 | 1.125858
41 | 2022-08-28 16:00 | 1.326485
42 | 2022-08-28 16:00 | 1.147941
43 | 2022-08-28 16:00 | 11.5
44 | 2022-08-28 16:00 | 0.37
45 | 2022-08-28 16:00 | 0.3
46 | 2022-08-28 16:00 | 0.7
47 | 2022-08-28 16:00 | 90.1
48 | 2022-08-28 16:00 | 7.3
49 | 2022-08-28 16:00 | 31.32927
50 | 2022-08-28 16:00 | 57.05944
51 | 2022-08-28 16:00 | 2017.467
52 | 2022-08-28 16:00 | 3.771787
53 | 2022-08-28 16:00 | 1169.516
54 | 2022-08-28 16:00 | 1965.868
55 | 2022-08-28 16:00 | 445.6575
1 | 2022-08-29 | 1.074426
2 | 2022-08-29 | 0.7520981
3 | 2022-08-29 | 0.3223277
4 | 2022-08-29 | 1250.263
5 | 2022-08-29 | 241.9823
6 | 2022-08-29 | 0.7266667
7 | 2022-08-29 | 17.6
8 | 2022-08-29 | 41.70616
9 | 2022-08-29 | 1.154394
10 | 2022-08-29 | 1.144127
11 | 2022-08-29 | 0.9997606
12 | 2022-08-29 | 0.433746
13 | 2022-08-29 | 0.2792721
14 | 2022-08-29 | 0.5685161
15 | 2022-08-29 | 3.410012
20 | 2022-08-29 | 0.1992116
21 | 2022-08-29 | 5.099535
22 | 2022-08-29 | 4.450087
23 | 2022-08-29 | 2.61991
24 | 2022-08-29 | 331.0952
25 | 2022-08-29 | 0.13014
26 | 2022-08-29 | 427.6506
28 | 2022-08-29 | 41.46699
29 | 2022-08-29 | 59
30 | 2022-08-29 | 3075.98
31 | 2022-08-29 | 1.368262
32 | 2022-08-29 | 0
33 | 2022-08-29 | 0
34 | 2022-08-29 | 25.02384
35 | 2022-08-29 | 295.2493
36 | 2022-08-29 | 0.9643705
37 | 2022-08-29 | 0.972973
38 | 2022-08-29 | 8.509547
39 | 2022-08-29 | 30.23077
40 | 2022-08-29 | 1.197451
41 | 2022-08-29 | 1.400744
42 | 2022-08-29 | 1.210137
43 | 2022-08-29 | 11.5
44 | 2022-08-29 | 0.37
45 | 2022-08-29 | 0.3
46 | 2022-08-29 | 0.7
47 | 2022-08-29 | 89.8
48 | 2022-08-29 | 7.6
49 | 2022-08-29 | 31.24146
50 | 2022-08-29 | 57.14437
51 | 2022-08-29 | 1998.555
52 | 2022-08-29 | 3.65393
53 | 2022-08-29 | 1118.833
54 | 2022-08-29 | 1881.106
55 | 2022-08-29 | 460.1374
1 | 2022-08-29 08:00 | 1.101899
2 | 2022-08-29 08:00 | 0.7713295
3 | 2022-08-29 08:00 | 0.3305698
4 | 2022-08-29 08:00 | 1250.574
5 | 2022-08-29 08:00 | 224.898
6 | 2022-08-29 08:00 | 0.6
7 | 2022-08-29 08:00 | 18.7
8 | 2022-08-29 08:00 | 43.28704
9 | 2022-08-29 08:00 | 1.161058
10 | 2022-08-29 08:00 | 1.183316
11 | 2022-08-29 08:00 | 0.9997231
12 | 2022-08-29 08:00 | 0.4487664
13 | 2022-08-29 08:00 | 0.2889431
14 | 2022-08-29 08:00 | 0.5882034
15 | 2022-08-29 08:00 | 3.449573
20 | 2022-08-29 08:00 | 0.191465
21 | 2022-08-29 08:00 | 4.84009
22 | 2022-08-29 08:00 | 4.838684
23 | 2022-08-29 08:00 | 2.651176
24 | 2022-08-29 08:00 | 298.0484
25 | 2022-08-29 08:00 | 0.1415043
26 | 2022-08-29 08:00 | 377.3973
28 | 2022-08-29 08:00 | 55.17981
29 | 2022-08-29 08:00 | 64
30 | 2022-08-29 08:00 | 3179.234
31 | 2022-08-29 08:00 | 1.325261
32 | 2022-08-29 08:00 | 0
33 | 2022-08-29 08:00 | 0
34 | 2022-08-29 08:00 | 26.54228
35 | 2022-08-29 08:00 | 309.2098
36 | 2022-08-29 08:00 | 0.9675481
37 | 2022-08-29 08:00 | 0.965035
38 | 2022-08-29 08:00 | 8.289663
39 | 2022-08-29 08:00 | 24.11215
40 | 2022-08-29 08:00 | 1.205424
41 | 2022-08-29 08:00 | 1.408689
42 | 2022-08-29 08:00 | 1.217372
43 | 2022-08-29 08:00 | 11.9
44 | 2022-08-29 08:00 | 0.42
45 | 2022-08-29 08:00 | 0.3
46 | 2022-08-29 08:00 | 0.8
47 | 2022-08-29 08:00 | 89.9
48 | 2022-08-29 08:00 | 7.5
49 | 2022-08-29 08:00 | 31.3643
50 | 2022-08-29 08:00 | 57.16931
51 | 2022-08-29 08:00 | 2038.829
52 | 2022-08-29 08:00 | 3.546651
53 | 2022-08-29 08:00 | 1197.132
54 | 2022-08-29 08:00 | 2014.37
55 | 2022-08-29 08:00 | 474.4373
1 | 2022-08-29 16:00 | 1.097305
2 | 2022-08-29 16:00 | 0.7681138
3 | 2022-08-29 16:00 | 0.3291916
4 | 2022-08-29 16:00 | 1251.52
5 | 2022-08-29 16:00 | 237.4997
6 | 2022-08-29 16:00 | 0.74
7 | 2022-08-29 16:00 | 19.5
8 | 2022-08-29 16:00 | 43.33333
9 | 2022-08-29 16:00 | 1.2046
10 | 2022-08-29 16:00 | 1.19515
11 | 2022-08-29 16:00 | 0.9997605
12 | 2022-08-29 16:00 | 0.4453646
13 | 2022-08-29 16:00 | 0.2867529
14 | 2022-08-29 16:00 | 0.5837447
15 | 2022-08-29 16:00 | 2.905602
20 | 2022-08-29 16:00 | 0.2226505
21 | 2022-08-29 16:00 | 4.394493
22 | 2022-08-29 16:00 | 4.509701
23 | 2022-08-29 16:00 | 2.64777
24 | 2022-08-29 16:00 | 325.5557
25 | 2022-08-29 16:00 | 0.1318834
26 | 2022-08-29 16:00 | 385.8013
28 | 2022-08-29 16:00 | 48.81789
29 | 2022-08-29 16:00 | 59
30 | 2022-08-29 16:00 | 3116.122
31 | 2022-08-29 16:00 | 1.370763
32 | 2022-08-29 16:00 | 0
33 | 2022-08-29 16:00 | 0
34 | 2022-08-29 16:00 | 25.76454
35 | 2022-08-29 16:00 | 315.4385
36 | 2022-08-29 16:00 | 1.015738
37 | 2022-08-29 16:00 | 1.008105
38 | 2022-08-29 16:00 | 7.300095
39 | 2022-08-29 16:00 | 32.09302
40 | 2022-08-29 16:00 | 1.204818
41 | 2022-08-29 16:00 | 1.407928
42 | 2022-08-29 16:00 | 1.216818
43 | 2022-08-29 16:00 | 11.7
44 | 2022-08-29 16:00 | 0.42
45 | 2022-08-29 16:00 | 0.3
46 | 2022-08-29 16:00 | 0.8
47 | 2022-08-29 16:00 | 89.6
48 | 2022-08-29 16:00 | 7.9
49 | 2022-08-29 16:00 | 31.40685
50 | 2022-08-29 16:00 | 57.17151
51 | 2022-08-29 16:00 | 1996.053
52 | 2022-08-29 16:00 | 3.586964
53 | 2022-08-29 16:00 | 1123.594
54 | 2022-08-29 16:00 | 1888.534
55 | 2022-08-29 16:00 | 468.5848
1 | 2022-08-30 | 1.137984
2 | 2022-08-30 | 0.796589
3 | 2022-08-30 | 0.3413953
4 | 2022-08-30 | 1250.679
5 | 2022-08-30 | 256.3785
6 | 2022-08-30 | 0.77
7 | 2022-08-30 | 18.8
8 | 2022-08-30 | 42.63039
9 | 2022-08-30 | 1.22454
10 | 2022-08-30 | 1.151075
11 | 2022-08-30 | 0.9997821
12 | 2022-08-30 | 0.4601473
13 | 2022-08-30 | 0.2962709
14 | 2022-08-30 | 0.6031206
15 | 2022-08-30 | 2.70199
20 | 2022-08-30 | 0.2363275
21 | 2022-08-30 | 4.151122
22 | 2022-08-30 | 4.62061
23 | 2022-08-30 | 2.696772
24 | 2022-08-30 | 413.0049
25 | 2022-08-30 | 0.1351269
26 | 2022-08-30 | 333.7478
28 | 2022-08-30 | 29.10905
29 | 2022-08-30 | 60.5
30 | 2022-08-30 | 3086.686
31 | 2022-08-30 | 1.610919
32 | 2022-08-30 | 0
33 | 2022-08-30 | 0
34 | 2022-08-30 | 25.86842
35 | 2022-08-30 | 304.8324
36 | 2022-08-30 | 1.029448
37 | 2022-08-30 | 1.010121
38 | 2022-08-30 | 6.853112
39 | 2022-08-30 | 36.43835
40 | 2022-08-30 | 1.155754
41 | 2022-08-30 | 1.352023
42 | 2022-08-30 | 1.168756
43 | 2022-08-30 | 11.7
44 | 2022-08-30 | 0.42
45 | 2022-08-30 | 0.3
46 | 2022-08-30 | 0.8
47 | 2022-08-30 | 89.4
48 | 2022-08-30 | 7.8
49 | 2022-08-30 | 31.23524
50 | 2022-08-30 | 56.87436
51 | 2022-08-30 | 2019.506
52 | 2022-08-30 | 3.634262
53 | 2022-08-30 | 1153.696
54 | 2022-08-30 | 1947.771
55 | 2022-08-30 | 464.5476
1 | 2022-08-30 08:00 | 1.145816
2 | 2022-08-30 08:00 | 0.802071
3 | 2022-08-30 08:00 | 0.3437447
4 | 2022-08-30 08:00 | 1252.278
5 | 2022-08-30 08:00 | 245.4518
6 | 2022-08-30 08:00 | 0.78
7 | 2022-08-30 08:00 | 18.3
8 | 2022-08-30 08:00 | 41.87643
9 | 2022-08-30 08:00 | 1.212531
10 | 2022-08-30 08:00 | 1.171319
11 | 2022-08-30 08:00 | 0.9997641
12 | 2022-08-30 08:00 | 0.4631768
13 | 2022-08-30 08:00 | 0.2982214
14 | 2022-08-30 08:00 | 0.6070913
15 | 2022-08-30 08:00 | 2.903313
20 | 2022-08-30 08:00 | 0.2170131
21 | 2022-08-30 08:00 | 4.163095
22 | 2022-08-30 08:00 | 4.603003
23 | 2022-08-30 08:00 | 2.706058
24 | 2022-08-30 08:00 | 365.7199
25 | 2022-08-30 08:00 | 0.134612
26 | 2022-08-30 08:00 | 393.9345
28 | 2022-08-30 08:00 | 35.77344
29 | 2022-08-30 08:00 | 60.5
30 | 2022-08-30 08:00 | 3052.529
31 | 2022-08-30 08:00 | 1.489987
32 | 2022-08-30 08:00 | 0
33 | 2022-08-30 08:00 | 0
34 | 2022-08-30 08:00 | 26.51188
35 | 2022-08-30 08:00 | 318.5904
36 | 2022-08-30 08:00 | 1.01597
37 | 2022-08-30 08:00 | 0.9949597
38 | 2022-08-30 08:00 | 7.066408
39 | 2022-08-30 08:00 | 34.53608
40 | 2022-08-30 08:00 | 1.148774
41 | 2022-08-30 08:00 | 1.344282
42 | 2022-08-30 08:00 | 1.161479
43 | 2022-08-30 08:00 | 11.7
44 | 2022-08-30 08:00 | 0.4
45 | 2022-08-30 08:00 | 0.3
46 | 2022-08-30 08:00 | 0.7
47 | 2022-08-30 08:00 | 89.1
48 | 2022-08-30 08:00 | 8
49 | 2022-08-30 08:00 | 30.9525
50 | 2022-08-30 08:00 | 56.78791
51 | 2022-08-30 08:00 | 2009.95
52 | 2022-08-30 08:00 | 3.641269
53 | 2022-08-30 08:00 | 1148.423
54 | 2022-08-30 08:00 | 1941.73
55 | 2022-08-30 08:00 | 464.3379
1 | 2022-08-30 16:00 | 1.084287
2 | 2022-08-30 16:00 | 0.7590007
3 | 2022-08-30 16:00 | 0.325286
4 | 2022-08-30 16:00 | 1253.084
5 | 2022-08-30 16:00 | 251.9777
6 | 2022-08-30 16:00 | 0.8775
7 | 2022-08-30 16:00 | 17.9
8 | 2022-08-30 16:00 | 42.11765
9 | 2022-08-30 16:00 | 1.224816
10 | 2022-08-30 16:00 | 1.154157
11 | 2022-08-30 16:00 | 0.9997742
12 | 2022-08-30 16:00 | 0.4365166
13 | 2022-08-30 16:00 | 0.281056
14 | 2022-08-30 16:00 | 0.5721476
15 | 2022-08-30 16:00 | 2.68785
20 | 2022-08-30 16:00 | 0.2446547
21 | 2022-08-30 16:00 | 4.408948
22 | 2022-08-30 16:00 | 4.258149
23 | 2022-08-30 16:00 | 2.622079
24 | 2022-08-30 16:00 | 289.9449
25 | 2022-08-30 16:00 | 0.1245269
26 | 2022-08-30 16:00 | 433.9818
28 | 2022-08-30 16:00 | 45.30953
29 | 2022-08-30 16:00 | 55
30 | 2022-08-30 16:00 | 2858.408
31 | 2022-08-30 16:00 | 1.150676
32 | 2022-08-30 16:00 | 0
33 | 2022-08-30 16:00 | 0
34 | 2022-08-30 16:00 | 26.23879
35 | 2022-08-30 16:00 | 309.1456
36 | 2022-08-30 16:00 | 1.020885
37 | 2022-08-30 16:00 | 1.013211
38 | 2022-08-30 16:00 | 7.096798
39 | 2022-08-30 16:00 | 38.64865
40 | 2022-08-30 16:00 | 1.127996
41 | 2022-08-30 16:00 | 1.319871
42 | 2022-08-30 16:00 | 1.141449
43 | 2022-08-30 16:00 | 11.8
44 | 2022-08-30 16:00 | 0.4
45 | 2022-08-30 16:00 | 0.3
46 | 2022-08-30 16:00 | 0.8
47 | 2022-08-30 16:00 | 89.3
48 | 2022-08-30 16:00 | 7.9
49 | 2022-08-30 16:00 | 31.44276
50 | 2022-08-30 16:00 | 56.7395
51 | 2022-08-30 16:00 | 1993.497
52 | 2022-08-30 16:00 | 3.685612
53 | 2022-08-30 16:00 | 1070.738
54 | 2022-08-30 16:00 | 1808.302
55 | 2022-08-30 16:00 | 458.2245
1 | 2022-08-31 | 1.09833
2 | 2022-08-31 | 0.7688313
3 | 2022-08-31 | 0.3294991
4 | 2022-08-31 | 1249.399
5 | 2022-08-31 | 227.7407
6 | 2022-08-31 | 0.81
7 | 2022-08-31 | 18
8 | 2022-08-31 | 41.57044
9 | 2022-08-31 | 1.206854
10 | 2022-08-31 | 1.09046
11 | 2022-08-31 | 0.9997305
12 | 2022-08-31 | 0.4425348
13 | 2022-08-31 | 0.2849309
14 | 2022-08-31 | 0.5800357
15 | 2022-08-31 | 2.891947
20 | 2022-08-31 | 0.2311989
21 | 2022-08-31 | 4.699206
22 | 2022-08-31 | 4.715828
23 | 2022-08-31 | 2.657992
24 | 2022-08-31 | 276.7947
25 | 2022-08-31 | 0.1379115
26 | 2022-08-31 | 425.7217
28 | 2022-08-31 | 46.74753
29 | 2022-08-31 | 61.5
30 | 2022-08-31 | 3007.402
31 | 2022-08-31 | 1.215394
32 | 2022-08-31 | 0
33 | 2022-08-31 | 0
34 | 2022-08-31 | 26.51295
35 | 2022-08-31 | 305.1691
36 | 2022-08-31 | 1
37 | 2022-08-31 | 1.001015
38 | 2022-08-31 | 7.591152
39 | 2022-08-31 | 37.92135
40 | 2022-08-31 | 1.151627
41 | 2022-08-31 | 1.341819
42 | 2022-08-31 | 1.160258
43 | 2022-08-31 | 11.8
44 | 2022-08-31 | 0.4
45 | 2022-08-31 | 0.3
46 | 2022-08-31 | 0.8
47 | 2022-08-31 | 89.4
48 | 2022-08-31 | 7.7
49 | 2022-08-31 | 30.87252
50 | 2022-08-31 | 56.46488
51 | 2022-08-31 | 2034.734
52 | 2022-08-31 | 3.682406
53 | 2022-08-31 | 1177.972
54 | 2022-08-31 | 2000.643
55 | 2022-08-31 | 461.2145
1 | 2022-08-31 08:00 | 1.078712
2 | 2022-08-31 08:00 | 0.7550987
3 | 2022-08-31 08:00 | 0.3236137
4 | 2022-08-31 08:00 | 1244.034
5 | 2022-08-31 08:00 | 246.2019
6 | 2022-08-31 08:00 | 0.765
7 | 2022-08-31 08:00 | 18.7
8 | 2022-08-31 08:00 | 42.79176
9 | 2022-08-31 08:00 | 1.186747
10 | 2022-08-31 08:00 | 1.167164
11 | 2022-08-31 08:00 | 0.9997692
12 | 2022-08-31 08:00 | 0.4340636
13 | 2022-08-31 08:00 | 0.2794766
14 | 2022-08-31 08:00 | 0.5689324
15 | 2022-08-31 08:00 | 3.151947
20 | 2022-08-31 08:00 | 0.2053912
21 | 2022-08-31 08:00 | 4.529077
22 | 2022-08-31 08:00 | 4.544327
23 | 2022-08-31 08:00 | 2.643689
24 | 2022-08-31 08:00 | 284.3185
25 | 2022-08-31 08:00 | 0.132896
26 | 2022-08-31 08:00 | 408.785
28 | 2022-08-31 08:00 | 51.83063
29 | 2022-08-31 08:00 | 59.5
30 | 2022-08-31 08:00 | 3026.594
31 | 2022-08-31 08:00 | 1.154819
32 | 2022-08-31 08:00 | 0
33 | 2022-08-31 08:00 | 0
34 | 2022-08-31 08:00 | 26.50991
35 | 2022-08-31 08:00 | 323.555
36 | 2022-08-31 08:00 | 0.9939759
37 | 2022-08-31 08:00 | 0.9879639
38 | 2022-08-31 08:00 | 7.681024
39 | 2022-08-31 08:00 | 40.29851
40 | 2022-08-31 08:00 | 1.158326
41 | 2022-08-31 08:00 | 1.350218
42 | 2022-08-31 08:00 | 1.167654
43 | 2022-08-31 08:00 | 11.4
44 | 2022-08-31 08:00 | 0.39
45 | 2022-08-31 08:00 | 0.3
46 | 2022-08-31 08:00 | 0.7
47 | 2022-08-31 08:00 | 89.4
48 | 2022-08-31 08:00 | 7.8
49 | 2022-08-31 08:00 | 30.97986
50 | 2022-08-31 08:00 | 56.5536
51 | 2022-08-31 08:00 | 1994.003
52 | 2022-08-31 08:00 | 3.697299
53 | 2022-08-31 08:00 | 1138.57
54 | 2022-08-31 08:00 | 1932.065
55 | 2022-08-31 08:00 | 458.9628
1 | 2022-08-31 16:00 | 1.085331
2 | 2022-08-31 16:00 | 0.7597317
3 | 2022-08-31 16:00 | 0.3255993
4 | 2022-08-31 16:00 | 1251.455
5 | 2022-08-31 16:00 | 243.212
6 | 2022-08-31 16:00 | 0.8225
7 | 2022-08-31 16:00 | 19.4
8 | 2022-08-31 16:00 | 43.11111
9 | 2022-08-31 16:00 | 1.210145
10 | 2022-08-31 16:00 | 1.14613
11 | 2022-08-31 16:00 | 0.9997527
12 | 2022-08-31 16:00 | 0.4365134
13 | 2022-08-31 16:00 | 0.2810539
14 | 2022-08-31 16:00 | 0.5721434
15 | 2022-08-31 16:00 | 2.790817
20 | 2022-08-31 16:00 | 0.243028
21 | 2022-08-31 16:00 | 4.784686
22 | 2022-08-31 16:00 | 4.733233
23 | 2022-08-31 16:00 | 2.652088
24 | 2022-08-31 16:00 | 304.6243
25 | 2022-08-31 16:00 | 0.1384205
26 | 2022-08-31 16:00 | 448.0131
28 | 2022-08-31 16:00 | 46.8287
29 | 2022-08-31 16:00 | 62
30 | 2022-08-31 16:00 | 3193.406
31 | 2022-08-31 16:00 | 1.252505
32 | 2022-08-31 16:00 | 0
33 | 2022-08-31 16:00 | 0
34 | 2022-08-31 16:00 | 25.73163
35 | 2022-08-31 16:00 | 325.6705
36 | 2022-08-31 16:00 | 1.009662
37 | 2022-08-31 16:00 | 1.018293
38 | 2022-08-31 16:00 | 7.575504
39 | 2022-08-31 16:00 | 35
40 | 2022-08-31 16:00 | 1.168008
41 | 2022-08-31 16:00 | 1.361383
42 | 2022-08-31 16:00 | 1.177321
43 | 2022-08-31 16:00 | 11.5
44 | 2022-08-31 16:00 | 0.39
45 | 2022-08-31 16:00 | 0.3
46 | 2022-08-31 16:00 | 0.7
47 | 2022-08-31 16:00 | 89.1
48 | 2022-08-31 16:00 | 7.9
49 | 2022-08-31 16:00 | 30.99656
50 | 2022-08-31 16:00 | 56.61669
51 | 2022-08-31 16:00 | 1975.572
52 | 2022-08-31 16:00 | 3.703187
53 | 2022-08-31 16:00 | 1189.081
54 | 2022-08-31 16:00 | 2014.046
55 | 2022-08-31 16:00 | 457.3856
1 | 2022-09-01 | 1.113425
2 | 2022-09-01 | 0.7793971
3 | 2022-09-01 | 0.3340273
4 | 2022-09-01 | 1252.523
5 | 2022-09-01 | 257.1012
6 | 2022-09-01 | 0.6536
7 | 2022-09-01 | 18.6
8 | 2022-09-01 | 42.85714
9 | 2022-09-01 | 1.207776
10 | 2022-09-01 | 1.175343
11 | 2022-09-01 | 0.999778
12 | 2022-09-01 | 0.4493994
13 | 2022-09-01 | 0.2893507
14 | 2022-09-01 | 0.5890332
15 | 2022-09-01 | 2.849811
20 | 2022-09-01 | 0.2342148
21 | 2022-09-01 | 4.657642
22 | 2022-09-01 | 4.667735
23 | 2022-09-01 | 2.684743
24 | 2022-09-01 | 320.7813
25 | 2022-09-01 | 0.136505
26 | 2022-09-01 | 463.217
28 | 2022-09-01 | 54.84828
29 | 2022-09-01 | 61
30 | 2022-09-01 | 3227.208
31 | 2022-09-01 | 1.247685
32 | 2022-09-01 | 0
33 | 2022-09-01 | 0
34 | 2022-09-01 | 25.5436
35 | 2022-09-01 | 330.3329
36 | 2022-09-01 | 1.008505
37 | 2022-09-01 | 1.01119
38 | 2022-09-01 | 7.507453
39 | 2022-09-01 | 26.45833
40 | 2022-09-01 | 1.101777
41 | 2022-09-01 | 1.292194
42 | 2022-09-01 | 1.118717
43 | 2022-09-01 | 11.5
44 | 2022-09-01 | 0.39
45 | 2022-09-01 | 0.3
46 | 2022-09-01 | 0.7
47 | 2022-09-01 | 88.8
48 | 2022-09-01 | 8.1
49 | 2022-09-01 | 31.07622
50 | 2022-09-01 | 56.91165
51 | 2022-09-01 | 1958.324
52 | 2022-09-01 | 3.658401
53 | 2022-09-01 | 1168.999
54 | 2022-09-01 | 1974.024
55 | 2022-09-01 | 461.5801
1 | 2022-09-01 08:00 | 1.109371
2 | 2022-09-01 08:00 | 0.7765599
3 | 2022-09-01 08:00 | 0.3328114
4 | 2022-09-01 08:00 | 1247.904
5 | 2022-09-01 08:00 | 242.6143
6 | 2022-09-01 08:00 | 0.685
7 | 2022-09-01 08:00 | 18.6
8 | 2022-09-01 08:00 | 42.85714
9 | 2022-09-01 08:00 | 1.176259
10 | 2022-09-01 08:00 | 1.197742
11 | 2022-09-01 08:00 | 0.999759
12 | 2022-09-01 08:00 | 0.4494587
13 | 2022-09-01 08:00 | 0.2893889
14 | 2022-09-01 08:00 | 0.5891109
15 | 2022-09-01 08:00 | 3.212195
20 | 2022-09-01 08:00 | 0.2076854
21 | 2022-09-01 08:00 | 4.838147
22 | 2022-09-01 08:00 | 4.767268
23 | 2022-09-01 08:00 | 2.692295
24 | 2022-09-01 08:00 | 324.0757
25 | 2022-09-01 08:00 | 0.1394158
26 | 2022-09-01 08:00 | 507.319
28 | 2022-09-01 08:00 | 46.55362
29 | 2022-09-01 08:00 | 62.5
30 | 2022-09-01 08:00 | 3206.189
31 | 2022-09-01 08:00 | 1.335765
32 | 2022-09-01 08:00 | 0
33 | 2022-09-01 08:00 | 0
34 | 2022-09-01 08:00 | 26.47544
35 | 2022-09-01 08:00 | 333.3246
36 | 2022-09-01 08:00 | 0.9832134
37 | 2022-09-01 08:00 | 0.9879154
38 | 2022-09-01 08:00 | 8.050343
39 | 2022-09-01 08:00 | 32.19512
40 | 2022-09-01 08:00 | 1.110748
41 | 2022-09-01 08:00 | 1.303
42 | 2022-09-01 08:00 | 1.128585
43 | 2022-09-01 08:00 | 11.6
44 | 2022-09-01 08:00 | 0.4
45 | 2022-09-01 08:00 | 0.3
46 | 2022-09-01 08:00 | 0.7
47 | 2022-09-01 08:00 | 88.9
48 | 2022-09-01 08:00 | 8.2
49 | 2022-09-01 08:00 | 31.35547
50 | 2022-09-01 08:00 | 57.04026
51 | 2022-09-01 08:00 | 1994.292
52 | 2022-09-01 08:00 | 3.609036
53 | 2022-09-01 08:00 | 1189.008
54 | 2022-09-01 08:00 | 2002.633
55 | 2022-09-01 08:00 | 466.6867
1 | 2022-09-01 16:00 | 1.128998
2 | 2022-09-01 16:00 | 0.7902983
3 | 2022-09-01 16:00 | 0.3386993
4 | 2022-09-01 16:00 | 1249.942
5 | 2022-09-01 16:00 | 235.5151
6 | 2022-09-01 16:00 | 0.5975
7 | 2022-09-01 16:00 | 17.3
8 | 2022-09-01 16:00 | 40.80188
9 | 2022-09-01 16:00 | 1.164319
10 | 2022-09-01 16:00 | 1.174206
11 | 2022-09-01 16:00 | 0.9997434
12 | 2022-09-01 16:00 | 0.4554278
13 | 2022-09-01 16:00 | 0.2932322
14 | 2022-09-01 16:00 | 0.5969346
15 | 2022-09-01 16:00 | 3.267985
20 | 2022-09-01 16:00 | 0.2075194
21 | 2022-09-01 16:00 | 5.025816
22 | 2022-09-01 16:00 | 4.909478
23 | 2022-09-01 16:00 | 2.752463
24 | 2022-09-01 16:00 | 338.4955
25 | 2022-09-01 16:00 | 0.1435746
26 | 2022-09-01 16:00 | 505.9095
28 | 2022-09-01 16:00 | 49.14597
29 | 2022-09-01 16:00 | 63.5
30 | 2022-09-01 16:00 | 3301.066
31 | 2022-09-01 16:00 | 1.437256
32 | 2022-09-01 16:00 | 0
33 | 2022-09-01 16:00 | 0
34 | 2022-09-01 16:00 | 25.9464
35 | 2022-09-01 16:00 | 331.5709
36 | 2022-09-01 16:00 | 0.9812207
37 | 2022-09-01 16:00 | 0.992993
38 | 2022-09-01 16:00 | 8.293801
39 | 2022-09-01 16:00 | 31.16279
40 | 2022-09-01 16:00 | 1.108778
41 | 2022-09-01 16:00 | 1.301237
42 | 2022-09-01 16:00 | 1.126519
43 | 2022-09-01 16:00 | 11.5
44 | 2022-09-01 16:00 | 0.4
45 | 2022-09-01 16:00 | 0.3
46 | 2022-09-01 16:00 | 0.7
47 | 2022-09-01 16:00 | 88.8
48 | 2022-09-01 16:00 | 8.1
49 | 2022-09-01 16:00 | 31.11224
50 | 2022-09-01 16:00 | 56.99881
51 | 2022-09-01 16:00 | 1983.42
52 | 2022-09-01 16:00 | 3.664911
53 | 2022-09-01 16:00 | 1230.923
54 | 2022-09-01 16:00 | 2078.224
55 | 2022-09-01 16:00 | 460.6785
1 | 2022-09-02 | 1.147176
2 | 2022-09-02 | 0.8030235
3 | 2022-09-02 | 0.3441529
4 | 2022-09-02 | 1250.906
5 | 2022-09-02 | 221.8021
6 | 2022-09-02 | 0.628
7 | 2022-09-02 | 19
8 | 2022-09-02 | 42.41071
9 | 2022-09-02 | 1.157773
10 | 2022-09-02 | 1.209093
11 | 2022-09-02 | 0.9997221
12 | 2022-09-02 | 0.468114
13 | 2022-09-02 | 0.3014003
14 | 2022-09-02 | 0.6135626
15 | 2022-09-02 | 3.26518
20 | 2022-09-02 | 0.2125934
21 | 2022-09-02 | 5.269863
22 | 2022-09-02 | 4.924254
23 | 2022-09-02 | 2.768188
24 | 2022-09-02 | 334.1748
25 | 2022-09-02 | 0.1440068
26 | 2022-09-02 | 485.5363
28 | 2022-09-02 | 60.04163
29 | 2022-09-02 | 63.5
30 | 2022-09-02 | 3328.389
31 | 2022-09-02 | 1.506635
32 | 2022-09-02 | 0
33 | 2022-09-02 | 0
34 | 2022-09-02 | 26.05248
35 | 2022-09-02 | 310.8984
36 | 2022-09-02 | 0.9744779
37 | 2022-09-02 | 0.9930348
38 | 2022-09-02 | 8.535043
39 | 2022-09-02 | 31.42202
40 | 2022-09-02 | 1.164435
41 | 2022-09-02 | 1.382193
42 | 2022-09-02 | 1.194939
43 | 2022-09-02 | 11.5
44 | 2022-09-02 | 0.4
45 | 2022-09-02 | 0.3
46 | 2022-09-02 | 0.7
47 | 2022-09-02 | 89.3
48 | 2022-09-02 | 7.6
49 | 2022-09-02 | 31.08925
50 | 2022-09-02 | 57.16157
51 | 2022-09-02 | 2026.962
52 | 2022-09-02 | 3.526946
53 | 2022-09-02 | 1213.138
54 | 2022-09-02 | 2043.507
55 | 2022-09-02 | 477.603
1 | 2022-09-02 08:00 | 1.170788
2 | 2022-09-02 08:00 | 0.8195513
3 | 2022-09-02 08:00 | 0.3512363
4 | 2022-09-02 08:00 | 1250.655
5 | 2022-09-02 08:00 | 219.6597
6 | 2022-09-02 08:00 | 0.7675
7 | 2022-09-02 08:00 | 20
8 | 2022-09-02 08:00 | 44.05286
9 | 2022-09-02 08:00 | 1.185936
10 | 2022-09-02 08:00 | 1.183913
11 | 2022-09-02 08:00 | 0.9997216
12 | 2022-09-02 08:00 | 0.4741937
13 | 2022-09-02 08:00 | 0.3053148
14 | 2022-09-02 08:00 | 0.6215313
15 | 2022-09-02 08:00 | 3.048287
20 | 2022-09-02 08:00 | 0.2223157
21 | 2022-09-02 08:00 | 4.91855
22 | 2022-09-02 08:00 | 4.683614
23 | 2022-09-02 08:00 | 2.782448
24 | 2022-09-02 08:00 | 283.8062
25 | 2022-09-02 08:00 | 0.1369694
26 | 2022-09-02 08:00 | 450.0199
28 | 2022-09-02 08:00 | 33.69337
29 | 2022-09-02 08:00 | 60.5
30 | 2022-09-02 08:00 | 3084.17
31 | 2022-09-02 08:00 | 1.292027
32 | 2022-09-02 08:00 | 0
33 | 2022-09-02 08:00 | 0
34 | 2022-09-02 08:00 | 26.99487
35 | 2022-09-02 08:00 | 327.2212
36 | 2022-09-02 08:00 | 1
37 | 2022-09-02 08:00 | 1.011179
38 | 2022-09-02 08:00 | 7.966838
39 | 2022-09-02 08:00 | 33.25581
40 | 2022-09-02 08:00 | 1.175748
41 | 2022-09-02 08:00 | 1.395254
42 | 2022-09-02 08:00 | 1.206425
43 | 2022-09-02 08:00 | 11.7
44 | 2022-09-02 08:00 | 0.41
45 | 2022-09-02 08:00 | 0.3
46 | 2022-09-02 08:00 | 0.7
47 | 2022-09-02 08:00 | 89.2
48 | 2022-09-02 08:00 | 7.4
49 | 2022-09-02 08:00 | 31.1787
50 | 2022-09-02 08:00 | 57.23727
51 | 2022-09-02 08:00 | 2013.887
52 | 2022-09-02 08:00 | 3.614892
53 | 2022-09-02 08:00 | 1172.121
54 | 2022-09-02 08:00 | 1968.796
55 | 2022-09-02 08:00 | 464.6575
1 | 2022-09-02 16:00 | 1.115687
2 | 2022-09-02 16:00 | 0.7809807
3 | 2022-09-02 16:00 | 0.334706
4 | 2022-09-02 16:00 | 1200.691
5 | 2022-09-02 16:00 | 238.0492
6 | 2022-09-02 16:00 | 0.775
7 | 2022-09-02 16:00 | 18.7
8 | 2022-09-02 16:00 | 41.55556
9 | 2022-09-02 16:00 | 1.218293
10 | 2022-09-02 16:00 | 1.167499
11 | 2022-09-02 16:00 | 0.9997514
12 | 2022-09-02 16:00 | 0.4550431
13 | 2022-09-02 16:00 | 0.2929845
14 | 2022-09-02 16:00 | 0.5964305
15 | 2022-09-02 16:00 | 2.723258
20 | 2022-09-02 16:00 | 0.2475359
21 | 2022-09-02 16:00 | 4.67795
22 | 2022-09-02 16:00 | 4.896863
23 | 2022-09-02 16:00 | 2.74689
24 | 2022-09-02 16:00 | 282.9949
25 | 2022-09-02 16:00 | 0.1432057
26 | 2022-09-02 16:00 | 469.9368
28 | 2022-09-02 16:00 | 51.31356
29 | 2022-09-02 16:00 | 63.5
30 | 2022-09-02 16:00 | 3363.692
31 | 2022-09-02 16:00 | 1.188809
32 | 2022-09-02 16:00 | 0
33 | 2022-09-02 16:00 | 0
34 | 2022-09-02 16:00 | 26.00282
35 | 2022-09-02 16:00 | 331.3483
36 | 2022-09-02 16:00 | 1.014634
37 | 2022-09-02 16:00 | 1.019388
38 | 2022-09-02 16:00 | 7.401208
39 | 2022-09-02 16:00 | 41.14286
40 | 2022-09-02 16:00 | 1.185115
41 | 2022-09-02 16:00 | 1.406421
42 | 2022-09-02 16:00 | 1.216386
43 | 2022-09-02 16:00 | 11.6
44 | 2022-09-02 16:00 | 0.41
45 | 2022-09-02 16:00 | 0.3
46 | 2022-09-02 16:00 | 0.7
47 | 2022-09-02 16:00 | 89.1
48 | 2022-09-02 16:00 | 7.8
49 | 2022-09-02 16:00 | 31.33346
50 | 2022-09-02 16:00 | 57.32713
51 | 2022-09-02 16:00 | 1954.568
52 | 2022-09-02 16:00 | 3.529873
53 | 2022-09-02 16:00 | 1212.558
54 | 2022-09-02 16:00 | 2033.5
55 | 2022-09-02 16:00 | 475.0973
1 | 2022-09-03 | 1.054769
2 | 2022-09-03 | 0.7383382
3 | 2022-09-03 | 0.3164307
4 | 2022-09-03 | 1151.895
5 | 2022-09-03 | 249.9268
6 | 2022-09-03 | 0.725
7 | 2022-09-03 | 18.7
8 | 2022-09-03 | 42.79176
9 | 2022-09-03 | 1.218072
10 | 2022-09-03 | 1.160805
11 | 2022-09-03 | 0.9997696
12 | 2022-09-03 | 0.430366
13 | 2022-09-03 | 0.2770959
14 | 2022-09-03 | 0.5640859
15 | 2022-09-03 | 2.685661
20 | 2022-09-03 | 0.2562011
21 | 2022-09-03 | 4.869838
22 | 2022-09-03 | 4.965812
23 | 2022-09-03 | 2.701464
24 | 2022-09-03 | 302.2358
25 | 2022-09-03 | 0.1452221
26 | 2022-09-03 | 459.467
28 | 2022-09-03 | 49.94232
29 | 2022-09-03 | 64
30 | 2022-09-03 | 3325.194
31 | 2022-09-03 | 1.209297
32 | 2022-09-03 | 0
33 | 2022-09-03 | 0
34 | 2022-09-03 | 26.89014
35 | 2022-09-03 | 340.2936
36 | 2022-09-03 | 1.009639
37 | 2022-09-03 | 1.022245
38 | 2022-09-03 | 7.555499
39 | 2022-09-03 | 41.36986
40 | 2022-09-03 | 1.210561
41 | 2022-09-03 | 1.424775
42 | 2022-09-03 | 1.233727
43 | 2022-09-03 | 11.6
44 | 2022-09-03 | 0.41
45 | 2022-09-03 | 0.3
46 | 2022-09-03 | 0.7
47 | 2022-09-03 | 89.5
48 | 2022-09-03 | 7.9
49 | 2022-09-03 | 31.27326
50 | 2022-09-03 | 56.57841
51 | 2022-09-03 | 1946.746
52 | 2022-09-03 | 3.525955
53 | 2022-09-03 | 1212.828
54 | 2022-09-03 | 2060.818
55 | 2022-09-03 | 481.9074
1 | 2022-09-03 08:00 | 1.064149
2 | 2022-09-03 08:00 | 0.7449044
3 | 2022-09-03 08:00 | 0.3192447
4 | 2022-09-03 08:00 | 1151.821
5 | 2022-09-03 08:00 | 239.7024
6 | 2022-09-03 08:00 | 0.778
7 | 2022-09-03 08:00 | 18.5
8 | 2022-09-03 08:00 | 42.14123
9 | 2022-09-03 08:00 | 1.237454
10 | 2022-09-03 08:00 | 1.175675
11 | 2022-09-03 08:00 | 0.9997511
12 | 2022-09-03 08:00 | 0.434539
13 | 2022-09-03 08:00 | 0.2797827
14 | 2022-09-03 08:00 | 0.5695555
15 | 2022-09-03 08:00 | 2.517551
20 | 2022-09-03 08:00 | 0.2703824
21 | 2022-09-03 08:00 | 4.627397
22 | 2022-09-03 08:00 | 5.034063
23 | 2022-09-03 08:00 | 2.709601
24 | 2022-09-03 08:00 | 298.2405
25 | 2022-09-03 08:00 | 0.1472181
26 | 2022-09-03 08:00 | 449.9785
28 | 2022-09-03 08:00 | 44.11634
29 | 2022-09-03 08:00 | 65
30 | 2022-09-03 08:00 | 3244.394
31 | 2022-09-03 08:00 | 1.244212
32 | 2022-09-03 08:00 | 0
33 | 2022-09-03 08:00 | 0
34 | 2022-09-03 08:00 | 27.99353
35 | 2022-09-03 08:00 | 344.9178
36 | 2022-09-03 08:00 | 1.023256
37 | 2022-09-03 08:00 | 1.027439
38 | 2022-09-03 08:00 | 7.144948
39 | 2022-09-03 08:00 | 32.14286
40 | 2022-09-03 08:00 | 1.175883
41 | 2022-09-03 08:00 | 1.384094
42 | 2022-09-03 08:00 | 1.198236
43 | 2022-09-03 08:00 | 11.9
44 | 2022-09-03 08:00 | 0.43
45 | 2022-09-03 08:00 | 0.3
46 | 2022-09-03 08:00 | 0.7
47 | 2022-09-03 08:00 | 89.3
48 | 2022-09-03 08:00 | 7.9
49 | 2022-09-03 08:00 | 31.11727
50 | 2022-09-03 08:00 | 56.33403
51 | 2022-09-03 08:00 | 1985.556
52 | 2022-09-03 08:00 | 3.518404
53 | 2022-09-03 08:00 | 1222.894
54 | 2022-09-03 08:00 | 2086.491
55 | 2022-09-03 08:00 | 484.9332
1 | 2022-09-03 16:00 | 1.122646
2 | 2022-09-03 16:00 | 0.785852
3 | 2022-09-03 16:00 | 0.3367937
4 | 2022-09-03 16:00 | 1151.862
5 | 2022-09-03 16:00 | 226.4613
6 | 2022-09-03 16:00 | 0.825
7 | 2022-09-03 16:00 | 18.4
8 | 2022-09-03 16:00 | 42.20183
9 | 2022-09-03 16:00 | 1.247219
10 | 2022-09-03 16:00 | 1.19246
11 | 2022-09-03 16:00 | 0.9997267
12 | 2022-09-03 16:00 | 0.460104
13 | 2022-09-03 16:00 | 0.296243
14 | 2022-09-03 16:00 | 0.6030638
15 | 2022-09-03 16:00 | 2.453243
20 | 2022-09-03 16:00 | 0.267519
21 | 2022-09-03 16:00 | 4.206318
22 | 2022-09-03 16:00 | 5.069418
23 | 2022-09-03 16:00 | 2.753319
24 | 2022-09-03 16:00 | 283.227
25 | 2022-09-03 16:00 | 0.148252
26 | 2022-09-03 16:00 | 502.9301
28 | 2022-09-03 16:00 | 51.26557
29 | 2022-09-03 16:00 | 66
30 | 2022-09-03 16:00 | 3373.4
31 | 2022-09-03 16:00 | 1.250664
32 | 2022-09-03 16:00 | 0
33 | 2022-09-03 16:00 | 0
34 | 2022-09-03 16:00 | 27.47398
35 | 2022-09-03 16:00 | 352.9939
36 | 2022-09-03 16:00 | 1.038319
37 | 2022-09-03 16:00 | 1.02229
38 | 2022-09-03 16:00 | 6.659562
39 | 2022-09-03 16:00 | 41.79105
40 | 2022-09-03 16:00 | 1.172337
41 | 2022-09-03 16:00 | 1.380194
42 | 2022-09-03 16:00 | 1.19529
43 | 2022-09-03 16:00 | 11.8
44 | 2022-09-03 16:00 | 0.43
45 | 2022-09-03 16:00 | 0.3
46 | 2022-09-03 16:00 | 0.7
47 | 2022-09-03 16:00 | 89.6
48 | 2022-09-03 16:00 | 7.7
49 | 2022-09-03 16:00 | 31.33117
50 | 2022-09-03 16:00 | 56.36547
51 | 2022-09-03 16:00 | 1935.407
52 | 2022-09-03 16:00 | 3.473626
53 | 2022-09-03 16:00 | 1225.779
54 | 2022-09-03 16:00 | 2087.525
55 | 2022-09-03 16:00 | 490.2713
1 | 2022-09-04 | 1.08785
2 | 2022-09-04 | 0.7614949
3 | 2022-09-04 | 0.326355
4 | 2022-09-04 | 1151.839
5 | 2022-09-04 | 261.568
6 | 2022-09-04 | 0.95
7 | 2022-09-04 | 18.2
8 | 2022-09-04 | 40.44445
9 | 2022-09-04 | 1.287328
10 | 2022-09-04 | 1.108566
11 | 2022-09-04 | 0.9997826
12 | 2022-09-04 | 0.4425054
13 | 2022-09-04 | 0.284912
14 | 2022-09-04 | 0.5799971
15 | 2022-09-04 | 2.130068
20 | 2022-09-04 | 0.3108563
21 | 2022-09-04 | 3.940278
22 | 2022-09-04 | 4.859377
23 | 2022-09-04 | 2.713252
24 | 2022-09-04 | 363.2209
25 | 2022-09-04 | 0.1421095
26 | 2022-09-04 | 523.233
28 | 2022-09-04 | 67.1666
29 | 2022-09-04 | 63.5
30 | 2022-09-04 | 2889.702
31 | 2022-09-04 | 1.388629
32 | 2022-09-04 | 0
33 | 2022-09-04 | 0
34 | 2022-09-04 | 30.13525
35 | 2022-09-04 | 346.2404
36 | 2022-09-04 | 1.077792
37 | 2022-09-04 | 1.050153
38 | 2022-09-04 | 6.070346
39 | 2022-09-04 | 61.25
40 | 2022-09-04 | 1.170678
41 | 2022-09-04 | 1.382075
42 | 2022-09-04 | 1.188607
43 | 2022-09-04 | 11.8
44 | 2022-09-04 | 0.43
45 | 2022-09-04 | 0.3
46 | 2022-09-04 | 0.7
47 | 2022-09-04 | 89.4
48 | 2022-09-04 | 7.4
49 | 2022-09-04 | 31.12302
50 | 2022-09-04 | 56.8859
51 | 2022-09-04 | 2052.399
52 | 2022-09-04 | 3.563855
53 | 2022-09-04 | 1205.066
54 | 2022-09-04 | 2027.602
55 | 2022-09-04 | 472.1195
1 | 2022-09-04 08:00 | 1.091721
2 | 2022-09-04 08:00 | 0.7642045
3 | 2022-09-04 08:00 | 0.3275162
4 | 2022-09-04 08:00 | 1175.795
5 | 2022-09-04 08:00 | 266.7848
6 | 2022-09-04 08:00 | 1
7 | 2022-09-04 08:00 | 18
8 | 2022-09-04 08:00 | 40.90909
9 | 2022-09-04 08:00 | 1.2525
10 | 2022-09-04 08:00 | 1.079328
11 | 2022-09-04 08:00 | 0.9997924
12 | 2022-09-04 08:00 | 0.4416598
13 | 2022-09-04 08:00 | 0.2843675
14 | 2022-09-04 08:00 | 0.5788888
15 | 2022-09-04 08:00 | 2.410822
20 | 2022-09-04 08:00 | 0.2637963
21 | 2022-09-04 08:00 | 3.885387
22 | 2022-09-04 08:00 | 4.683537
23 | 2022-09-04 08:00 | 2.711754
24 | 2022-09-04 08:00 | 410.2707
25 | 2022-09-04 08:00 | 0.1369672
26 | 2022-09-04 08:00 | 561.9476
28 | 2022-09-04 08:00 | 54.60302
29 | 2022-09-04 08:00 | 61
30 | 2022-09-04 08:00 | 3054.184
31 | 2022-09-04 08:00 | 1.537834
32 | 2022-09-04 08:00 | 0
33 | 2022-09-04 08:00 | 0
34 | 2022-09-04 08:00 | 26.6926
35 | 2022-09-04 08:00 | 324.9395
36 | 2022-09-04 08:00 | 1.05875
37 | 2022-09-04 08:00 | 1.022449
38 | 2022-09-04 08:00 | 6.296209
39 | 2022-09-04 08:00 | 61.2069
40 | 2022-09-04 08:00 | 1.157908
41 | 2022-09-04 08:00 | 1.367081
42 | 2022-09-04 08:00 | 1.175688
43 | 2022-09-04 08:00 | 11.9
44 | 2022-09-04 08:00 | 0.42
45 | 2022-09-04 08:00 | 0.3
46 | 2022-09-04 08:00 | 0.7
47 | 2022-09-04 08:00 | 89.5
48 | 2022-09-04 08:00 | 7.5
49 | 2022-09-04 08:00 | 31.05677
50 | 2022-09-04 08:00 | 56.79391
51 | 2022-09-04 08:00 | 1964.408
52 | 2022-09-04 08:00 | 3.630351
53 | 2022-09-04 08:00 | 1171.912
54 | 2022-09-04 08:00 | 1972.858
55 | 2022-09-04 08:00 | 463.7162
1 | 2022-09-04 16:00 | 1.163304
2 | 2022-09-04 16:00 | 0.8143126
3 | 2022-09-04 16:00 | 0.3489911
4 | 2022-09-04 16:00 | 1246.992
5 | 2022-09-04 16:00 | 224.5622
6 | 2022-09-04 16:00 | 0.79
7 | 2022-09-04 16:00 | 17.6
8 | 2022-09-04 16:00 | 40
9 | 2022-09-04 16:00 | 1.262315
10 | 2022-09-04 16:00 | 1.121304
11 | 2022-09-04 16:00 | 0.9996969
12 | 2022-09-04 16:00 | 0.4679826
13 | 2022-09-04 16:00 | 0.3013157
14 | 2022-09-04 16:00 | 0.6133904
15 | 2022-09-04 16:00 | 2.298981
20 | 2022-09-04 16:00 | 0.3070063
21 | 2022-09-04 16:00 | 4.829947
22 | 2022-09-04 16:00 | 5.276499
23 | 2022-09-04 16:00 | 2.800247
24 | 2022-09-04 16:00 | 306.8021
25 | 2022-09-04 16:00 | 0.1543079
26 | 2022-09-04 16:00 | 551.7112
28 | 2022-09-04 16:00 | 48.85516
29 | 2022-09-04 16:00 | 69.5
30 | 2022-09-04 16:00 | 3246.702
31 | 2022-09-04 16:00 | 1.366223
32 | 2022-09-04 16:00 | 0
33 | 2022-09-04 16:00 | 0
34 | 2022-09-04 16:00 | 28.06501
35 | 2022-09-04 16:00 | 361.1623
36 | 2022-09-04 16:00 | 1.043103
37 | 2022-09-04 16:00 | 1.063278
38 | 2022-09-04 16:00 | 7.128928
39 | 2022-09-04 16:00 | 34.93976
40 | 2022-09-04 16:00 | 1.148926
41 | 2022-09-04 16:00 | 1.356467
42 | 2022-09-04 16:00 | 1.167202
43 | 2022-09-04 16:00 | 11.8
44 | 2022-09-04 16:00 | 0.42
45 | 2022-09-04 16:00 | 0.3
46 | 2022-09-04 16:00 | 0.7
47 | 2022-09-04 16:00 | 90
48 | 2022-09-04 16:00 | 7
49 | 2022-09-04 16:00 | 31.36083
50 | 2022-09-04 16:00 | 56.79509
51 | 2022-09-04 16:00 | 2000.434
52 | 2022-09-04 16:00 | 3.695775
53 | 2022-09-04 16:00 | 1328.397
54 | 2022-09-04 16:00 | 2243.732
55 | 2022-09-04 16:00 | 457.0226
1 | 2022-09-05 | 1.165487
2 | 2022-09-05 | 0.8158411
3 | 2022-09-05 | 0.3496462
4 | 2022-09-05 | 1253.928
5 | 2022-09-05 | 232.0671
6 | 2022-09-05 | 0.844
7 | 2022-09-05 | 18.3
8 | 2022-09-05 | 40.9396
9 | 2022-09-05 | 1.251861
10 | 2022-09-05 | 1.198074
11 | 2022-09-05 | 0.9997306
12 | 2022-09-05 | 0.4734173
13 | 2022-09-05 | 0.3048149
14 | 2022-09-05 | 0.6205137
15 | 2022-09-05 | 2.391131
20 | 2022-09-05 | 0.2886276
21 | 2022-09-05 | 4.664711
22 | 2022-09-05 | 5.062269
23 | 2022-09-05 | 2.805335
24 | 2022-09-05 | 251.4655
25 | 2022-09-05 | 0.1480429
26 | 2022-09-05 | 379.191
28 | 2022-09-05 | 38.55714
29 | 2022-09-05 | 65.5
30 | 2022-09-05 | 3167.961
31 | 2022-09-05 | 1.08359
32 | 2022-09-05 | 0
33 | 2022-09-05 | 0
34 | 2022-09-05 | 28.99523
35 | 2022-09-05 | 371.5804
36 | 2022-09-05 | 1.03598
37 | 2022-09-05 | 1.045596
38 | 2022-09-05 | 7.055842
39 | 2022-09-05 | 45.3125
40 | 2022-09-05 | 1.184731
41 | 2022-09-05 | 1.386143
42 | 2022-09-05 | 1.195066
43 | 2022-09-05 | 11.8
44 | 2022-09-05 | 0.42
45 | 2022-09-05 | 0.3
46 | 2022-09-05 | 0.7
47 | 2022-09-05 | 90
48 | 2022-09-05 | 7.1
49 | 2022-09-05 | 31.29338
50 | 2022-09-05 | 56.83162
51 | 2022-09-05 | 2026.543
52 | 2022-09-05 | 3.578695
53 | 2022-09-05 | 1254.975
54 | 2022-09-05 | 2117.167
55 | 2022-09-05 | 471.4064
1 | 2022-09-05 08:00 | 1.160121
2 | 2022-09-05 08:00 | 0.812085
3 | 2022-09-05 08:00 | 0.3480364
4 | 2022-09-05 08:00 | 1250.835
5 | 2022-09-05 08:00 | 220.7089
6 | 2022-09-05 08:00 | 0.8675
7 | 2022-09-05 08:00 | 18.2
8 | 2022-09-05 08:00 | 41.36364
9 | 2022-09-05 08:00 | 1.228113
10 | 2022-09-05 08:00 | 1.082184
11 | 2022-09-05 08:00 | 0.9997036
12 | 2022-09-05 08:00 | 0.4633479
13 | 2022-09-05 08:00 | 0.2983316
14 | 2022-09-05 08:00 | 0.6073156
15 | 2022-09-05 08:00 | 2.639062
20 | 2022-09-05 08:00 | 0.2504703
21 | 2022-09-05 08:00 | 4.423935
22 | 2022-09-05 08:00 | 5.074036
23 | 2022-09-05 08:00 | 2.784254
24 | 2022-09-05 08:00 | 286.8979
25 | 2022-09-05 08:00 | 0.148387
26 | 2022-09-05 08:00 | 554.5286
28 | 2022-09-05 08:00 | 44.61243
29 | 2022-09-05 08:00 | 62.5
30 | 2022-09-05 08:00 | 2776.198
31 | 2022-09-05 08:00 | 1.299893
32 | 2022-09-05 08:00 | 0
33 | 2022-09-05 08:00 | 0
34 | 2022-09-05 08:00 | 30.91364
35 | 2022-09-05 08:00 | 376.1754
36 | 2022-09-05 08:00 | 1.027127
37 | 2022-09-05 08:00 | 1.021538
38 | 2022-09-05 08:00 | 7.062997
39 | 2022-09-05 08:00 | 47.93103
40 | 2022-09-05 08:00 | 1.175622
41 | 2022-09-05 08:00 | 1.375765
42 | 2022-09-05 08:00 | 1.185827
43 | 2022-09-05 08:00 | 11.8
44 | 2022-09-05 08:00 | 0.42
45 | 2022-09-05 08:00 | 0.3
46 | 2022-09-05 08:00 | 0.7
47 | 2022-09-05 08:00 | 89.7
48 | 2022-09-05 08:00 | 7.4
49 | 2022-09-05 08:00 | 31.14005
50 | 2022-09-05 08:00 | 56.75447
51 | 2022-09-05 08:00 | 2083.663
52 | 2022-09-05 08:00 | 3.789787
53 | 2022-09-05 08:00 | 1293.76
54 | 2022-09-05 08:00 | 2184.801
55 | 2022-09-05 08:00 | 445.5981
1 | 2022-09-05 16:00 | 1.155668
2 | 2022-09-05 16:00 | 0.8089675
3 | 2022-09-05 16:00 | 0.3467004
4 | 2022-09-05 16:00 | 1250.819
5 | 2022-09-05 16:00 | 224.9691
6 | 2022-09-05 16:00 | 0.805
7 | 2022-09-05 16:00 | 18
8 | 2022-09-05 16:00 | 39.82301
9 | 2022-09-05 16:00 | 1.234783
10 | 2022-09-05 16:00 | 1.117846
11 | 2022-09-05 16:00 | 0.9997122
12 | 2022-09-05 16:00 | 0.4639351
13 | 2022-09-05 16:00 | 0.2987097
14 | 2022-09-05 16:00 | 0.6080853
15 | 2022-09-05 16:00 | 2.608392
20 | 2022-09-05 16:00 | 0.2425105
21 | 2022-09-05 16:00 | 4.003116
22 | 2022-09-05 16:00 | 5.10536
23 | 2022-09-05 16:00 | 2.779702
24 | 2022-09-05 16:00 | 289.9541
25 | 2022-09-05 16:00 | 0.1493031
26 | 2022-09-05 16:00 | 577.5836
28 | 2022-09-05 16:00 | 47.30952
29 | 2022-09-05 16:00 | 63.5
30 | 2022-09-05 16:00 | 2766.053
31 | 2022-09-05 16:00 | 1.288862
32 | 2022-09-05 16:00 | 0
33 | 2022-09-05 16:00 | 0
34 | 2022-09-05 16:00 | 32.36577
35 | 2022-09-05 16:00 | 376.6761
36 | 2022-09-05 16:00 | 1.039752
37 | 2022-09-05 16:00 | 1.01222
38 | 2022-09-05 16:00 | 6.611508
39 | 2022-09-05 16:00 | 43.87097
40 | 2022-09-05 16:00 | 1.172517
41 | 2022-09-05 16:00 | 1.37279
42 | 2022-09-05 16:00 | 1.184892
43 | 2022-09-05 16:00 | 11.7
44 | 2022-09-05 16:00 | 0.42
45 | 2022-09-05 16:00 | 0.3
46 | 2022-09-05 16:00 | 0.7
47 | 2022-09-05 16:00 | 89.9
48 | 2022-09-05 16:00 | 7.1
49 | 2022-09-05 16:00 | 32.04397
50 | 2022-09-05 16:00 | 56.93798
51 | 2022-09-05 16:00 | 2153.997
52 | 2022-09-05 16:00 | 3.713508
53 | 2022-09-05 16:00 | 1293.069
54 | 2022-09-05 16:00 | 2177.739
55 | 2022-09-05 16:00 | 453.5235
1 | 2022-09-06 | 1.181785
2 | 2022-09-06 | 0.8272492
3 | 2022-09-06 | 0.3545354
4 | 2022-09-06 | 1250.797
5 | 2022-09-06 | 202.0643
6 | 2022-09-06 | 0.8625
7 | 2022-09-06 | 18.7
8 | 2022-09-06 | 42.30769
9 | 2022-09-06 | 1.196126
10 | 2022-09-06 | 1.041247
11 | 2022-09-06 | 0.9996585
12 | 2022-09-06 | 0.4694248
13 | 2022-09-06 | 0.3022443
14 | 2022-09-06 | 0.6152807
15 | 2022-09-06 | 3.031888
20 | 2022-09-06 | 0.2129118
21 | 2022-09-06 | 4.443732
22 | 2022-09-06 | 5.148485
23 | 2022-09-06 | 2.807078
24 | 2022-09-06 | 279.2933
25 | 2022-09-06 | 0.1505643
26 | 2022-09-06 | 518.6927
28 | 2022-09-06 | 53.06329
29 | 2022-09-06 | 64.5
30 | 2022-09-06 | 2678.675
31 | 2022-09-06 | 1.3822
32 | 2022-09-06 | 0
33 | 2022-09-06 | 0
34 | 2022-09-06 | 32.63966
35 | 2022-09-06 | 378.9806
36 | 2022-09-06 | 1.004843
37 | 2022-09-06 | 0.9979798
38 | 2022-09-06 | 7.475621
39 | 2022-09-06 | 45.96491
40 | 2022-09-06 | 1.139909
41 | 2022-09-06 | 1.348279
42 | 2022-09-06 | 1.16691
43 | 2022-09-06 | 11.7
44 | 2022-09-06 | 0.42
45 | 2022-09-06 | 0.3
46 | 2022-09-06 | 0.7
47 | 2022-09-06 | 89.8
48 | 2022-09-06 | 7.3
49 | 2022-09-06 | 32.73221
50 | 2022-09-06 | 57.10086
51 | 2022-09-06 | 2159.966
52 | 2022-09-06 | 3.839808
53 | 2022-09-06 | 1332.565
54 | 2022-09-06 | 2235.098
55 | 2022-09-06 | 436.8161
1 | 2022-09-06 08:00 | 1.142872
2 | 2022-09-06 08:00 | 0.8000102
3 | 2022-09-06 08:00 | 0.3428615
4 | 2022-09-06 08:00 | 1249.745
5 | 2022-09-06 08:00 | 196.3393
6 | 2022-09-06 08:00 | 0.602
7 | 2022-09-06 08:00 | 20
8 | 2022-09-06 08:00 | 44.74273
9 | 2022-09-06 08:00 | 1.168281
10 | 2022-09-06 08:00 | 1.088566
11 | 2022-09-06 08:00 | 0.9996493
12 | 2022-09-06 08:00 | 0.4538974
13 | 2022-09-06 08:00 | 0.2922468
14 | 2022-09-06 08:00 | 0.5949288
15 | 2022-09-06 08:00 | 3.471666
20 | 2022-09-06 08:00 | 0.1818378
21 | 2022-09-06 08:00 | 4.448802
22 | 2022-09-06 08:00 | 4.918932
23 | 2022-09-06 08:00 | 2.742438
24 | 2022-09-06 08:00 | 217.4288
25 | 2022-09-06 08:00 | 0.1438511
26 | 2022-09-06 08:00 | 355.9597
28 | 2022-09-06 08:00 | 29.70262
29 | 2022-09-06 08:00 | 61
30 | 2022-09-06 08:00 | 2666.399
31 | 2022-09-06 08:00 | 1.107414
32 | 2022-09-06 08:00 | 0
33 | 2022-09-06 08:00 | 0
34 | 2022-09-06 08:00 | 32.14916
35 | 2022-09-06 08:00 | 365.7744
36 | 2022-09-06 08:00 | 0.9806296
37 | 2022-09-06 08:00 | 0.9688755
38 | 2022-09-06 08:00 | 7.920468
39 | 2022-09-06 08:00 | 33.69565
40 | 2022-09-06 08:00 | 1.145681
41 | 2022-09-06 08:00 | 1.355864
42 | 2022-09-06 08:00 | 1.175897
43 | 2022-09-06 08:00 | 11.5
44 | 2022-09-06 08:00 | 0.42
45 | 2022-09-06 08:00 | 0.3
46 | 2022-09-06 08:00 | 0.7
47 | 2022-09-06 08:00 | 90
48 | 2022-09-06 08:00 | 7.2
49 | 2022-09-06 08:00 | 34.00433
50 | 2022-09-06 08:00 | 57.41323
51 | 2022-09-06 08:00 | 2156.096
52 | 2022-09-06 08:00 | 3.825086
53 | 2022-09-06 08:00 | 1275.047
54 | 2022-09-06 08:00 | 2134.078
55 | 2022-09-06 08:00 | 437.5655
1 | 2022-09-06 16:00 | 1.192168
2 | 2022-09-06 16:00 | 0.8345179
3 | 2022-09-06 16:00 | 0.3576505
4 | 2022-09-06 16:00 | 1251.095
5 | 2022-09-06 16:00 | 217.4932
6 | 2022-09-06 16:00 | 0.6325
7 | 2022-09-06 16:00 | 20.2
8 | 2022-09-06 16:00 | 43.91304
9 | 2022-09-06 16:00 | 1.200726
10 | 2022-09-06 16:00 | 1.137845
11 | 2022-09-06 16:00 | 0.9997004
12 | 2022-09-06 16:00 | 0.4762452
13 | 2022-09-06 16:00 | 0.3066357
14 | 2022-09-06 16:00 | 0.6242203
15 | 2022-09-06 16:00 | 2.906242
20 | 2022-09-06 16:00 | 0.2330097
21 | 2022-09-06 16:00 | 4.836318
22 | 2022-09-06 16:00 | 5.107925
23 | 2022-09-06 16:00 | 2.809919
24 | 2022-09-06 16:00 | 235.5521
25 | 2022-09-06 16:00 | 0.1493781
26 | 2022-09-06 16:00 | 416.4146
28 | 2022-09-06 16:00 | 48.10686
29 | 2022-09-06 16:00 | 64
30 | 2022-09-06 16:00 | 2779.602
31 | 2022-09-06 16:00 | 1.083032
32 | 2022-09-06 16:00 | 0
33 | 2022-09-06 16:00 | 0
34 | 2022-09-06 16:00 | 32.86095
35 | 2022-09-06 16:00 | 400.3946
36 | 2022-09-06 16:00 | 1.003628
37 | 2022-09-06 16:00 | 1.013265
38 | 2022-09-06 16:00 | 7.742559
39 | 2022-09-06 16:00 | 36.31579
40 | 2022-09-06 16:00 | 1.173138
41 | 2022-09-06 16:00 | 1.387768
42 | 2022-09-06 16:00 | 1.202843
43 | 2022-09-06 16:00 | 11.7
44 | 2022-09-06 16:00 | 0.42
45 | 2022-09-06 16:00 | 0.3
46 | 2022-09-06 16:00 | 0.6
47 | 2022-09-06 16:00 | 89.3
48 | 2022-09-06 16:00 | 8
49 | 2022-09-06 16:00 | 33.61304
50 | 2022-09-06 16:00 | 57.48882
51 | 2022-09-06 16:00 | 2120.488
52 | 2022-09-06 16:00 | 3.755503
53 | 2022-09-06 16:00 | 1312.61
54 | 2022-09-06 16:00 | 2194.758
55 | 2022-09-06 16:00 | 445.2283
1 | 2022-09-07 | 1.150282
2 | 2022-09-07 | 0.8051976
3 | 2022-09-07 | 0.3450847
4 | 2022-09-07 | 1251.544
5 | 2022-09-07 | 228.5181
6 | 2022-09-07 | 0.655
7 | 2022-09-07 | 18
8 | 2022-09-07 | 42.05608
9 | 2022-09-07 | 1.200486
10 | 2022-09-07 | 1.160038
11 | 2022-09-07 | 0.9997327
12 | 2022-09-07 | 0.4592003
13 | 2022-09-07 | 0.2956612
14 | 2022-09-07 | 0.6018794
15 | 2022-09-07 | 2.967232
20 | 2022-09-07 | 0.2193919
21 | 2022-09-07 | 4.485789
22 | 2022-09-07 | 4.977724
23 | 2022-09-07 | 2.774738
24 | 2022-09-07 | 285.4142
25 | 2022-09-07 | 0.1455705
26 | 2022-09-07 | 512.9221
28 | 2022-09-07 | 49.2356
29 | 2022-09-07 | 61.5
30 | 2022-09-07 | 2777.807
31 | 2022-09-07 | 1.248979
32 | 2022-09-07 | 0
33 | 2022-09-07 | 0
34 | 2022-09-07 | 32.73999
35 | 2022-09-07 | 406.4745
36 | 2022-09-07 | 1.008505
37 | 2022-09-07 | 1.004065
38 | 2022-09-07 | 7.453021
39 | 2022-09-07 | 39.41177
40 | 2022-09-07 | 1.181345
41 | 2022-09-07 | 1.409007
42 | 2022-09-07 | 1.211837
43 | 2022-09-07 | 11.7
44 | 2022-09-07 | 0.42
45 | 2022-09-07 | 0.3
46 | 2022-09-07 | 0.6
47 | 2022-09-07 | 88.7
48 | 2022-09-07 | 8.1
49 | 2022-09-07 | 33.00772
50 | 2022-09-07 | 57.56038
51 | 2022-09-07 | 2107.295
52 | 2022-09-07 | 3.771844
53 | 2022-09-07 | 1281.432
54 | 2022-09-07 | 2142.22
55 | 2022-09-07 | 443.2154
1 | 2022-09-07 08:00 | 1.170722
2 | 2022-09-07 08:00 | 0.819505
3 | 2022-09-07 08:00 | 0.3512165
4 | 2022-09-07 08:00 | 1251.474
5 | 2022-09-07 08:00 | 209.0125
6 | 2022-09-07 08:00 | 0.6066667
7 | 2022-09-07 08:00 | 18.2
8 | 2022-09-07 08:00 | 42.42424
9 | 2022-09-07 08:00 | 1.247191
10 | 2022-09-07 08:00 | 1.163363
11 | 2022-09-07 08:00 | 0.9996845
12 | 2022-09-07 08:00 | 0.4684047
13 | 2022-09-07 08:00 | 0.3015875
14 | 2022-09-07 08:00 | 0.6139436
15 | 2022-09-07 08:00 | 2.459649
20 | 2022-09-07 08:00 | 0.2750272
21 | 2022-09-07 08:00 | 4.512387
22 | 2022-09-07 08:00 | 5.132031
23 | 2022-09-07 08:00 | 2.789702
24 | 2022-09-07 08:00 | 277.8751
25 | 2022-09-07 08:00 | 0.1500831
26 | 2022-09-07 08:00 | 480.9879
28 | 2022-09-07 08:00 | 47.45525
29 | 2022-09-07 08:00 | 64.5
30 | 2022-09-07 08:00 | 2794.429
31 | 2022-09-07 08:00 | 1.329466
32 | 2022-09-07 08:00 | 0
33 | 2022-09-07 08:00 | 0
34 | 2022-09-07 08:00 | 32.88181
35 | 2022-09-07 08:00 | 411.6106
36 | 2022-09-07 08:00 | 1.029963
37 | 2022-09-07 08:00 | 1.029897
38 | 2022-09-07 08:00 | 6.972036
39 | 2022-09-07 08:00 | 32.92683
40 | 2022-09-07 08:00 | 1.178337
41 | 2022-09-07 08:00 | 1.405068
42 | 2022-09-07 08:00 | 1.208956
43 | 2022-09-07 08:00 | 11.7
44 | 2022-09-07 08:00 | 0.44
45 | 2022-09-07 08:00 | 0.3
46 | 2022-09-07 08:00 | 0.8
47 | 2022-09-07 08:00 | 88.9
48 | 2022-09-07 08:00 | 7.9
49 | 2022-09-07 08:00 | 33.2193
50 | 2022-09-07 08:00 | 57.56741
51 | 2022-09-07 08:00 | 2100.617
52 | 2022-09-07 08:00 | 3.740874
53 | 2022-09-07 08:00 | 1316.187
54 | 2022-09-07 08:00 | 2199.884
55 | 2022-09-07 08:00 | 446.7957
1 | 2022-09-07 16:00 | 1.179483
2 | 2022-09-07 16:00 | 0.8256382
3 | 2022-09-07 16:00 | 0.353845
4 | 2022-09-07 16:00 | 1251.178
5 | 2022-09-07 16:00 | 225.786
6 | 2022-09-07 16:00 | 0.5875
7 | 2022-09-07 16:00 | 18.6
8 | 2022-09-07 16:00 | 42.75862
9 | 2022-09-07 16:00 | 1.237685
10 | 2022-09-07 16:00 | 1.15218
11 | 2022-09-07 16:00 | 0.9997302
12 | 2022-09-07 16:00 | 0.4681408
13 | 2022-09-07 16:00 | 0.3014176
14 | 2022-09-07 16:00 | 0.6135978
15 | 2022-09-07 16:00 | 2.526871
20 | 2022-09-07 16:00 | 0.2711492
21 | 2022-09-07 16:00 | 4.705109
22 | 2022-09-07 16:00 | 4.759988
23 | 2022-09-07 16:00 | 2.793085
24 | 2022-09-07 16:00 | 270.1343
25 | 2022-09-07 16:00 | 0.1392029
26 | 2022-09-07 16:00 | 515.4323
28 | 2022-09-07 16:00 | 43.44839
29 | 2022-09-07 16:00 | 59.5
30 | 2022-09-07 16:00 | 2660.879
31 | 2022-09-07 16:00 | 1.196417
32 | 2022-09-07 16:00 | 0
33 | 2022-09-07 16:00 | 0
34 | 2022-09-07 16:00 | 32.12445
35 | 2022-09-07 16:00 | 400.2072
36 | 2022-09-07 16:00 | 1.020936
37 | 2022-09-07 16:00 | 1.028659
38 | 2022-09-07 16:00 | 7.23198
39 | 2022-09-07 16:00 | 33.17073
40 | 2022-09-07 16:00 | 1.17655
41 | 2022-09-07 16:00 | 1.403179
42 | 2022-09-07 16:00 | 1.207523
43 | 2022-09-07 16:00 | 11.6
44 | 2022-09-07 16:00 | 0.44
45 | 2022-09-07 16:00 | 0.3
46 | 2022-09-07 16:00 | 0.7
47 | 2022-09-07 16:00 | 88.8
48 | 2022-09-07 16:00 | 8.2
49 | 2022-09-07 16:00 | 33.33224
50 | 2022-09-07 16:00 | 57.5868
51 | 2022-09-07 16:00 | 2085.229
52 | 2022-09-07 16:00 | 3.842173
53 | 2022-09-07 16:00 | 1236.311
54 | 2022-09-07 16:00 | 2068.337
55 | 2022-09-07 16:00 | 435.4284
1 | 2022-09-08 | 1.210688
2 | 2022-09-08 | 0.8474816
3 | 2022-09-08 | 0.3632064
4 | 2022-09-08 | 1251.604
5 | 2022-09-08 | 202.7347
6 | 2022-09-08 | 0.676
7 | 2022-09-08 | 18.2
8 | 2022-09-08 | 41.6476
9 | 2022-09-08 | 1.238788
10 | 2022-09-08 | 1.185699
11 | 2022-09-08 | 0.9996637
12 | 2022-09-08 | 0.4858263
13 | 2022-09-08 | 0.3128046
14 | 2022-09-08 | 0.6367784
15 | 2022-09-08 | 2.473429
20 | 2022-09-08 | 0.2791011
21 | 2022-09-08 | 4.7429
22 | 2022-09-08 | 4.930673
23 | 2022-09-08 | 2.804019
24 | 2022-09-08 | 223.6213
25 | 2022-09-08 | 0.1441945
26 | 2022-09-08 | 417.3913
28 | 2022-09-08 | 50.75314
29 | 2022-09-08 | 62.5
30 | 2022-09-08 | 2833.555
31 | 2022-09-08 | 1.103024
32 | 2022-09-08 | 0
33 | 2022-09-08 | 0
34 | 2022-09-08 | 32.10638
35 | 2022-09-08 | 407.1153
36 | 2022-09-08 | 1.032727
37 | 2022-09-08 | 1.043922
38 | 2022-09-08 | 7.21633
39 | 2022-09-08 | 55
40 | 2022-09-08 | 1.132246
41 | 2022-09-08 | 1.344602
42 | 2022-09-08 | 1.166988
43 | 2022-09-08 | 11.6
44 | 2022-09-08 | 0.44
45 | 2022-09-08 | 0.3
46 | 2022-09-08 | 0.7
47 | 2022-09-08 | 89
48 | 2022-09-08 | 8.1
49 | 2022-09-08 | 33.21374
50 | 2022-09-08 | 57.75055
51 | 2022-09-08 | 2050.427
52 | 2022-09-08 | 3.704019
53 | 2022-09-08 | 1262.634
54 | 2022-09-08 | 2102.931
55 | 2022-09-08 | 449.6499
1 | 2022-09-08 08:00 | 1.19117
2 | 2022-09-08 08:00 | 0.833819
3 | 2022-09-08 08:00 | 0.357351
4 | 2022-09-08 08:00 | 1250.599
5 | 2022-09-08 08:00 | 237.0995
6 | 2022-09-08 08:00 | 0.7425
7 | 2022-09-08 08:00 | 18
8 | 2022-09-08 08:00 | 41.09589
9 | 2022-09-08 08:00 | 1.270781
10 | 2022-09-08 08:00 | 1.12189
11 | 2022-09-08 08:00 | 0.999737
12 | 2022-09-08 08:00 | 0.4716772
13 | 2022-09-08 08:00 | 0.3036945
14 | 2022-09-08 08:00 | 0.6182329
15 | 2022-09-08 08:00 | 2.231705
20 | 2022-09-08 08:00 | 0.3020956
21 | 2022-09-08 08:00 | 4.245279
22 | 2022-09-08 08:00 | 5.002337
23 | 2022-09-08 08:00 | 2.81439
24 | 2022-09-08 08:00 | 224.2009
25 | 2022-09-08 08:00 | 0.1462903
26 | 2022-09-08 08:00 | 393.8448
28 | 2022-09-08 08:00 | 53.56997
29 | 2022-09-08 08:00 | 63.5
30 | 2022-09-08 08:00 | 2898.758
31 | 2022-09-08 08:00 | 0.9455984
32 | 2022-09-08 08:00 | 0
33 | 2022-09-08 08:00 | 0
34 | 2022-09-08 08:00 | 31.30661
35 | 2022-09-08 08:00 | 419.7813
36 | 2022-09-08 08:00 | 1.057935
37 | 2022-09-08 08:00 | 1.047767
38 | 2022-09-08 08:00 | 6.476985
39 | 2022-09-08 08:00 | 49.28571
40 | 2022-09-08 08:00 | 1.125178
41 | 2022-09-08 08:00 | 1.336044
42 | 2022-09-08 08:00 | 1.159177
43 | 2022-09-08 08:00 | 11.1
44 | 2022-09-08 08:00 | 0.4
45 | 2022-09-08 08:00 | 0.3
46 | 2022-09-08 08:00 | 0.7
47 | 2022-09-08 08:00 | 88.9
48 | 2022-09-08 08:00 | 8
49 | 2022-09-08 08:00 | 33.02924
50 | 2022-09-08 08:00 | 57.663
51 | 2022-09-08 08:00 | 2019.12
52 | 2022-09-08 08:00 | 3.876817
53 | 2022-09-08 08:00 | 1309.187
54 | 2022-09-08 08:00 | 2182.751
55 | 2022-09-08 08:00 | 430.0583
1 | 2022-09-08 16:00 | 1.133246
2 | 2022-09-08 16:00 | 0.7932721
3 | 2022-09-08 16:00 | 0.3399737
4 | 2022-09-08 16:00 | 1250.893
5 | 2022-09-08 16:00 | 247.8809
6 | 2022-09-08 16:00 | 0.6725
7 | 2022-09-08 16:00 | 18
8 | 2022-09-08 16:00 | 40.90909
9 | 2022-09-08 16:00 | 1.228677
10 | 2022-09-08 16:00 | 1.112794
11 | 2022-09-08 16:00 | 0.9997541
12 | 2022-09-08 16:00 | 0.4493504
13 | 2022-09-08 16:00 | 0.2893192
14 | 2022-09-08 16:00 | 0.588969
15 | 2022-09-08 16:00 | 2.638397
20 | 2022-09-08 16:00 | 0.2567766
21 | 2022-09-08 16:00 | 4.670767
22 | 2022-09-08 16:00 | 4.997735
23 | 2022-09-08 16:00 | 2.769933
24 | 2022-09-08 16:00 | 240.4429
25 | 2022-09-08 16:00 | 0.1461557
26 | 2022-09-08 16:00 | 345.8062
28 | 2022-09-08 16:00 | 54.43137
29 | 2022-09-08 16:00 | 63
30 | 2022-09-08 16:00 | 2806.173
31 | 2022-09-08 16:00 | 0.9699938
32 | 2022-09-08 16:00 | 0
33 | 2022-09-08 16:00 | 0
34 | 2022-09-08 16:00 | 31.80171
35 | 2022-09-08 16:00 | 403.2881
36 | 2022-09-08 16:00 | 1.016069
37 | 2022-09-08 16:00 | 1.020534
38 | 2022-09-08 16:00 | 7.309164
39 | 2022-09-08 16:00 | 42.15385
40 | 2022-09-08 16:00 | 1.11432
41 | 2022-09-08 16:00 | 1.323081
42 | 2022-09-08 16:00 | 1.148239
43 | 2022-09-08 16:00 | 11.4
44 | 2022-09-08 16:00 | 0.4
45 | 2022-09-08 16:00 | 0.3
46 | 2022-09-08 16:00 | 0.7
47 | 2022-09-08 16:00 | 88.7
48 | 2022-09-08 16:00 | 7.7
49 | 2022-09-08 16:00 | 33.16312
50 | 2022-09-08 16:00 | 57.61438
51 | 2022-09-08 16:00 | 2080.755
52 | 2022-09-08 16:00 | 3.857166
53 | 2022-09-08 16:00 | 1303.336
54 | 2022-09-08 16:00 | 2175.51
55 | 2022-09-08 16:00 | 432.7492
1 | 2022-09-09 | 1.135665
2 | 2022-09-09 | 0.7949657
3 | 2022-09-09 | 0.3406996
4 | 2022-09-09 | 1251.166
5 | 2022-09-09 | 252.624
6 | 2022-09-09 | 0.47
7 | 2022-09-09 | 18.6
8 | 2022-09-09 | 41.89189
9 | 2022-09-09 | 1.195599
10 | 2022-09-09 | 1.174856
11 | 2022-09-09 | 0.9997556
12 | 2022-09-09 | 0.4505479
13 | 2022-09-09 | 0.2900902
14 | 2022-09-09 | 0.5905386
15 | 2022-09-09 | 3.074704
20 | 2022-09-09 | 0.2141162
21 | 2022-09-09 | 4.646355
22 | 2022-09-09 | 5.10452
23 | 2022-09-09 | 2.777437
24 | 2022-09-09 | 237.9113
25 | 2022-09-09 | 0.1492786
26 | 2022-09-09 | 398.4056
28 | 2022-09-09 | 64.03833
29 | 2022-09-09 | 64
30 | 2022-09-09 | 2970.25
31 | 2022-09-09 | 0.9417607
32 | 2022-09-09 | 0
33 | 2022-09-09 | 0
34 | 2022-09-09 | 31.41245
35 | 2022-09-09 | 424.9721
36 | 2022-09-09 | 0.9902201
37 | 2022-09-09 | 0.9839034
38 | 2022-09-09 | 7.721059
39 | 2022-09-09 | 28.21101
40 | 2022-09-09 | 1.149429
41 | 2022-09-09 | 1.370007
42 | 2022-09-09 | 1.187306
43 | 2022-09-09 | 11.4
44 | 2022-09-09 | 0.4
45 | 2022-09-09 | 0.3
46 | 2022-09-09 | 0.7
47 | 2022-09-09 | 88.6
48 | 2022-09-09 | 7.9
49 | 2022-09-09 | 33.22828
50 | 2022-09-09 | 57.33343
51 | 2022-09-09 | 2016.972
52 | 2022-09-09 | 3.849383
53 | 2022-09-09 | 1320.33
54 | 2022-09-09 | 2219.895
55 | 2022-09-09 | 436.776
1 | 2022-09-09 08:00 | 1.118495
2 | 2022-09-09 08:00 | 0.7829463
3 | 2022-09-09 08:00 | 0.3355485
4 | 2022-09-09 08:00 | 1251.453
5 | 2022-09-09 08:00 | 246.9861
6 | 2022-09-09 08:00 | 0.4025
7 | 2022-09-09 08:00 | 18.2
8 | 2022-09-09 08:00 | 40.0881
9 | 2022-09-09 08:00 | 1.243142
10 | 2022-09-09 08:00 | 1.214031
11 | 2022-09-09 08:00 | 0.9997498
12 | 2022-09-09 08:00 | 0.4459709
13 | 2022-09-09 08:00 | 0.2871433
14 | 2022-09-09 08:00 | 0.5845394
15 | 2022-09-09 08:00 | 2.481525
20 | 2022-09-09 08:00 | 0.2692026
21 | 2022-09-09 08:00 | 4.403391
22 | 2022-09-09 08:00 | 5.111102
23 | 2022-09-09 08:00 | 2.763397
24 | 2022-09-09 08:00 | 222.9035
25 | 2022-09-09 08:00 | 0.149471
26 | 2022-09-09 08:00 | 329.472
28 | 2022-09-09 08:00 | 67.34776
29 | 2022-09-09 08:00 | 65.5
30 | 2022-09-09 08:00 | 2956.086
31 | 2022-09-09 08:00 | 0.9024943
32 | 2022-09-09 08:00 | 0
33 | 2022-09-09 08:00 | 0
34 | 2022-09-09 08:00 | 31.94333
35 | 2022-09-09 08:00 | 422.3184
36 | 2022-09-09 08:00 | 1.038653
37 | 2022-09-09 08:00 | 1.033161
38 | 2022-09-09 08:00 | 6.884917
39 | 2022-09-09 08:00 | 28.86364
40 | 2022-09-09 08:00 | 1.143034
41 | 2022-09-09 08:00 | 1.361877
42 | 2022-09-09 08:00 | 1.179936
43 | 2022-09-09 08:00 | 11.7
44 | 2022-09-09 08:00 | 0.41
45 | 2022-09-09 08:00 | 0.3
46 | 2022-09-09 08:00 | 0.6
47 | 2022-09-09 08:00 | 88.3
48 | 2022-09-09 08:00 | 8.2
49 | 2022-09-09 08:00 | 33.02645
50 | 2022-09-09 08:00 | 57.23224
51 | 2022-09-09 08:00 | 2040.861
52 | 2022-09-09 08:00 | 3.787043
53 | 2022-09-09 08:00 | 1307.236
54 | 2022-09-09 08:00 | 2204.136
55 | 2022-09-09 08:00 | 445.2297
1 | 2022-09-09 16:00 | 1.113506
2 | 2022-09-09 16:00 | 0.779454
3 | 2022-09-09 16:00 | 0.3340517
4 | 2022-09-09 16:00 | 1251.445
5 | 2022-09-09 16:00 | 241.5705
6 | 2022-09-09 16:00 | 0.42
7 | 2022-09-09 16:00 | 19
8 | 2022-09-09 16:00 | 41.30435
9 | 2022-09-09 16:00 | 1.219245
10 | 2022-09-09 16:00 | 1.24732
11 | 2022-09-09 16:00 | 0.9997367
12 | 2022-09-09 16:00 | 0.4465671
13 | 2022-09-09 16:00 | 0.2875271
14 | 2022-09-09 16:00 | 0.5853209
15 | 2022-09-09 16:00 | 2.710788
20 | 2022-09-09 16:00 | 0.248129
21 | 2022-09-09 16:00 | 4.647155
22 | 2022-09-09 16:00 | 5.177089
23 | 2022-09-09 16:00 | 2.762171
24 | 2022-09-09 16:00 | 203.3529
25 | 2022-09-09 16:00 | 0.1514008
26 | 2022-09-09 16:00 | 270.855
28 | 2022-09-09 16:00 | 75.18317
29 | 2022-09-09 16:00 | 69.5
30 | 2022-09-09 16:00 | 3010.406
31 | 2022-09-09 16:00 | 0.841795
32 | 2022-09-09 16:00 | 0
33 | 2022-09-09 16:00 | 0
34 | 2022-09-09 16:00 | 31.94277
35 | 2022-09-09 16:00 | 422.6014
36 | 2022-09-09 16:00 | 1.015834
37 | 2022-09-09 16:00 | 1.019348
38 | 2022-09-09 16:00 | 7.357944
39 | 2022-09-09 16:00 | 37.42857
40 | 2022-09-09 16:00 | 1.140017
41 | 2022-09-09 16:00 | 1.357572
42 | 2022-09-09 16:00 | 1.17419
43 | 2022-09-09 16:00 | 11.4
44 | 2022-09-09 16:00 | 0.41
45 | 2022-09-09 16:00 | 0.3
46 | 2022-09-09 16:00 | 0.7
47 | 2022-09-09 16:00 | 88.4
48 | 2022-09-09 16:00 | 8.2
49 | 2022-09-09 16:00 | 31.97968
50 | 2022-09-09 16:00 | 56.97841
51 | 2022-09-09 16:00 | 2041.186
52 | 2022-09-09 16:00 | 3.726716
53 | 2022-09-09 16:00 | 1306.514
54 | 2022-09-09 16:00 | 2212.186
55 | 2022-09-09 16:00 | 454.3402
1 | 2022-09-10 | 1.110342
2 | 2022-09-10 | 0.7772393
3 | 2022-09-10 | 0.3331026
4 | 2022-09-10 | 1251.099
5 | 2022-09-10 | 246.3151
6 | 2022-09-10 | 0.398
7 | 2022-09-10 | 19
8 | 2022-09-10 | 41.57549
9 | 2022-09-10 | 1.192448
10 | 2022-09-10 | 1.269897
11 | 2022-09-10 | 0.9997486
12 | 2022-09-10 | 0.4479864
13 | 2022-09-10 | 0.2884409
14 | 2022-09-10 | 0.5871812
15 | 2022-09-10 | 3.077099
20 | 2022-09-10 | 0.2125071
21 | 2022-09-10 | 4.584238
22 | 2022-09-10 | 5.176697
23 | 2022-09-10 | 2.756797
24 | 2022-09-10 | 194.0954
25 | 2022-09-10 | 0.1513893
26 | 2022-09-10 | 254.9108
28 | 2022-09-10 | 78.2458
29 | 2022-09-10 | 69
30 | 2022-09-10 | 3023.328
31 | 2022-09-10 | 0.7879962
32 | 2022-09-10 | 0
33 | 2022-09-10 | 0
34 | 2022-09-10 | 32.20861
35 | 2022-09-10 | 421.4706
36 | 2022-09-10 | 0.998782
37 | 2022-09-10 | 0.996945
38 | 2022-09-10 | 7.661337
39 | 2022-09-10 | 30.69307
40 | 2022-09-10 | 1.151755
41 | 2022-09-10 | 1.373814
42 | 2022-09-10 | 1.194524
43 | 2022-09-10 | 11.4
44 | 2022-09-10 | 0.41
45 | 2022-09-10 | 0.3
46 | 2022-09-10 | 0.7
47 | 2022-09-10 | 87.6
48 | 2022-09-10 | 8.3
49 | 2022-09-10 | 32.36068
50 | 2022-09-10 | 57.39031
51 | 2022-09-10 | 2055.54
52 | 2022-09-10 | 3.647485
53 | 2022-09-10 | 1302.453
54 | 2022-09-10 | 2188.687
55 | 2022-09-10 | 460.7102
1 | 2022-09-10 08:00 | 1.119434
2 | 2022-09-10 08:00 | 0.7836035
3 | 2022-09-10 08:00 | 0.3358301
4 | 2022-09-10 08:00 | 1251.454
5 | 2022-09-10 08:00 | 255.4001
6 | 2022-09-10 08:00 | 0.444
7 | 2022-09-10 08:00 | 19.3
8 | 2022-09-10 08:00 | 41.06383
9 | 2022-09-10 08:00 | 1.209559
10 | 2022-09-10 08:00 | 1.330523
11 | 2022-09-10 08:00 | 0.9997643
12 | 2022-09-10 08:00 | 0.4564007
13 | 2022-09-10 08:00 | 0.2938586
14 | 2022-09-10 08:00 | 0.5982099
15 | 2022-09-10 08:00 | 2.88717
20 | 2022-09-10 08:00 | 0.2258555
21 | 2022-09-10 08:00 | 4.456331
22 | 2022-09-10 08:00 | 5.174924
23 | 2022-09-10 08:00 | 2.761987
24 | 2022-09-10 08:00 | 192.7581
25 | 2022-09-10 08:00 | 0.1513375
26 | 2022-09-10 08:00 | 234.4265
28 | 2022-09-10 08:00 | 68.03711
29 | 2022-09-10 08:00 | 68
30 | 2022-09-10 08:00 | 3059.545
31 | 2022-09-10 08:00 | 0.7547299
32 | 2022-09-10 08:00 | 0
33 | 2022-09-10 08:00 | 0
34 | 2022-09-10 08:00 | 32.72667
35 | 2022-09-10 08:00 | 432.2045
36 | 2022-09-10 08:00 | 1.008578
37 | 2022-09-10 08:00 | 1.001014
38 | 2022-09-10 08:00 | 7.343501
39 | 2022-09-10 08:00 | 28.26087
40 | 2022-09-10 08:00 | 1.15066
41 | 2022-09-10 08:00 | 1.372666
42 | 2022-09-10 08:00 | 1.192559
43 | 2022-09-10 08:00 | 11.5
44 | 2022-09-10 08:00 | 0.43
45 | 2022-09-10 08:00 | 0.3
46 | 2022-09-10 08:00 | 0.7
47 | 2022-09-10 08:00 | 87.8
48 | 2022-09-10 08:00 | 8.2
49 | 2022-09-10 08:00 | 31.95083
50 | 2022-09-10 08:00 | 57.31252
51 | 2022-09-10 08:00 | 2054.041
52 | 2022-09-10 08:00 | 3.527236
53 | 2022-09-10 08:00 | 1277.681
54 | 2022-09-10 08:00 | 2149.418
55 | 2022-09-10 08:00 | 476.9399
1 | 2022-09-10 16:00 | 1.139763
2 | 2022-09-10 16:00 | 0.7978342
3 | 2022-09-10 16:00 | 0.3419289
4 | 2022-09-10 16:00 | 1251.314
5 | 2022-09-10 16:00 | 254.608
6 | 2022-09-10 16:00 | 0.7725
7 | 2022-09-10 16:00 | 18.5
8 | 2022-09-10 16:00 | 39.78495
9 | 2022-09-10 16:00 | 1.242839
10 | 2022-09-10 16:00 | 1.207199
11 | 2022-09-10 16:00 | 0.9997687
12 | 2022-09-10 16:00 | 0.4600062
13 | 2022-09-10 16:00 | 0.29618
14 | 2022-09-10 16:00 | 0.6029357
15 | 2022-09-10 16:00 | 2.522251
20 | 2022-09-10 16:00 | 0.2625918
21 | 2022-09-10 16:00 | 4.352949
22 | 2022-09-10 16:00 | 5.127105
23 | 2022-09-10 16:00 | 2.77921
24 | 2022-09-10 16:00 | 228.7345
25 | 2022-09-10 16:00 | 0.149939
26 | 2022-09-10 16:00 | 302.2203
28 | 2022-09-10 16:00 | 82.5237
29 | 2022-09-10 16:00 | 67.5
30 | 2022-09-10 16:00 | 2904.501
31 | 2022-09-10 16:00 | 0.898379
32 | 2022-09-10 16:00 | 0
33 | 2022-09-10 16:00 | 0
34 | 2022-09-10 16:00 | 0
35 | 2022-09-10 16:00 | 431.5406
36 | 2022-09-10 16:00 | 1.028643
37 | 2022-09-10 16:00 | 1.018367
38 | 2022-09-10 16:00 | 6.8752
39 | 2022-09-10 16:00 | 46.1017
40 | 2022-09-10 16:00 | 1.14856
41 | 2022-09-10 16:00 | 1.370348
42 | 2022-09-10 16:00 | 1.19099
43 | 2022-09-10 16:00 | 11.7
44 | 2022-09-10 16:00 | 0.43
45 | 2022-09-10 16:00 | 0.3
46 | 2022-09-10 16:00 | 0.6
47 | 2022-09-10 16:00 | 88.2
48 | 2022-09-10 16:00 | 8.1
49 | 2022-09-10 16:00 | 32.16663
50 | 2022-09-10 16:00 | 57.34718
51 | 2022-09-10 16:00 | 647.2632
52 | 2022-09-10 16:00 | 3.645858
53 | 2022-09-10 16:00 | 1295.48
54 | 2022-09-10 16:00 | 2166.808
55 | 2022-09-10 16:00 | 458.7645
1 | 2022-09-11 | 1.133696
2 | 2022-09-11 | 0.793587
3 | 2022-09-11 | 0.3401087
4 | 2022-09-11 | 1251.215
5 | 2022-09-11 | 252.0113
6 | 2022-09-11 | 0.8375
7 | 2022-09-11 | 18.7
8 | 2022-09-11 | 40.21505
9 | 2022-09-11 | 1.236679
10 | 2022-09-11 | 1.161774
11 | 2022-09-11 | 0.9997588
12 | 2022-09-11 | 0.4567983
13 | 2022-09-11 | 0.2941146
14 | 2022-09-11 | 0.598731
15 | 2022-09-11 | 2.573108
20 | 2022-09-11 | 0.2513526
21 | 2022-09-11 | 4.170454
22 | 2022-09-11 | 5.334043
23 | 2022-09-11 | 2.770283
24 | 2022-09-11 | 239.7273
25 | 2022-09-11 | 0.1559908
26 | 2022-09-11 | 301.8548
28 | 2022-09-11 | 79.78606
29 | 2022-09-11 | 70.5
30 | 2022-09-11 | 2934.262
31 | 2022-09-11 | 0.951256
32 | 2022-09-11 | 0
33 | 2022-09-11 | 0
34 | 2022-09-11 | 32.96368
35 | 2022-09-11 | 431.7542
36 | 2022-09-11 | 1.034696
37 | 2022-09-11 | 1.016293
38 | 2022-09-11 | 6.743561
39 | 2022-09-11 | 41.84615
40 | 2022-09-11 | 1.203497
41 | 2022-09-11 | 1.418169
42 | 2022-09-11 | 1.226704
43 | 2022-09-11 | 11.7
44 | 2022-09-11 | 0.43
45 | 2022-09-11 | 0.3
46 | 2022-09-11 | 0.6
47 | 2022-09-11 | 87.9
48 | 2022-09-11 | 8
49 | 2022-09-11 | 32.08622
50 | 2022-09-11 | 57.17554
51 | 2022-09-11 | 2068.554
52 | 2022-09-11 | 3.667186
53 | 2022-09-11 | 1348.278
54 | 2022-09-11 | 2260.84
55 | 2022-09-11 | 457.2538
1 | 2022-09-11 08:00 | 1.100936
2 | 2022-09-11 08:00 | 0.7706555
3 | 2022-09-11 08:00 | 0.3302809
4 | 2022-09-11 08:00 | 1250.993
5 | 2022-09-11 08:00 | 221.6932
6 | 2022-09-11 08:00 | 0.596
7 | 2022-09-11 08:00 | 17.8
8 | 2022-09-11 08:00 | 38.52814
9 | 2022-09-11 08:00 | 1.27625
10 | 2022-09-11 08:00 | 1.192162
11 | 2022-09-11 08:00 | 0.9996966
12 | 2022-09-11 08:00 | 0.4428374
13 | 2022-09-11 08:00 | 0.2851257
14 | 2022-09-11 08:00 | 0.5804323
15 | 2022-09-11 08:00 | 2.188261
20 | 2022-09-11 08:00 | 0.3133522
21 | 2022-09-11 08:00 | 4.37035
22 | 2022-09-11 08:00 | 5.429754
23 | 2022-09-11 08:00 | 2.729232
24 | 2022-09-11 08:00 | 198.6061
25 | 2022-09-11 08:00 | 0.1587898
26 | 2022-09-11 08:00 | 288.045
28 | 2022-09-11 08:00 | 66.62805
29 | 2022-09-11 08:00 | 71.5
30 | 2022-09-11 08:00 | 2990.933
31 | 2022-09-11 08:00 | 0.8958601
32 | 2022-09-11 08:00 | 0
33 | 2022-09-11 08:00 | 0
34 | 2022-09-11 08:00 | 0
35 | 2022-09-11 08:00 | 429.7472
36 | 2022-09-11 08:00 | 1.05375
37 | 2022-09-11 08:00 | 1.053664
38 | 2022-09-11 08:00 | 6.558612
39 | 2022-09-11 08:00 | 46.20253
40 | 2022-09-11 08:00 | 1.205445
41 | 2022-09-11 08:00 | 1.42051
42 | 2022-09-11 08:00 | 1.228117
43 | 2022-09-11 08:00 | 11.7
44 | 2022-09-11 08:00 | 0.39
45 | 2022-09-11 08:00 | 0.3
46 | 2022-09-11 08:00 | 0.5
47 | 2022-09-11 08:00 | 88
48 | 2022-09-11 08:00 | 7.9
49 | 2022-09-11 08:00 | 31.80628
50 | 2022-09-11 08:00 | 57.13535
51 | 2022-09-11 08:00 | 656.8426
52 | 2022-09-11 08:00 | 3.69184
53 | 2022-09-11 08:00 | 1371.71
54 | 2022-09-11 08:00 | 2308.667
55 | 2022-09-11 08:00 | 455.8859
1 | 2022-09-11 16:00 | 1.123405
2 | 2022-09-11 16:00 | 0.7863836
3 | 2022-09-11 16:00 | 0.3370216
4 | 2022-09-11 16:00 | 1251.035
5 | 2022-09-11 16:00 | 223.6942
6 | 2022-09-11 16:00 | 0.5875
7 | 2022-09-11 16:00 | 18.8
8 | 2022-09-11 16:00 | 39.57895
9 | 2022-09-11 16:00 | 1.256442
10 | 2022-09-11 16:00 | 1.228504
11 | 2022-09-11 16:00 | 0.9997109
12 | 2022-09-11 16:00 | 0.4524682
13 | 2022-09-11 16:00 | 0.2913266
14 | 2022-09-11 16:00 | 0.5930555
15 | 2022-09-11 16:00 | 2.315813
20 | 2022-09-11 16:00 | 0.297133
21 | 2022-09-11 16:00 | 4.555949
22 | 2022-09-11 16:00 | 5.31347
23 | 2022-09-11 16:00 | 2.745927
24 | 2022-09-11 16:00 | 202.4551
25 | 2022-09-11 16:00 | 0.1553892
26 | 2022-09-11 16:00 | 272.2491
28 | 2022-09-11 16:00 | 67.5743
29 | 2022-09-11 16:00 | 69.5
30 | 2022-09-11 16:00 | 3000.555
31 | 2022-09-11 16:00 | 0.9050532
32 | 2022-09-11 16:00 | 0
33 | 2022-09-11 16:00 | 0
34 | 2022-09-11 16:00 | 32.94831
35 | 2022-09-11 16:00 | 433.3253
36 | 2022-09-11 16:00 | 1.047853
37 | 2022-09-11 16:00 | 1.052415
38 | 2022-09-11 16:00 | 6.871762
39 | 2022-09-11 16:00 | 48.47458
40 | 2022-09-11 16:00 | 1.194113
41 | 2022-09-11 16:00 | 1.406188
42 | 2022-09-11 16:00 | 1.215161
43 | 2022-09-11 16:00 | 11.4
44 | 2022-09-11 16:00 | 0.39
45 | 2022-09-11 16:00 | 0.3
46 | 2022-09-11 16:00 | 0.7
47 | 2022-09-11 16:00 | 88.1
48 | 2022-09-11 16:00 | 8
49 | 2022-09-11 16:00 | 31.4293
50 | 2022-09-11 16:00 | 56.95414
51 | 2022-09-11 16:00 | 2063.704
52 | 2022-09-11 16:00 | 3.680219
53 | 2022-09-11 16:00 | 1335.195
54 | 2022-09-11 16:00 | 2254.746
55 | 2022-09-11 16:00 | 458.8592
1 | 2022-09-12 | 1.132187
2 | 2022-09-12 | 0.7925307
3 | 2022-09-12 | 0.339656
4 | 2022-09-12 | 1251.426
5 | 2022-09-12 | 223.8048
6 | 2022-09-12 | 0.5825
7 | 2022-09-12 | 19
8 | 2022-09-12 | 40.25424
9 | 2022-09-12 | 1.25679
10 | 2022-09-12 | 1.207446
11 | 2022-09-12 | 0.9997048
12 | 2022-09-12 | 0.4557822
13 | 2022-09-12 | 0.2934604
14 | 2022-09-12 | 0.5973992
15 | 2022-09-12 | 2.314117
20 | 2022-09-12 | 0.2951684
21 | 2022-09-12 | 4.474109
22 | 2022-09-12 | 5.435564
23 | 2022-09-12 | 2.755418
24 | 2022-09-12 | 207.6933
25 | 2022-09-12 | 0.1589597
26 | 2022-09-12 | 281.8025
28 | 2022-09-12 | 64.31831
29 | 2022-09-12 | 71
30 | 2022-09-12 | 3041.793
31 | 2022-09-12 | 0.9280111
32 | 2022-09-12 | 0
33 | 2022-09-12 | 0
34 | 2022-09-12 | 32.89687
35 | 2022-09-12 | 430.5575
36 | 2022-09-12 | 1.053086
37 | 2022-09-12 | 1.051653
38 | 2022-09-12 | 6.788227
39 | 2022-09-12 | 44.51613
40 | 2022-09-12 | 1.175905
41 | 2022-09-12 | 1.403506
42 | 2022-09-12 | 1.203279
43 | 2022-09-12 | 11.4
44 | 2022-09-12 | 0.39
45 | 2022-09-12 | 0.3
46 | 2022-09-12 | 0.7
47 | 2022-09-12 | 87.9
48 | 2022-09-12 | 8.1
49 | 2022-09-12 | 31.1609
50 | 2022-09-12 | 57.12159
51 | 2022-09-12 | 2067.014
52 | 2022-09-12 | 3.689576
53 | 2022-09-12 | 1369.228
54 | 2022-09-12 | 2308.935
55 | 2022-09-12 | 457.0455
1 | 2022-09-12 08:00 | 1.118821
2 | 2022-09-12 08:00 | 0.7831747
3 | 2022-09-12 08:00 | 0.3356463
4 | 2022-09-12 08:00 | 1250.959
5 | 2022-09-12 08:00 | 224.945
6 | 2022-09-12 08:00 | 0.4775
7 | 2022-09-12 08:00 | 18.6
8 | 2022-09-12 08:00 | 40.43478
9 | 2022-09-12 08:00 | 1.26087
10 | 2022-09-12 08:00 | 1.229156
11 | 2022-09-12 08:00 | 0.9997154
12 | 2022-09-12 08:00 | 0.4504319
13 | 2022-09-12 08:00 | 0.2900155
14 | 2022-09-12 08:00 | 0.5903865
15 | 2022-09-12 08:00 | 2.3132
20 | 2022-09-12 08:00 | 0.2916386
21 | 2022-09-12 08:00 | 4.342567
22 | 2022-09-12 08:00 | 5.322291
23 | 2022-09-12 08:00 | 2.7373
24 | 2022-09-12 08:00 | 192.7713
25 | 2022-09-12 08:00 | 0.1556471
26 | 2022-09-12 08:00 | 276.0897
28 | 2022-09-12 08:00 | 69.51814
29 | 2022-09-12 08:00 | 69.5
30 | 2022-09-12 08:00 | 3026.896
31 | 2022-09-12 08:00 | 0.8569708
32 | 2022-09-12 08:00 | 0
33 | 2022-09-12 08:00 | 0
34 | 2022-09-12 08:00 | 32.41509
35 | 2022-09-12 08:00 | 418.5216
36 | 2022-09-12 08:00 | 1.043478
37 | 2022-09-12 08:00 | 1.037832
38 | 2022-09-12 08:00 | 6.655767
39 | 2022-09-12 08:00 | 51.53846
40 | 2022-09-12 08:00 | 1.159386
41 | 2022-09-12 08:00 | 1.381997
42 | 2022-09-12 08:00 | 1.185759
43 | 2022-09-12 08:00 | 11.4
44 | 2022-09-12 08:00 | 0.43
45 | 2022-09-12 08:00 | 0.3
46 | 2022-09-12 08:00 | 0.7
47 | 2022-09-12 08:00 | 88
48 | 2022-09-12 08:00 | 7.9
49 | 2022-09-12 08:00 | 31.42267
50 | 2022-09-12 08:00 | 56.98355
51 | 2022-09-12 08:00 | 2065.427
52 | 2022-09-12 08:00 | 3.685521
53 | 2022-09-12 08:00 | 1336.789
54 | 2022-09-12 08:00 | 2260.136
55 | 2022-09-12 08:00 | 458.7466
1 | 2022-09-12 16:00 | 1.167897
2 | 2022-09-12 16:00 | 0.8175277
3 | 2022-09-12 16:00 | 0.350369
4 | 2022-09-12 16:00 | 1251.192
5 | 2022-09-12 16:00 | 211.9821
6 | 2022-09-12 16:00 | 0.5475
7 | 2022-09-12 16:00 | 18.6
8 | 2022-09-12 16:00 | 40.78947
9 | 2022-09-12 16:00 | 1.240491
10 | 2022-09-12 16:00 | 1.254528
11 | 2022-09-12 16:00 | 0.9996818
12 | 2022-09-12 16:00 | 0.4712607
13 | 2022-09-12 16:00 | 0.3034264
14 | 2022-09-12 16:00 | 0.617687
15 | 2022-09-12 16:00 | 2.488678
20 | 2022-09-12 16:00 | 0.2720492
21 | 2022-09-12 16:00 | 4.546405
22 | 2022-09-12 16:00 | 5.278748
23 | 2022-09-12 16:00 | 2.7871
24 | 2022-09-12 16:00 | 196.1336
25 | 2022-09-12 16:00 | 0.1543737
26 | 2022-09-12 16:00 | 202.1343
28 | 2022-09-12 16:00 | 85.09404
29 | 2022-09-12 16:00 | 68
30 | 2022-09-12 16:00 | 3022.73
31 | 2022-09-12 16:00 | 0.9252366
32 | 2022-09-12 16:00 | 0
33 | 2022-09-12 16:00 | 0
34 | 2022-09-12 16:00 | 32.84565
35 | 2022-09-12 16:00 | 427.0399
36 | 2022-09-12 16:00 | 1.028221
37 | 2022-09-12 16:00 | 1.029532
38 | 2022-09-12 16:00 | 7.035082
39 | 2022-09-12 16:00 | 46.89655
40 | 2022-09-12 16:00 | 1.133937
41 | 2022-09-12 16:00 | 1.35091
42 | 2022-09-12 16:00 | 1.159451
43 | 2022-09-12 16:00 | 11.6
44 | 2022-09-12 16:00 | 0.43
45 | 2022-09-12 16:00 | 0.3
46 | 2022-09-12 16:00 | 0.5
47 | 2022-09-12 16:00 | 88.5
48 | 2022-09-12 16:00 | 7.9
49 | 2022-09-12 16:00 | 31.41981
50 | 2022-09-12 16:00 | 56.78405
51 | 2022-09-12 16:00 | 2061.242
52 | 2022-09-12 16:00 | 3.657486
53 | 2022-09-12 16:00 | 1316.892
54 | 2022-09-12 16:00 | 2232.897
55 | 2022-09-12 16:00 | 463.592
1 | 2022-09-13 | 1.199181
2 | 2022-09-13 | 0.8394268
3 | 2022-09-13 | 0.3597543
4 | 2022-09-13 | 1251.014
5 | 2022-09-13 | 204.8737
6 | 2022-09-13 | 0.718
7 | 2022-09-13 | 18.2
8 | 2022-09-13 | 40.625
9 | 2022-09-13 | 1.220443
10 | 2022-09-13 | 1.251307
11 | 2022-09-13 | 0.9996753
12 | 2022-09-13 | 0.4853477
13 | 2022-09-13 | 0.3124964
14 | 2022-09-13 | 0.6361511
15 | 2022-09-13 | 2.751174
20 | 2022-09-13 | 0.2441168
21 | 2022-09-13 | 4.658462
22 | 2022-09-13 | 5.196621
23 | 2022-09-13 | 2.820684
24 | 2022-09-13 | 226.1975
25 | 2022-09-13 | 0.151972
26 | 2022-09-13 | 281.7304
28 | 2022-09-13 | 106.567
29 | 2022-09-13 | 68
30 | 2022-09-13 | 3005.548
31 | 2022-09-13 | 1.104082
32 | 2022-09-13 | 0
33 | 2022-09-13 | 0
34 | 2022-09-13 | 32.79866
35 | 2022-09-13 | 429.8955
36 | 2022-09-13 | 1.006158
37 | 2022-09-13 | 1.005071
38 | 2022-09-13 | 7.409636
39 | 2022-09-13 | 37.64706
40 | 2022-09-13 | 1.075645
41 | 2022-09-13 | 1.277377
42 | 2022-09-13 | 1.103537
43 | 2022-09-13 | 11.6
44 | 2022-09-13 | 0.43
45 | 2022-09-13 | 0.3
46 | 2022-09-13 | 0.5
47 | 2022-09-13 | 88.1
48 | 2022-09-13 | 8.3
49 | 2022-09-13 | 31.32991
50 | 2022-09-13 | 56.80169
51 | 2022-09-13 | 2051.902
52 | 2022-09-13 | 3.621724
53 | 2022-09-13 | 1294.166
54 | 2022-09-13 | 2186.894
55 | 2022-09-13 | 466.5761
1 | 2022-09-13 08:00 | 1.167023
2 | 2022-09-13 08:00 | 0.816916
3 | 2022-09-13 08:00 | 0.3501069
4 | 2022-09-13 08:00 | 1251.326
5 | 2022-09-13 08:00 | 240.0532
6 | 2022-09-13 08:00 | 0.8775
7 | 2022-09-13 08:00 | 20
8 | 2022-09-13 08:00 | 41.841
9 | 2022-09-13 08:00 | 1.209877
10 | 2022-09-13 08:00 | 1.182299
11 | 2022-09-13 08:00 | 0.9997416
12 | 2022-09-13 08:00 | 0.4690222
13 | 2022-09-13 08:00 | 0.301985
14 | 2022-09-13 08:00 | 0.6147529
15 | 2022-09-13 08:00 | 2.881073
20 | 2022-09-13 08:00 | 0.2315142
21 | 2022-09-13 08:00 | 4.669133
22 | 2022-09-13 08:00 | 4.915716
23 | 2022-09-13 08:00 | 2.760803
24 | 2022-09-13 08:00 | 273.2655
25 | 2022-09-13 08:00 | 0.1437571
26 | 2022-09-13 08:00 | 371.5742
28 | 2022-09-13 08:00 | 98.63942
29 | 2022-09-13 08:00 | 64.5
30 | 2022-09-13 08:00 | 2805.929
31 | 2022-09-13 08:00 | 1.138354
32 | 2022-09-13 08:00 | 0
33 | 2022-09-13 08:00 | 0
34 | 2022-09-13 08:00 | 32.66253
35 | 2022-09-13 08:00 | 416.6313
36 | 2022-09-13 08:00 | 1.001235
37 | 2022-09-13 08:00 | 1.001022
38 | 2022-09-13 08:00 | 7.550206
39 | 2022-09-13 08:00 | 34.13334
40 | 2022-09-13 08:00 | 1.077846
41 | 2022-09-13 08:00 | 1.281037
42 | 2022-09-13 08:00 | 1.106828
43 | 2022-09-13 08:00 | 11.8
44 | 2022-09-13 08:00 | 0.41
45 | 2022-09-13 08:00 | 0.3
46 | 2022-09-13 08:00 | 0.6
47 | 2022-09-13 08:00 | 88.4
48 | 2022-09-13 08:00 | 8.5
49 | 2022-09-13 08:00 | 31.48501
50 | 2022-09-13 08:00 | 56.89777
51 | 2022-09-13 08:00 | 2052.032
52 | 2022-09-13 08:00 | 3.706366
53 | 2022-09-13 08:00 | 1242.854
54 | 2022-09-13 08:00 | 2093.625
55 | 2022-09-13 08:00 | 454.4964
1 | 2022-09-13 16:00 | 1.155149
2 | 2022-09-13 16:00 | 0.808604
3 | 2022-09-13 16:00 | 0.3465446
4 | 2022-09-13 16:00 | 1250.179
5 | 2022-09-13 16:00 | 231.3104
6 | 2022-09-13 16:00 | 0.756
7 | 2022-09-13 16:00 | 18.6
8 | 2022-09-13 16:00 | 41.70404
9 | 2022-09-13 16:00 | 1.19759
10 | 2022-09-13 16:00 | 1.211722
11 | 2022-09-13 16:00 | 0.9997259
12 | 2022-09-13 16:00 | 0.4651606
13 | 2022-09-13 16:00 | 0.2994988
14 | 2022-09-13 16:00 | 0.6096916
15 | 2022-09-13 16:00 | 2.879437
20 | 2022-09-13 16:00 | 0.2446542
21 | 2022-09-13 16:00 | 5.254988
22 | 2022-09-13 16:00 | 5.148221
23 | 2022-09-13 16:00 | 2.771194
24 | 2022-09-13 16:00 | 249.3215
25 | 2022-09-13 16:00 | 0.1505565
26 | 2022-09-13 16:00 | 368.5763
28 | 2022-09-13 16:00 | 95.16768
29 | 2022-09-13 16:00 | 67.5
30 | 2022-09-13 16:00 | 3062.799
31 | 2022-09-13 16:00 | 1.077865
32 | 2022-09-13 16:00 | 0
33 | 2022-09-13 16:00 | 0
34 | 2022-09-13 16:00 | 31.37874
35 | 2022-09-13 16:00 | 424.7078
36 | 2022-09-13 16:00 | 0.986747
37 | 2022-09-13 16:00 | 1.010163
38 | 2022-09-13 16:00 | 8.134425
39 | 2022-09-13 16:00 | 36.51685
40 | 2022-09-13 16:00 | 1.086403
41 | 2022-09-13 16:00 | 1.291078
42 | 2022-09-13 16:00 | 1.115842
43 | 2022-09-13 16:00 | 11.6
44 | 2022-09-13 16:00 | 0.41
45 | 2022-09-13 16:00 | 0.3
46 | 2022-09-13 16:00 | 0.7
47 | 2022-09-13 16:00 | 88.2
48 | 2022-09-13 16:00 | 8
49 | 2022-09-13 16:00 | 31.677
50 | 2022-09-13 16:00 | 56.99069
51 | 2022-09-13 16:00 | 2005.39
52 | 2022-09-13 16:00 | 3.679648
53 | 2022-09-13 16:00 | 1296.664
54 | 2022-09-13 16:00 | 2184.986
55 | 2022-09-13 16:00 | 457.9468
1 | 2022-09-14 | 1.173418
2 | 2022-09-14 | 0.8213927
3 | 2022-09-14 | 0.3520254
4 | 2022-09-14 | 1250.856
5 | 2022-09-14 | 259.3779
6 | 2022-09-14 | 0.645
7 | 2022-09-14 | 18
8 | 2022-09-14 | 41.18993
9 | 2022-09-14 | 1.230398
10 | 2022-09-14 | 1.238567
11 | 2022-09-14 | 0.9997789
12 | 2022-09-14 | 0.4725042
13 | 2022-09-14 | 0.304227
14 | 2022-09-14 | 0.619317
15 | 2022-09-14 | 2.552183
20 | 2022-09-14 | 0.2730067
21 | 2022-09-14 | 4.912626
22 | 2022-09-14 | 5.043559
23 | 2022-09-14 | 2.812567
24 | 2022-09-14 | 236.6667
25 | 2022-09-14 | 0.1474958
26 | 2022-09-14 | 349.1704
28 | 2022-09-14 | 92.42265
29 | 2022-09-14 | 66
30 | 2022-09-14 | 2995.486
31 | 2022-09-14 | 0.9124398
32 | 2022-09-14 | 0
33 | 2022-09-14 | 0
34 | 2022-09-14 | 31.73901
35 | 2022-09-14 | 422.6186
36 | 2022-09-14 | 1.018094
37 | 2022-09-14 | 1.035533
38 | 2022-09-14 | 7.464808
39 | 2022-09-14 | 38.05556
40 | 2022-09-14 | 1.131456
41 | 2022-09-14 | 1.350281
42 | 2022-09-14 | 1.170054
43 | 2022-09-14 | 11.6
44 | 2022-09-14 | 0.41
45 | 2022-09-14 | 0.3
46 | 2022-09-14 | 0.7
47 | 2022-09-14 | 88.3
48 | 2022-09-14 | 8
49 | 2022-09-14 | 31.6772
50 | 2022-09-14 | 57.29189
51 | 2022-09-14 | 2029.577
52 | 2022-09-14 | 3.679994
53 | 2022-09-14 | 1275.357
54 | 2022-09-14 | 2140.669
55 | 2022-09-14 | 456.111
1 | 2022-09-14 08:00 | 1.153534
2 | 2022-09-14 08:00 | 0.807474
3 | 2022-09-14 08:00 | 0.3460603
4 | 2022-09-14 08:00 | 1251.371
5 | 2022-09-14 08:00 | 216.4878
6 | 2022-09-14 08:00 | 0.6375
7 | 2022-09-14 08:00 | 19
8 | 2022-09-14 08:00 | 40.25424
9 | 2022-09-14 08:00 | 1.230012
10 | 2022-09-14 08:00 | 1.216098
11 | 2022-09-14 08:00 | 0.9997033
12 | 2022-09-14 08:00 | 0.4633983
13 | 2022-09-14 08:00 | 0.2983641
14 | 2022-09-14 08:00 | 0.6073818
15 | 2022-09-14 08:00 | 2.604502
20 | 2022-09-14 08:00 | 0.2716166
21 | 2022-09-14 08:00 | 5.13061
22 | 2022-09-14 08:00 | 5.058153
23 | 2022-09-14 08:00 | 2.776163
24 | 2022-09-14 08:00 | 167.9122
25 | 2022-09-14 08:00 | 0.1479226
26 | 2022-09-14 08:00 | 197.8537
28 | 2022-09-14 08:00 | 50.73503
29 | 2022-09-14 08:00 | 67.5
30 | 2022-09-14 08:00 | 2893.596
31 | 2022-09-14 08:00 | 0.7756197
32 | 2022-09-14 08:00 | 0
33 | 2022-09-14 08:00 | 0
34 | 2022-09-14 08:00 | 32.74518
35 | 2022-09-14 08:00 | 422.7646
36 | 2022-09-14 08:00 | 0.9963099
37 | 2022-09-14 08:00 | 1.014199
38 | 2022-09-14 08:00 | 7.735111
39 | 2022-09-14 08:00 | 34.44444
40 | 2022-09-14 08:00 | 1.111877
41 | 2022-09-14 08:00 | 1.326645
42 | 2022-09-14 08:00 | 1.149595
43 | 2022-09-14 08:00 | 11.5
44 | 2022-09-14 08:00 | 0.41
45 | 2022-09-14 08:00 | 0.3
46 | 2022-09-14 08:00 | 0.7
47 | 2022-09-14 08:00 | 88.2
48 | 2022-09-14 08:00 | 7.9
49 | 2022-09-14 08:00 | 31.66944
50 | 2022-09-14 08:00 | 57.14835
51 | 2022-09-14 08:00 | 2053.643
52 | 2022-09-14 08:00 | 3.709538
53 | 2022-09-14 08:00 | 1281.973
54 | 2022-09-14 08:00 | 2155.624
55 | 2022-09-14 08:00 | 453.2881
1 | 2022-09-14 16:00 | 1.276059
2 | 2022-09-14 16:00 | 0.8932415
3 | 2022-09-14 16:00 | 0.3828178
4 | 2022-09-14 16:00 | 1251.307
5 | 2022-09-14 16:00 | 192.9597
6 | 2022-09-14 16:00 | 0.9775
7 | 2022-09-14 16:00 | 20.2
8 | 2022-09-14 16:00 | 42.52632
9 | 2022-09-14 16:00 | 1.260599
10 | 2022-09-14 16:00 | 1.122156
11 | 2022-09-14 16:00 | 0.9996297
12 | 2022-09-14 16:00 | 0.5108983
13 | 2022-09-14 16:00 | 0.3289475
14 | 2022-09-14 16:00 | 0.6696405
15 | 2022-09-14 16:00 | 2.335745
20 | 2022-09-14 16:00 | 0.2960958
21 | 2022-09-14 16:00 | 4.633118
22 | 2022-09-14 16:00 | 5.060765
23 | 2022-09-14 16:00 | 2.878495
24 | 2022-09-14 16:00 | 175.571
25 | 2022-09-14 16:00 | 0.147999
26 | 2022-09-14 16:00 | 318.0762
28 | 2022-09-14 16:00 | 41.56189
29 | 2022-09-14 16:00 | 67.5
30 | 2022-09-14 16:00 | 2804.287
31 | 2022-09-14 16:00 | 0.9098843
32 | 2022-09-14 16:00 | 0
33 | 2022-09-14 16:00 | 0
34 | 2022-09-14 16:00 | 32.82612
35 | 2022-09-14 16:00 | 416.5983
36 | 2022-09-14 16:00 | 1.031172
37 | 2022-09-14 16:00 | 1.039055
38 | 2022-09-14 16:00 | 6.968863
39 | 2022-09-14 16:00 | 47.5
40 | 2022-09-14 16:00 | 1.126091
41 | 2022-09-14 16:00 | 1.343893
42 | 2022-09-14 16:00 | 1.164662
43 | 2022-09-14 16:00 | 11.7
44 | 2022-09-14 16:00 | 0.41
45 | 2022-09-14 16:00 | 0.3
46 | 2022-09-14 16:00 | 0.6
47 | 2022-09-14 16:00 | 87.7
48 | 2022-09-14 16:00 | 8.6
49 | 2022-09-14 16:00 | 31.75266
50 | 2022-09-14 16:00 | 57.27166
51 | 2022-09-14 16:00 | 2051.617
52 | 2022-09-14 16:00 | 3.750804
53 | 2022-09-14 16:00 | 1297.411
54 | 2022-09-14 16:00 | 2169.069
55 | 2022-09-14 16:00 | 445.7297
1 | 2022-09-15 | 1.223228
2 | 2022-09-15 | 0.8562596
3 | 2022-09-15 | 0.3669684
4 | 2022-09-15 | 1251.382
5 | 2022-09-15 | 192.2933
6 | 2022-09-15 | 0.9
7 | 2022-09-15 | 19
8 | 2022-09-15 | 41.9426
9 | 2022-09-15 | 1.26817
10 | 2022-09-15 | 1.11519
11 | 2022-09-15 | 0.9996187
12 | 2022-09-15 | 0.4916966
13 | 2022-09-15 | 0.3165842
14 | 2022-09-15 | 0.6444726
15 | 2022-09-15 | 2.280653
20 | 2022-09-15 | 0.3066201
21 | 2022-09-15 | 4.700228
22 | 2022-09-15 | 5.390541
23 | 2022-09-15 | 2.849871
24 | 2022-09-15 | 179.3227
25 | 2022-09-15 | 0.157643
26 | 2022-09-15 | 368.9829
28 | 2022-09-15 | 57.65287
29 | 2022-09-15 | 72
30 | 2022-09-15 | 2941.608
31 | 2022-09-15 | 0.9325478
32 | 2022-09-15 | 0
33 | 2022-09-15 | 0
34 | 2022-09-15 | 32.86816
35 | 2022-09-15 | 414.0703
36 | 2022-09-15 | 1.033835
37 | 2022-09-15 | 1.047619
38 | 2022-09-15 | 6.980881
39 | 2022-09-15 | 45.33333
40 | 2022-09-15 | 1.123875
41 | 2022-09-15 | 1.334394
42 | 2022-09-15 | 1.149208
43 | 2022-09-15 | 11.7
44 | 2022-09-15 | 0.41
45 | 2022-09-15 | 0.3
46 | 2022-09-15 | 0.6
47 | 2022-09-15 | 87.5
48 | 2022-09-15 | 8.7
49 | 2022-09-15 | 31.79948
50 | 2022-09-15 | 57.18956
51 | 2022-09-15 | 2083.952
52 | 2022-09-15 | 3.700292
53 | 2022-09-15 | 1369.287
54 | 2022-09-15 | 2294.654
55 | 2022-09-15 | 452.8836
1 | 2022-09-15 08:00 | 1.18793
2 | 2022-09-15 08:00 | 0.831551
3 | 2022-09-15 08:00 | 0.356379
4 | 2022-09-15 08:00 | 1251.442
5 | 2022-09-15 08:00 | 206.9188
6 | 2022-09-15 08:00 | 0.744
7 | 2022-09-15 08:00 | 18.8
8 | 2022-09-15 08:00 | 40.34335
9 | 2022-09-15 08:00 | 1.228288
10 | 2022-09-15 08:00 | 1.09233
11 | 2022-09-15 08:00 | 0.9996664
12 | 2022-09-15 08:00 | 0.4715043
13 | 2022-09-15 08:00 | 0.3035832
14 | 2022-09-15 08:00 | 0.6180063
15 | 2022-09-15 08:00 | 2.667123
20 | 2022-09-15 08:00 | 0.261985
21 | 2022-09-15 08:00 | 5.029927
22 | 2022-09-15 08:00 | 5.224648
23 | 2022-09-15 08:00 | 2.82241
24 | 2022-09-15 08:00 | 152.1055
25 | 2022-09-15 08:00 | 0.1527916
26 | 2022-09-15 08:00 | 188.828
28 | 2022-09-15 08:00 | 49.65968
29 | 2022-09-15 08:00 | 69.5
30 | 2022-09-15 08:00 | 2825.137
31 | 2022-09-15 08:00 | 0.7350973
32 | 2022-09-15 08:00 | 0
33 | 2022-09-15 08:00 | 0
34 | 2022-09-15 08:00 | 32.55357
35 | 2022-09-15 08:00 | 412.2364
36 | 2022-09-15 08:00 | 0.9950372
37 | 2022-09-15 08:00 | 1.005076
38 | 2022-09-15 08:00 | 7.69705
39 | 2022-09-15 08:00 | 34.67742
40 | 2022-09-15 08:00 | 1.13134
41 | 2022-09-15 08:00 | 1.342177
42 | 2022-09-15 08:00 | 1.154809
43 | 2022-09-15 08:00 | 11.9
44 | 2022-09-15 08:00 | 0.43
45 | 2022-09-15 08:00 | 0.3
46 | 2022-09-15 08:00 | 0.5
47 | 2022-09-15 08:00 | 87.8
48 | 2022-09-15 08:00 | 8.5
49 | 2022-09-15 08:00 | 31.15853
50 | 2022-09-15 08:00 | 57.06871
51 | 2022-09-15 08:00 | 2069.582
52 | 2022-09-15 08:00 | 3.870819
53 | 2022-09-15 08:00 | 1351.823
54 | 2022-09-15 08:00 | 2273.666
55 | 2022-09-15 08:00 | 434.5141
1 | 2022-09-15 16:00 | 1.142772
2 | 2022-09-15 16:00 | 0.7999407
3 | 2022-09-15 16:00 | 0.3428317
4 | 2022-09-15 16:00 | 1251.364
5 | 2022-09-15 16:00 | 195.4654
6 | 2022-09-15 16:00 | 0.585
7 | 2022-09-15 16:00 | 18.4
8 | 2022-09-15 16:00 | 39.48498
9 | 2022-09-15 16:00 | 1.198538
10 | 2022-09-15 16:00 | 1.106111
11 | 2022-09-15 16:00 | 0.9996165
12 | 2022-09-15 16:00 | 0.4534486
13 | 2022-09-15 16:00 | 0.2919579
14 | 2022-09-15 16:00 | 0.5943406
15 | 2022-09-15 16:00 | 2.946662
20 | 2022-09-15 16:00 | 0.234172
21 | 2022-09-15 16:00 | 5.057642
22 | 2022-09-15 16:00 | 5.379274
23 | 2022-09-15 16:00 | 2.782991
24 | 2022-09-15 16:00 | 149.4509
25 | 2022-09-15 16:00 | 0.1573136
26 | 2022-09-15 16:00 | 161.6764
28 | 2022-09-15 16:00 | 50.10704
29 | 2022-09-15 16:00 | 71
30 | 2022-09-15 16:00 | 2869.626
31 | 2022-09-15 16:00 | 0.7645903
32 | 2022-09-15 16:00 | 0
33 | 2022-09-15 16:00 | 0
34 | 2022-09-15 16:00 | 32.8183
35 | 2022-09-15 16:00 | 415.8221
36 | 2022-09-15 16:00 | 0.9817296
37 | 2022-09-15 16:00 | 0.9899396
38 | 2022-09-15 16:00 | 8.004304
39 | 2022-09-15 16:00 | 28.66667
40 | 2022-09-15 16:00 | 1.133279
41 | 2022-09-15 16:00 | 1.34453
42 | 2022-09-15 16:00 | 1.15641
43 | 2022-09-15 16:00 | 11.6
44 | 2022-09-15 16:00 | 0.43
45 | 2022-09-15 16:00 | 0.3
46 | 2022-09-15 16:00 | 0.7
47 | 2022-09-15 16:00 | 87.6
48 | 2022-09-15 16:00 | 8.7
49 | 2022-09-15 16:00 | 30.94178
50 | 2022-09-15 16:00 | 57.04245
51 | 2022-09-15 16:00 | 2074.45
52 | 2022-09-15 16:00 | 3.877585
53 | 2022-09-15 16:00 | 1389.083
54 | 2022-09-15 16:00 | 2342.477
55 | 2022-09-15 16:00 | 434.8963
1 | 2022-09-16 | 1.142336
2 | 2022-09-16 | 0.7996351
3 | 2022-09-16 | 0.3427008
4 | 2022-09-16 | 1251.486
5 | 2022-09-16 | 179.583
6 | 2022-09-16 | 0.4275
7 | 2022-09-16 | 19.5
8 | 2022-09-16 | 40.625
9 | 2022-09-16 | 1.221669
10 | 2022-09-16 | 1.159232
11 | 2022-09-16 | 0.9995555
12 | 2022-09-16 | 0.4565904
13 | 2022-09-16 | 0.2939807
14 | 2022-09-16 | 0.5984586
15 | 2022-09-16 | 2.777604
20 | 2022-09-16 | 0.242087
21 | 2022-09-16 | 4.687655
22 | 2022-09-16 | 5.501444
23 | 2022-09-16 | 2.784159
24 | 2022-09-16 | 139.9133
25 | 2022-09-16 | 0.1608863
26 | 2022-09-16 | 153.2203
28 | 2022-09-16 | 50.03484
29 | 2022-09-16 | 73
30 | 2022-09-16 | 2958.225
31 | 2022-09-16 | 0.7791008
32 | 2022-09-16 | 0
33 | 2022-09-16 | 0
34 | 2022-09-16 | 32.98878
35 | 2022-09-16 | 416.6573
36 | 2022-09-16 | 1.002491
37 | 2022-09-16 | 1
38 | 2022-09-16 | 7.465259
39 | 2022-09-16 | 31.13924
40 | 2022-09-16 | 1.136278
41 | 2022-09-16 | 1.360993
42 | 2022-09-16 | 1.170821
43 | 2022-09-16 | 11.6
44 | 2022-09-16 | 0.43
45 | 2022-09-16 | 0.3
46 | 2022-09-16 | 0.7
47 | 2022-09-16 | 87.8
48 | 2022-09-16 | 8.6
49 | 2022-09-16 | 30.73215
50 | 2022-09-16 | 57.29036
51 | 2022-09-16 | 2082.136
52 | 2022-09-16 | 3.785311
53 | 2022-09-16 | 1407.522
54 | 2022-09-16 | 2366.457
55 | 2022-09-16 | 444.1625
1 | 2022-09-16 08:00 | 1.121508
2 | 2022-09-16 08:00 | 0.7850557
3 | 2022-09-16 08:00 | 0.3364525
4 | 2022-09-16 08:00 | 1251.505
5 | 2022-09-16 08:00 | 208.6638
6 | 2022-09-16 08:00 | 0.3992
7 | 2022-09-16 08:00 | 20.2
8 | 2022-09-16 08:00 | 42.61604
9 | 2022-09-16 08:00 | 1.188862
10 | 2022-09-16 08:00 | 1.227834
11 | 2022-09-16 08:00 | 0.9996687
12 | 2022-09-16 08:00 | 0.452624
13 | 2022-09-16 08:00 | 0.2914269
14 | 2022-09-16 08:00 | 0.5932597
15 | 2022-09-16 08:00 | 3.009224
20 | 2022-09-16 08:00 | 0.2314723
21 | 2022-09-16 08:00 | 5.19353
22 | 2022-09-16 08:00 | 5.324147
23 | 2022-09-16 08:00 | 2.772111
24 | 2022-09-16 08:00 | 144.3899
25 | 2022-09-16 08:00 | 0.1557014
26 | 2022-09-16 08:00 | 172.4087
28 | 2022-09-16 08:00 | 55.44768
29 | 2022-09-16 08:00 | 70
30 | 2022-09-16 08:00 | 2969.055
31 | 2022-09-16 08:00 | 0.691974
32 | 2022-09-16 08:00 | 0
33 | 2022-09-16 08:00 | 0
34 | 2022-09-16 08:00 | 32.93841
35 | 2022-09-16 08:00 | 412.5843
36 | 2022-09-16 08:00 | 0.9757869
37 | 2022-09-16 08:00 | 0.9899194
38 | 2022-09-16 08:00 | 8.202754
39 | 2022-09-16 08:00 | 29.41176
40 | 2022-09-16 08:00 | 1.123349
41 | 2022-09-16 08:00 | 1.346309
42 | 2022-09-16 08:00 | 1.159739
43 | 2022-09-16 08:00 | 11.7
44 | 2022-09-16 08:00 | 0.45
45 | 2022-09-16 08:00 | 0.3
46 | 2022-09-16 08:00 | 0.8
47 | 2022-09-16 08:00 | 88
48 | 2022-09-16 08:00 | 8.4
49 | 2022-09-16 08:00 | 31.60223
50 | 2022-09-16 08:00 | 57.40579
51 | 2022-09-16 08:00 | 2096.328
52 | 2022-09-16 08:00 | 3.653065
53 | 2022-09-16 08:00 | 1340.467
54 | 2022-09-16 08:00 | 2251.11
55 | 2022-09-16 08:00 | 459.7093
1 | 2022-09-16 16:00 | 1.100337
2 | 2022-09-16 16:00 | 0.7702359
3 | 2022-09-16 16:00 | 0.3301011
4 | 2022-09-16 16:00 | 1251.219
5 | 2022-09-16 16:00 | 224.3802
6 | 2022-09-16 16:00 | 0.455
7 | 2022-09-16 16:00 | 19.3
8 | 2022-09-16 16:00 | 42.60485
9 | 2022-09-16 16:00 | 1.210207
10 | 2022-09-16 16:00 | 1.241021
11 | 2022-09-16 16:00 | 0.9997084
12 | 2022-09-16 16:00 | 0.446591
13 | 2022-09-16 16:00 | 0.2875425
14 | 2022-09-16 16:00 | 0.5853521
15 | 2022-09-16 16:00 | 2.774235
20 | 2022-09-16 16:00 | 0.2525115
21 | 2022-09-16 16:00 | 5.128903
22 | 2022-09-16 16:00 | 5.391499
23 | 2022-09-16 16:00 | 2.761682
24 | 2022-09-16 16:00 | 165.193
25 | 2022-09-16 16:00 | 0.1576711
26 | 2022-09-16 16:00 | 227.4624
28 | 2022-09-16 16:00 | 62.09684
29 | 2022-09-16 16:00 | 70
30 | 2022-09-16 16:00 | 3043.867
31 | 2022-09-16 16:00 | 0.736219
32 | 2022-09-16 16:00 | 0
33 | 2022-09-16 16:00 | 0
34 | 2022-09-16 16:00 | 32.93124
35 | 2022-09-16 16:00 | 416.113
36 | 2022-09-16 16:00 | 0.9963548
37 | 2022-09-16 16:00 | 1.017365
38 | 2022-09-16 16:00 | 7.903139
39 | 2022-09-16 16:00 | 31.42857
40 | 2022-09-16 16:00 | 1.147122
41 | 2022-09-16 16:00 | 1.374588
42 | 2022-09-16 16:00 | 1.183532
43 | 2022-09-16 16:00 | 11.8
44 | 2022-09-16 16:00 | 0.45
45 | 2022-09-16 16:00 | 0.3
46 | 2022-09-16 16:00 | 0.6
47 | 2022-09-16 16:00 | 88.3
48 | 2022-09-16 16:00 | 8
49 | 2022-09-16 16:00 | 31.35983
50 | 2022-09-16 16:00 | 57.50296
51 | 2022-09-16 16:00 | 2093.315
52 | 2022-09-16 16:00 | 3.587624
53 | 2022-09-16 16:00 | 1347.371
54 | 2022-09-16 16:00 | 2257.917
55 | 2022-09-16 16:00 | 467.1042
1 | 2022-09-17 | 1.132437
2 | 2022-09-17 | 0.7927059
3 | 2022-09-17 | 0.3397311
4 | 2022-09-17 | 1251.407
5 | 2022-09-17 | 228.3539
6 | 2022-09-17 | 0.5025
7 | 2022-09-17 | 18.4
8 | 2022-09-17 | 39.82684
9 | 2022-09-17 | 1.170673
10 | 2022-09-17 | 1.232442
11 | 2022-09-17 | 0.9997295
12 | 2022-09-17 | 0.4587115
13 | 2022-09-17 | 0.2953464
14 | 2022-09-17 | 0.6012387
15 | 2022-09-17 | 3.142673
20 | 2022-09-17 | 0.2254667
21 | 2022-09-17 | 5.450203
22 | 2022-09-17 | 5.37478
23 | 2022-09-17 | 2.790212
24 | 2022-09-17 | 174.8653
25 | 2022-09-17 | 0.1571821
26 | 2022-09-17 | 245.5218
28 | 2022-09-17 | 75.81438
29 | 2022-09-17 | 69.5
30 | 2022-09-17 | 3015.953
31 | 2022-09-17 | 0.7657647
32 | 2022-09-17 | 0
33 | 2022-09-17 | 0
34 | 2022-09-17 | 32.96629
35 | 2022-09-17 | 416.6012
36 | 2022-09-17 | 0.9579327
37 | 2022-09-17 | 0.974975
38 | 2022-09-17 | 8.592876
39 | 2022-09-17 | 25.25253
40 | 2022-09-17 | 1.144489
41 | 2022-09-17 | 1.380923
42 | 2022-09-17 | 1.193944
43 | 2022-09-17 | 11.8
44 | 2022-09-17 | 0.45
45 | 2022-09-17 | 0.3
46 | 2022-09-17 | 0.6
47 | 2022-09-17 | 88.4
48 | 2022-09-17 | 7.9
49 | 2022-09-17 | 31.44059
50 | 2022-09-17 | 57.24723
51 | 2022-09-17 | 2095.26
52 | 2022-09-17 | 3.610451
53 | 2022-09-17 | 1341.782
54 | 2022-09-17 | 2258.482
55 | 2022-09-17 | 466.201
1 | 2022-09-17 08:00 | 1.117913
2 | 2022-09-17 08:00 | 0.7825388
3 | 2022-09-17 08:00 | 0.3353738
4 | 2022-09-17 08:00 | 1250.902
5 | 2022-09-17 08:00 | 232.0459
6 | 2022-09-17 08:00 | 0.45
7 | 2022-09-17 08:00 | 18.3
8 | 2022-09-17 08:00 | 38.36478
9 | 2022-09-17 08:00 | 1.166867
10 | 2022-09-17 08:00 | 1.281958
11 | 2022-09-17 08:00 | 0.9997277
12 | 2022-09-17 08:00 | 0.4569234
13 | 2022-09-17 08:00 | 0.2941951
14 | 2022-09-17 08:00 | 0.598895
15 | 2022-09-17 08:00 | 3.108057
20 | 2022-09-17 08:00 | 0.2327014
21 | 2022-09-17 08:00 | 5.682318
22 | 2022-09-17 08:00 | 5.451111
23 | 2022-09-17 08:00 | 2.746622
24 | 2022-09-17 08:00 | 156.7866
25 | 2022-09-17 08:00 | 0.1594144
26 | 2022-09-17 08:00 | 231.751
28 | 2022-09-17 08:00 | 70.50388
29 | 2022-09-17 08:00 | 71
30 | 2022-09-17 08:00 | 3116.95
31 | 2022-09-17 08:00 | 0.6756705
32 | 2022-09-17 08:00 | 0
33 | 2022-09-17 08:00 | 0
34 | 2022-09-17 08:00 | 32.978
35 | 2022-09-17 08:00 | 416.6285
36 | 2022-09-17 08:00 | 0.9483793
37 | 2022-09-17 08:00 | 0.971029
38 | 2022-09-17 08:00 | 8.790375
39 | 2022-09-17 08:00 | 34.09091
40 | 2022-09-17 08:00 | 1.127488
41 | 2022-09-17 08:00 | 1.36133
42 | 2022-09-17 08:00 | 1.178545
43 | 2022-09-17 08:00 | 11.7
44 | 2022-09-17 08:00 | 0.47
45 | 2022-09-17 08:00 | 0.3
46 | 2022-09-17 08:00 | 0.7
47 | 2022-09-17 08:00 | 88
48 | 2022-09-17 08:00 | 8.3
49 | 2022-09-17 08:00 | 32.28141
50 | 2022-09-17 08:00 | 57.34122
51 | 2022-09-17 08:00 | 2097.897
52 | 2022-09-17 08:00 | 3.494357
53 | 2022-09-17 08:00 | 1340.713
54 | 2022-09-17 08:00 | 2253.786
55 | 2022-09-17 08:00 | 481.0714
1 | 2022-09-17 16:00 | 1.116692
2 | 2022-09-17 16:00 | 0.7816846
3 | 2022-09-17 16:00 | 0.3350077
4 | 2022-09-17 16:00 | 1251.301
5 | 2022-09-17 16:00 | 234.5317
6 | 2022-09-17 16:00 | 0.43
7 | 2022-09-17 16:00 | 18
8 | 2022-09-17 16:00 | 38.29787
9 | 2022-09-17 16:00 | 1.231813
10 | 2022-09-17 16:00 | 1.278681
11 | 2022-09-17 16:00 | 0.9997332
12 | 2022-09-17 16:00 | 0.4555819
13 | 2022-09-17 16:00 | 0.2933314
14 | 2022-09-17 16:00 | 0.5971367
15 | 2022-09-17 16:00 | 2.581078
20 | 2022-09-17 16:00 | 0.2744891
21 | 2022-09-17 16:00 | 5.131126
22 | 2022-09-17 16:00 | 5.396633
23 | 2022-09-17 16:00 | 2.727247
24 | 2022-09-17 16:00 | 167.0827
25 | 2022-09-17 16:00 | 0.1578212
26 | 2022-09-17 16:00 | 206.2215
28 | 2022-09-17 16:00 | 58.7983
29 | 2022-09-17 16:00 | 69.5
30 | 2022-09-17 16:00 | 3091.031
31 | 2022-09-17 16:00 | 0.7124101
32 | 2022-09-17 16:00 | 0
33 | 2022-09-17 16:00 | 0
34 | 2022-09-17 16:00 | 32.93687
35 | 2022-09-17 16:00 | 415.0868
36 | 2022-09-17 16:00 | 1.001233
37 | 2022-09-17 16:00 | 1.023566
38 | 2022-09-17 16:00 | 7.712204
39 | 2022-09-17 16:00 | 31.5
40 | 2022-09-17 16:00 | 1.150041
41 | 2022-09-17 16:00 | 1.388839
42 | 2022-09-17 16:00 | 1.202351
43 | 2022-09-17 16:00 | 11.6
44 | 2022-09-17 16:00 | 0.47
45 | 2022-09-17 16:00 | 0.3
46 | 2022-09-17 16:00 | 0.7
47 | 2022-09-17 16:00 | 88.2
48 | 2022-09-17 16:00 | 8.1
49 | 2022-09-17 16:00 | 32.30725
50 | 2022-09-17 16:00 | 57.50027
51 | 2022-09-17 16:00 | 2100.496
52 | 2022-09-17 16:00 | 3.515532
53 | 2022-09-17 16:00 | 1335.588
54 | 2022-09-17 16:00 | 2238.389
55 | 2022-09-17 16:00 | 476.7295
1 | 2022-09-18 | 1.097874
2 | 2022-09-18 | 0.7685119
3 | 2022-09-18 | 0.3293622
4 | 2022-09-18 | 1251.411
5 | 2022-09-18 | 243.9151
6 | 2022-09-18 | 0.435
7 | 2022-09-18 | 18
8 | 2022-09-18 | 38.96104
9 | 2022-09-18 | 1.226601
10 | 2022-09-18 | 1.331682
11 | 2022-09-18 | 0.9997599
12 | 2022-09-18 | 0.4516598
13 | 2022-09-18 | 0.2908061
14 | 2022-09-18 | 0.5919959
15 | 2022-09-18 | 2.643936
20 | 2022-09-18 | 0.2620298
21 | 2022-09-18 | 4.916475
22 | 2022-09-18 | 5.254221
23 | 2022-09-18 | 2.701876
24 | 2022-09-18 | 193.6035
25 | 2022-09-18 | 0.1536565
26 | 2022-09-18 | 235.5231
28 | 2022-09-18 | 58.20881
29 | 2022-09-18 | 66.5
30 | 2022-09-18 | 3084.19
31 | 2022-09-18 | 0.7937333
32 | 2022-09-18 | 0
33 | 2022-09-18 | 0
34 | 2022-09-18 | 32.8987
35 | 2022-09-18 | 408.5707
36 | 2022-09-18 | 1.006158
37 | 2022-09-18 | 1.019447
38 | 2022-09-18 | 7.560411
39 | 2022-09-18 | 34.02597
40 | 2022-09-18 | 1.138765
41 | 2022-09-18 | 1.359753
42 | 2022-09-18 | 1.180212
43 | 2022-09-18 | 11.6
44 | 2022-09-18 | 0.47
45 | 2022-09-18 | 0.3
46 | 2022-09-18 | 0.7
47 | 2022-09-18 | 89
48 | 2022-09-18 | 7.8
49 | 2022-09-18 | 31.92303
50 | 2022-09-18 | 57.86616
51 | 2022-09-18 | 2117.861
52 | 2022-09-18 | 3.423987
53 | 2022-09-18 | 1288.742
54 | 2022-09-18 | 2148.48
55 | 2022-09-18 | 486.8927
1 | 2022-09-18 08:00 | 1.106785
2 | 2022-09-18 08:00 | 0.7747498
3 | 2022-09-18 08:00 | 0.3320356
4 | 2022-09-18 08:00 | 1251.373
5 | 2022-09-18 08:00 | 228.822
6 | 2022-09-18 08:00 | 0.6025
7 | 2022-09-18 08:00 | 18.7
8 | 2022-09-18 08:00 | 39.53489
9 | 2022-09-18 08:00 | 1.262829
10 | 2022-09-18 08:00 | 1.223835
11 | 2022-09-18 08:00 | 0.9997258
12 | 2022-09-18 08:00 | 0.4494892
13 | 2022-09-18 08:00 | 0.2894085
14 | 2022-09-18 08:00 | 0.5891508
15 | 2022-09-18 08:00 | 2.325806
20 | 2022-09-18 08:00 | 0.2939198
21 | 2022-09-18 08:00 | 4.494988
22 | 2022-09-18 08:00 | 5.30818
23 | 2022-09-18 08:00 | 2.724705
24 | 2022-09-18 08:00 | 211.9742
25 | 2022-09-18 08:00 | 0.1552345
26 | 2022-09-18 08:00 | 273.3197
28 | 2022-09-18 08:00 | 74.85531
29 | 2022-09-18 08:00 | 68.5
30 | 2022-09-18 08:00 | 3018.546
31 | 2022-09-18 08:00 | 0.9263715
32 | 2022-09-18 08:00 | 0
33 | 2022-09-18 08:00 | 0
34 | 2022-09-18 08:00 | 32.85436
35 | 2022-09-18 08:00 | 416.6679
36 | 2022-09-18 08:00 | 1.035044
37 | 2022-09-18 08:00 | 1.035934
38 | 2022-09-18 08:00 | 6.820795
39 | 2022-09-18 08:00 | 43.38462
40 | 2022-09-18 08:00 | 1.124845
41 | 2022-09-18 08:00 | 1.343298
42 | 2022-09-18 08:00 | 1.165588
43 | 2022-09-18 08:00 | 11.6
44 | 2022-09-18 08:00 | 0.46
45 | 2022-09-18 08:00 | 0.3
46 | 2022-09-18 08:00 | 0.7
47 | 2022-09-18 08:00 | 89.1
48 | 2022-09-18 08:00 | 7.9
49 | 2022-09-18 08:00 | 31.7856
50 | 2022-09-18 08:00 | 57.75804
51 | 2022-09-18 08:00 | 2095.58
52 | 2022-09-18 08:00 | 3.575179
53 | 2022-09-18 08:00 | 1331.907
54 | 2022-09-18 08:00 | 2219.949
55 | 2022-09-18 08:00 | 466.1988
1 | 2022-09-18 16:00 | 1.123751
2 | 2022-09-18 16:00 | 0.7866259
3 | 2022-09-18 16:00 | 0.3371254
4 | 2022-09-18 16:00 | 1251.363
5 | 2022-09-18 16:00 | 238.5688
6 | 2022-09-18 16:00 | 0.585
7 | 2022-09-18 16:00 | 18
8 | 2022-09-18 16:00 | 38.5439
9 | 2022-09-18 16:00 | 1.229814
10 | 2022-09-18 16:00 | 1.259148
11 | 2022-09-18 16:00 | 0.999743
12 | 2022-09-18 16:00 | 0.4580476
13 | 2022-09-18 16:00 | 0.2949189
14 | 2022-09-18 16:00 | 0.6003684
15 | 2022-09-18 16:00 | 2.643566
20 | 2022-09-18 16:00 | 0.2528538
21 | 2022-09-18 16:00 | 4.537156
22 | 2022-09-18 16:00 | 5.187784
23 | 2022-09-18 16:00 | 2.742109
24 | 2022-09-18 16:00 | 206.6287
25 | 2022-09-18 16:00 | 0.1517136
26 | 2022-09-18 16:00 | 293.993
28 | 2022-09-18 16:00 | 77.688
29 | 2022-09-18 16:00 | 67
30 | 2022-09-18 16:00 | 3017.085
31 | 2022-09-18 16:00 | 0.8661177
32 | 2022-09-18 16:00 | 0
33 | 2022-09-18 16:00 | 0
34 | 2022-09-18 16:00 | 32.59851
35 | 2022-09-18 16:00 | 414.3235
36 | 2022-09-18 16:00 | 1.019876
37 | 2022-09-18 16:00 | 1.018519
38 | 2022-09-18 16:00 | 7.180722
39 | 2022-09-18 16:00 | 41.53846
40 | 2022-09-18 16:00 | 1.124762
41 | 2022-09-18 16:00 | 1.342984
42 | 2022-09-18 16:00 | 1.165244
43 | 2022-09-18 16:00 | 11.7
44 | 2022-09-18 16:00 | 0.46
45 | 2022-09-18 16:00 | 0.3
46 | 2022-09-18 16:00 | 0.6
47 | 2022-09-18 16:00 | 88.8
48 | 2022-09-18 16:00 | 7.9
49 | 2022-09-18 16:00 | 31.73387
50 | 2022-09-18 16:00 | 57.73869
51 | 2022-09-18 16:00 | 2085.676
52 | 2022-09-18 16:00 | 3.532611
53 | 2022-09-18 16:00 | 1292.865
54 | 2022-09-18 16:00 | 2156.018
55 | 2022-09-18 16:00 | 472.067
1 | 2022-09-19 | 1.14382
2 | 2022-09-19 | 0.8006742
3 | 2022-09-19 | 0.3431461
4 | 2022-09-19 | 1250.732
5 | 2022-09-19 | 256.3879
6 | 2022-09-19 | 0.748
7 | 2022-09-19 | 17.3
8 | 2022-09-19 | 38.96396
9 | 2022-09-19 | 1.196841
10 | 2022-09-19 | 1.259146
11 | 2022-09-19 | 0.9997863
12 | 2022-09-19 | 0.4666725
13 | 2022-09-19 | 0.3004722
14 | 2022-09-19 | 0.6116733
15 | 2022-09-19 | 3.010092
20 | 2022-09-19 | 0.2210258
21 | 2022-09-19 | 4.714607
22 | 2022-09-19 | 4.996225
23 | 2022-09-19 | 2.760487
24 | 2022-09-19 | 225.8541
25 | 2022-09-19 | 0.1461115
26 | 2022-09-19 | 325.1228
28 | 2022-09-19 | 79.69939
29 | 2022-09-19 | 65
30 | 2022-09-19 | 2989.386
31 | 2022-09-19 | 0.8809077
32 | 2022-09-19 | 0
33 | 2022-09-19 | 0
34 | 2022-09-19 | 32.05725
35 | 2022-09-19 | 412.0692
36 | 2022-09-19 | 0.9927096
37 | 2022-09-19 | 0.9919436
38 | 2022-09-19 | 7.724699
39 | 2022-09-19 | 28.22581
40 | 2022-09-19 | 1.160228
41 | 2022-09-19 | 1.385329
42 | 2022-09-19 | 1.19628
43 | 2022-09-19 | 11.7
44 | 2022-09-19 | 0.46
45 | 2022-09-19 | 0.3
46 | 2022-09-19 | 0.6
47 | 2022-09-19 | 89.1
48 | 2022-09-19 | 7.8
49 | 2022-09-19 | 31.62896
50 | 2022-09-19 | 57.65631
51 | 2022-09-19 | 2068.873
52 | 2022-09-19 | 3.522628
53 | 2022-09-19 | 1246.277
54 | 2022-09-19 | 2073.132
55 | 2022-09-19 | 472.2213
1 | 2022-09-19 08:00 | 1.152854
2 | 2022-09-19 08:00 | 0.8069977
3 | 2022-09-19 08:00 | 0.3458562
4 | 2022-09-19 08:00 | 1250.967
5 | 2022-09-19 08:00 | 253.1402
6 | 2022-09-19 08:00 | 0.625
7 | 2022-09-19 08:00 | 18.6
8 | 2022-09-19 08:00 | 40.08621
9 | 2022-09-19 08:00 | 1.167665
10 | 2022-09-19 08:00 | 1.253649
11 | 2022-09-19 08:00 | 0.9997728
12 | 2022-09-19 08:00 | 0.4701704
13 | 2022-09-19 08:00 | 0.3027243
14 | 2022-09-19 08:00 | 0.616258
15 | 2022-09-19 08:00 | 3.253992
20 | 2022-09-19 08:00 | 0.2114575
21 | 2022-09-19 08:00 | 5.17082
22 | 2022-09-19 08:00 | 5.076115
23 | 2022-09-19 08:00 | 2.763989
24 | 2022-09-19 08:00 | 245.8479
25 | 2022-09-19 08:00 | 0.1484479
26 | 2022-09-19 08:00 | 336.5494
28 | 2022-09-19 08:00 | 95.54021
29 | 2022-09-19 08:00 | 66
30 | 2022-09-19 08:00 | 2975.672
31 | 2022-09-19 08:00 | 0.9711927
32 | 2022-09-19 08:00 | 0
33 | 2022-09-19 08:00 | 0
34 | 2022-09-19 08:00 | 32.28913
35 | 2022-09-19 08:00 | 399.3342
36 | 2022-09-19 08:00 | 0.9640719
37 | 2022-09-19 08:00 | 0.9720837
38 | 2022-09-19 08:00 | 8.424812
39 | 2022-09-19 08:00 | 28.125
40 | 2022-09-19 08:00 | 1.157707
41 | 2022-09-19 08:00 | 1.381878
42 | 2022-09-19 08:00 | 1.194575
43 | 2022-09-19 08:00 | 11.8
44 | 2022-09-19 08:00 | 0.41
45 | 2022-09-19 08:00 | 0.3
46 | 2022-09-19 08:00 | 0.5
47 | 2022-09-19 08:00 | 89
48 | 2022-09-19 08:00 | 7.9
49 | 2022-09-19 08:00 | 32.25339
50 | 2022-09-19 08:00 | 57.74395
51 | 2022-09-19 08:00 | 2098.766
52 | 2022-09-19 08:00 | 3.520224
53 | 2022-09-19 08:00 | 1264.299
54 | 2022-09-19 08:00 | 2106.805
55 | 2022-09-19 08:00 | 473.374
1 | 2022-09-19 16:00 | 1.155083
2 | 2022-09-19 16:00 | 0.8085579
3 | 2022-09-19 16:00 | 0.3465248
4 | 2022-09-19 16:00 | 1250.693
5 | 2022-09-19 16:00 | 250.8591
6 | 2022-09-19 16:00 | 0.6125
7 | 2022-09-19 16:00 | 18.4
8 | 2022-09-19 16:00 | 40.6181
9 | 2022-09-19 16:00 | 1.20143
10 | 2022-09-19 16:00 | 1.201986
11 | 2022-09-19 16:00 | 0.9997635
12 | 2022-09-19 16:00 | 0.4687361
13 | 2022-09-19 16:00 | 0.3018009
14 | 2022-09-19 16:00 | 0.6143781
15 | 2022-09-19 16:00 | 2.794827
20 | 2022-09-19 16:00 | 0.2566405
21 | 2022-09-19 16:00 | 5.42395
22 | 2022-09-19 16:00 | 5.23352
23 | 2022-09-19 16:00 | 2.77816
24 | 2022-09-19 16:00 | 220.7573
25 | 2022-09-19 16:00 | 0.1530511
26 | 2022-09-19 16:00 | 347.4171
28 | 2022-09-19 16:00 | 85.13274
29 | 2022-09-19 16:00 | 67.5
30 | 2022-09-19 16:00 | 2987.922
31 | 2022-09-19 16:00 | 0.8800054
32 | 2022-09-19 16:00 | 0
33 | 2022-09-19 16:00 | 0
34 | 2022-09-19 16:00 | 32.51631
35 | 2022-09-19 16:00 | 398.4905
36 | 2022-09-19 16:00 | 0.988081
37 | 2022-09-19 16:00 | 1.020243
38 | 2022-09-19 16:00 | 8.218777
39 | 2022-09-19 16:00 | 30.10753
40 | 2022-09-19 16:00 | 1.164531
41 | 2022-09-19 16:00 | 1.390954
42 | 2022-09-19 16:00 | 1.205426
43 | 2022-09-19 16:00 | 11.5
44 | 2022-09-19 16:00 | 0.41
45 | 2022-09-19 16:00 | 0.3
46 | 2022-09-19 16:00 | 0.6
47 | 2022-09-19 16:00 | 88.8
48 | 2022-09-19 16:00 | 8.4
49 | 2022-09-19 16:00 | 33.79644
50 | 2022-09-19 16:00 | 58.1061
51 | 2022-09-19 16:00 | 2109.268
52 | 2022-09-19 16:00 | 3.561184
53 | 2022-09-19 16:00 | 1320.051
54 | 2022-09-19 16:00 | 2188.562
55 | 2022-09-19 16:00 | 465.558
1 | 2022-09-20 | 1.175089
2 | 2022-09-20 | 0.8225623
3 | 2022-09-20 | 0.3525267
4 | 2022-09-20 | 1250.754
5 | 2022-09-20 | 224.0466
6 | 2022-09-20 | 0.6225
7 | 2022-09-20 | 19.5
8 | 2022-09-20 | 40.79498
9 | 2022-09-20 | 1.195416
10 | 2022-09-20 | 1.201736
11 | 2022-09-20 | 0.999719
12 | 2022-09-20 | 0.4768328
13 | 2022-09-20 | 0.307014
14 | 2022-09-20 | 0.6249904
15 | 2022-09-20 | 2.958215
20 | 2022-09-20 | 0.2315033
21 | 2022-09-20 | 4.982408
22 | 2022-09-20 | 5.22569
23 | 2022-09-20 | 2.788977
24 | 2022-09-20 | 175.004
25 | 2022-09-20 | 0.1528221
26 | 2022-09-20 | 213.5652
28 | 2022-09-20 | 37.10965
29 | 2022-09-20 | 67.5
30 | 2022-09-20 | 2953.755
31 | 2022-09-20 | 0.7811053
32 | 2022-09-20 | 0
33 | 2022-09-20 | 0
34 | 2022-09-20 | 32.69837
35 | 2022-09-20 | 391.8764
36 | 2022-09-20 | 0.986731
37 | 2022-09-20 | 0.9959799
38 | 2022-09-20 | 7.940623
39 | 2022-09-20 | 29.89247
40 | 2022-09-20 | 1.141102
41 | 2022-09-20 | 1.38693
42 | 2022-09-20 | 1.202546
43 | 2022-09-20 | 11.5
44 | 2022-09-20 | 0.41
45 | 2022-09-20 | 0.3
46 | 2022-09-20 | 0.6
47 | 2022-09-20 | 88.8
48 | 2022-09-20 | 7.7
49 | 2022-09-20 | 33.70107
50 | 2022-09-20 | 58.29462
51 | 2022-09-20 | 2125.905
52 | 2022-09-20 | 3.562831
53 | 2022-09-20 | 1322.234
54 | 2022-09-20 | 2185.61
55 | 2022-09-20 | 463.9476
1 | 2022-09-20 08:00 | 1.203212
2 | 2022-09-20 08:00 | 0.8422487
3 | 2022-09-20 08:00 | 0.3609637
4 | 2022-09-20 08:00 | 1251.158
5 | 2022-09-20 08:00 | 207.7772
6 | 2022-09-20 08:00 | 0.6925
7 | 2022-09-20 08:00 | 19
8 | 2022-09-20 08:00 | 40.68522
9 | 2022-09-20 08:00 | 1.273764
10 | 2022-09-20 08:00 | 1.242803
11 | 2022-09-20 08:00 | 0.9996887
12 | 2022-09-20 08:00 | 0.4938456
13 | 2022-09-20 08:00 | 0.3179679
14 | 2022-09-20 08:00 | 0.6472893
15 | 2022-09-20 08:00 | 2.256855
20 | 2022-09-20 08:00 | 0.2920173
21 | 2022-09-20 08:00 | 4.050377
22 | 2022-09-20 08:00 | 5.015872
23 | 2022-09-20 08:00 | 2.794595
24 | 2022-09-20 08:00 | 211.3449
25 | 2022-09-20 08:00 | 0.1466861
26 | 2022-09-20 08:00 | 257.9431
28 | 2022-09-20 08:00 | 38.55157
29 | 2022-09-20 08:00 | 62.5
30 | 2022-09-20 08:00 | 3019.848
31 | 2022-09-20 08:00 | 1.017171
32 | 2022-09-20 08:00 | 0
33 | 2022-09-20 08:00 | 0
34 | 2022-09-20 08:00 | 31.22336
35 | 2022-09-20 08:00 | 373.188
36 | 2022-09-20 08:00 | 1.055767
37 | 2022-09-20 08:00 | 1.033951
38 | 2022-09-20 08:00 | 6.307232
39 | 2022-09-20 08:00 | 47.7193
40 | 2022-09-20 08:00 | 1.11838
41 | 2022-09-20 08:00 | 1.359216
42 | 2022-09-20 08:00 | 1.178561
43 | 2022-09-20 08:00 | 11.6
44 | 2022-09-20 08:00 | 0.42
45 | 2022-09-20 08:00 | 0.3
46 | 2022-09-20 08:00 | 0.7
47 | 2022-09-20 08:00 | 88.9
48 | 2022-09-20 08:00 | 7.6
49 | 2022-09-20 08:00 | 33.73261
50 | 2022-09-20 08:00 | 58.15554
51 | 2022-09-20 08:00 | 2088.542
52 | 2022-09-20 08:00 | 3.430712
53 | 2022-09-20 08:00 | 1243.899
54 | 2022-09-20 08:00 | 2056.704
55 | 2022-09-20 08:00 | 481.9504
1 | 2022-09-20 16:00 | 1.226089
2 | 2022-09-20 16:00 | 0.8582627
3 | 2022-09-20 16:00 | 0.3678268
4 | 2022-09-20 16:00 | 1251.236
5 | 2022-09-20 16:00 | 202.6781
6 | 2022-09-20 16:00 | 0.675
7 | 2022-09-20 16:00 | 20.6
8 | 2022-09-20 16:00 | 43.82979
9 | 2022-09-20 16:00 | 1.267726
10 | 2022-09-20 16:00 | 1.183998
11 | 2022-09-20 16:00 | 0.9996527
12 | 2022-09-20 16:00 | 0.4982999
13 | 2022-09-20 16:00 | 0.3208359
14 | 2022-09-20 16:00 | 0.6531277
15 | 2022-09-20 16:00 | 2.2862
20 | 2022-09-20 16:00 | 0.3184266
21 | 2022-09-20 16:00 | 5.209378
22 | 2022-09-20 16:00 | 5.352184
23 | 2022-09-20 16:00 | 2.842775
24 | 2022-09-20 16:00 | 250.352
25 | 2022-09-20 16:00 | 0.1565213
26 | 2022-09-20 16:00 | 283.2119
28 | 2022-09-20 16:00 | 34.96199
29 | 2022-09-20 16:00 | 64.5
30 | 2022-09-20 16:00 | 3030.353
31 | 2022-09-20 16:00 | 1.23522
32 | 2022-09-20 16:00 | 0
33 | 2022-09-20 16:00 | 0
34 | 2022-09-20 16:00 | 32.49917
35 | 2022-09-20 16:00 | 398.6903
36 | 2022-09-20 16:00 | 1.02934
37 | 2022-09-20 16:00 | 1.071281
38 | 2022-09-20 16:00 | 7.495578
39 | 2022-09-20 16:00 | 44.47761
40 | 2022-09-20 16:00 | 1.124348
41 | 2022-09-20 16:00 | 1.366301
42 | 2022-09-20 16:00 | 1.184238
43 | 2022-09-20 16:00 | 11.7
44 | 2022-09-20 16:00 | 0.42
45 | 2022-09-20 16:00 | 0.3
46 | 2022-09-20 16:00 | 0.5
47 | 2022-09-20 16:00 | 88.6
48 | 2022-09-20 16:00 | 8.1
49 | 2022-09-20 16:00 | 33.48154
50 | 2022-09-20 16:00 | 58.1416
51 | 2022-09-20 16:00 | 2101.172
52 | 2022-09-20 16:00 | 3.547064
53 | 2022-09-20 16:00 | 1349.034
54 | 2022-09-20 16:00 | 2232.872
55 | 2022-09-20 16:00 | 466.6292
1 | 2022-09-21 | 1.216288
2 | 2022-09-21 | 0.8514019
3 | 2022-09-21 | 0.3648866
4 | 2022-09-21 | 1249.867
5 | 2022-09-21 | 243.4144
6 | 2022-09-21 | 0.756
7 | 2022-09-21 | 19.6
8 | 2022-09-21 | 42.70153
9 | 2022-09-21 | 1.235006
10 | 2022-09-21 | 1.185194
11 | 2022-09-21 | 0.9997568
12 | 2022-09-21 | 0.4907487
13 | 2022-09-21 | 0.3159739
14 | 2022-09-21 | 0.6432303
15 | 2022-09-21 | 2.535262
20 | 2022-09-21 | 0.279306
21 | 2022-09-21 | 5.089453
22 | 2022-09-21 | 4.93668
23 | 2022-09-21 | 2.846772
24 | 2022-09-21 | 290.6848
25 | 2022-09-21 | 0.1443702
26 | 2022-09-21 | 419.1424
28 | 2022-09-21 | 48.34221
29 | 2022-09-21 | 62
30 | 2022-09-21 | 2951.787
31 | 2022-09-21 | 1.194197
32 | 2022-09-21 | 0
33 | 2022-09-21 | 0
34 | 2022-09-21 | 31.09256
35 | 2022-09-21 | 399.9119
36 | 2022-09-21 | 1.004896
37 | 2022-09-21 | 1.02645
38 | 2022-09-21 | 7.624715
39 | 2022-09-21 | 34.15842
40 | 2022-09-21 | 1.15121
41 | 2022-09-21 | 1.367887
42 | 2022-09-21 | 1.176656
43 | 2022-09-21 | 11.7
44 | 2022-09-21 | 0.42
45 | 2022-09-21 | 0.3
46 | 2022-09-21 | 0.5
47 | 2022-09-21 | 88.8
48 | 2022-09-21 | 7.9
49 | 2022-09-21 | 33.36081
50 | 2022-09-21 | 57.49944
51 | 2022-09-21 | 2048.506
52 | 2022-09-21 | 3.635064
53 | 2022-09-21 | 1248.53
54 | 2022-09-21 | 2085.606
55 | 2022-09-21 | 459.5377
1 | 2022-09-21 08:00 | 1.199322
2 | 2022-09-21 08:00 | 0.8395256
3 | 2022-09-21 08:00 | 0.3597967
4 | 2022-09-21 08:00 | 1251.001
5 | 2022-09-21 08:00 | 241.5181
6 | 2022-09-21 08:00 | 0.792
7 | 2022-09-21 08:00 | 18.7
8 | 2022-09-21 08:00 | 42.30769
9 | 2022-09-21 08:00 | 1.23413
10 | 2022-09-21 08:00 | 1.15619
11 | 2022-09-21 08:00 | 0.9997527
12 | 2022-09-21 08:00 | 0.4827141
13 | 2022-09-21 08:00 | 0.3108008
14 | 2022-09-21 08:00 | 0.6326992
15 | 2022-09-21 08:00 | 2.617125
20 | 2022-09-21 08:00 | 0.2574929
21 | 2022-09-21 08:00 | 4.600211
22 | 2022-09-21 08:00 | 4.971875
23 | 2022-09-21 08:00 | 2.826135
24 | 2022-09-21 08:00 | 347.1872
25 | 2022-09-21 08:00 | 0.1453994
26 | 2022-09-21 08:00 | 560.8412
28 | 2022-09-21 08:00 | 35.34166
29 | 2022-09-21 08:00 | 63.5
30 | 2022-09-21 08:00 | 2874.613
31 | 2022-09-21 08:00 | 1.43752
32 | 2022-09-21 08:00 | 0
33 | 2022-09-21 08:00 | 0
34 | 2022-09-21 08:00 | 31.65831
35 | 2022-09-21 08:00 | 391.1963
36 | 2022-09-21 08:00 | 1.01319
37 | 2022-09-21 08:00 | 1.00944
38 | 2022-09-21 08:00 | 7.217336
39 | 2022-09-21 08:00 | 38.63636
40 | 2022-09-21 08:00 | 1.144909
41 | 2022-09-21 08:00 | 1.362242
42 | 2022-09-21 08:00 | 1.171993
43 | 2022-09-21 08:00 | 11.5
44 | 2022-09-21 08:00 | 0.43
45 | 2022-09-21 08:00 | 0.3
46 | 2022-09-21 08:00 | 0.6
47 | 2022-09-21 08:00 | 88.4
48 | 2022-09-21 08:00 | 8.3
49 | 2022-09-21 08:00 | 33.49308
50 | 2022-09-21 08:00 | 57.54832
51 | 2022-09-21 08:00 | 2089.235
52 | 2022-09-21 08:00 | 3.663485
53 | 2022-09-21 08:00 | 1265.353
54 | 2022-09-21 08:00 | 2109.179
55 | 2022-09-21 08:00 | 454.9958
1 | 2022-09-21 16:00 | 1.195052
2 | 2022-09-21 16:00 | 0.836536
3 | 2022-09-21 16:00 | 0.3585155
4 | 2022-09-21 16:00 | 1251.399
5 | 2022-09-21 16:00 | 247.6652
6 | 2022-09-21 16:00 | 0.7575
7 | 2022-09-21 16:00 | 18
8 | 2022-09-21 16:00 | 40.63205
9 | 2022-09-21 16:00 | 1.216749
10 | 2022-09-21 16:00 | 0.9877546
11 | 2022-09-21 16:00 | 0.9997581
12 | 2022-09-21 16:00 | 0.466288
13 | 2022-09-21 16:00 | 0.3002246
14 | 2022-09-21 16:00 | 0.6111692
15 | 2022-09-21 16:00 | 2.781863
20 | 2022-09-21 16:00 | 0.245425
21 | 2022-09-21 16:00 | 4.848644
22 | 2022-09-21 16:00 | 4.920573
23 | 2022-09-21 16:00 | 2.811372
24 | 2022-09-21 16:00 | 356.9719
25 | 2022-09-21 16:00 | 0.1438991
26 | 2022-09-21 16:00 | 619.4835
28 | 2022-09-21 16:00 | 51.32629
29 | 2022-09-21 16:00 | 64.5
30 | 2022-09-21 16:00 | 2656.054
31 | 2022-09-21 16:00 | 1.441349
32 | 2022-09-21 16:00 | 0
33 | 2022-09-21 16:00 | 0
34 | 2022-09-21 16:00 | 30.98778
35 | 2022-09-21 16:00 | 379.7025
36 | 2022-09-21 16:00 | 0.997537
37 | 2022-09-21 16:00 | 1.002028
38 | 2022-09-21 16:00 | 7.630507
39 | 2022-09-21 16:00 | 36.8
40 | 2022-09-21 16:00 | 1.14242
41 | 2022-09-21 16:00 | 1.359242
42 | 2022-09-21 16:00 | 1.169352
43 | 2022-09-21 16:00 | 11.6
44 | 2022-09-21 16:00 | 0.43
45 | 2022-09-21 16:00 | 0.3
46 | 2022-09-21 16:00 | 0.7
47 | 2022-09-21 16:00 | 88.7
48 | 2022-09-21 16:00 | 8.1
49 | 2022-09-21 16:00 | 33.44846
50 | 2022-09-21 16:00 | 57.5225
51 | 2022-09-21 16:00 | 2093.913
52 | 2022-09-21 16:00 | 4.071718
53 | 2022-09-21 16:00 | 1318.969
54 | 2022-09-21 16:00 | 2200.565
55 | 2022-09-21 16:00 | 409.7529
1 | 2022-09-22 | 1.180203
2 | 2022-09-22 | 0.8261424
3 | 2022-09-22 | 0.354061
4 | 2022-09-22 | 1250.997
5 | 2022-09-22 | 233.2136
6 | 2022-09-22 | 0.5
7 | 2022-09-22 | 19
8 | 2022-09-22 | 42.88939
9 | 2022-09-22 | 1.203202
10 | 2022-09-22 | 1.192178
11 | 2022-09-22 | 0.9997324
12 | 2022-09-22 | 0.4749194
13 | 2022-09-22 | 0.305782
14 | 2022-09-22 | 0.6224825
15 | 2022-09-22 | 2.965366
20 | 2022-09-22 | 0.2256409
21 | 2022-09-22 | 4.747133
22 | 2022-09-22 | 5.117795
23 | 2022-09-22 | 2.798088
24 | 2022-09-22 | 259.7733
25 | 2022-09-22 | 0.1496668
26 | 2022-09-22 | 455.179
28 | 2022-09-22 | 57.31787
29 | 2022-09-22 | 67.5
30 | 2022-09-22 | 3019.65
31 | 2022-09-22 | 1.113886
32 | 2022-09-22 | 0
33 | 2022-09-22 | 0
34 | 2022-09-22 | 30.86466
35 | 2022-09-22 | 394.3782
36 | 2022-09-22 | 0.9926108
37 | 2022-09-22 | 0.9918782
38 | 2022-09-22 | 7.712499
39 | 2022-09-22 | 33.78378
40 | 2022-09-22 | 1.198518
41 | 2022-09-22 | 1.421722
42 | 2022-09-22 | 1.239322
43 | 2022-09-22 | 11.6
44 | 2022-09-22 | 0.43
45 | 2022-09-22 | 0.3
46 | 2022-09-22 | 0.7
47 | 2022-09-22 | 88.5
48 | 2022-09-22 | 8.3
49 | 2022-09-22 | 32.72611
50 | 2022-09-22 | 57.83685
51 | 2022-09-22 | 2043.846
52 | 2022-09-22 | 3.675402
53 | 2022-09-22 | 1305.268
54 | 2022-09-22 | 2173.048
55 | 2022-09-22 | 452.965
1 | 2022-09-22 08:00 | 0.2998575
2 | 2022-09-22 08:00 | 0.2099003
3 | 2022-09-22 08:00 | 0.08995725
4 | 2022-09-22 08:00 | 1208.902
5 | 2022-09-22 08:00 | 207.8252
6 | 2022-09-22 08:00 | 0.3045
7 | 2022-09-22 08:00 | 18.7
8 | 2022-09-22 08:00 | 42.21219
9 | 2022-09-22 08:00 | 1.250627
10 | 2022-09-22 08:00 | 1.413021
11 | 2022-09-22 08:00 | 0.9997166
12 | 2022-09-22 08:00 | 0.1209271
13 | 2022-09-22 08:00 | 0.07786024
14 | 2022-09-22 08:00 | 0.1585006
15 | 2022-09-22 08:00 | 2.454933
20 | 2022-09-22 08:00 | 0.2726321
21 | 2022-09-22 08:00 | 4.399065
22 | 2022-09-22 08:00 | 2.359334
23 | 2022-09-22 08:00 | 1.481123
24 | 2022-09-22 08:00 | 195.5156
25 | 2022-09-22 08:00 | 0.06899727
26 | 2022-09-22 08:00 | 293.5135
28 | 2022-09-22 08:00 | 33.68525
29 | 2022-09-22 08:00 | 29.5
30 | 2022-09-22 08:00 | 1820.831
31 | 2022-09-22 08:00 | 0.9407694
32 | 2022-09-22 08:00 | 0
33 | 2022-09-22 08:00 | 0
34 | 2022-09-22 08:00 | 26.70803
35 | 2022-09-22 08:00 | 152.201
36 | 2022-09-22 08:00 | 1.030075
37 | 2022-09-22 08:00 | 1.022541
38 | 2022-09-22 08:00 | 6.853999
39 | 2022-09-22 08:00 | 26.53846
40 | 2022-09-22 08:00 | 1.168935
41 | 2022-09-22 08:00 | 1.385438
42 | 2022-09-22 08:00 | 1.209747
43 | 2022-09-22 08:00 | 11.4
44 | 2022-09-22 08:00 | 0.43
45 | 2022-09-22 08:00 | 0.3
46 | 2022-09-22 08:00 | 0.6
47 | 2022-09-22 08:00 | 88.6
48 | 2022-09-22 08:00 | 8
49 | 2022-09-22 08:00 | 33.63726
50 | 2022-09-22 08:00 | 57.79727
51 | 2022-09-22 08:00 | 2090.876
52 | 2022-09-22 08:00 | 3.637733
53 | 2022-09-22 08:00 | 597.0186
54 | 2022-09-22 08:00 | 997.4
55 | 2022-09-22 08:00 | 459.2515
1 | 2022-09-22 16:00 | 1.116401
2 | 2022-09-22 16:00 | 0.7814807
3 | 2022-09-22 16:00 | 0.3349203
4 | 2022-09-22 16:00 | 1248.51
5 | 2022-09-22 16:00 | 234.2162
6 | 2022-09-22 16:00 | 0.54
7 | 2022-09-22 16:00 | 21
8 | 2022-09-22 16:00 | 46.15385
9 | 2022-09-22 16:00 | 1.162573
10 | 2022-09-22 16:00 | 1.398094
11 | 2022-09-22 16:00 | 0.9997526
12 | 2022-09-22 16:00 | 0.4564433
13 | 2022-09-22 16:00 | 0.293886
14 | 2022-09-22 16:00 | 0.5982657
15 | 2022-09-22 16:00 | 3.138052
20 | 2022-09-22 16:00 | 0.228533
21 | 2022-09-22 16:00 | 5.591086
22 | 2022-09-22 16:00 | 4.393394
23 | 2022-09-22 16:00 | 2.736314
24 | 2022-09-22 16:00 | 261.9917
25 | 2022-09-22 16:00 | 0.1284821
26 | 2022-09-22 16:00 | 397.794
28 | 2022-09-22 16:00 | 26.45904
29 | 2022-09-22 16:00 | 56.5
30 | 2022-09-22 16:00 | 2870.102
31 | 2022-09-22 16:00 | 1.118589
32 | 2022-09-22 16:00 | 0
33 | 2022-09-22 16:00 | 0
34 | 2022-09-22 16:00 | 31.20222
35 | 2022-09-22 16:00 | 402.6531
36 | 2022-09-22 16:00 | 0.9649123
37 | 2022-09-22 16:00 | 0.994
38 | 2022-09-22 16:00 | 8.729138
39 | 2022-09-22 16:00 | 30.58036
40 | 2022-09-22 16:00 | 1.148237
41 | 2022-09-22 16:00 | 1.361991
42 | 2022-09-22 16:00 | 1.190123
43 | 2022-09-22 16:00 | 11.5
44 | 2022-09-22 16:00 | 0.43
45 | 2022-09-22 16:00 | 0.3
46 | 2022-09-22 16:00 | 0.6
47 | 2022-09-22 16:00 | 88.7
48 | 2022-09-22 16:00 | 8.2
49 | 2022-09-22 16:00 | 34.14774
50 | 2022-09-22 16:00 | 57.80495
51 | 2022-09-22 16:00 | 1958.532
52 | 2022-09-22 16:00 | 3.470183
53 | 2022-09-22 16:00 | 1087.004
54 | 2022-09-22 16:00 | 1813.11
55 | 2022-09-22 16:00 | 480.6628
1 | 2022-09-23 | 1.237107
2 | 2022-09-23 | 0.8659746
3 | 2022-09-23 | 0.371132
4 | 2022-09-23 | 1250.567
5 | 2022-09-23 | 250.4356
6 | 2022-09-23 | 0.97
7 | 2022-09-23 | 18
8 | 2022-09-23 | 42.35294
9 | 2022-09-23 | 1.252747
10 | 2022-09-23 | 1.176514
11 | 2022-09-23 | 0.999783
12 | 2022-09-23 | 0.4966911
13 | 2022-09-23 | 0.3198
14 | 2022-09-23 | 0.651019
15 | 2022-09-23 | 2.361392
20 | 2022-09-23 | 0.296973
21 | 2022-09-23 | 4.81842
22 | 2022-09-23 | 4.657693
23 | 2022-09-23 | 2.839547
24 | 2022-09-23 | 285.3857
25 | 2022-09-23 | 0.1362114
26 | 2022-09-23 | 380.0211
28 | 2022-09-23 | 41.51141
29 | 2022-09-23 | 57.5
30 | 2022-09-23 | 2770.687
31 | 2022-09-23 | 1.139557
32 | 2022-09-23 | 0
33 | 2022-09-23 | 0
34 | 2022-09-23 | 31.75565
35 | 2022-09-23 | 402.2999
36 | 2022-09-23 | 1.037851
37 | 2022-09-23 | 1.055556
38 | 2022-09-23 | 7.179812
39 | 2022-09-23 | 44.54546
40 | 2022-09-23 | 1.133741
41 | 2022-09-23 | 1.348684
42 | 2022-09-23 | 1.174227
43 | 2022-09-23 | 11.5
44 | 2022-09-23 | 0.43
45 | 2022-09-23 | 0.3
46 | 2022-09-23 | 0.6
47 | 2022-09-23 | 88.4
48 | 2022-09-23 | 8.3
49 | 2022-09-23 | 34.44014
50 | 2022-09-23 | 57.81817
51 | 2022-09-23 | 2042.58
52 | 2022-09-23 | 3.682353
53 | 2022-09-23 | 1195.569
54 | 2022-09-23 | 1982.971
55 | 2022-09-23 | 450.4188
1 | 2022-09-23 08:00 | 1.1395
2 | 2022-09-23 08:00 | 0.7976497
3 | 2022-09-23 08:00 | 0.3418499
4 | 2022-09-23 08:00 | 1251.105
5 | 2022-09-23 08:00 | 283.9685
6 | 2022-09-23 08:00 | 0.8003333
7 | 2022-09-23 08:00 | 19.2
8 | 2022-09-23 08:00 | 41.9214
9 | 2022-09-23 08:00 | 1.223572
10 | 2022-09-23 08:00 | 1.209373
11 | 2022-09-23 08:00 | 0.9998189
12 | 2022-09-23 08:00 | 0.4570081
13 | 2022-09-23 08:00 | 0.2942497
14 | 2022-09-23 08:00 | 0.5990059
15 | 2022-09-23 08:00 | 2.646128
20 | 2022-09-23 08:00 | 0.2599529
21 | 2022-09-23 08:00 | 4.839063
22 | 2022-09-23 08:00 | 4.538349
23 | 2022-09-23 08:00 | 2.758312
24 | 2022-09-23 08:00 | 374.4977
25 | 2022-09-23 08:00 | 0.1327212
26 | 2022-09-23 08:00 | 332.8306
28 | 2022-09-23 08:00 | 58.66599
29 | 2022-09-23 08:00 | 58.5
30 | 2022-09-23 08:00 | 2721.972
31 | 2022-09-23 08:00 | 1.3188
32 | 2022-09-23 08:00 | 0
33 | 2022-09-23 08:00 | 0
34 | 2022-09-23 08:00 | 31.70671
35 | 2022-09-23 08:00 | 399.0157
36 | 2022-09-23 08:00 | 1.010936
37 | 2022-09-23 08:00 | 1.022335
38 | 2022-09-23 08:00 | 7.485191
39 | 2022-09-23 08:00 | 36.5
40 | 2022-09-23 08:00 | 1.141575
41 | 2022-09-23 08:00 | 1.357149
42 | 2022-09-23 08:00 | 1.178752
43 | 2022-09-23 08:00 | 11.6
44 | 2022-09-23 08:00 | 0.41
45 | 2022-09-23 08:00 | 0.3
46 | 2022-09-23 08:00 | 0.5
47 | 2022-09-23 08:00 | 88.5
48 | 2022-09-23 08:00 | 8.1
49 | 2022-09-23 08:00 | 33.0655
50 | 2022-09-23 08:00 | 57.5724
51 | 2022-09-23 08:00 | 2039.491
52 | 2022-09-23 08:00 | 3.712719
53 | 2022-09-23 08:00 | 1161.786
54 | 2022-09-23 08:00 | 1937.636
55 | 2022-09-23 08:00 | 449.2149
1 | 2022-09-23 16:00 | 1.153103
2 | 2022-09-23 16:00 | 0.8071722
3 | 2022-09-23 16:00 | 0.345931
4 | 2022-09-23 16:00 | 1250.327
5 | 2022-09-23 16:00 | 260.3814
6 | 2022-09-23 16:00 | 0.604
7 | 2022-09-23 16:00 | 18.3
8 | 2022-09-23 16:00 | 40.39735
9 | 2022-09-23 16:00 | 1.226118
10 | 2022-09-23 16:00 | 1.239395
11 | 2022-09-23 16:00 | 0.9997837
12 | 2022-09-23 16:00 | 0.4660083
13 | 2022-09-23 16:00 | 0.3000446
14 | 2022-09-23 16:00 | 0.6108027
15 | 2022-09-23 16:00 | 2.605104
20 | 2022-09-23 16:00 | 0.2635228
21 | 2022-09-23 16:00 | 4.78746
22 | 2022-09-23 16:00 | 5.023502
23 | 2022-09-23 16:00 | 2.775918
24 | 2022-09-23 16:00 | 317.1079
25 | 2022-09-23 16:00 | 0.1469092
26 | 2022-09-23 16:00 | 356.3866
28 | 2022-09-23 16:00 | 56.78346
29 | 2022-09-23 16:00 | 65.5
30 | 2022-09-23 16:00 | 3004.94
31 | 2022-09-23 16:00 | 1.217859
32 | 2022-09-23 16:00 | 0
33 | 2022-09-23 16:00 | 0
34 | 2022-09-23 16:00 | 31.64751
35 | 2022-09-23 16:00 | 410.039
36 | 2022-09-23 16:00 | 1.019347
37 | 2022-09-23 16:00 | 1.030488
38 | 2022-09-23 16:00 | 7.392564
39 | 2022-09-23 16:00 | 32.69231
40 | 2022-09-23 16:00 | 1.157027
41 | 2022-09-23 16:00 | 1.375898
42 | 2022-09-23 16:00 | 1.195384
43 | 2022-09-23 16:00 | 11.3
44 | 2022-09-23 16:00 | 0.41
45 | 2022-09-23 16:00 | 0.3
46 | 2022-09-23 16:00 | 0.6
47 | 2022-09-23 16:00 | 88.2
48 | 2022-09-23 16:00 | 8.2
49 | 2022-09-23 16:00 | 33.2336
50 | 2022-09-23 16:00 | 57.71419
51 | 2022-09-23 16:00 | 2052.266
52 | 2022-09-23 16:00 | 3.616992
53 | 2022-09-23 16:00 | 1269.124
54 | 2022-09-23 16:00 | 2116.572
55 | 2022-09-23 16:00 | 461.0855
1 | 2022-09-24 | 1.198416
2 | 2022-09-24 | 0.838891
3 | 2022-09-24 | 0.3595247
4 | 2022-09-24 | 1249.8
5 | 2022-09-24 | 260.2964
6 | 2022-09-24 | 0.75
7 | 2022-09-24 | 20
8 | 2022-09-24 | 42.10526
9 | 2022-09-24 | 1.20438
10 | 2022-09-24 | 1.105261
11 | 2022-09-24 | 0.9997876
12 | 2022-09-24 | 0.4772846
13 | 2022-09-24 | 0.3073049
14 | 2022-09-24 | 0.6255827
15 | 2022-09-24 | 2.936661
20 | 2022-09-24 | 0.2279867
21 | 2022-09-24 | 4.737695
22 | 2022-09-24 | 4.732545
23 | 2022-09-24 | 2.824756
24 | 2022-09-24 | 334.5103
25 | 2022-09-24 | 0.1384004
26 | 2022-09-24 | 417.4185
28 | 2022-09-24 | 42.88953
29 | 2022-09-24 | 58
30 | 2022-09-24 | 2690.265
31 | 2022-09-24 | 1.285113
32 | 2022-09-24 | 0
33 | 2022-09-24 | 0
34 | 2022-09-24 | 31.51772
35 | 2022-09-24 | 374.1776
36 | 2022-09-24 | 0.9927008
37 | 2022-09-24 | 0.989011
38 | 2022-09-24 | 7.674356
39 | 2022-09-24 | 36.93182
40 | 2022-09-24 | 1.112229
41 | 2022-09-24 | 1.309542
42 | 2022-09-24 | 1.147171
43 | 2022-09-24 | 11.3
44 | 2022-09-24 | 0.41
45 | 2022-09-24 | 0.3
46 | 2022-09-24 | 0.6
47 | 2022-09-24 | 88.4
48 | 2022-09-24 | 8.2
49 | 2022-09-24 | 33.37855
50 | 2022-09-24 | 57.48462
51 | 2022-09-24 | 2091.87
52 | 2022-09-24 | 3.797331
53 | 2022-09-24 | 1224.725
54 | 2022-09-24 | 2044.406
55 | 2022-09-24 | 439.5924
1 | 2022-09-24 08:00 | 1.16138
2 | 2022-09-24 08:00 | 0.8129663
3 | 2022-09-24 08:00 | 0.3484141
4 | 2022-09-24 08:00 | 1250.544
5 | 2022-09-24 08:00 | 217.8933
6 | 2022-09-24 08:00 | 0.535
7 | 2022-09-24 08:00 | 20
8 | 2022-09-24 08:00 | 45.45454
9 | 2022-09-24 08:00 | 1.189676
10 | 2022-09-24 08:00 | 1.202637
11 | 2022-09-24 08:00 | 0.9997001
12 | 2022-09-24 08:00 | 0.4664562
13 | 2022-09-24 08:00 | 0.3003329
14 | 2022-09-24 08:00 | 0.6113897
15 | 2022-09-24 08:00 | 2.976419
20 | 2022-09-24 08:00 | 0.2338328
21 | 2022-09-24 08:00 | 5.167964
22 | 2022-09-24 08:00 | 5.211133
23 | 2022-09-24 08:00 | 2.763817
24 | 2022-09-24 08:00 | 273.4149
25 | 2022-09-24 08:00 | 0.1523964
26 | 2022-09-24 08:00 | 422.086
28 | 2022-09-24 08:00 | 73.1479
29 | 2022-09-24 08:00 | 62.5
30 | 2022-09-24 08:00 | 3099.879
31 | 2022-09-24 08:00 | 1.254811
32 | 2022-09-24 08:00 | 0
33 | 2022-09-24 08:00 | 0
34 | 2022-09-24 08:00 | 30.90016
35 | 2022-09-24 08:00 | 410.2736
36 | 2022-09-24 08:00 | 0.9831933
37 | 2022-09-24 08:00 | 1.00101
38 | 2022-09-24 08:00 | 8.144383
39 | 2022-09-24 08:00 | 35.71429
40 | 2022-09-24 08:00 | 1.107226
41 | 2022-09-24 08:00 | 1.303452
42 | 2022-09-24 08:00 | 1.141946
43 | 2022-09-24 08:00 | 11.5
44 | 2022-09-24 08:00 | 0.38
45 | 2022-09-24 08:00 | 0.3
46 | 2022-09-24 08:00 | 0.7
47 | 2022-09-24 08:00 | 88.4
48 | 2022-09-24 08:00 | 8.2
49 | 2022-09-24 08:00 | 33.43878
50 | 2022-09-24 08:00 | 57.45613
51 | 2022-09-24 08:00 | 2016.102
52 | 2022-09-24 08:00 | 3.690173
53 | 2022-09-24 08:00 | 1324.382
54 | 2022-09-24 08:00 | 2218.795
55 | 2022-09-24 08:00 | 454.0015
1 | 2022-09-24 16:00 | 1.178113
2 | 2022-09-24 16:00 | 0.8246791
3 | 2022-09-24 16:00 | 0.3534339
4 | 2022-09-24 16:00 | 1250.662
5 | 2022-09-24 16:00 | 253.9831
6 | 2022-09-24 16:00 | 0.57325
7 | 2022-09-24 16:00 | 19
8 | 2022-09-24 16:00 | 43.18182
9 | 2022-09-24 16:00 | 1.202622
10 | 2022-09-24 16:00 | 1.269155
11 | 2022-09-24 16:00 | 0.9997819
12 | 2022-09-24 16:00 | 0.4757571
13 | 2022-09-24 16:00 | 0.3063214
14 | 2022-09-24 16:00 | 0.6235805
15 | 2022-09-24 16:00 | 2.768848
20 | 2022-09-24 16:00 | 0.2623048
21 | 2022-09-24 16:00 | 5.567313
22 | 2022-09-24 16:00 | 4.942057
23 | 2022-09-24 16:00 | 2.817343
24 | 2022-09-24 16:00 | 279.7758
25 | 2022-09-24 16:00 | 0.1445274
26 | 2022-09-24 16:00 | 475.7536
28 | 2022-09-24 16:00 | 80.19618
29 | 2022-09-24 16:00 | 57.5
30 | 2022-09-24 16:00 | 3028.254
31 | 2022-09-24 16:00 | 1.101553
32 | 2022-09-24 16:00 | 0
33 | 2022-09-24 16:00 | 0
34 | 2022-09-24 16:00 | 31.25883
35 | 2022-09-24 16:00 | 416.4267
36 | 2022-09-24 16:00 | 0.9856973
37 | 2022-09-24 16:00 | 1.024365
38 | 2022-09-24 16:00 | 8.336162
39 | 2022-09-24 16:00 | 35.06849
40 | 2022-09-24 16:00 | 1.097579
41 | 2022-09-24 16:00 | 1.291623
42 | 2022-09-24 16:00 | 1.132128
43 | 2022-09-24 16:00 | 11.5
44 | 2022-09-24 16:00 | 0.38
45 | 2022-09-24 16:00 | 0.3
46 | 2022-09-24 16:00 | 0.5
47 | 2022-09-24 16:00 | 88.5
48 | 2022-09-24 16:00 | 8.2
49 | 2022-09-24 16:00 | 33.70267
50 | 2022-09-24 16:00 | 57.42783
51 | 2022-09-24 16:00 | 2025.855
52 | 2022-09-24 16:00 | 3.620515
53 | 2022-09-24 16:00 | 1244.552
54 | 2022-09-24 16:00 | 2084.265
55 | 2022-09-24 16:00 | 462.5615
1 | 2022-09-25 | 1.153262
2 | 2022-09-25 | 0.8072832
3 | 2022-09-25 | 0.3459785
4 | 2022-09-25 | 1250.723
5 | 2022-09-25 | 258.2319
6 | 2022-09-25 | 0.662
7 | 2022-09-25 | 18.5
8 | 2022-09-25 | 41.47982
9 | 2022-09-25 | 1.214886
10 | 2022-09-25 | 1.246412
11 | 2022-09-25 | 0.9997916
12 | 2022-09-25 | 0.4654485
13 | 2022-09-25 | 0.2996841
14 | 2022-09-25 | 0.6100689
15 | 2022-09-25 | 2.694998
20 | 2022-09-25 | 0.2629001
21 | 2022-09-25 | 5.212025
22 | 2022-09-25 | 4.915246
23 | 2022-09-25 | 2.800121
24 | 2022-09-25 | 344.8032
25 | 2022-09-25 | 0.1437433
26 | 2022-09-25 | 535.2013
28 | 2022-09-25 | 86.88418
29 | 2022-09-25 | 62.5
30 | 2022-09-25 | 2957.371
31 | 2022-09-25 | 1.335246
32 | 2022-09-25 | 0
33 | 2022-09-25 | 0
34 | 2022-09-25 | 31.72535
35 | 2022-09-25 | 414.422
36 | 2022-09-25 | 1.002401
37 | 2022-09-25 | 1.029502
38 | 2022-09-25 | 7.907023
39 | 2022-09-25 | 39.53489
40 | 2022-09-25 | 1.137151
41 | 2022-09-25 | 1.353321
42 | 2022-09-25 | 1.182212
43 | 2022-09-25 | 11.5
44 | 2022-09-25 | 0.38
45 | 2022-09-25 | 0.3
46 | 2022-09-25 | 0.5
47 | 2022-09-25 | 88.3
48 | 2022-09-25 | 8.3
49 | 2022-09-25 | 33.53846
50 | 2022-09-25 | 57.54116
51 | 2022-09-25 | 2042.205
52 | 2022-09-25 | 3.629557
53 | 2022-09-25 | 1242.01
54 | 2022-09-25 | 2075.292
55 | 2022-09-25 | 460.363
1 | 2022-09-25 08:00 | 1.156583
2 | 2022-09-25 08:00 | 0.809608
3 | 2022-09-25 08:00 | 0.3469749
4 | 2022-09-25 08:00 | 1251.039
5 | 2022-09-25 08:00 | 245.3181
6 | 2022-09-25 08:00 | 0.756
7 | 2022-09-25 08:00 | 18.6
8 | 2022-09-25 08:00 | 41.70404
9 | 2022-09-25 08:00 | 1.220748
10 | 2022-09-25 08:00 | 1.170863
11 | 2022-09-25 08:00 | 0.9997681
12 | 2022-09-25 08:00 | 0.463277
13 | 2022-09-25 08:00 | 0.298286
14 | 2022-09-25 08:00 | 0.6072227
15 | 2022-09-25 08:00 | 2.650578
20 | 2022-09-25 08:00 | 0.2662507
21 | 2022-09-25 08:00 | 5.134623
22 | 2022-09-25 08:00 | 5.053471
23 | 2022-09-25 08:00 | 2.804813
24 | 2022-09-25 08:00 | 325.189
25 | 2022-09-25 08:00 | 0.1477856
26 | 2022-09-25 08:00 | 548.8111
28 | 2022-09-25 08:00 | 69.78821
29 | 2022-09-25 08:00 | 61
30 | 2022-09-25 08:00 | 2902.601
31 | 2022-09-25 08:00 | 1.325581
32 | 2022-09-25 08:00 | 0
33 | 2022-09-25 08:00 | 0
34 | 2022-09-25 08:00 | 32.04951
35 | 2022-09-25 08:00 | 412.4467
36 | 2022-09-25 08:00 | 1.008444
37 | 2022-09-25 08:00 | 1.033708
38 | 2022-09-25 08:00 | 7.785201
39 | 2022-09-25 08:00 | 37.64045
40 | 2022-09-25 08:00 | 1.124305
41 | 2022-09-25 08:00 | 1.338294
42 | 2022-09-25 08:00 | 1.166453
43 | 2022-09-25 08:00 | 11.5
44 | 2022-09-25 08:00 | 0.42
45 | 2022-09-25 08:00 | 0.3
46 | 2022-09-25 08:00 | 0.6
47 | 2022-09-25 08:00 | 88.7
48 | 2022-09-25 08:00 | 8.2
49 | 2022-09-25 08:00 | 32.34399
50 | 2022-09-25 08:00 | 57.23313
51 | 2022-09-25 08:00 | 2060.279
52 | 2022-09-25 08:00 | 3.737504
53 | 2022-09-25 08:00 | 1289.245
54 | 2022-09-25 08:00 | 2163.323
55 | 2022-09-25 08:00 | 448.9563
1 | 2022-09-25 16:00 | 1.125175
2 | 2022-09-25 16:00 | 0.7876225
3 | 2022-09-25 16:00 | 0.3375525
4 | 2022-09-25 16:00 | 1250.79
5 | 2022-09-25 16:00 | 244.2708
6 | 2022-09-25 16:00 | 0.626
7 | 2022-09-25 16:00 | 17.7
8 | 2022-09-25 16:00 | 40.41096
9 | 2022-09-25 16:00 | 1.202395
10 | 2022-09-25 16:00 | 1.188277
11 | 2022-09-25 16:00 | 0.9997773
12 | 2022-09-25 16:00 | 0.448673
13 | 2022-09-25 16:00 | 0.288883
14 | 2022-09-25 16:00 | 0.5880811
15 | 2022-09-25 16:00 | 2.823859
20 | 2022-09-25 16:00 | 0.2480618
21 | 2022-09-25 16:00 | 5.158017
22 | 2022-09-25 16:00 | 4.874696
23 | 2022-09-25 16:00 | 2.758353
24 | 2022-09-25 16:00 | 301.4489
25 | 2022-09-25 16:00 | 0.1425575
26 | 2022-09-25 16:00 | 573.097
28 | 2022-09-25 16:00 | 85.14998
29 | 2022-09-25 16:00 | 62
30 | 2022-09-25 16:00 | 2940.148
31 | 2022-09-25 16:00 | 1.234077
32 | 2022-09-25 16:00 | 0
33 | 2022-09-25 16:00 | 0
34 | 2022-09-25 16:00 | 30.59303
35 | 2022-09-25 16:00 | 412.4306
36 | 2022-09-25 16:00 | 0.9892216
37 | 2022-09-25 16:00 | 1.008032
38 | 2022-09-25 16:00 | 7.981876
39 | 2022-09-25 16:00 | 35.48387
40 | 2022-09-25 16:00 | 1.142311
41 | 2022-09-25 16:00 | 1.359932
42 | 2022-09-25 16:00 | 1.18464
43 | 2022-09-25 16:00 | 11.6
44 | 2022-09-25 16:00 | 0.42
45 | 2022-09-25 16:00 | 0.3
46 | 2022-09-25 16:00 | 0.7
47 | 2022-09-25 16:00 | 88.5
48 | 2022-09-25 16:00 | 8.2
49 | 2022-09-25 16:00 | 31.98568
50 | 2022-09-25 16:00 | 57.28947
51 | 2022-09-25 16:00 | 2011.745
52 | 2022-09-25 16:00 | 3.799394
53 | 2022-09-25 16:00 | 1253.133
54 | 2022-09-25 16:00 | 2103.435
55 | 2022-09-25 16:00 | 441.7917
1 | 2022-09-26 | 1.201767
2 | 2022-09-26 | 0.8412367
3 | 2022-09-26 | 0.36053
4 | 2022-09-26 | 1251.048
5 | 2022-09-26 | 240.3924
6 | 2022-09-26 | 0.7
7 | 2022-09-26 | 18.4
8 | 2022-09-26 | 42.00913
9 | 2022-09-26 | 1.205742
10 | 2022-09-26 | 1.135793
11 | 2022-09-26 | 0.9997582
12 | 2022-09-26 | 0.4793709
13 | 2022-09-26 | 0.3086482
14 | 2022-09-26 | 0.6283172
15 | 2022-09-26 | 2.700023
20 | 2022-09-26 | 0.2740873
21 | 2022-09-26 | 5.777884
22 | 2022-09-26 | 5.079088
23 | 2022-09-26 | 2.817822
24 | 2022-09-26 | 276.0967
25 | 2022-09-26 | 0.1485348
26 | 2022-09-26 | 542.8431
28 | 2022-09-26 | 60.64638
29 | 2022-09-26 | 60
30 | 2022-09-26 | 2874.744
31 | 2022-09-26 | 1.148525
32 | 2022-09-26 | 0
33 | 2022-09-26 | 0
34 | 2022-09-26 | 31.90878
35 | 2022-09-26 | 408.8796
36 | 2022-09-26 | 0.9748804
37 | 2022-09-26 | 1.021277
38 | 2022-09-26 | 8.477908
39 | 2022-09-26 | 32.97297
40 | 2022-09-26 | 1.131925
41 | 2022-09-26 | 1.351739
42 | 2022-09-26 | 1.174951
43 | 2022-09-26 | 11.6
44 | 2022-09-26 | 0.42
45 | 2022-09-26 | 0.3
46 | 2022-09-26 | 0.7
47 | 2022-09-26 | 88.4
48 | 2022-09-26 | 8.2
49 | 2022-09-26 | 32.11987
50 | 2022-09-26 | 57.55392
51 | 2022-09-26 | 2068.442
52 | 2022-09-26 | 3.793462
53 | 2022-09-26 | 1312.01
54 | 2022-09-26 | 2190.202
55 | 2022-09-26 | 440.0592
1 | 2022-09-26 08:00 | 1.172819
2 | 2022-09-26 08:00 | 0.8209736
3 | 2022-09-26 08:00 | 0.3518458
4 | 2022-09-26 08:00 | 1251.167
5 | 2022-09-26 08:00 | 234.7416
6 | 2022-09-26 08:00 | 0.67
7 | 2022-09-26 08:00 | 18.5
8 | 2022-09-26 08:00 | 41.38702
9 | 2022-09-26 08:00 | 1.193705
10 | 2022-09-26 08:00 | 1.115792
11 | 2022-09-26 08:00 | 0.9997377
12 | 2022-09-26 08:00 | 0.4664474
13 | 2022-09-26 08:00 | 0.3003272
14 | 2022-09-26 08:00 | 0.6113781
15 | 2022-09-26 08:00 | 2.922577
20 | 2022-09-26 08:00 | 0.2435335
21 | 2022-09-26 08:00 | 5.399635
22 | 2022-09-26 08:00 | 5.248818
23 | 2022-09-26 08:00 | 2.772468
24 | 2022-09-26 08:00 | 264.6765
25 | 2022-09-26 08:00 | 0.1534985
26 | 2022-09-26 08:00 | 513.0134
28 | 2022-09-26 08:00 | 64.28304
29 | 2022-09-26 08:00 | 63.5
30 | 2022-09-26 08:00 | 2906.033
31 | 2022-09-26 08:00 | 1.127523
32 | 2022-09-26 08:00 | 0
33 | 2022-09-26 08:00 | 0
34 | 2022-09-26 08:00 | 32.24685
35 | 2022-09-26 08:00 | 416.5902
36 | 2022-09-26 08:00 | 0.968523
37 | 2022-09-26 08:00 | 0.986
38 | 2022-09-26 08:00 | 8.322212
39 | 2022-09-26 08:00 | 28.50575
40 | 2022-09-26 08:00 | 1.119961
41 | 2022-09-26 08:00 | 1.336862
42 | 2022-09-26 08:00 | 1.161385
43 | 2022-09-26 08:00 | 11.7
44 | 2022-09-26 08:00 | 0.41
45 | 2022-09-26 08:00 | 0.3
46 | 2022-09-26 08:00 | 0.5
47 | 2022-09-26 08:00 | 88.3
48 | 2022-09-26 08:00 | 8.3
49 | 2022-09-26 08:00 | 31.78848
50 | 2022-09-26 08:00 | 57.392
51 | 2022-09-26 08:00 | 2068.035
52 | 2022-09-26 08:00 | 3.835943
53 | 2022-09-26 08:00 | 1358.318
54 | 2022-09-26 08:00 | 2275.331
55 | 2022-09-26 08:00 | 436.6878
1 | 2022-09-26 16:00 | 1.121309
2 | 2022-09-26 16:00 | 0.7849162
3 | 2022-09-26 16:00 | 0.3363927
4 | 2022-09-26 16:00 | 1250.667
5 | 2022-09-26 16:00 | 190.454
6 | 2022-09-26 16:00 | 0.4275
7 | 2022-09-26 16:00 | 19.5
8 | 2022-09-26 16:00 | 42.20779
9 | 2022-09-26 16:00 | 1.15677
10 | 2022-09-26 16:00 | 1.117744
11 | 2022-09-26 16:00 | 0.9996137
12 | 2022-09-26 16:00 | 0.445765
13 | 2022-09-26 16:00 | 0.2870107
14 | 2022-09-26 16:00 | 0.5842695
15 | 2022-09-26 16:00 | 3.122375
20 | 2022-09-26 16:00 | 0.2349795
21 | 2022-09-26 16:00 | 5.870333
22 | 2022-09-26 16:00 | 5.536398
23 | 2022-09-26 16:00 | 2.713654
24 | 2022-09-26 16:00 | 217.8651
25 | 2022-09-26 16:00 | 0.1619086
26 | 2022-09-26 16:00 | 416.7079
28 | 2022-09-26 16:00 | 49.43334
29 | 2022-09-26 16:00 | 65.5
30 | 2022-09-26 16:00 | 3012.156
31 | 2022-09-26 16:00 | 1.143925
32 | 2022-09-26 16:00 | 0
33 | 2022-09-26 16:00 | 0
34 | 2022-09-26 16:00 | 32.27348
35 | 2022-09-26 16:00 | 414.2567
36 | 2022-09-26 16:00 | 0.9429929
37 | 2022-09-26 16:00 | 0.974
38 | 2022-09-26 16:00 | 8.992708
39 | 2022-09-26 16:00 | 25.43478
40 | 2022-09-26 16:00 | 1.134178
41 | 2022-09-26 16:00 | 1.353583
42 | 2022-09-26 16:00 | 1.176728
43 | 2022-09-26 16:00 | 11.6
44 | 2022-09-26 16:00 | 0.41
45 | 2022-09-26 16:00 | 0.3
46 | 2022-09-26 16:00 | 0.6
47 | 2022-09-26 16:00 | 87.7
48 | 2022-09-26 16:00 | 8.3
49 | 2022-09-26 16:00 | 32.15481
50 | 2022-09-26 16:00 | 57.54791
51 | 2022-09-26 16:00 | 2075.629
52 | 2022-09-26 16:00 | 3.836836
53 | 2022-09-26 16:00 | 1433.317
54 | 2022-09-26 16:00 | 2401.165
55 | 2022-09-26 16:00 | 436.6228
1 | 2022-09-27 | 1.128356
2 | 2022-09-27 | 0.7898495
3 | 2022-09-27 | 0.3385069
4 | 2022-09-27 | 1250.812
5 | 2022-09-27 | 183.0365
6 | 2022-09-27 | 0.5125
7 | 2022-09-27 | 19
8 | 2022-09-27 | 42.22222
9 | 2022-09-27 | 1.135453
10 | 2022-09-27 | 1.204639
11 | 2022-09-27 | 0.9996002
12 | 2022-09-27 | 0.4538102
13 | 2022-09-27 | 0.2921906
14 | 2022-09-27 | 0.5948144
15 | 2022-09-27 | 3.360369
20 | 2022-09-27 | 0.2156747
21 | 2022-09-27 | 5.803367
22 | 2022-09-27 | 5.225283
23 | 2022-09-27 | 2.695126
24 | 2022-09-27 | 185.9832
25 | 2022-09-27 | 0.1528102
26 | 2022-09-27 | 367.3784
28 | 2022-09-27 | 66.50908
29 | 2022-09-27 | 62.5
30 | 2022-09-27 | 2995.94
31 | 2022-09-27 | 1.016099
32 | 2022-09-27 | 0
33 | 2022-09-27 | 0
34 | 2022-09-27 | 32.32484
35 | 2022-09-27 | 418.9976
36 | 2022-09-27 | 0.9340401
37 | 2022-09-27 | 0.9544554
38 | 2022-09-27 | 9.163736
39 | 2022-09-27 | 21.94175
40 | 2022-09-27 | 1.151711
41 | 2022-09-27 | 1.378018
42 | 2022-09-27 | 1.201895
43 | 2022-09-27 | 11.6
44 | 2022-09-27 | 0.41
45 | 2022-09-27 | 0.3
46 | 2022-09-27 | 0.6
47 | 2022-09-27 | 88.3
48 | 2022-09-27 | 8.2
49 | 2022-09-27 | 32.09091
50 | 2022-09-27 | 57.61552
51 | 2022-09-27 | 2049.577
52 | 2022-09-27 | 3.689883
53 | 2022-09-27 | 1327.179
54 | 2022-09-27 | 2221.754
55 | 2022-09-27 | 453.6845
1 | 2022-09-27 08:00 | 1.140274
2 | 2022-09-27 08:00 | 0.7981918
3 | 2022-09-27 08:00 | 0.3420822
4 | 2022-09-27 08:00 | 1251.078
5 | 2022-09-27 08:00 | 191.2344
6 | 2022-09-27 08:00 | 0.59
7 | 2022-09-27 08:00 | 20.2
8 | 2022-09-27 08:00 | 43.1624
9 | 2022-09-27 08:00 | 1.19421
10 | 2022-09-27 08:00 | 1.30156
11 | 2022-09-27 08:00 | 0.999647
12 | 2022-09-27 08:00 | 0.4638027
13 | 2022-09-27 08:00 | 0.2986245
14 | 2022-09-27 08:00 | 0.6079118
15 | 2022-09-27 08:00 | 2.91273
20 | 2022-09-27 08:00 | 0.2422975
21 | 2022-09-27 08:00 | 5.294149
22 | 2022-09-27 08:00 | 5.066993
23 | 2022-09-27 08:00 | 2.697862
24 | 2022-09-27 08:00 | 195.8274
25 | 2022-09-27 08:00 | 0.1481811
26 | 2022-09-27 08:00 | 314.2694
28 | 2022-09-27 08:00 | 47.02568
29 | 2022-09-27 08:00 | 63.5
30 | 2022-09-27 08:00 | 3121.314
31 | 2022-09-27 08:00 | 1.024018
32 | 2022-09-27 08:00 | 0
33 | 2022-09-27 08:00 | 0
34 | 2022-09-27 08:00 | 31.13459
35 | 2022-09-27 08:00 | 426.4351
36 | 2022-09-27 08:00 | 0.9819059
37 | 2022-09-27 08:00 | 1.005076
38 | 2022-09-27 08:00 | 8.20688
39 | 2022-09-27 08:00 | 28.66973
40 | 2022-09-27 08:00 | 1.143561
41 | 2022-09-27 08:00 | 1.367154
42 | 2022-09-27 08:00 | 1.19311
43 | 2022-09-27 08:00 | 11.6
44 | 2022-09-27 08:00 | 0.4
45 | 2022-09-27 08:00 | 0.3
46 | 2022-09-27 08:00 | 0.5
47 | 2022-09-27 08:00 | 88.2
48 | 2022-09-27 08:00 | 8.5
49 | 2022-09-27 08:00 | 32.37207
50 | 2022-09-27 08:00 | 57.58091
51 | 2022-09-27 08:00 | 1971.393
52 | 2022-09-27 08:00 | 3.550149
53 | 2022-09-27 08:00 | 1261.825
54 | 2022-09-27 08:00 | 2112.568
55 | 2022-09-27 08:00 | 471.5904
1 | 2022-09-27 16:00 | 1.184948
2 | 2022-09-27 16:00 | 0.8294633
3 | 2022-09-27 16:00 | 0.3554843
4 | 2022-09-27 16:00 | 1251.247
5 | 2022-09-27 16:00 | 192.4557
6 | 2022-09-27 16:00 | 0.6275
7 | 2022-09-27 16:00 | 19.4
8 | 2022-09-27 16:00 | 42.35808
9 | 2022-09-27 16:00 | 1.186074
10 | 2022-09-27 16:00 | 1.19764
11 | 2022-09-27 16:00 | 0.9996424
12 | 2022-09-27 16:00 | 0.4773034
13 | 2022-09-27 16:00 | 0.307317
14 | 2022-09-27 16:00 | 0.6256072
15 | 2022-09-27 16:00 | 3.021325
20 | 2022-09-27 16:00 | 0.2297085
21 | 2022-09-27 16:00 | 5.159111
22 | 2022-09-27 16:00 | 5.150438
23 | 2022-09-27 16:00 | 2.758492
24 | 2022-09-27 16:00 | 217.958
25 | 2022-09-27 16:00 | 0.1506214
26 | 2022-09-27 16:00 | 347.9624
28 | 2022-09-27 16:00 | 57.20527
29 | 2022-09-27 16:00 | 65.5
30 | 2022-09-27 16:00 | 2833.979
31 | 2022-09-27 16:00 | 1.13251
32 | 2022-09-27 16:00 | 0
33 | 2022-09-27 16:00 | 0
34 | 2022-09-27 16:00 | 30.21519
35 | 2022-09-27 16:00 | 416.6279
36 | 2022-09-27 16:00 | 0.9831933
37 | 2022-09-27 16:00 | 1.001013
38 | 2022-09-27 16:00 | 8.180435
39 | 2022-09-27 16:00 | 28.63636
40 | 2022-09-27 16:00 | 1.143053
41 | 2022-09-27 16:00 | 1.367377
42 | 2022-09-27 16:00 | 1.193404
43 | 2022-09-27 16:00 | 11.7
44 | 2022-09-27 16:00 | 0.4
45 | 2022-09-27 16:00 | 0.3
46 | 2022-09-27 16:00 | 0.6
47 | 2022-09-27 16:00 | 88.3
48 | 2022-09-27 16:00 | 8.3
49 | 2022-09-27 16:00 | 32.46635
50 | 2022-09-27 16:00 | 57.62305
51 | 2022-09-27 16:00 | 1961.521
52 | 2022-09-27 16:00 | 3.666315
53 | 2022-09-27 16:00 | 1306.327
54 | 2022-09-27 16:00 | 2183.575
55 | 2022-09-27 16:00 | 455.9175
1 | 2022-09-28 | 1.197502
2 | 2022-09-28 | 0.8382512
3 | 2022-09-28 | 0.3592505
4 | 2022-09-28 | 1251.171
5 | 2022-09-28 | 200.6814
6 | 2022-09-28 | 0.7275
7 | 2022-09-28 | 19.2
8 | 2022-09-28 | 40.67797
9 | 2022-09-28 | 1.217604
10 | 2022-09-28 | 1.145748
11 | 2022-09-28 | 0.9996662
12 | 2022-09-28 | 0.481385
13 | 2022-09-28 | 0.309945
14 | 2022-09-28 | 0.6309571
15 | 2022-09-28 | 2.732751
20 | 2022-09-28 | 0.2496687
21 | 2022-09-28 | 4.810176
22 | 2022-09-28 | 5.214393
23 | 2022-09-28 | 2.786559
24 | 2022-09-28 | 203.0575
25 | 2022-09-28 | 0.1524917
26 | 2022-09-28 | 379.6931
28 | 2022-09-28 | 62.87392
29 | 2022-09-28 | 65.5
30 | 2022-09-28 | 2822.792
31 | 2022-09-28 | 1.01184
32 | 2022-09-28 | 0
33 | 2022-09-28 | 0
34 | 2022-09-28 | 0
35 | 2022-09-28 | 416.5966
36 | 2022-09-28 | 1.007335
37 | 2022-09-28 | 1.016327
38 | 2022-09-28 | 7.542927
39 | 2022-09-28 | 38.05556
40 | 2022-09-28 | 1.18793
41 | 2022-09-28 | 1.424095
42 | 2022-09-28 | 1.247019
43 | 2022-09-28 | 11.7
44 | 2022-09-28 | 0.4
45 | 2022-09-28 | 0.3
46 | 2022-09-28 | 0.6
47 | 2022-09-28 | 87.9
48 | 2022-09-28 | 8.6
49 | 2022-09-28 | 34.95668
50 | 2022-09-28 | 58.05506
51 | 2022-09-28 | 661.5477
52 | 2022-09-28 | 3.660888
53 | 2022-09-28 | 1337.635
54 | 2022-09-28 | 2214.464
55 | 2022-09-28 | 452.2146
1 | 2022-09-28 08:00 | 1.171079
2 | 2022-09-28 08:00 | 0.8197555
3 | 2022-09-28 08:00 | 0.3513238
4 | 2022-09-28 08:00 | 1249.732
5 | 2022-09-28 08:00 | 204.0412
6 | 2022-09-28 08:00 | 0.6
7 | 2022-09-28 08:00 | 20.2
8 | 2022-09-28 08:00 | 43.44086
9 | 2022-09-28 08:00 | 1.252788
10 | 2022-09-28 08:00 | 1.150786
11 | 2022-09-28 08:00 | 0.999678
12 | 2022-09-28 08:00 | 0.46881
13 | 2022-09-28 08:00 | 0.3018485
14 | 2022-09-28 08:00 | 0.614475
15 | 2022-09-28 08:00 | 2.392228
20 | 2022-09-28 08:00 | 0.2843336
21 | 2022-09-28 08:00 | 4.507993
22 | 2022-09-28 08:00 | 4.9739
23 | 2022-09-28 08:00 | 2.766394
24 | 2022-09-28 08:00 | 220.0905
25 | 2022-09-28 08:00 | 0.1454586
26 | 2022-09-28 08:00 | 403.5455
28 | 2022-09-28 08:00 | 50.7544
29 | 2022-09-28 08:00 | 59
30 | 2022-09-28 08:00 | 2746.745
31 | 2022-09-28 08:00 | 1.078657
32 | 2022-09-28 08:00 | 0
33 | 2022-09-28 08:00 | 0
34 | 2022-09-28 08:00 | 30.78013
35 | 2022-09-28 08:00 | 396.1873
36 | 2022-09-28 08:00 | 1.032218
37 | 2022-09-28 08:00 | 1.032686
38 | 2022-09-28 08:00 | 6.900221
39 | 2022-09-28 08:00 | 40.57971
40 | 2022-09-28 08:00 | 1.184261
41 | 2022-09-28 08:00 | 1.419354
42 | 2022-09-28 08:00 | 1.243767
43 | 2022-09-28 08:00 | 11.6
44 | 2022-09-28 08:00 | 0.39
45 | 2022-09-28 08:00 | 0.3
46 | 2022-09-28 08:00 | 0.7
47 | 2022-09-28 08:00 | 88.2
48 | 2022-09-28 08:00 | 8.4
49 | 2022-09-28 08:00 | 35.33355
50 | 2022-09-28 08:00 | 58.09362
51 | 2022-09-28 08:00 | 2027.407
52 | 2022-09-28 08:00 | 3.707466
53 | 2022-09-28 08:00 | 1282.913
54 | 2022-09-28 08:00 | 2126.865
55 | 2022-09-28 08:00 | 447.1625
1 | 2022-09-28 16:00 | 1.154741
2 | 2022-09-28 16:00 | 0.8083184
3 | 2022-09-28 16:00 | 0.3464222
4 | 2022-09-28 16:00 | 1250.163
5 | 2022-09-28 16:00 | 198.1992
6 | 2022-09-28 16:00 | 0.526
7 | 2022-09-28 16:00 | 19.7
8 | 2022-09-28 16:00 | 42.5486
9 | 2022-09-28 16:00 | 1.281602
10 | 2022-09-28 16:00 | 1.213136
11 | 2022-09-28 16:00 | 0.9996508
12 | 2022-09-28 16:00 | 0.4651241
13 | 2022-09-28 16:00 | 0.2994752
14 | 2022-09-28 16:00 | 0.6096437
15 | 2022-09-28 16:00 | 2.190834
20 | 2022-09-28 16:00 | 0.3143053
21 | 2022-09-28 16:00 | 4.419455
22 | 2022-09-28 16:00 | 5.184497
23 | 2022-09-28 16:00 | 2.747594
24 | 2022-09-28 16:00 | 220.5811
25 | 2022-09-28 16:00 | 0.1516174
26 | 2022-09-28 16:00 | 400.8679
28 | 2022-09-28 16:00 | 42.7409
29 | 2022-09-28 16:00 | 62
30 | 2022-09-28 16:00 | 2886.448
31 | 2022-09-28 16:00 | 1.112926
32 | 2022-09-28 16:00 | 0
33 | 2022-09-28 16:00 | 0
34 | 2022-09-28 16:00 | 0
35 | 2022-09-28 16:00 | 420.6846
36 | 2022-09-28 16:00 | 1.043805
37 | 2022-09-28 16:00 | 1.044898
38 | 2022-09-28 16:00 | 6.610289
39 | 2022-09-28 16:00 | 42.44186
40 | 2022-09-28 16:00 | 1.185576
41 | 2022-09-28 16:00 | 1.41987
42 | 2022-09-28 16:00 | 1.244221
43 | 2022-09-28 16:00 | 11.5
44 | 2022-09-28 16:00 | 0.39
45 | 2022-09-28 16:00 | 0.3
46 | 2022-09-28 16:00 | 0.5
47 | 2022-09-28 16:00 | 88.2
48 | 2022-09-28 16:00 | 8.4
49 | 2022-09-28 16:00 | 35.26986
50 | 2022-09-28 16:00 | 58.05504
51 | 2022-09-28 16:00 | 653.8826
52 | 2022-09-28 16:00 | 3.632832
53 | 2022-09-28 16:00 | 1321.014
54 | 2022-09-28 16:00 | 2193.737
55 | 2022-09-28 16:00 | 457.1218
1 | 2022-09-29 | 1.162409
2 | 2022-09-29 | 0.8136864
3 | 2022-09-29 | 0.3487228
4 | 2022-09-29 | 1251.228
5 | 2022-09-29 | 196.5493
6 | 2022-09-29 | 0.536
7 | 2022-09-29 | 19
8 | 2022-09-29 | 41.85022
9 | 2022-09-29 | 1.215827
10 | 2022-09-29 | 1.203523
11 | 2022-09-29 | 0.9996535
12 | 2022-09-29 | 0.4665003
13 | 2022-09-29 | 0.3003613
14 | 2022-09-29 | 0.6114475
15 | 2022-09-29 | 2.690095
20 | 2022-09-29 | 0.2622153
21 | 2022-09-29 | 5.155918
22 | 2022-09-29 | 5.16582
23 | 2022-09-29 | 2.767226
24 | 2022-09-29 | 199.0686
25 | 2022-09-29 | 0.1510712
26 | 2022-09-29 | 405.134
28 | 2022-09-29 | 81.95815
29 | 2022-09-29 | 66.5
30 | 2022-09-29 | 2843.635
31 | 2022-09-29 | 1.012818
32 | 2022-09-29 | 0
33 | 2022-09-29 | 0
34 | 2022-09-29 | 0
35 | 2022-09-29 | 421.8166
36 | 2022-09-29 | 1.007194
37 | 2022-09-29 | 1.032587
38 | 2022-09-29 | 7.846013
39 | 2022-09-29 | 35.35353
40 | 2022-09-29 | 1.175206
41 | 2022-09-29 | 1.396702
42 | 2022-09-29 | 1.226264
43 | 2022-09-29 | 11.5
44 | 2022-09-29 | 0.39
45 | 2022-09-29 | 0.3
46 | 2022-09-29 | 0.5
47 | 2022-09-29 | 88
48 | 2022-09-29 | 8.6
49 | 2022-09-29 | 34.87938
50 | 2022-09-29 | 58.01553
51 | 2022-09-29 | 650.9517
52 | 2022-09-29 | 3.68226
53 | 2022-09-29 | 1322.432
54 | 2022-09-29 | 2200.234
55 | 2022-09-29 | 451.8361
1 | 2022-09-29 08:00 | 1.17943
2 | 2022-09-29 08:00 | 0.825601
3 | 2022-09-29 08:00 | 0.353829
4 | 2022-09-29 08:00 | 1250.781
5 | 2022-09-29 08:00 | 186.1345
6 | 2022-09-29 08:00 | 0.495
7 | 2022-09-29 08:00 | 20
8 | 2022-09-29 08:00 | 41.92872
9 | 2022-09-29 08:00 | 1.245074
10 | 2022-09-29 08:00 | 1.181329
11 | 2022-09-29 08:00 | 0.999609
12 | 2022-09-29 08:00 | 0.4711692
13 | 2022-09-29 08:00 | 0.3033674
14 | 2022-09-29 08:00 | 0.6175671
15 | 2022-09-29 08:00 | 2.446447
20 | 2022-09-29 08:00 | 0.2810735
21 | 2022-09-29 08:00 | 4.675681
22 | 2022-09-29 08:00 | 5.266594
23 | 2022-09-29 08:00 | 2.784789
24 | 2022-09-29 08:00 | 209.4892
25 | 2022-09-29 08:00 | 0.1540183
26 | 2022-09-29 08:00 | 417.4638
28 | 2022-09-29 08:00 | 76.75743
29 | 2022-09-29 08:00 | 67.5
30 | 2022-09-29 08:00 | 3098.852
31 | 2022-09-29 08:00 | 1.125472
32 | 2022-09-29 08:00 | 0
33 | 2022-09-29 08:00 | 0
34 | 2022-09-29 08:00 | 29.60457
35 | 2022-09-29 08:00 | 422.3619
36 | 2022-09-29 08:00 | 1.028325
37 | 2022-09-29 08:00 | 1.036923
38 | 2022-09-29 08:00 | 7.122128
39 | 2022-09-29 08:00 | 46.66667
40 | 2022-09-29 08:00 | 1.169896
41 | 2022-09-29 08:00 | 1.390527
42 | 2022-09-29 08:00 | 1.221239
43 | 2022-09-29 08:00 | 11.8
44 | 2022-09-29 08:00 | 0.42
45 | 2022-09-29 08:00 | 0.3
46 | 2022-09-29 08:00 | 0.6
47 | 2022-09-29 08:00 | 87.8
48 | 2022-09-29 08:00 | 8.6
49 | 2022-09-29 08:00 | 35.08152
50 | 2022-09-29 08:00 | 58.02656
51 | 2022-09-29 08:00 | 1917.459
52 | 2022-09-29 08:00 | 3.736624
53 | 2022-09-29 08:00 | 1358.577
54 | 2022-09-29 08:00 | 2260.472
55 | 2022-09-29 08:00 | 445.2823
1 | 2022-09-29 16:00 | 1.199564
2 | 2022-09-29 16:00 | 0.8396946
3 | 2022-09-29 16:00 | 0.3598691
4 | 2022-09-29 16:00 | 1251.283
5 | 2022-09-29 16:00 | 195.319
6 | 2022-09-29 16:00 | 0.6075
7 | 2022-09-29 16:00 | 19
8 | 2022-09-29 16:00 | 40.42553
9 | 2022-09-29 16:00 | 1.202864
10 | 2022-09-29 16:00 | 1.202037
11 | 2022-09-29 16:00 | 0.999636
12 | 2022-09-29 16:00 | 0.4789808
13 | 2022-09-29 16:00 | 0.3083971
14 | 2022-09-29 16:00 | 0.6278059
15 | 2022-09-29 16:00 | 2.806961
20 | 2022-09-29 16:00 | 0.2504064
21 | 2022-09-29 16:00 | 5.187484
22 | 2022-09-29 16:00 | 5.04134
23 | 2022-09-29 16:00 | 2.783572
24 | 2022-09-29 16:00 | 206.8932
25 | 2022-09-29 16:00 | 0.1474309
26 | 2022-09-29 16:00 | 401.597
28 | 2022-09-29 16:00 | 61.55238
29 | 2022-09-29 16:00 | 63
30 | 2022-09-29 16:00 | 3215.254
31 | 2022-09-29 16:00 | 1.059258
32 | 2022-09-29 16:00 | 0
33 | 2022-09-29 16:00 | 0
34 | 2022-09-29 16:00 | 29.11301
35 | 2022-09-29 16:00 | 421.8548
36 | 2022-09-29 16:00 | 0.9928401
37 | 2022-09-29 16:00 | 1.015106
38 | 2022-09-29 16:00 | 7.994445
39 | 2022-09-29 16:00 | 41.51515
40 | 2022-09-29 16:00 | 1.147072
41 | 2022-09-29 16:00 | 1.36323
42 | 2022-09-29 16:00 | 1.1971
43 | 2022-09-29 16:00 | 11.7
44 | 2022-09-29 16:00 | 0.42
45 | 2022-09-29 16:00 | 0.3
46 | 2022-09-29 16:00 | 0.7
47 | 2022-09-29 16:00 | 88
48 | 2022-09-29 16:00 | 8.5
49 | 2022-09-29 16:00 | 35.12885
50 | 2022-09-29 16:00 | 57.88901
51 | 2022-09-29 16:00 | 1886.092
52 | 2022-09-29 16:00 | 3.742094
53 | 2022-09-29 16:00 | 1300.021
54 | 2022-09-29 16:00 | 2165.505
55 | 2022-09-29 16:00 | 445.1374
1 | 2022-09-30 | 1.195954
2 | 2022-09-30 | 0.837168
3 | 2022-09-30 | 0.3587863
4 | 2022-09-30 | 1251.284
5 | 2022-09-30 | 203.344
6 | 2022-09-30 | 0.712
7 | 2022-09-30 | 19
8 | 2022-09-30 | 41.57549
9 | 2022-09-30 | 1.205529
10 | 2022-09-30 | 1.169083
11 | 2022-09-30 | 0.9996656
12 | 2022-09-30 | 0.4762025
13 | 2022-09-30 | 0.3066082
14 | 2022-09-30 | 0.6241643
15 | 2022-09-30 | 2.8479
20 | 2022-09-30 | 0.2358254
21 | 2022-09-30 | 4.718353
22 | 2022-09-30 | 5.065416
23 | 2022-09-30 | 2.793806
24 | 2022-09-30 | 197.7108
25 | 2022-09-30 | 0.148135
26 | 2022-09-30 | 356.9705
28 | 2022-09-30 | 71.54066
29 | 2022-09-30 | 64.5
30 | 2022-09-30 | 3209.987
31 | 2022-09-30 | 0.972297
32 | 2022-09-30 | 0
33 | 2022-09-30 | 0
34 | 2022-09-30 | 28.99222
35 | 2022-09-30 | 424.9738
36 | 2022-09-30 | 1.004808
37 | 2022-09-30 | 1.009054
38 | 2022-09-30 | 7.566253
39 | 2022-09-30 | 39.08046
40 | 2022-09-30 | 1.081917
41 | 2022-09-30 | 1.293147
42 | 2022-09-30 | 1.137436
43 | 2022-09-30 | 11.7
44 | 2022-09-30 | 0.42
45 | 2022-09-30 | 0.3
46 | 2022-09-30 | 0.7
47 | 2022-09-30 | 88.7
48 | 2022-09-30 | 8
49 | 2022-09-30 | 34.77673
50 | 2022-09-30 | 57.72391
51 | 2022-09-30 | 1883.487
52 | 2022-09-30 | 3.782041
53 | 2022-09-30 | 1310.967
54 | 2022-09-30 | 2186.827
55 | 2022-09-30 | 441.0588
1 | 2022-09-30 08:00 | 1.195523
2 | 2022-09-30 08:00 | 0.8368663
3 | 2022-09-30 08:00 | 0.358657
4 | 2022-09-30 08:00 | 1250.923
5 | 2022-09-30 08:00 | 213.0926
6 | 2022-09-30 08:00 | 0.68
7 | 2022-09-30 08:00 | 18.7
8 | 2022-09-30 08:00 | 39.78724
9 | 2022-09-30 08:00 | 1.228199
10 | 2022-09-30 08:00 | 1.180026
11 | 2022-09-30 08:00 | 0.9996929
12 | 2022-09-30 08:00 | 0.4784344
13 | 2022-09-30 08:00 | 0.3080452
14 | 2022-09-30 08:00 | 0.6270896
15 | 2022-09-30 08:00 | 2.611296
20 | 2022-09-30 08:00 | 0.26289
21 | 2022-09-30 08:00 | 4.791734
22 | 2022-09-30 08:00 | 5.091801
23 | 2022-09-30 08:00 | 2.795471
24 | 2022-09-30 08:00 | 222.5743
25 | 2022-09-30 08:00 | 0.1489066
26 | 2022-09-30 08:00 | 399.0377
28 | 2022-09-30 08:00 | 91.47282
29 | 2022-09-30 08:00 | 66
30 | 2022-09-30 08:00 | 3203.181
31 | 2022-09-30 08:00 | 1.044496
32 | 2022-09-30 08:00 | 0
33 | 2022-09-30 08:00 | 0
34 | 2022-09-30 08:00 | 29.28642
35 | 2022-09-30 08:00 | 412.6242
36 | 2022-09-30 08:00 | 1.013855
37 | 2022-09-30 08:00 | 1.023777
38 | 2022-09-30 08:00 | 7.40303
39 | 2022-09-30 08:00 | 41.19403
40 | 2022-09-30 08:00 | 1.087482
41 | 2022-09-30 08:00 | 1.300656
42 | 2022-09-30 08:00 | 1.142806
43 | 2022-09-30 08:00 | 11.5
44 | 2022-09-30 08:00 | 0.4
45 | 2022-09-30 08:00 | 0.3
46 | 2022-09-30 08:00 | 0.5
47 | 2022-09-30 08:00 | 88.4
48 | 2022-09-30 08:00 | 8.2
49 | 2022-09-30 08:00 | 34.63726
50 | 2022-09-30 08:00 | 57.74416
51 | 2022-09-30 08:00 | 1914.668
52 | 2022-09-30 08:00 | 3.720309
53 | 2022-09-30 08:00 | 1307.458
54 | 2022-09-30 08:00 | 2179.612
55 | 2022-09-30 08:00 | 448.0974
1 | 2022-09-30 16:00 | 1.137949
2 | 2022-09-30 16:00 | 0.7965646
3 | 2022-09-30 16:00 | 0.3413848
4 | 2022-09-30 16:00 | 1251.045
5 | 2022-09-30 16:00 | 184.6411
6 | 2022-09-30 16:00 | 0.5775
7 | 2022-09-30 16:00 | 18.56
8 | 2022-09-30 16:00 | 39.69204
9 | 2022-09-30 16:00 | 1.151869
10 | 2022-09-30 16:00 | 1.140494
11 | 2022-09-30 16:00 | 0.9995887
12 | 2022-09-30 16:00 | 0.4497173
13 | 2022-09-30 16:00 | 0.2895554
14 | 2022-09-30 16:00 | 0.5894499
15 | 2022-09-30 16:00 | 3.369597
20 | 2022-09-30 16:00 | 0.2039564
21 | 2022-09-30 16:00 | 5.204075
22 | 2022-09-30 16:00 | 5.168172
23 | 2022-09-30 16:00 | 2.740693
24 | 2022-09-30 16:00 | 193.2052
25 | 2022-09-30 16:00 | 0.15114
26 | 2022-09-30 16:00 | 370.0396
28 | 2022-09-30 16:00 | 83.65539
29 | 2022-09-30 16:00 | 64
30 | 2022-09-30 16:00 | 3235.502
31 | 2022-09-30 16:00 | 1.046383
32 | 2022-09-30 16:00 | 0
33 | 2022-09-30 16:00 | 0
34 | 2022-09-30 16:00 | 28.96003
35 | 2022-09-30 16:00 | 429.7215
36 | 2022-09-30 16:00 | 0.9626168
37 | 2022-09-30 16:00 | 0.9743083
38 | 2022-09-30 16:00 | 8.573672
39 | 2022-09-30 16:00 | 36.71233
40 | 2022-09-30 16:00 | 1.098248
41 | 2022-09-30 16:00 | 1.320636
42 | 2022-09-30 16:00 | 1.147476
43 | 2022-09-30 16:00 | 11.7
44 | 2022-09-30 16:00 | 0.4
45 | 2022-09-30 16:00 | 0.3
46 | 2022-09-30 16:00 | 0.6
47 | 2022-09-30 16:00 | 88.2
48 | 2022-09-30 16:00 | 8.3
49 | 2022-09-30 16:00 | 37.06961
50 | 2022-09-30 16:00 | 58.14174
51 | 2022-09-30 16:00 | 1872.476
52 | 2022-09-30 16:00 | 3.8487
53 | 2022-09-30 16:00 | 1359.961
54 | 2022-09-30 16:00 | 2256.174
55 | 2022-09-30 16:00 | 431.0544
1 | 2022-10-01 | 1.142283
2 | 2022-10-01 | 0.7995983
3 | 2022-10-01 | 0.342685
4 | 2022-10-01 | 1249.359
5 | 2022-10-01 | 193.185
6 | 2022-10-01 | 0.5925
7 | 2022-10-01 | 19.2
8 | 2022-10-01 | 43.43892
9 | 2022-10-01 | 1.195864
10 | 2022-10-01 | 1.208491
11 | 2022-10-01 | 0.9996387
12 | 2022-10-01 | 0.4558116
13 | 2022-10-01 | 0.2934793
14 | 2022-10-01 | 0.5974377
15 | 2022-10-01 | 2.978349
20 | 2022-10-01 | 0.2276646
21 | 2022-10-01 | 4.888763
22 | 2022-10-01 | 5.034093
23 | 2022-10-01 | 2.72751
24 | 2022-10-01 | 206.3333
25 | 2022-10-01 | 0.1472189
26 | 2022-10-01 | 393.887
28 | 2022-10-01 | 80.25554
29 | 2022-10-01 | 60
30 | 2022-10-01 | 3293.284
31 | 2022-10-01 | 1.068061
32 | 2022-10-01 | 0
33 | 2022-10-01 | 0
34 | 2022-10-01 | 28.66016
35 | 2022-10-01 | 428.1743
36 | 2022-10-01 | 0.9951338
37 | 2022-10-01 | 1.005113
38 | 2022-10-01 | 7.867112
39 | 2022-10-01 | 30.71428
40 | 2022-10-01 | 1.117469
41 | 2022-10-01 | 1.340999
42 | 2022-10-01 | 1.158036
43 | 2022-10-01 | 11.7
44 | 2022-10-01 | 0.4
45 | 2022-10-01 | 0.3
46 | 2022-10-01 | 0.6
47 | 2022-10-01 | 88.5
48 | 2022-10-01 | 8.1
49 | 2022-10-01 | 37.27358
50 | 2022-10-01 | 58.05595
51 | 2022-10-01 | 1852.755
52 | 2022-10-01 | 3.723378
53 | 2022-10-01 | 1302.777
54 | 2022-10-01 | 2161.512
55 | 2022-10-01 | 445.6053
1 | 2022-10-01 08:00 | 1.126253
2 | 2022-10-01 08:00 | 0.7883769
3 | 2022-10-01 08:00 | 0.3378758
4 | 2022-10-01 08:00 | 1250.649
5 | 2022-10-01 08:00 | 205.7231
6 | 2022-10-01 08:00 | 0.63
7 | 2022-10-01 08:00 | 19.1
8 | 2022-10-01 08:00 | 41.70306
9 | 2022-10-01 08:00 | 1.156584
10 | 2022-10-01 08:00 | 1.185801
11 | 2022-10-01 08:00 | 0.9996777
12 | 2022-10-01 08:00 | 0.4466462
13 | 2022-10-01 08:00 | 0.287578
14 | 2022-10-01 08:00 | 0.5854245
15 | 2022-10-01 08:00 | 3.307637
20 | 2022-10-01 08:00 | 0.2107624
21 | 2022-10-01 08:00 | 5.333385
22 | 2022-10-01 08:00 | 5.015069
23 | 2022-10-01 08:00 | 2.735952
24 | 2022-10-01 08:00 | 214.231
25 | 2022-10-01 08:00 | 0.1466626
26 | 2022-10-01 08:00 | 400.7234
28 | 2022-10-01 08:00 | 57.98422
29 | 2022-10-01 08:00 | 60
30 | 2022-10-01 08:00 | 3264.961
31 | 2022-10-01 08:00 | 1.041356
32 | 2022-10-01 08:00 | 0
33 | 2022-10-01 08:00 | 0
34 | 2022-10-01 08:00 | 28.60826
35 | 2022-10-01 08:00 | 429.5235
36 | 2022-10-01 08:00 | 0.9596679
37 | 2022-10-01 08:00 | 0.975
38 | 2022-10-01 08:00 | 8.641023
39 | 2022-10-01 08:00 | 24.85437
40 | 2022-10-01 08:00 | 1.09504
41 | 2022-10-01 08:00 | 1.313417
42 | 2022-10-01 08:00 | 1.136522
43 | 2022-10-01 08:00 | 11.4
44 | 2022-10-01 08:00 | 0.42
45 | 2022-10-01 08:00 | 0.3
46 | 2022-10-01 08:00 | 0.5
47 | 2022-10-01 08:00 | 88.3
48 | 2022-10-01 08:00 | 8.2
49 | 2022-10-01 08:00 | 37.48483
50 | 2022-10-01 08:00 | 57.95786
51 | 2022-10-01 08:00 | 1854.443
52 | 2022-10-01 08:00 | 3.79851
53 | 2022-10-01 08:00 | 1309.117
54 | 2022-10-01 08:00 | 2175.803
55 | 2022-10-01 08:00 | 437.5501
1 | 2022-10-01 16:00 | 1.172143
2 | 2022-10-01 16:00 | 0.8205
3 | 2022-10-01 16:00 | 0.3516428
4 | 2022-10-01 16:00 | 1251.117
5 | 2022-10-01 16:00 | 214.4004
6 | 2022-10-01 16:00 | 0.6825
7 | 2022-10-01 16:00 | 19
8 | 2022-10-01 16:00 | 42.60089
9 | 2022-10-01 16:00 | 1.218712
10 | 2022-10-01 16:00 | 1.192175
11 | 2022-10-01 16:00 | 0.9997056
12 | 2022-10-01 16:00 | 0.4665432
13 | 2022-10-01 16:00 | 0.3003889
14 | 2022-10-01 16:00 | 0.6115037
15 | 2022-10-01 16:00 | 2.706567
20 | 2022-10-01 16:00 | 0.2506177
21 | 2022-10-01 16:00 | 4.731242
22 | 2022-10-01 16:00 | 4.941803
23 | 2022-10-01 16:00 | 2.777945
24 | 2022-10-01 16:00 | 212.3072
25 | 2022-10-01 16:00 | 0.14452
26 | 2022-10-01 16:00 | 374.4372
28 | 2022-10-01 16:00 | 51.71553
29 | 2022-10-01 16:00 | 63
30 | 2022-10-01 16:00 | 3256.678
31 | 2022-10-01 16:00 | 0.990237
32 | 2022-10-01 16:00 | 0
33 | 2022-10-01 16:00 | 0
34 | 2022-10-01 16:00 | 28.44081
35 | 2022-10-01 16:00 | 427.7932
36 | 2022-10-01 16:00 | 1.013366
37 | 2022-10-01 16:00 | 1.020346
38 | 2022-10-01 16:00 | 7.437809
39 | 2022-10-01 16:00 | 40
40 | 2022-10-01 16:00 | 1.111338
41 | 2022-10-01 16:00 | 1.332713
42 | 2022-10-01 16:00 | 1.151603
43 | 2022-10-01 16:00 | 11.6
44 | 2022-10-01 16:00 | 0.42
45 | 2022-10-01 16:00 | 0.3
46 | 2022-10-01 16:00 | 0.6
47 | 2022-10-01 16:00 | 88.2
48 | 2022-10-01 16:00 | 8.2
49 | 2022-10-01 16:00 | 37.32231
50 | 2022-10-01 16:00 | 58.00391
51 | 2022-10-01 16:00 | 1848.653
52 | 2022-10-01 16:00 | 3.754432
53 | 2022-10-01 16:00 | 1284.766
54 | 2022-10-01 16:00 | 2130.999
55 | 2022-10-01 16:00 | 441.7892
1 | 2022-10-02 | 1.135841
2 | 2022-10-02 | 0.7950891
3 | 2022-10-02 | 0.3407525
4 | 2022-10-02 | 1251.116
5 | 2022-10-02 | 212.8166
6 | 2022-10-02 | 0.66
7 | 2022-10-02 | 19.2
8 | 2022-10-02 | 42.47788
9 | 2022-10-02 | 1.167458
10 | 2022-10-02 | 1.180687
11 | 2022-10-02 | 0.9997029
12 | 2022-10-02 | 0.4512185
13 | 2022-10-02 | 0.290522
14 | 2022-10-02 | 0.5914176
15 | 2022-10-02 | 3.167767
20 | 2022-10-02 | 0.2220823
21 | 2022-10-02 | 5.378318
22 | 2022-10-02 | 4.994218
23 | 2022-10-02 | 2.749146
24 | 2022-10-02 | 225.882
25 | 2022-10-02 | 0.1460528
26 | 2022-10-02 | 435.0914
28 | 2022-10-02 | 51.89647
29 | 2022-10-02 | 63
30 | 2022-10-02 | 3269.353
31 | 2022-10-02 | 1.061393
32 | 2022-10-02 | 0
33 | 2022-10-02 | 0
34 | 2022-10-02 | 28.51194
35 | 2022-10-02 | 433.2755
36 | 2022-10-02 | 0.9619952
37 | 2022-10-02 | 0.9790837
38 | 2022-10-02 | 8.546085
39 | 2022-10-02 | 33
40 | 2022-10-02 | 1.130947
41 | 2022-10-02 | 1.359284
42 | 2022-10-02 | 1.171326
43 | 2022-10-02 | 11.6
44 | 2022-10-02 | 0.42
45 | 2022-10-02 | 0.3
46 | 2022-10-02 | 0.6
47 | 2022-10-02 | 88.3
48 | 2022-10-02 | 8.1
49 | 2022-10-02 | 37.38478
50 | 2022-10-02 | 58.42258
51 | 2022-10-02 | 1849.47
52 | 2022-10-02 | 3.778099
53 | 2022-10-02 | 1311.721
54 | 2022-10-02 | 2160.628
55 | 2022-10-02 | 435.9787
1 | 2022-10-02 08:00 | 1.168413
2 | 2022-10-02 08:00 | 0.8178889
3 | 2022-10-02 08:00 | 0.3505238
4 | 2022-10-02 08:00 | 1251.027
5 | 2022-10-02 08:00 | 218.7237
6 | 2022-10-02 08:00 | 0.67
7 | 2022-10-02 08:00 | 19
8 | 2022-10-02 08:00 | 42.69663
9 | 2022-10-02 08:00 | 1.278337
10 | 2022-10-02 08:00 | 1.156157
11 | 2022-10-02 08:00 | 0.9997198
12 | 2022-10-02 08:00 | 0.4661843
13 | 2022-10-02 08:00 | 0.3001579
14 | 2022-10-02 08:00 | 0.6110334
15 | 2022-10-02 08:00 | 2.178112
20 | 2022-10-02 08:00 | 0.3122039
21 | 2022-10-02 08:00 | 4.268923
22 | 2022-10-02 08:00 | 5.035986
23 | 2022-10-02 08:00 | 2.77419
24 | 2022-10-02 08:00 | 231.555
25 | 2022-10-02 08:00 | 0.1472743
26 | 2022-10-02 08:00 | 464.8429
28 | 2022-10-02 08:00 | 46.97145
29 | 2022-10-02 08:00 | 59.5
30 | 2022-10-02 08:00 | 3221.323
31 | 2022-10-02 08:00 | 1.058664
32 | 2022-10-02 08:00 | 0
33 | 2022-10-02 08:00 | 0
34 | 2022-10-02 08:00 | 28.83031
35 | 2022-10-02 08:00 | 415.1585
36 | 2022-10-02 08:00 | 1.059194
37 | 2022-10-02 08:00 | 1.052905
38 | 2022-10-02 08:00 | 6.447035
39 | 2022-10-02 08:00 | 44.68085
40 | 2022-10-02 08:00 | 1.153617
41 | 2022-10-02 08:00 | 1.387539
42 | 2022-10-02 08:00 | 1.193253
43 | 2022-10-02 08:00 | 11.4
44 | 2022-10-02 08:00 | 0.41
45 | 2022-10-02 08:00 | 0.3
46 | 2022-10-02 08:00 | 0.7
47 | 2022-10-02 08:00 | 88.4
48 | 2022-10-02 08:00 | 8.1
49 | 2022-10-02 08:00 | 37.57513
50 | 2022-10-02 08:00 | 58.58919
51 | 2022-10-02 08:00 | 1894.561
52 | 2022-10-02 08:00 | 3.721057
53 | 2022-10-02 08:00 | 1316.551
54 | 2022-10-02 08:00 | 2162.289
55 | 2022-10-02 08:00 | 441.3771
1 | 2022-10-02 16:00 | 1.149846
2 | 2022-10-02 16:00 | 0.8048924
3 | 2022-10-02 16:00 | 0.3449539
4 | 2022-10-02 16:00 | 1250.502
5 | 2022-10-02 16:00 | 211.2931
6 | 2022-10-02 16:00 | 0.5795
7 | 2022-10-02 16:00 | 19.7
8 | 2022-10-02 16:00 | 42.64069
9 | 2022-10-02 16:00 | 1.276382
10 | 2022-10-02 16:00 | 1.12384
11 | 2022-10-02 16:00 | 0.99971
12 | 2022-10-02 16:00 | 0.4566797
13 | 2022-10-02 16:00 | 0.2940382
14 | 2022-10-02 16:00 | 0.5985755
15 | 2022-10-02 16:00 | 2.19223
20 | 2022-10-02 16:00 | 0.3099376
21 | 2022-10-02 16:00 | 4.278039
22 | 2022-10-02 16:00 | 4.875719
23 | 2022-10-02 16:00 | 2.761639
24 | 2022-10-02 16:00 | 219.615
25 | 2022-10-02 16:00 | 0.1425874
26 | 2022-10-02 16:00 | 420.4921
28 | 2022-10-02 16:00 | 43.14318
29 | 2022-10-02 16:00 | 57.5
30 | 2022-10-02 16:00 | 3035.24
31 | 2022-10-02 16:00 | 1.039385
32 | 2022-10-02 16:00 | 0
33 | 2022-10-02 16:00 | 0
34 | 2022-10-02 16:00 | 28.73533
35 | 2022-10-02 16:00 | 374.8794
36 | 2022-10-02 16:00 | 1.056533
37 | 2022-10-02 16:00 | 1.050672
38 | 2022-10-02 16:00 | 6.470268
39 | 2022-10-02 16:00 | 41.79105
40 | 2022-10-02 16:00 | 1.126949
41 | 2022-10-02 16:00 | 1.354345
42 | 2022-10-02 16:00 | 1.167494
43 | 2022-10-02 16:00 | 11.3
44 | 2022-10-02 16:00 | 0.41
45 | 2022-10-02 16:00 | 0.3
46 | 2022-10-02 16:00 | 0.5
47 | 2022-10-02 16:00 | 88.5
48 | 2022-10-02 16:00 | 8.1
49 | 2022-10-02 16:00 | 37.41043
50 | 2022-10-02 16:00 | 58.4038
51 | 2022-10-02 16:00 | 1973.1
52 | 2022-10-02 16:00 | 3.78061
53 | 2022-10-02 16:00 | 1278.312
54 | 2022-10-02 16:00 | 2110.128
55 | 2022-10-02 16:00 | 436.6266
1 | 2022-10-03 | 1.159324
2 | 2022-10-03 | 0.811527
3 | 2022-10-03 | 0.3477973
4 | 2022-10-03 | 1250.857
5 | 2022-10-03 | 214.6319
6 | 2022-10-03 | 0.54
7 | 2022-10-03 | 18.4
8 | 2022-10-03 | 42.00913
9 | 2022-10-03 | 1.230296
10 | 2022-10-03 | 1.100805
11 | 2022-10-03 | 0.9996966
12 | 2022-10-03 | 0.4583377
13 | 2022-10-03 | 0.2951057
14 | 2022-10-03 | 0.6007487
15 | 2022-10-03 | 2.607407
20 | 2022-10-03 | 0.2653578
21 | 2022-10-03 | 4.875496
22 | 2022-10-03 | 5.124457
23 | 2022-10-03 | 2.78764
24 | 2022-10-03 | 204.5477
25 | 2022-10-03 | 0.1498616
26 | 2022-10-03 | 373.4359
28 | 2022-10-03 | 49.60175
29 | 2022-10-03 | 61.5
30 | 2022-10-03 | 3019.331
31 | 2022-10-03 | 0.9530166
32 | 2022-10-03 | 0
33 | 2022-10-03 | 0
34 | 2022-10-03 | 30.08795
35 | 2022-10-03 | 396.0077
36 | 2022-10-03 | 1.008621
37 | 2022-10-03 | 1.020429
38 | 2022-10-03 | 7.482903
39 | 2022-10-03 | 28.87931
40 | 2022-10-03 | 1.098544
41 | 2022-10-03 | 1.355485
42 | 2022-10-03 | 1.171553
43 | 2022-10-03 | 11.3
44 | 2022-10-03 | 0.41
45 | 2022-10-03 | 0.3
46 | 2022-10-03 | 0.5
47 | 2022-10-03 | 88.4
48 | 2022-10-03 | 8.2
49 | 2022-10-03 | 37.45504
50 | 2022-10-03 | 58.29569
51 | 2022-10-03 | 1989.474
52 | 2022-10-03 | 3.838724
53 | 2022-10-03 | 1350.826
54 | 2022-10-03 | 2235.048
55 | 2022-10-03 | 431.0231
1 | 2022-10-03 08:00 | 1.077503
2 | 2022-10-03 08:00 | 0.7542523
3 | 2022-10-03 08:00 | 0.323251
4 | 2022-10-03 08:00 | 1251.093
5 | 2022-10-03 08:00 | 213.0183
6 | 2022-10-03 08:00 | 0.4875
7 | 2022-10-03 08:00 | 18.8
8 | 2022-10-03 08:00 | 40.69264
9 | 2022-10-03 08:00 | 1.239506
10 | 2022-10-03 08:00 | 1.123014
11 | 2022-10-03 08:00 | 0.9996894
12 | 2022-10-03 08:00 | 0.4246165
13 | 2022-10-03 08:00 | 0.273394
14 | 2022-10-03 08:00 | 0.5565499
15 | 2022-10-03 08:00 | 2.509836
20 | 2022-10-03 08:00 | 0.2829165
21 | 2022-10-03 08:00 | 5.102528
22 | 2022-10-03 08:00 | 4.95117
23 | 2022-10-03 08:00 | 2.690012
24 | 2022-10-03 08:00 | 202.7981
25 | 2022-10-03 08:00 | 0.1447939
26 | 2022-10-03 08:00 | 282.5723
28 | 2022-10-03 08:00 | 29.38102
29 | 2022-10-03 08:00 | 58.5
30 | 2022-10-03 08:00 | 2973.805
31 | 2022-10-03 08:00 | 0.9520222
32 | 2022-10-03 08:00 | 0
33 | 2022-10-03 08:00 | 0
34 | 2022-10-03 08:00 | 29.95383
35 | 2022-10-03 08:00 | 408.6529
36 | 2022-10-03 08:00 | 1.011111
37 | 2022-10-03 08:00 | 1.03719
38 | 2022-10-03 08:00 | 7.612363
39 | 2022-10-03 08:00 | 33
40 | 2022-10-03 08:00 | 1.127171
41 | 2022-10-03 08:00 | 1.390758
42 | 2022-10-03 08:00 | 1.199044
43 | 2022-10-03 08:00 | 11.4
44 | 2022-10-03 08:00 | 0.41
45 | 2022-10-03 08:00 | 0.3
46 | 2022-10-03 08:00 | 0.5
47 | 2022-10-03 08:00 | 88.6
48 | 2022-10-03 08:00 | 8.1
49 | 2022-10-03 08:00 | 36.18498
50 | 2022-10-03 08:00 | 58.2276
51 | 2022-10-03 08:00 | 1951.766
52 | 2022-10-03 08:00 | 3.89788
53 | 2022-10-03 08:00 | 1312.039
54 | 2022-10-03 08:00 | 2173.269
55 | 2022-10-03 08:00 | 424.9505
1 | 2022-10-03 16:00 | 1.153757
2 | 2022-10-03 16:00 | 0.8076301
3 | 2022-10-03 16:00 | 0.3461272
4 | 2022-10-03 16:00 | 1251.061
5 | 2022-10-03 16:00 | 181.256
6 | 2022-10-03 16:00 | 0.3895
7 | 2022-10-03 16:00 | 19
8 | 2022-10-03 16:00 | 40.94828
9 | 2022-10-03 16:00 | 1.20267
10 | 2022-10-03 16:00 | 1.210824
11 | 2022-10-03 16:00 | 0.9995729
12 | 2022-10-03 16:00 | 0.4601639
13 | 2022-10-03 16:00 | 0.2962816
14 | 2022-10-03 16:00 | 0.6031424
15 | 2022-10-03 16:00 | 2.811537
20 | 2022-10-03 16:00 | 0.2549944
21 | 2022-10-03 16:00 | 5.427712
22 | 2022-10-03 16:00 | 5.119531
23 | 2022-10-03 16:00 | 2.718586
24 | 2022-10-03 16:00 | 166.2951
25 | 2022-10-03 16:00 | 0.1497175
26 | 2022-10-03 16:00 | 257.8538
28 | 2022-10-03 16:00 | 85.0071
29 | 2022-10-03 16:00 | 61.5
30 | 2022-10-03 16:00 | 3208.164
31 | 2022-10-03 16:00 | 0.9174596
32 | 2022-10-03 16:00 | 0
33 | 2022-10-03 16:00 | 0
34 | 2022-10-03 16:00 | 29.6703
35 | 2022-10-03 16:00 | 420.2625
36 | 2022-10-03 16:00 | 0.9769418
37 | 2022-10-03 16:00 | 1.003036
38 | 2022-10-03 16:00 | 8.239249
39 | 2022-10-03 16:00 | 29.41176
40 | 2022-10-03 16:00 | 1.0818
41 | 2022-10-03 16:00 | 1.335268
42 | 2022-10-03 16:00 | 1.155684
43 | 2022-10-03 16:00 | 11.3
44 | 2022-10-03 16:00 | 0.41
45 | 2022-10-03 16:00 | 0.3
46 | 2022-10-03 16:00 | 0.7
47 | 2022-10-03 16:00 | 88.8
48 | 2022-10-03 16:00 | 7.9
49 | 2022-10-03 16:00 | 37.31406
50 | 2022-10-03 16:00 | 58.20509
51 | 2022-10-03 16:00 | 1921.599
52 | 2022-10-03 16:00 | 3.728989
53 | 2022-10-03 16:00 | 1326.059
54 | 2022-10-03 16:00 | 2199.978
55 | 2022-10-03 16:00 | 444.902
1 | 2022-10-04 | 1.13635
2 | 2022-10-04 | 0.7954448
3 | 2022-10-04 | 0.3409049
4 | 2022-10-04 | 1250.46
5 | 2022-10-04 | 229.7242
6 | 2022-10-04 | 0.5425
7 | 2022-10-04 | 19.2
8 | 2022-10-04 | 42.1978
9 | 2022-10-04 | 1.158901
10 | 2022-10-04 | 1.161757
11 | 2022-10-04 | 0.9997392
12 | 2022-10-04 | 0.4482279
13 | 2022-10-04 | 0.2885964
14 | 2022-10-04 | 0.5874977
15 | 2022-10-04 | 3.116532
20 | 2022-10-04 | 0.235169
21 | 2022-10-04 | 5.854157
22 | 2022-10-04 | 4.798798
23 | 2022-10-04 | 2.707367
24 | 2022-10-04 | 208.8508
25 | 2022-10-04 | 0.1403379
26 | 2022-10-04 | 381.1412
28 | 2022-10-04 | 87.74281
29 | 2022-10-04 | 58
30 | 2022-10-04 | 3038.763
31 | 2022-10-04 | 0.9091371
32 | 2022-10-04 | 0
33 | 2022-10-04 | 0
34 | 2022-10-04 | 29.35435
35 | 2022-10-04 | 424.1474
36 | 2022-10-04 | 0.9414576
37 | 2022-10-04 | 0.97
38 | 2022-10-04 | 8.970689
39 | 2022-10-04 | 24.24242
40 | 2022-10-04 | 1.162752
41 | 2022-10-04 | 1.416756
42 | 2022-10-04 | 1.230069
43 | 2022-10-04 | 11.3
44 | 2022-10-04 | 0.41
45 | 2022-10-04 | 0.3
46 | 2022-10-04 | 0.7
47 | 2022-10-04 | 89
48 | 2022-10-04 | 7.9
49 | 2022-10-04 | 37.91532
50 | 2022-10-04 | 58.33717
51 | 2022-10-04 | 1907.26
52 | 2022-10-04 | 3.862319
53 | 2022-10-04 | 1271.699
54 | 2022-10-04 | 2100.457
55 | 2022-10-04 | 427.6429
1 | 2022-10-04 08:00 | 1.21811
2 | 2022-10-04 08:00 | 0.8526769
3 | 2022-10-04 08:00 | 0.3654329
4 | 2022-10-04 08:00 | 1243.202
5 | 2022-10-04 08:00 | 219.2177
6 | 2022-10-04 08:00 | 0.4866667
7 | 2022-10-04 08:00 | 19.1
8 | 2022-10-04 08:00 | 41.70306
9 | 2022-10-04 08:00 | 1.213686
10 | 2022-10-04 08:00 | 1.097321
11 | 2022-10-04 08:00 | 0.9997028
12 | 2022-10-04 08:00 | 0.4853864
13 | 2022-10-04 08:00 | 0.3125213
14 | 2022-10-04 08:00 | 0.6362017
15 | 2022-10-04 08:00 | 2.688604
20 | 2022-10-04 08:00 | 0.2678964
21 | 2022-10-04 08:00 | 5.411012
22 | 2022-10-04 08:00 | 5.190038
23 | 2022-10-04 08:00 | 2.756689
24 | 2022-10-04 08:00 | 209.777
25 | 2022-10-04 08:00 | 0.1517795
26 | 2022-10-04 08:00 | 351.8271
28 | 2022-10-04 08:00 | 66.8996
29 | 2022-10-04 08:00 | 62
30 | 2022-10-04 08:00 | 3145.179
31 | 2022-10-04 08:00 | 0.9569343
32 | 2022-10-04 08:00 | 0
33 | 2022-10-04 08:00 | 0
34 | 2022-10-04 08:00 | 28.6309
35 | 2022-10-04 08:00 | 360.9027
36 | 2022-10-04 08:00 | 0.9939976
37 | 2022-10-04 08:00 | 1.028484
38 | 2022-10-04 08:00 | 8.099615
39 | 2022-10-04 08:00 | 36.57895
40 | 2022-10-04 08:00 | 1.175776
41 | 2022-10-04 08:00 | 1.432681
42 | 2022-10-04 08:00 | 1.242568
43 | 2022-10-04 08:00 | 11.6
44 | 2022-10-04 08:00 | 0.44
45 | 2022-10-04 08:00 | 0.3
46 | 2022-10-04 08:00 | 0.6
47 | 2022-10-04 08:00 | 88.8
48 | 2022-10-04 08:00 | 8
49 | 2022-10-04 08:00 | 37.73114
50 | 2022-10-04 08:00 | 58.36627
51 | 2022-10-04 08:00 | 2041.759
52 | 2022-10-04 08:00 | 3.735164
53 | 2022-10-04 08:00 | 1350.171
54 | 2022-10-04 08:00 | 2233.097
55 | 2022-10-04 08:00 | 442.8016
1 | 2022-10-04 16:00 | 1.291971
2 | 2022-10-04 16:00 | 0.9043798
3 | 2022-10-04 16:00 | 0.3875914
4 | 2022-10-04 16:00 | 1249.702
5 | 2022-10-04 16:00 | 241.1683
6 | 2022-10-04 16:00 | 0.5725
7 | 2022-10-04 16:00 | 18.4
8 | 2022-10-04 16:00 | 41.62896
9 | 2022-10-04 16:00 | 1.215591
10 | 2022-10-04 16:00 | 1.190993
11 | 2022-10-04 16:00 | 0.9997493
12 | 2022-10-04 16:00 | 0.5140983
13 | 2022-10-04 16:00 | 0.3310078
14 | 2022-10-04 16:00 | 0.6738348
15 | 2022-10-04 16:00 | 2.756325
20 | 2022-10-04 16:00 | 0.2487795
21 | 2022-10-04 16:00 | 4.879215
22 | 2022-10-04 16:00 | 5.093509
23 | 2022-10-04 16:00 | 2.788759
24 | 2022-10-04 16:00 | 220.4126
25 | 2022-10-04 16:00 | 0.1489566
26 | 2022-10-04 16:00 | 342.5616
28 | 2022-10-04 16:00 | 86.08774
29 | 2022-10-04 16:00 | 60
30 | 2022-10-04 16:00 | 3148.891
31 | 2022-10-04 16:00 | 0.913937
32 | 2022-10-04 16:00 | 0
33 | 2022-10-04 16:00 | 0
34 | 2022-10-04 16:00 | 30.35628
35 | 2022-10-04 16:00 | 439.5087
36 | 2022-10-04 16:00 | 0.998782
37 | 2022-10-04 16:00 | 1.006048
38 | 2022-10-04 16:00 | 7.63554
39 | 2022-10-04 16:00 | 35.32468
40 | 2022-10-04 16:00 | 1.183009
41 | 2022-10-04 16:00 | 1.441045
42 | 2022-10-04 16:00 | 1.248948
43 | 2022-10-04 16:00 | 11.4
44 | 2022-10-04 16:00 | 0.44
45 | 2022-10-04 16:00 | 0.3
46 | 2022-10-04 16:00 | 0.6
47 | 2022-10-04 16:00 | 89.2
48 | 2022-10-04 16:00 | 7.8
49 | 2022-10-04 16:00 | 36.90855
50 | 2022-10-04 16:00 | 58.25045
51 | 2022-10-04 16:00 | 1945.03
52 | 2022-10-04 16:00 | 3.763098
53 | 2022-10-04 16:00 | 1327.531
54 | 2022-10-04 16:00 | 2198.079
55 | 2022-10-04 16:00 | 440.0004
1 | 2022-10-05 | 1.226475
2 | 2022-10-05 | 0.8585327
3 | 2022-10-05 | 0.3679426
4 | 2022-10-05 | 1246.846
5 | 2022-10-05 | 215.3805
6 | 2022-10-05 | 0.5866666
7 | 2022-10-05 | 19
8 | 2022-10-05 | 40.68522
9 | 2022-10-05 | 1.229648
10 | 2022-10-05 | 1.199312
11 | 2022-10-05 | 0.9997065
12 | 2022-10-05 | 0.4919533
13 | 2022-10-05 | 0.3167495
14 | 2022-10-05 | 0.6448091
15 | 2022-10-05 | 2.568825
20 | 2022-10-05 | 0.2775127
21 | 2022-10-05 | 5.197592
22 | 2022-10-05 | 5.089468
23 | 2022-10-05 | 2.690242
24 | 2022-10-05 | 222.9105
25 | 2022-10-05 | 0.1488384
26 | 2022-10-05 | 416.0572
28 | 2022-10-05 | 92.57819
29 | 2022-10-05 | 61
30 | 2022-10-05 | 3206.492
31 | 2022-10-05 | 1.034961
32 | 2022-10-05 | 0
33 | 2022-10-05 | 0
34 | 2022-10-05 | 29.40857
35 | 2022-10-05 | 406.5277
36 | 2022-10-05 | 1.006075
37 | 2022-10-05 | 1.034765
38 | 2022-10-05 | 7.766418
39 | 2022-10-05 | 38.7931
40 | 2022-10-05 | 1.121335
41 | 2022-10-05 | 1.361146
42 | 2022-10-05 | 1.176066
43 | 2022-10-05 | 11.4
44 | 2022-10-05 | 0.44
45 | 2022-10-05 | 0.3
46 | 2022-10-05 | 0.6
47 | 2022-10-05 | 88.8
48 | 2022-10-05 | 8
49 | 2022-10-05 | 36.27265
50 | 2022-10-05 | 57.91743
51 | 2022-10-05 | 1982.572
52 | 2022-10-05 | 3.671699
53 | 2022-10-05 | 1303.863
54 | 2022-10-05 | 2167.52
55 | 2022-10-05 | 452.7559
1 | 2022-10-05 08:00 | 1.239321
2 | 2022-10-05 08:00 | 0.867525
3 | 2022-10-05 08:00 | 0.3717965
4 | 2022-10-05 08:00 | 1249.935
5 | 2022-10-05 08:00 | 228.7205
6 | 2022-10-05 08:00 | 0.75
7 | 2022-10-05 08:00 | 19.4
8 | 2022-10-05 08:00 | 41.81034
9 | 2022-10-05 08:00 | 1.217338
10 | 2022-10-05 08:00 | 1.142015
11 | 2022-10-05 08:00 | 0.9997355
12 | 2022-10-05 08:00 | 0.4936955
13 | 2022-10-05 08:00 | 0.3178712
14 | 2022-10-05 08:00 | 0.6470926
15 | 2022-10-05 08:00 | 2.702904
20 | 2022-10-05 08:00 | 0.2611971
21 | 2022-10-05 08:00 | 5.174583
22 | 2022-10-05 08:00 | 4.794466
23 | 2022-10-05 08:00 | 2.580777
24 | 2022-10-05 08:00 | 222.4712
25 | 2022-10-05 08:00 | 0.1402112
26 | 2022-10-05 08:00 | 348.6699
28 | 2022-10-05 08:00 | 86.68346
29 | 2022-10-05 08:00 | 57
30 | 2022-10-05 08:00 | 2948.93
31 | 2022-10-05 08:00 | 0.972677
32 | 2022-10-05 08:00 | 0
33 | 2022-10-05 08:00 | 0
34 | 2022-10-05 08:00 | 29.88314
35 | 2022-10-05 08:00 | 397.5751
36 | 2022-10-05 08:00 | 0.996337
37 | 2022-10-05 08:00 | 1.019427
38 | 2022-10-05 08:00 | 7.877487
39 | 2022-10-05 08:00 | 34.63542
40 | 2022-10-05 08:00 | 1.149081
41 | 2022-10-05 08:00 | 1.394453
42 | 2022-10-05 08:00 | 1.202044
43 | 2022-10-05 08:00 | 11.4
44 | 2022-10-05 08:00 | 0.43
45 | 2022-10-05 08:00 | 0.3
46 | 2022-10-05 08:00 | 0.5
47 | 2022-10-05 08:00 | 88.6
48 | 2022-10-05 08:00 | 8.2
49 | 2022-10-05 08:00 | 36.1627
50 | 2022-10-05 08:00 | 58.01954
51 | 2022-10-05 08:00 | 1990.808
52 | 2022-10-05 08:00 | 3.758574
53 | 2022-10-05 08:00 | 1248.232
54 | 2022-10-05 08:00 | 2066.212
55 | 2022-10-05 08:00 | 440.4094
1 | 2022-10-05 16:00 | 1.180195
2 | 2022-10-05 16:00 | 0.8261365
3 | 2022-10-05 16:00 | 0.3540585
4 | 2022-10-05 16:00 | 1250.379
5 | 2022-10-05 16:00 | 208.7183
6 | 2022-10-05 16:00 | 0.6833333
7 | 2022-10-05 16:00 | 17.8
8 | 2022-10-05 16:00 | 38.77996
9 | 2022-10-05 16:00 | 1.187879
10 | 2022-10-05 16:00 | 1.140682
11 | 2022-10-05 16:00 | 0.9996702
12 | 2022-10-05 16:00 | 0.4720635
13 | 2022-10-05 16:00 | 0.3039432
14 | 2022-10-05 16:00 | 0.6187392
15 | 2022-10-05 16:00 | 3.004287
20 | 2022-10-05 16:00 | 0.2340447
21 | 2022-10-05 16:00 | 5.297765
22 | 2022-10-05 16:00 | 5.357756
23 | 2022-10-05 16:00 | 2.570995
24 | 2022-10-05 16:00 | 172.5382
25 | 2022-10-05 16:00 | 0.1566843
26 | 2022-10-05 16:00 | 298.9897
28 | 2022-10-05 16:00 | 94.3123
29 | 2022-10-05 16:00 | 64
30 | 2022-10-05 16:00 | 3261.752
31 | 2022-10-05 16:00 | 0.8266556
32 | 2022-10-05 16:00 | 0
33 | 2022-10-05 16:00 | 0
34 | 2022-10-05 16:00 | 29.92115
35 | 2022-10-05 16:00 | 426.5871
36 | 2022-10-05 16:00 | 0.9709091
37 | 2022-10-05 16:00 | 0.9869084
38 | 2022-10-05 16:00 | 8.302052
39 | 2022-10-05 16:00 | 32.89474
40 | 2022-10-05 16:00 | 1.212332
41 | 2022-10-05 16:00 | 1.471001
42 | 2022-10-05 16:00 | 1.261304
43 | 2022-10-05 16:00 | 11.6
44 | 2022-10-05 16:00 | 0.43
45 | 2022-10-05 16:00 | 0.3
46 | 2022-10-05 16:00 | 0.6
47 | 2022-10-05 16:00 | 88.9
48 | 2022-10-05 16:00 | 8
49 | 2022-10-05 16:00 | 36.1813
50 | 2022-10-05 16:00 | 58.29702
51 | 2022-10-05 16:00 | 1965.714
52 | 2022-10-05 16:00 | 3.707362
53 | 2022-10-05 16:00 | 1391.409
54 | 2022-10-05 16:00 | 2292.911
55 | 2022-10-05 16:00 | 444.4955
1 | 2022-10-06 | 1.209512
2 | 2022-10-06 | 0.8466581
3 | 2022-10-06 | 0.3628535
4 | 2022-10-06 | 1250.621
5 | 2022-10-06 | 240.5172
6 | 2022-10-06 | 0.465
7 | 2022-10-06 | 18.8
8 | 2022-10-06 | 40.69264
9 | 2022-10-06 | 1.200739
10 | 2022-10-06 | 1.172476
11 | 2022-10-06 | 0.9997545
12 | 2022-10-06 | 0.4820017
13 | 2022-10-06 | 0.310342
14 | 2022-10-06 | 0.6317654
15 | 2022-10-06 | 2.950485
20 | 2022-10-06 | 0.2333313
21 | 2022-10-06 | 5.034679
22 | 2022-10-06 | 5.320955
23 | 2022-10-06 | 2.648301
24 | 2022-10-06 | 179.7483
25 | 2022-10-06 | 0.1556081
26 | 2022-10-06 | 285.0977
28 | 2022-10-06 | 61.87234
29 | 2022-10-06 | 62.5
30 | 2022-10-06 | 3179.865
31 | 2022-10-06 | 0.7473406
32 | 2022-10-06 | 0
33 | 2022-10-06 | 0
34 | 2022-10-06 | 31.0077
35 | 2022-10-06 | 444.4909
36 | 2022-10-06 | 0.9827586
37 | 2022-10-06 | 0.9908537
38 | 2022-10-06 | 7.985164
39 | 2022-10-06 | 33.85417
40 | 2022-10-06 | 1.184329
41 | 2022-10-06 | 1.415395
42 | 2022-10-06 | 1.214198
43 | 2022-10-06 | 11.6
44 | 2022-10-06 | 0.43
45 | 2022-10-06 | 0.3
46 | 2022-10-06 | 0.6
47 | 2022-10-06 | 88.6
48 | 2022-10-06 | 8.2
49 | 2022-10-06 | 36.46132
50 | 2022-10-06 | 58.53271
51 | 2022-10-06 | 1978.156
52 | 2022-10-06 | 3.75006
53 | 2022-10-06 | 1391.477
54 | 2022-10-06 | 2291.151
55 | 2022-10-06 | 439.0758
1 | 2022-10-06 08:00 | 1.175372
2 | 2022-10-06 08:00 | 0.82276
3 | 2022-10-06 08:00 | 0.3526115
4 | 2022-10-06 08:00 | 1244.887
5 | 2022-10-06 08:00 | 215.8249
6 | 2022-10-06 08:00 | 0.4333333
7 | 2022-10-06 08:00 | 19.4
8 | 2022-10-06 08:00 | 41.72043
9 | 2022-10-06 08:00 | 1.230864
10 | 2022-10-06 08:00 | 1.212383
11 | 2022-10-06 08:00 | 0.9997217
12 | 2022-10-06 08:00 | 0.4743974
13 | 2022-10-06 08:00 | 0.305446
14 | 2022-10-06 08:00 | 0.6217984
15 | 2022-10-06 08:00 | 2.646709
20 | 2022-10-06 08:00 | 0.2523523
21 | 2022-10-06 08:00 | 4.531452
22 | 2022-10-06 08:00 | 4.9187
23 | 2022-10-06 08:00 | 2.513857
24 | 2022-10-06 08:00 | 168.9351
25 | 2022-10-06 08:00 | 0.1438444
26 | 2022-10-06 08:00 | 286.6258
28 | 2022-10-06 08:00 | 57.08181
29 | 2022-10-06 08:00 | 59
30 | 2022-10-06 08:00 | 3162.605
31 | 2022-10-06 08:00 | 0.7827414
32 | 2022-10-06 08:00 | 0
33 | 2022-10-06 08:00 | 0
34 | 2022-10-06 08:00 | 28.75839
35 | 2022-10-06 08:00 | 376.5295
36 | 2022-10-06 08:00 | 1.014815
37 | 2022-10-06 08:00 | 1.009109
38 | 2022-10-06 08:00 | 7.178161
39 | 2022-10-06 08:00 | 31.38461
40 | 2022-10-06 08:00 | 1.178221
41 | 2022-10-06 08:00 | 1.408774
42 | 2022-10-06 08:00 | 1.2091
43 | 2022-10-06 08:00 | 11.6
44 | 2022-10-06 08:00 | 0.4
45 | 2022-10-06 08:00 | 0.3
46 | 2022-10-06 08:00 | 0.7
47 | 2022-10-06 08:00 | 88.4
48 | 2022-10-06 08:00 | 8.2
49 | 2022-10-06 08:00 | 36.79184
50 | 2022-10-06 08:00 | 58.57583
51 | 2022-10-06 08:00 | 2019.946
52 | 2022-10-06 08:00 | 3.590488
53 | 2022-10-06 08:00 | 1258.883
54 | 2022-10-06 08:00 | 2071.769
55 | 2022-10-06 08:00 | 458.3554
1 | 2022-10-06 16:00 | 1.153801
2 | 2022-10-06 16:00 | 0.8076608
3 | 2022-10-06 16:00 | 0.3461403
4 | 2022-10-06 16:00 | 1246.333
5 | 2022-10-06 16:00 | 237.938
6 | 2022-10-06 16:00 | 0.5633333
7 | 2022-10-06 16:00 | 19
8 | 2022-10-06 16:00 | 40.86021
9 | 2022-10-06 16:00 | 1.199029
10 | 2022-10-06 16:00 | 1.198076
11 | 2022-10-06 16:00 | 0.9997545
12 | 2022-10-06 16:00 | 0.4631477
13 | 2022-10-06 16:00 | 0.2982028
14 | 2022-10-06 16:00 | 0.6070533
15 | 2022-10-06 16:00 | 2.91927
20 | 2022-10-06 16:00 | 0.2372872
21 | 2022-10-06 16:00 | 5.085546
22 | 2022-10-06 16:00 | 5.060014
23 | 2022-10-06 16:00 | 2.510481
24 | 2022-10-06 16:00 | 204.3298
25 | 2022-10-06 16:00 | 0.147977
26 | 2022-10-06 16:00 | 306.4907
28 | 2022-10-06 16:00 | 47.217
29 | 2022-10-06 16:00 | 60.5
30 | 2022-10-06 16:00 | 3200.922
31 | 2022-10-06 16:00 | 0.8587524
32 | 2022-10-06 16:00 | 0
33 | 2022-10-06 16:00 | 0
34 | 2022-10-06 16:00 | 29.60503
35 | 2022-10-06 16:00 | 414.9596
36 | 2022-10-06 16:00 | 0.9830097
37 | 2022-10-06 16:00 | 0.9939638
38 | 2022-10-06 16:00 | 8.004815
39 | 2022-10-06 16:00 | 37.24138
40 | 2022-10-06 16:00 | 1.178545
41 | 2022-10-06 16:00 | 1.408426
42 | 2022-10-06 16:00 | 1.208835
43 | 2022-10-06 16:00 | 11.5
44 | 2022-10-06 16:00 | 0.4
45 | 2022-10-06 16:00 | 0.3
46 | 2022-10-06 16:00 | 0.5
47 | 2022-10-06 16:00 | 88.9
48 | 2022-10-06 16:00 | 8
49 | 2022-10-06 16:00 | 36.65034
50 | 2022-10-06 16:00 | 58.53562
51 | 2022-10-06 16:00 | 1974.414
52 | 2022-10-06 16:00 | 3.65803
53 | 2022-10-06 16:00 | 1307.81
54 | 2022-10-06 16:00 | 2151.65
55 | 2022-10-06 16:00 | 449.7589
1 | 2022-10-07 | 1.176198
2 | 2022-10-07 | 0.823339
3 | 2022-10-07 | 0.3528596
4 | 2022-10-07 | 1250.735
5 | 2022-10-07 | 242.8504
6 | 2022-10-07 | 0.5575
7 | 2022-10-07 | 18.2
8 | 2022-10-07 | 40.44445
9 | 2022-10-07 | 1.216749
10 | 2022-10-07 | 1.169646
11 | 2022-10-07 | 0.9997653
12 | 2022-10-07 | 0.4687044
13 | 2022-10-07 | 0.3017805
14 | 2022-10-07 | 0.6143365
15 | 2022-10-07 | 2.84045
20 | 2022-10-07 | 0.2331235
21 | 2022-10-07 | 4.574071
22 | 2022-10-07 | 5.084727
23 | 2022-10-07 | 2.585994
24 | 2022-10-07 | 235.1777
25 | 2022-10-07 | 0.1486997
26 | 2022-10-07 | 336.6121
28 | 2022-10-07 | 35.2025
29 | 2022-10-07 | 60.5
30 | 2022-10-07 | 3130.768
31 | 2022-10-07 | 0.9684058
32 | 2022-10-07 | 0
33 | 2022-10-07 | 0
34 | 2022-10-07 | 30.19146
35 | 2022-10-07 | 430.3181
36 | 2022-10-07 | 1.002463
37 | 2022-10-07 | 0.9929648
38 | 2022-10-07 | 7.414521
39 | 2022-10-07 | 29.05263
40 | 2022-10-07 | 1.206227
41 | 2022-10-07 | 1.456478
42 | 2022-10-07 | 1.245554
43 | 2022-10-07 | 11.5
44 | 2022-10-07 | 0.4
45 | 2022-10-07 | 0.3
46 | 2022-10-07 | 0.5
47 | 2022-10-07 | 88.6
48 | 2022-10-07 | 8.1
49 | 2022-10-07 | 36.48456
50 | 2022-10-07 | 58.62255
51 | 2022-10-07 | 1976.208
52 | 2022-10-07 | 3.750348
53 | 2022-10-07 | 1333.491
54 | 2022-10-07 | 2189.57
55 | 2022-10-07 | 437.8216
1 | 2022-10-07 08:00 | 1.202685
2 | 2022-10-07 08:00 | 0.8418794
3 | 2022-10-07 08:00 | 0.3608055
4 | 2022-10-07 08:00 | 1250.673
5 | 2022-10-07 08:00 | 217.7531
6 | 2022-10-07 08:00 | 0.585
7 | 2022-10-07 08:00 | 18.5
8 | 2022-10-07 08:00 | 40.57018
9 | 2022-10-07 08:00 | 1.197062
10 | 2022-10-07 08:00 | 1.172017
11 | 2022-10-07 08:00 | 0.9997131
12 | 2022-10-07 08:00 | 0.4815301
13 | 2022-10-07 08:00 | 0.3100384
14 | 2022-10-07 08:00 | 0.6311472
15 | 2022-10-07 08:00 | 3.020868
20 | 2022-10-07 08:00 | 0.2226876
21 | 2022-10-07 08:00 | 4.829852
22 | 2022-10-07 08:00 | 5.163946
23 | 2022-10-07 08:00 | 2.61304
24 | 2022-10-07 08:00 | 267.8732
25 | 2022-10-07 08:00 | 0.1510164
26 | 2022-10-07 08:00 | 294.2401
28 | 2022-10-07 08:00 | 38.82191
29 | 2022-10-07 08:00 | 61.5
30 | 2022-10-07 08:00 | 3121.6
31 | 2022-10-07 08:00 | 1.230169
32 | 2022-10-07 08:00 | 0
33 | 2022-10-07 08:00 | 0
34 | 2022-10-07 08:00 | 30.75051
35 | 2022-10-07 08:00 | 426.6214
36 | 2022-10-07 08:00 | 0.9865361
37 | 2022-10-07 08:00 | 0.9868819
38 | 2022-10-07 08:00 | 7.850719
39 | 2022-10-07 08:00 | 32
40 | 2022-10-07 08:00 | 1.193871
41 | 2022-10-07 08:00 | 1.441897
42 | 2022-10-07 08:00 | 1.234367
43 | 2022-10-07 08:00 | 11.4
44 | 2022-10-07 08:00 | 0.44
45 | 2022-10-07 08:00 | 0.3
46 | 2022-10-07 08:00 | 0.6
47 | 2022-10-07 08:00 | 89
48 | 2022-10-07 08:00 | 7.9
49 | 2022-10-07 08:00 | 36.46801
50 | 2022-10-07 08:00 | 58.57624
51 | 2022-10-07 08:00 | 2000.28
52 | 2022-10-07 08:00 | 3.691741
53 | 2022-10-07 08:00 | 1343.141
54 | 2022-10-07 08:00 | 2205.824
55 | 2022-10-07 08:00 | 444.8545
1 | 2022-10-07 16:00 | 1.264953
2 | 2022-10-07 16:00 | 0.8854672
3 | 2022-10-07 16:00 | 0.379486
4 | 2022-10-07 16:00 | 1250.544
5 | 2022-10-07 16:00 | 197.2996
6 | 2022-10-07 16:00 | 0.9925
7 | 2022-10-07 16:00 | 18
8 | 2022-10-07 16:00 | 38.96104
9 | 2022-10-07 16:00 | 1.290241
10 | 2022-10-07 16:00 | 1.104196
11 | 2022-10-07 16:00 | 0.9996431
12 | 2022-10-07 16:00 | 0.5078849
13 | 2022-10-07 16:00 | 0.3270072
14 | 2022-10-07 16:00 | 0.6656908
15 | 2022-10-07 16:00 | 2.168433
20 | 2022-10-07 16:00 | 0.3061963
21 | 2022-10-07 16:00 | 4.016356
22 | 2022-10-07 16:00 | 5.111666
23 | 2022-10-07 16:00 | 2.70716
24 | 2022-10-07 16:00 | 341.37
25 | 2022-10-07 16:00 | 0.1494875
26 | 2022-10-07 16:00 | 376.2945
28 | 2022-10-07 16:00 | 28.1613
29 | 2022-10-07 16:00 | 61
30 | 2022-10-07 16:00 | 3088.702
31 | 2022-10-07 16:00 | 1.730211
32 | 2022-10-07 16:00 | 0
33 | 2022-10-07 16:00 | 0
34 | 2022-10-07 16:00 | 30.28073
35 | 2022-10-07 16:00 | 412.4157
36 | 2022-10-07 16:00 | 1.060837
37 | 2022-10-07 16:00 | 1.039837
38 | 2022-10-07 16:00 | 6.184789
39 | 2022-10-07 16:00 | 52.5
40 | 2022-10-07 16:00 | 1.1897
41 | 2022-10-07 16:00 | 1.437877
42 | 2022-10-07 16:00 | 1.231278
43 | 2022-10-07 16:00 | 11.5
44 | 2022-10-07 16:00 | 0.44
45 | 2022-10-07 16:00 | 0.3
46 | 2022-10-07 16:00 | 0.7
47 | 2022-10-07 16:00 | 88.8
48 | 2022-10-07 16:00 | 7.9
49 | 2022-10-07 16:00 | 37.04385
50 | 2022-10-07 16:00 | 58.67727
51 | 2022-10-07 16:00 | 1990.01
52 | 2022-10-07 16:00 | 3.650427
53 | 2022-10-07 16:00 | 1331.644
54 | 2022-10-07 16:00 | 2172.131
55 | 2022-10-07 16:00 | 446.8424
1 | 2022-10-08 | 1.246367
2 | 2022-10-08 | 0.8724571
3 | 2022-10-08 | 0.3739102
4 | 2022-10-08 | 1250.881
5 | 2022-10-08 | 215.5079
6 | 2022-10-08 | 0.6725
7 | 2022-10-08 | 18.8
8 | 2022-10-08 | 42.72727
9 | 2022-10-08 | 1.307398
10 | 2022-10-08 | 1.183284
11 | 2022-10-08 | 0.9997041
12 | 2022-10-08 | 0.4983687
13 | 2022-10-08 | 0.3208802
14 | 2022-10-08 | 0.6532179
15 | 2022-10-08 | 2.071059
20 | 2022-10-08 | 0.3226013
21 | 2022-10-08 | 3.944707
22 | 2022-10-08 | 4.854469
23 | 2022-10-08 | 2.692388
24 | 2022-10-08 | 376.7391
25 | 2022-10-08 | 0.141966
26 | 2022-10-08 | 472.2878
28 | 2022-10-08 | 41.27025
29 | 2022-10-08 | 57.5
30 | 2022-10-08 | 3051.676
31 | 2022-10-08 | 1.748145
32 | 2022-10-08 | 0
33 | 2022-10-08 | 0
34 | 2022-10-08 | 29.90656
35 | 2022-10-08 | 420.1721
36 | 2022-10-08 | 1.07398
37 | 2022-10-08 | 1.054527
38 | 2022-10-08 | 6.015767
39 | 2022-10-08 | 54.71698
40 | 2022-10-08 | 1.184179
41 | 2022-10-08 | 1.429001
42 | 2022-10-08 | 1.213085
43 | 2022-10-08 | 11.5
44 | 2022-10-08 | 0.44
45 | 2022-10-08 | 0.3
46 | 2022-10-08 | 0.7
47 | 2022-10-08 | 88.9
48 | 2022-10-08 | 7.9
49 | 2022-10-08 | 36.68662
50 | 2022-10-08 | 58.44158
51 | 2022-10-08 | 1955.966
52 | 2022-10-08 | 3.705157
53 | 2022-10-08 | 1264.837
54 | 2022-10-08 | 2077.94
55 | 2022-10-08 | 443.3961
1 | 2022-10-08 08:00 | 1.291375
2 | 2022-10-08 08:00 | 0.9039622
3 | 2022-10-08 08:00 | 0.3874124
4 | 2022-10-08 08:00 | 1250.301
5 | 2022-10-08 08:00 | 207.508
6 | 2022-10-08 08:00 | 0.9125
7 | 2022-10-08 08:00 | 18.2
8 | 2022-10-08 08:00 | 41.17647
9 | 2022-10-08 08:00 | 1.296154
10 | 2022-10-08 08:00 | 1.172259
11 | 2022-10-08 08:00 | 0.9996898
12 | 2022-10-08 08:00 | 0.5237368
13 | 2022-10-08 08:00 | 0.3372136
14 | 2022-10-08 08:00 | 0.6864681
15 | 2022-10-08 08:00 | 2.215479
20 | 2022-10-08 08:00 | 0.2937671
21 | 2022-10-08 08:00 | 3.88678
22 | 2022-10-08 08:00 | 4.989158
23 | 2022-10-08 08:00 | 2.716921
24 | 2022-10-08 08:00 | 394.5239
25 | 2022-10-08 08:00 | 0.1459049
26 | 2022-10-08 08:00 | 420.277
28 | 2022-10-08 08:00 | 32.9568
29 | 2022-10-08 08:00 | 64.5
30 | 2022-10-08 08:00 | 3030.781
31 | 2022-10-08 08:00 | 1.901247
32 | 2022-10-08 08:00 | 0
33 | 2022-10-08 08:00 | 0
34 | 2022-10-08 08:00 | 30.94922
35 | 2022-10-08 08:00 | 402.8502
36 | 2022-10-08 08:00 | 1.064103
37 | 2022-10-08 08:00 | 1.030581
38 | 2022-10-08 08:00 | 6.102259
39 | 2022-10-08 08:00 | 44.83871
40 | 2022-10-08 08:00 | 1.170746
41 | 2022-10-08 08:00 | 1.412944
42 | 2022-10-08 08:00 | 1.200799
43 | 2022-10-08 08:00 | 11.7
44 | 2022-10-08 08:00 | 0.43
45 | 2022-10-08 08:00 | 0.3
46 | 2022-10-08 08:00 | 0.6
47 | 2022-10-08 08:00 | 88.7
48 | 2022-10-08 08:00 | 7.9
49 | 2022-10-08 08:00 | 37.52018
50 | 2022-10-08 08:00 | 58.51152
51 | 2022-10-08 08:00 | 2028.49
52 | 2022-10-08 08:00 | 3.525521
53 | 2022-10-08 08:00 | 1274.236
54 | 2022-10-08 08:00 | 2082.978
55 | 2022-10-08 08:00 | 463.6727
1 | 2022-10-08 16:00 | 1.425031
2 | 2022-10-08 16:00 | 0.9975218
3 | 2022-10-08 16:00 | 0.4275093
4 | 2022-10-08 16:00 | 1228.258
5 | 2022-10-08 16:00 | 239.677
6 | 2022-10-08 16:00 | 0.825
7 | 2022-10-08 16:00 | 18.9
8 | 2022-10-08 16:00 | 42.56757
9 | 2022-10-08 16:00 | 1.297436
10 | 2022-10-08 16:00 | 1.061084
11 | 2022-10-08 16:00 | 0.9997727
12 | 2022-10-08 16:00 | 0.5773358
13 | 2022-10-08 16:00 | 0.371724
14 | 2022-10-08 16:00 | 0.756721
15 | 2022-10-08 16:00 | 2.149901
20 | 2022-10-08 16:00 | 0.304685
21 | 2022-10-08 16:00 | 3.865298
22 | 2022-10-08 16:00 | 4.252497
23 | 2022-10-08 16:00 | 2.70311
24 | 2022-10-08 16:00 | 394.2803
25 | 2022-10-08 16:00 | 0.1243617
26 | 2022-10-08 16:00 | 400.7012
28 | 2022-10-08 16:00 | 49.67583
29 | 2022-10-08 16:00 | 54
30 | 2022-10-08 16:00 | 2710.526
31 | 2022-10-08 16:00 | 1.645048
32 | 2022-10-08 16:00 | 0
33 | 2022-10-08 16:00 | 0
34 | 2022-10-08 16:00 | 26.66318
35 | 2022-10-08 16:00 | 257.2863
36 | 2022-10-08 16:00 | 1.071795
37 | 2022-10-08 16:00 | 1.041152
38 | 2022-10-08 16:00 | 6.015199
39 | 2022-10-08 16:00 | 35.47619
40 | 2022-10-08 16:00 | 1.189404
41 | 2022-10-08 16:00 | 1.424497
42 | 2022-10-08 16:00 | 1.209487
43 | 2022-10-08 16:00 | 11.6
44 | 2022-10-08 16:00 | 0.43
45 | 2022-10-08 16:00 | 0.3
46 | 2022-10-08 16:00 | 0.6
47 | 2022-10-08 16:00 | 89
48 | 2022-10-08 16:00 | 7.7
49 | 2022-10-08 16:00 | 36.77466
50 | 2022-10-08 16:00 | 58.18806
51 | 2022-10-08 16:00 | 2111.487
52 | 2022-10-08 16:00 | 3.546243
53 | 2022-10-08 16:00 | 1081.352
54 | 2022-10-08 16:00 | 1779.587
55 | 2022-10-08 16:00 | 464.0702
1 | 2022-10-09 | 1.279138
2 | 2022-10-09 | 0.8953965
3 | 2022-10-09 | 0.3837413
4 | 2022-10-09 | 1246.161
5 | 2022-10-09 | 176.9798
6 | 2022-10-09 | 0.56
7 | 2022-10-09 | 20.2
8 | 2022-10-09 | 43.53448
9 | 2022-10-09 | 1.180825
10 | 2022-10-09 | 1.118613
11 | 2022-10-09 | 0.9995587
12 | 2022-10-09 | 0.5141833
13 | 2022-10-09 | 0.3310625
14 | 2022-10-09 | 0.6739462
15 | 2022-10-09 | 3.219497
20 | 2022-10-09 | 0.2074932
21 | 2022-10-09 | 4.854516
22 | 2022-10-09 | 5.011767
23 | 2022-10-09 | 2.63534
24 | 2022-10-09 | 350.2962
25 | 2022-10-09 | 0.1465661
26 | 2022-10-09 | 387.4363
28 | 2022-10-09 | 24.8487
29 | 2022-10-09 | 62
30 | 2022-10-09 | 3032.903
31 | 2022-10-09 | 1.9793
32 | 2022-10-09 | 0
33 | 2022-10-09 | 0
34 | 2022-10-09 | 28.83194
35 | 2022-10-09 | 338.5396
36 | 2022-10-09 | 0.9757282
37 | 2022-10-09 | 0.973
38 | 2022-10-09 | 8.074014
39 | 2022-10-09 | 26.41509
40 | 2022-10-09 | 1.164403
41 | 2022-10-09 | 1.391155
42 | 2022-10-09 | 1.19129
43 | 2022-10-09 | 11.6
44 | 2022-10-09 | 0.43
45 | 2022-10-09 | 0.3
46 | 2022-10-09 | 0.6
47 | 2022-10-09 | 88.7
48 | 2022-10-09 | 7.9
49 | 2022-10-09 | 36.42212
50 | 2022-10-09 | 57.93858
51 | 2022-10-09 | 2059.599
52 | 2022-10-09 | 3.643667
53 | 2022-10-09 | 1280.102
54 | 2022-10-09 | 2126.334
55 | 2022-10-09 | 455.8774
1 | 2022-10-09 08:00 | 1.263085
2 | 2022-10-09 08:00 | 0.8841598
3 | 2022-10-09 08:00 | 0.3789256
4 | 2022-10-09 08:00 | 1249.698
5 | 2022-10-09 08:00 | 176.356
6 | 2022-10-09 08:00 | 0.61
7 | 2022-10-09 08:00 | 21.5
8 | 2022-10-09 08:00 | 45.55085
9 | 2022-10-09 08:00 | 1.168704
10 | 2022-10-09 08:00 | 1.197555
11 | 2022-10-09 08:00 | 0.9995738
12 | 2022-10-09 08:00 | 0.5122949
13 | 2022-10-09 08:00 | 0.3298467
14 | 2022-10-09 08:00 | 0.671471
15 | 2022-10-09 08:00 | 3.504255
20 | 2022-10-09 08:00 | 0.1846816
21 | 2022-10-09 08:00 | 4.675243
22 | 2022-10-09 08:00 | 4.966032
23 | 2022-10-09 08:00 | 2.645515
24 | 2022-10-09 08:00 | 313.9825
25 | 2022-10-09 08:00 | 0.1452285
26 | 2022-10-09 08:00 | 357.6056
28 | 2022-10-09 08:00 | 24.80626
29 | 2022-10-09 08:00 | 61.5
30 | 2022-10-09 08:00 | 3100.43
31 | 2022-10-09 08:00 | 1.78039
32 | 2022-10-09 08:00 | 0
33 | 2022-10-09 08:00 | 0
34 | 2022-10-09 08:00 | 29.34645
35 | 2022-10-09 08:00 | 362.0004
36 | 2022-10-09 08:00 | 0.9682152
37 | 2022-10-09 08:00 | 0.9521912
38 | 2022-10-09 08:00 | 8.179499
39 | 2022-10-09 08:00 | 29.88506
40 | 2022-10-09 08:00 | 1.192847
41 | 2022-10-09 08:00 | 1.425253
42 | 2022-10-09 08:00 | 1.21741
43 | 2022-10-09 08:00 | 11.8
44 | 2022-10-09 08:00 | 0.42
45 | 2022-10-09 08:00 | 0.3
46 | 2022-10-09 08:00 | 0.5
47 | 2022-10-09 08:00 | 88.8
48 | 2022-10-09 08:00 | 8
49 | 2022-10-09 08:00 | 36.69566
50 | 2022-10-09 08:00 | 58.11179
51 | 2022-10-09 08:00 | 2041.572
52 | 2022-10-09 08:00 | 3.534155
53 | 2022-10-09 08:00 | 1253.216
54 | 2022-10-09 08:00 | 2074.316
55 | 2022-10-09 08:00 | 468.3423
1 | 2022-10-09 16:00 | 1.235793
2 | 2022-10-09 16:00 | 0.8650554
3 | 2022-10-09 16:00 | 0.3707381
4 | 2022-10-09 16:00 | 1250.145
5 | 2022-10-09 16:00 | 210.6281
6 | 2022-10-09 16:00 | 0.8466667
7 | 2022-10-09 16:00 | 20.7
8 | 2022-10-09 16:00 | 45.89801
9 | 2022-10-09 16:00 | 1.137972
10 | 2022-10-09 16:00 | 1.192904
11 | 2022-10-09 16:00 | 0.9997096
12 | 2022-10-09 16:00 | 0.5008234
13 | 2022-10-09 16:00 | 0.3224606
14 | 2022-10-09 16:00 | 0.6564353
15 | 2022-10-09 16:00 | 3.414788
20 | 2022-10-09 16:00 | 0.208783
21 | 2022-10-09 16:00 | 5.626265
22 | 2022-10-09 16:00 | 4.726799
23 | 2022-10-09 16:00 | 2.663349
24 | 2022-10-09 16:00 | 300.726
25 | 2022-10-09 16:00 | 0.1382323
26 | 2022-10-09 16:00 | 396.4861
28 | 2022-10-09 16:00 | 87.16262
29 | 2022-10-09 16:00 | 59
30 | 2022-10-09 16:00 | 3045.248
31 | 2022-10-09 16:00 | 1.427758
32 | 2022-10-09 16:00 | 0
33 | 2022-10-09 16:00 | 0
34 | 2022-10-09 16:00 | 28.83635
35 | 2022-10-09 16:00 | 366.5862
36 | 2022-10-09 16:00 | 0.9363208
37 | 2022-10-09 16:00 | 0.9479371
38 | 2022-10-09 16:00 | 9.041054
39 | 2022-10-09 16:00 | 30.90909
40 | 2022-10-09 16:00 | 1.168389
41 | 2022-10-09 16:00 | 1.396113
42 | 2022-10-09 16:00 | 1.195091
43 | 2022-10-09 16:00 | 11.7
44 | 2022-10-09 16:00 | 0.42
45 | 2022-10-09 16:00 | 0.3
46 | 2022-10-09 16:00 | 0.7
47 | 2022-10-09 16:00 | 88.7
48 | 2022-10-09 16:00 | 8
49 | 2022-10-09 16:00 | 36.83169
50 | 2022-10-09 16:00 | 58.02875
51 | 2022-10-09 16:00 | 2020.807
52 | 2022-10-09 16:00 | 3.54197
53 | 2022-10-09 16:00 | 1195.969
54 | 2022-10-09 16:00 | 1976.936
55 | 2022-10-09 16:00 | 466.6894
1 | 2022-10-10 | 1.252968
2 | 2022-10-10 | 0.8770776
3 | 2022-10-10 | 0.3758904
4 | 2022-10-10 | 1247.35
5 | 2022-10-10 | 238.363
6 | 2022-10-10 | 0.7425
7 | 2022-10-10 | 20.2
8 | 2022-10-10 | 43.91304
9 | 2022-10-10 | 1.229529
10 | 2022-10-10 | 1.144412
11 | 2022-10-10 | 0.9997679
12 | 2022-10-10 | 0.5062987
13 | 2022-10-10 | 0.325986
14 | 2022-10-10 | 0.6636118
15 | 2022-10-10 | 2.754939
20 | 2022-10-10 | 0.230946
21 | 2022-10-10 | 4.155093
22 | 2022-10-10 | 4.632458
23 | 2022-10-10 | 2.692569
24 | 2022-10-10 | 330.4388
25 | 2022-10-10 | 0.1354734
26 | 2022-10-10 | 464.4001
28 | 2022-10-10 | 92.44614
29 | 2022-10-10 | 58
30 | 2022-10-10 | 2929.022
31 | 2022-10-10 | 1.386284
32 | 2022-10-10 | 0
33 | 2022-10-10 | 0
34 | 2022-10-10 | 28.43562
35 | 2022-10-10 | 338.4586
36 | 2022-10-10 | 1.021092
37 | 2022-10-10 | 0.993982
38 | 2022-10-10 | 6.910032
39 | 2022-10-10 | 36.5
40 | 2022-10-10 | 1.158302
41 | 2022-10-10 | 1.380848
42 | 2022-10-10 | 1.182429
43 | 2022-10-10 | 11.7
44 | 2022-10-10 | 0.42
45 | 2022-10-10 | 0.3
46 | 2022-10-10 | 0.7
47 | 2022-10-10 | 88.5
48 | 2022-10-10 | 8.1
49 | 2022-10-10 | 36.73565
50 | 2022-10-10 | 58.33829
51 | 2022-10-10 | 2057.698
52 | 2022-10-10 | 3.577499
53 | 2022-10-10 | 1183.881
54 | 2022-10-10 | 1947.419
55 | 2022-10-10 | 459.8028
1 | 2022-10-10 08:00 | 1.16627
2 | 2022-10-10 08:00 | 0.8163892
3 | 2022-10-10 08:00 | 0.3498811
4 | 2022-10-10 08:00 | 1249.95
5 | 2022-10-10 08:00 | 202.5197
6 | 2022-10-10 08:00 | 0.73
7 | 2022-10-10 08:00 | 18.7
8 | 2022-10-10 08:00 | 41.37168
9 | 2022-10-10 08:00 | 1.268657
10 | 2022-10-10 08:00 | 1.129683
11 | 2022-10-10 08:00 | 0.9996685
12 | 2022-10-10 08:00 | 0.4709275
13 | 2022-10-10 08:00 | 0.3032118
14 | 2022-10-10 08:00 | 0.6172503
15 | 2022-10-10 08:00 | 2.256862
20 | 2022-10-10 08:00 | 0.3062451
21 | 2022-10-10 08:00 | 4.539919
22 | 2022-10-10 08:00 | 5.036997
23 | 2022-10-10 08:00 | 2.588053
24 | 2022-10-10 08:00 | 338.5427
25 | 2022-10-10 08:00 | 0.1473039
26 | 2022-10-10 08:00 | 471.487
28 | 2022-10-10 08:00 | 81.14841
29 | 2022-10-10 08:00 | 59.5
30 | 2022-10-10 08:00 | 3160.499
31 | 2022-10-10 08:00 | 1.671654
32 | 2022-10-10 08:00 | 0
33 | 2022-10-10 08:00 | 0
34 | 2022-10-10 08:00 | 28.38348
35 | 2022-10-10 08:00 | 359.8003
36 | 2022-10-10 08:00 | 1.039801
37 | 2022-10-10 08:00 | 1.046154
38 | 2022-10-10 08:00 | 6.796781
39 | 2022-10-10 08:00 | 54.07407
40 | 2022-10-10 08:00 | 1.160433
41 | 2022-10-10 08:00 | 1.388102
42 | 2022-10-10 08:00 | 1.188182
43 | 2022-10-10 08:00 | 11.7
44 | 2022-10-10 08:00 | 0.41
45 | 2022-10-10 08:00 | 0.3
46 | 2022-10-10 08:00 | 0.6
47 | 2022-10-10 08:00 | 88.8
48 | 2022-10-10 08:00 | 8
49 | 2022-10-10 08:00 | 36.59839
50 | 2022-10-10 08:00 | 58.46972
51 | 2022-10-10 08:00 | 2018.092
52 | 2022-10-10 08:00 | 3.587612
53 | 2022-10-10 08:00 | 1291.883
54 | 2022-10-10 08:00 | 2120.309
55 | 2022-10-10 08:00 | 457.4782
1 | 2022-10-10 16:00 | 1.178149
2 | 2022-10-10 16:00 | 0.824704
3 | 2022-10-10 16:00 | 0.3534446
4 | 2022-10-10 16:00 | 1250.202
5 | 2022-10-10 16:00 | 222.3587
6 | 2022-10-10 16:00 | 0.58
7 | 2022-10-10 16:00 | 19
8 | 2022-10-10 16:00 | 42.22222
9 | 2022-10-10 16:00 | 1.279099
10 | 2022-10-10 16:00 | 1.182712
11 | 2022-10-10 16:00 | 0.9997282
12 | 2022-10-10 16:00 | 0.4753852
13 | 2022-10-10 16:00 | 0.306082
14 | 2022-10-10 16:00 | 0.6230931
15 | 2022-10-10 16:00 | 2.175767
20 | 2022-10-10 16:00 | 0.3186244
21 | 2022-10-10 16:00 | 4.475149
22 | 2022-10-10 16:00 | 4.848897
23 | 2022-10-10 16:00 | 2.653736
24 | 2022-10-10 16:00 | 352.3263
25 | 2022-10-10 16:00 | 0.141803
26 | 2022-10-10 16:00 | 477.5442
28 | 2022-10-10 16:00 | 82.27172
29 | 2022-10-10 16:00 | 57.5
30 | 2022-10-10 16:00 | 2957.984
31 | 2022-10-10 16:00 | 1.584496
32 | 2022-10-10 16:00 | 0
33 | 2022-10-10 16:00 | 0
34 | 2022-10-10 16:00 | 29.92162
35 | 2022-10-10 16:00 | 366.6693
36 | 2022-10-10 16:00 | 1.051314
37 | 2022-10-10 16:00 | 1.057971
38 | 2022-10-10 16:00 | 6.650916
39 | 2022-10-10 16:00 | 34.04762
40 | 2022-10-10 16:00 | 1.128033
41 | 2022-10-10 16:00 | 1.348815
42 | 2022-10-10 16:00 | 1.157933
43 | 2022-10-10 16:00 | 11.8
44 | 2022-10-10 16:00 | 0.41
45 | 2022-10-10 16:00 | 0.3
46 | 2022-10-10 16:00 | 0.6
47 | 2022-10-10 16:00 | 88.7
48 | 2022-10-10 16:00 | 8.2
49 | 2022-10-10 16:00 | 36.40921
50 | 2022-10-10 16:00 | 58.27346
51 | 2022-10-10 16:00 | 2077.339
52 | 2022-10-10 16:00 | 3.598299
53 | 2022-10-10 16:00 | 1237.609
54 | 2022-10-10 16:00 | 2043.906
55 | 2022-10-10 16:00 | 458.9658
1 | 2022-10-11 | 1.220609
2 | 2022-10-11 | 0.8544263
3 | 2022-10-11 | 0.3661827
4 | 2022-10-11 | 1250.9
5 | 2022-10-11 | 211.5961
6 | 2022-10-11 | 0.634
7 | 2022-10-11 | 18.1
8 | 2022-10-11 | 40.85779
9 | 2022-10-11 | 1.261406
10 | 2022-10-11 | 1.089655
11 | 2022-10-11 | 0.9996949
12 | 2022-10-11 | 0.4880623
13 | 2022-10-11 | 0.3142442
14 | 2022-10-11 | 0.6397091
15 | 2022-10-11 | 2.302698
20 | 2022-10-11 | 0.3041332
21 | 2022-10-11 | 4.741652
22 | 2022-10-11 | 5.068217
23 | 2022-10-11 | 2.725411
24 | 2022-10-11 | 368.9726
25 | 2022-10-11 | 0.1482169
26 | 2022-10-11 | 400.2563
28 | 2022-10-11 | 46.84895
29 | 2022-10-11 | 60
30 | 2022-10-11 | 2865.836
31 | 2022-10-11 | 1.743759
32 | 2022-10-11 | 0
33 | 2022-10-11 | 0
34 | 2022-10-11 | 31.00649
35 | 2022-10-11 | 366.6215
36 | 2022-10-11 | 1.034525
37 | 2022-10-11 | 1.050308
38 | 2022-10-11 | 7.04435
39 | 2022-10-11 | 44.81707
40 | 2022-10-11 | 1.140106
41 | 2022-10-11 | 1.358394
42 | 2022-10-11 | 1.164592
43 | 2022-10-11 | 11.8
44 | 2022-10-11 | 0.41
45 | 2022-10-11 | 0.3
46 | 2022-10-11 | 0.6
47 | 2022-10-11 | 88.6
48 | 2022-10-11 | 8
49 | 2022-10-11 | 35.92477
50 | 2022-10-11 | 58.23534
51 | 2022-10-11 | 2124.83
52 | 2022-10-11 | 3.714769
53 | 2022-10-11 | 1314.739
54 | 2022-10-11 | 2170.658
55 | 2022-10-11 | 444.4472
1 | 2022-10-11 08:00 | 1.265196
2 | 2022-10-11 08:00 | 0.8856373
3 | 2022-10-11 08:00 | 0.3795588
4 | 2022-10-11 08:00 | 1248.813
5 | 2022-10-11 08:00 | 195.9559
6 | 2022-10-11 08:00 | 0.734
7 | 2022-10-11 08:00 | 19.2
8 | 2022-10-11 08:00 | 42.66667
9 | 2022-10-11 08:00 | 1.217338
10 | 2022-10-11 08:00 | 1.040358
11 | 2022-10-11 08:00 | 0.9996448
12 | 2022-10-11 08:00 | 0.5022281
13 | 2022-10-11 08:00 | 0.3233651
14 | 2022-10-11 08:00 | 0.6582764
15 | 2022-10-11 08:00 | 2.732975
20 | 2022-10-11 08:00 | 0.2515905
21 | 2022-10-11 08:00 | 4.893784
22 | 2022-10-11 08:00 | 5.10535
23 | 2022-10-11 08:00 | 2.792091
24 | 2022-10-11 08:00 | 381.856
25 | 2022-10-11 08:00 | 0.1493028
26 | 2022-10-11 08:00 | 414.2371
28 | 2022-10-11 08:00 | 29.91702
29 | 2022-10-11 08:00 | 62.5
30 | 2022-10-11 08:00 | 2859.46
31 | 2022-10-11 08:00 | 1.948684
32 | 2022-10-11 08:00 | 0
33 | 2022-10-11 08:00 | 0
34 | 2022-10-11 08:00 | 30.62873
35 | 2022-10-11 08:00 | 365.5685
36 | 2022-10-11 08:00 | 1.001221
37 | 2022-10-11 08:00 | 1.011156
38 | 2022-10-11 08:00 | 7.62676
39 | 2022-10-11 08:00 | 40.73034
40 | 2022-10-11 08:00 | 1.10278
41 | 2022-10-11 08:00 | 1.313958
42 | 2022-10-11 08:00 | 1.130238
43 | 2022-10-11 08:00 | 11.5
44 | 2022-10-11 08:00 | 0.43
45 | 2022-10-11 08:00 | 0.3
46 | 2022-10-11 08:00 | 0.7
47 | 2022-10-11 08:00 | 88.8
48 | 2022-10-11 08:00 | 8.1
49 | 2022-10-11 08:00 | 36.18279
50 | 2022-10-11 08:00 | 58.09535
51 | 2022-10-11 08:00 | 2116.101
52 | 2022-10-11 08:00 | 3.80313
53 | 2022-10-11 08:00 | 1339.22
54 | 2022-10-11 08:00 | 2213.414
55 | 2022-10-11 08:00 | 434.5799
1 | 2022-10-11 16:00 | 1.233324
2 | 2022-10-11 16:00 | 0.8633267
3 | 2022-10-11 16:00 | 0.3699971
4 | 2022-10-11 16:00 | 1249.304
5 | 2022-10-11 16:00 | 184.8774
6 | 2022-10-11 16:00 | 0.665
7 | 2022-10-11 16:00 | 19
8 | 2022-10-11 16:00 | 43.18182
9 | 2022-10-11 16:00 | 1.188564
10 | 2022-10-11 16:00 | 1.086255
11 | 2022-10-11 16:00 | 0.9996058
12 | 2022-10-11 16:00 | 0.4935686
13 | 2022-10-11 16:00 | 0.3177895
14 | 2022-10-11 16:00 | 0.6469262
15 | 2022-10-11 16:00 | 3.147584
20 | 2022-10-11 16:00 | 0.2099502
21 | 2022-10-11 16:00 | 4.71737
22 | 2022-10-11 16:00 | 5.119922
23 | 2022-10-11 16:00 | 2.746818
24 | 2022-10-11 16:00 | 362.6964
25 | 2022-10-11 16:00 | 0.149729
26 | 2022-10-11 16:00 | 415.4031
28 | 2022-10-11 16:00 | 31.2034
29 | 2022-10-11 16:00 | 65
30 | 2022-10-11 16:00 | 2921.377
31 | 2022-10-11 16:00 | 1.961822
32 | 2022-10-11 16:00 | 0
33 | 2022-10-11 16:00 | 0
34 | 2022-10-11 16:00 | 30.67361
35 | 2022-10-11 16:00 | 366.6297
36 | 2022-10-11 16:00 | 0.9841849
37 | 2022-10-11 16:00 | 0.9789579
38 | 2022-10-11 16:00 | 7.864954
39 | 2022-10-11 16:00 | 37.26027
40 | 2022-10-11 16:00 | 1.137755
41 | 2022-10-11 16:00 | 1.356349
42 | 2022-10-11 16:00 | 1.16305
43 | 2022-10-11 16:00 | 11.7
44 | 2022-10-11 16:00 | 0.43
45 | 2022-10-11 16:00 | 0.3
46 | 2022-10-11 16:00 | 0.6
47 | 2022-10-11 16:00 | 88.9
48 | 2022-10-11 16:00 | 7.9
49 | 2022-10-11 16:00 | 35.87368
50 | 2022-10-11 16:00 | 58.23957
51 | 2022-10-11 16:00 | 2117.38
52 | 2022-10-11 16:00 | 3.704784
53 | 2022-10-11 16:00 | 1327.495
54 | 2022-10-11 16:00 | 2189.675
55 | 2022-10-11 16:00 | 445.2296
1 | 2022-10-12 | 1.234619
2 | 2022-10-12 | 0.8642334
3 | 2022-10-12 | 0.3703857
4 | 2022-10-12 | 1250.227
5 | 2022-10-12 | 182.1579
6 | 2022-10-12 | 0.635
7 | 2022-10-12 | 19.2
8 | 2022-10-12 | 43.63636
9 | 2022-10-12 | 1.246626
10 | 2022-10-12 | 1.127837
11 | 2022-10-12 | 0.9995812
12 | 2022-10-12 | 0.4939259
13 | 2022-10-12 | 0.3180196
14 | 2022-10-12 | 0.6473947
15 | 2022-10-12 | 2.425046
20 | 2022-10-12 | 0.2872499
21 | 2022-10-12 | 4.801697
22 | 2022-10-12 | 5.397962
23 | 2022-10-12 | 2.793102
24 | 2022-10-12 | 337.2889
25 | 2022-10-12 | 0.1578601
26 | 2022-10-12 | 372.551
28 | 2022-10-12 | 23.25728
29 | 2022-10-12 | 65
30 | 2022-10-12 | 2955.449
31 | 2022-10-12 | 1.85163
32 | 2022-10-12 | 0
33 | 2022-10-12 | 0
34 | 2022-10-12 | 31.36269
35 | 2022-10-12 | 416.4833
36 | 2022-10-12 | 1.031902
37 | 2022-10-12 | 1.047423
38 | 2022-10-12 | 7.226744
39 | 2022-10-12 | 43.0303
40 | 2022-10-12 | 1.202782
41 | 2022-10-12 | 1.434086
42 | 2022-10-12 | 1.22376
43 | 2022-10-12 | 11.7
44 | 2022-10-12 | 0.43
45 | 2022-10-12 | 0.3
46 | 2022-10-12 | 0.6
47 | 2022-10-12 | 89.6
48 | 2022-10-12 | 7.7
49 | 2022-10-12 | 36.01595
50 | 2022-10-12 | 58.1551
51 | 2022-10-12 | 2038.415
52 | 2022-10-12 | 3.707062
53 | 2022-10-12 | 1396.138
54 | 2022-10-12 | 2309.641
55 | 2022-10-12 | 446.2582
1 | 2022-10-12 08:00 | 1.298212
2 | 2022-10-12 08:00 | 0.9087486
3 | 2022-10-12 08:00 | 0.3894637
4 | 2022-10-12 08:00 | 1245.235
5 | 2022-10-12 08:00 | 198.1955
6 | 2022-10-12 08:00 | 0.5925
7 | 2022-10-12 08:00 | 19
8 | 2022-10-12 08:00 | 43.47826
9 | 2022-10-12 08:00 | 1.265586
10 | 2022-10-12 08:00 | 1.151647
11 | 2022-10-12 08:00 | 0.9996531
12 | 2022-10-12 08:00 | 0.5204437
13 | 2022-10-12 08:00 | 0.3350934
14 | 2022-10-12 08:00 | 0.6821519
15 | 2022-10-12 08:00 | 2.263673
20 | 2022-10-12 08:00 | 0.292814
21 | 2022-10-12 08:00 | 4.112988
22 | 2022-10-12 08:00 | 5.096184
23 | 2022-10-12 08:00 | 2.82298
24 | 2022-10-12 08:00 | 309.9314
25 | 2022-10-12 08:00 | 0.1490348
26 | 2022-10-12 08:00 | 390.3627
28 | 2022-10-12 08:00 | 48.15159
29 | 2022-10-12 08:00 | 60.5
30 | 2022-10-12 08:00 | 2808.694
31 | 2022-10-12 08:00 | 1.563766
32 | 2022-10-12 08:00 | 0
33 | 2022-10-12 08:00 | 0
34 | 2022-10-12 08:00 | 30.3544
35 | 2022-10-12 08:00 | 398.9503
36 | 2022-10-12 08:00 | 1.058604
37 | 2022-10-12 08:00 | 1.039959
38 | 2022-10-12 08:00 | 6.376661
39 | 2022-10-12 08:00 | 45.50725
40 | 2022-10-12 08:00 | 1.168452
41 | 2022-10-12 08:00 | 1.390772
42 | 2022-10-12 08:00 | 1.196423
43 | 2022-10-12 08:00 | 11.7
44 | 2022-10-12 08:00 | 0.41
45 | 2022-10-12 08:00 | 0.3
46 | 2022-10-12 08:00 | 0.7
47 | 2022-10-12 08:00 | 89.3
48 | 2022-10-12 08:00 | 7.5
49 | 2022-10-12 08:00 | 31.99142
50 | 2022-10-12 08:00 | 57.47783
51 | 2022-10-12 08:00 | 2010.945
52 | 2022-10-12 08:00 | 3.731381
53 | 2022-10-12 08:00 | 1302.078
54 | 2022-10-12 08:00 | 2179.025
55 | 2022-10-12 08:00 | 448.4931
1 | 2022-10-12 16:00 | 1.245237
2 | 2022-10-12 16:00 | 0.8716662
3 | 2022-10-12 16:00 | 0.3735712
4 | 2022-10-12 16:00 | 1248.057
5 | 2022-10-12 16:00 | 233.2328
6 | 2022-10-12 16:00 | 0.7075
7 | 2022-10-12 16:00 | 19.3
8 | 2022-10-12 16:00 | 44.57275
9 | 2022-10-12 16:00 | 1.269762
10 | 2022-10-12 16:00 | 2.368936
11 | 2022-10-12 16:00 | 0.9997726
12 | 2022-10-12 16:00 | 0.5916304
13 | 2022-10-12 16:00 | 0.3809277
14 | 2022-10-12 16:00 | 0.7754571
15 | 2022-10-12 16:00 | 2.232756
20 | 2022-10-12 16:00 | 0.2951998
21 | 2022-10-12 16:00 | 4.023937
22 | 2022-10-12 16:00 | 5.128668
23 | 2022-10-12 16:00 | 2.771165
24 | 2022-10-12 16:00 | 335.6197
25 | 2022-10-12 16:00 | 0.1499847
26 | 2022-10-12 16:00 | 320.2165
28 | 2022-10-12 16:00 | 32.02608
29 | 2022-10-12 16:00 | 46
30 | 2022-10-12 16:00 | 3965.911
31 | 2022-10-12 16:00 | 1.43899
32 | 2022-10-12 16:00 | 0
33 | 2022-10-12 16:00 | 0
34 | 2022-10-12 16:00 | 32.24823
35 | 2022-10-12 16:00 | 416.8348
36 | 2022-10-12 16:00 | 1.069009
37 | 2022-10-12 16:00 | 1.042225
38 | 2022-10-12 16:00 | 6.256693
39 | 2022-10-12 16:00 | 55.55556
40 | 2022-10-12 16:00 | 1.119006
41 | 2022-10-12 16:00 | 1.330785
42 | 2022-10-12 16:00 | 1.153186
43 | 2022-10-12 16:00 | 11.6
44 | 2022-10-12 16:00 | 0.41
45 | 2022-10-12 16:00 | 0.3
46 | 2022-10-12 16:00 | 0.6
47 | 2022-10-12 16:00 | 89
48 | 2022-10-12 16:00 | 7.7
49 | 2022-10-12 16:00 | 30.1621
50 | 2022-10-12 16:00 | 57.03021
51 | 2022-10-12 16:00 | 2058.998
52 | 2022-10-12 16:00 | 2.179488
53 | 2022-10-12 16:00 | 956.5897
54 | 2022-10-12 16:00 | 1608.3
55 | 2022-10-12 16:00 | 771.4128
1 | 2022-10-13 | 0.4675142
2 | 2022-10-13 | 0.32726
3 | 2022-10-13 | 0.1402543
4 | 2022-10-13 | 1103.202
5 | 2022-10-13 | 480.3009
6 | 2022-10-13 | 0.67
7 | 2022-10-13 | 9
8 | 2022-10-13 | 21.63462
9 | 2022-10-13 | 1.259259
10 | 2022-10-13 | 4.752606
11 | 2022-10-13 | 0.9999503
12 | 2022-10-13 | 0.267016
13 | 2022-10-13 | 0.1719212
14 | 2022-10-13 | 0.349981
15 | 2022-10-13 | 2.283724
20 | 2022-10-13 | 0.2944398
21 | 2022-10-13 | 4.277486
22 | 2022-10-13 | 2.310063
23 | 2022-10-13 | 1.424145
24 | 2022-10-13 | 721.09
25 | 2022-10-13 | 0.06755637
26 | 2022-10-13 | 195.2921
28 | 2022-10-13 | 53.12109
29 | 2022-10-13 | 37.5
30 | 2022-10-13 | 2662.176
31 | 2022-10-13 | 1.50133
32 | 2022-10-13 | 0
33 | 2022-10-13 | 0
34 | 2022-10-13 | 26.44987
35 | 2022-10-13 | 162.5725
36 | 2022-10-13 | 1.059259
37 | 2022-10-13 | 1.047228
38 | 2022-10-13 | 6.561211
39 | 2022-10-13 | 49.09091
40 | 2022-10-13 | 0.8506768
41 | 2022-10-13 | 0.9862871
42 | 2022-10-13 | 0.8873895
43 | 2022-10-13 | 11.6
44 | 2022-10-13 | 0.41
45 | 2022-10-13 | 0.3
46 | 2022-10-13 | 0.6
47 | 2022-10-13 | 89.3
48 | 2022-10-13 | 7.6
49 | 2022-10-13 | 0
50 | 2022-10-13 | 49.7872
51 | 2022-10-13 | 2115.055
52 | 2022-10-13 | 1.287169
53 | 2022-10-13 | 258.2185
54 | 2022-10-13 | 494.746
55 | 2022-10-13 | 1488.536
1 | 2022-10-13 08:00 | -0.009007372
2 | 2022-10-13 08:00 | -0.00630516
3 | 2022-10-13 08:00 | -0.002702211
4 | 2022-10-13 08:00 | 940.3985
5 | 2022-10-13 08:00 | 203.3334
6 | 2022-10-13 08:00 | 0
7 | 2022-10-13 08:00 | 0
8 | 2022-10-13 08:00 | 0
10 | 2022-10-13 08:00 | -0.6252013
11 | 2022-10-13 08:00 | 0.9999977
12 | 2022-10-13 08:00 | -0.001942232
13 | 2022-10-13 08:00 | -0.001250527
14 | 2022-10-13 08:00 | -0.002545706
22 | 2022-10-13 08:00 | 0.01382639
23 | 2022-10-13 08:00 | -0.005462231
24 | 2022-10-13 08:00 | 723.4965
25 | 2022-10-13 08:00 | 0.0004043442
26 | 2022-10-13 08:00 | 178.8675
28 | 2022-10-13 08:00 | 311.6991
29 | 2022-10-13 08:00 | 0
30 | 2022-10-13 08:00 | -8.081852
31 | 2022-10-13 08:00 | 3.558178
32 | 2022-10-13 08:00 | 0
33 | 2022-10-13 08:00 | 0
34 | 2022-10-13 08:00 | 23.32263
35 | 2022-10-13 08:00 | 6.071123e-39
36 | 2022-10-13 08:00 | 0.974607
37 | 2022-10-13 08:00 | 0.9847406
38 | 2022-10-13 08:00 | 8.299276
40 | 2022-10-13 08:00 | 0.1163896
41 | 2022-10-13 08:00 | 0.1852732
42 | 2022-10-13 08:00 | 0.1718062
43 | 2022-10-13 08:00 | 11.7
44 | 2022-10-13 08:00 | 0.48
45 | 2022-10-13 08:00 | 3.7
46 | 2022-10-13 08:00 | 0.7
47 | 2022-10-13 08:00 | 86.6
48 | 2022-10-13 08:00 | 9.2
49 | 2022-10-13 08:00 | 33.89126
50 | 2022-10-13 08:00 | 57.43839
51 | 2022-10-13 08:00 | 2299.663
52 | 2022-10-13 08:00 | 4.18562
53 | 2022-10-13 08:00 | 9.032808
54 | 2022-10-13 08:00 | 2795.175
55 | 2022-10-13 08:00 | 399.8816
1 | 2022-10-13 16:00 | -0.009266686
2 | 2022-10-13 16:00 | -0.00648668
3 | 2022-10-13 16:00 | -0.002780006
4 | 2022-10-13 16:00 | 850.3251
5 | 2022-10-13 16:00 | 14371.88
6 | 2022-10-13 16:00 | 0
7 | 2022-10-13 16:00 | 0
8 | 2022-10-13 16:00 | 0
12 | 2022-10-13 16:00 | 0
13 | 2022-10-13 16:00 | 0
14 | 2022-10-13 16:00 | 0
22 | 2022-10-13 16:00 | 0
23 | 2022-10-13 16:00 | -0.00545867
24 | 2022-10-13 16:00 | 550.7692
25 | 2022-10-13 16:00 | 0
26 | 2022-10-13 16:00 | 263.2857
28 | 2022-10-13 16:00 | 57189.94
29 | 2022-10-13 16:00 | 0
31 | 2022-10-13 16:00 | 0.03832269
32 | 2022-10-13 16:00 | 0
33 | 2022-10-13 16:00 | 0
34 | 2022-10-13 16:00 | 23.60039
35 | 2022-10-13 16:00 | 6.071123e-39
36 | 2022-10-13 16:00 | 1.008516
37 | 2022-10-13 16:00 | 0.9751244
38 | 2022-10-13 16:00 | 7.133026
40 | 2022-10-13 16:00 | 0
41 | 2022-10-13 16:00 | 0
42 | 2022-10-13 16:00 | 0
43 | 2022-10-13 16:00 | 11.7
44 | 2022-10-13 16:00 | 0.48
45 | 2022-10-13 16:00 | 3.6
46 | 2022-10-13 16:00 | 0.7
47 | 2022-10-13 16:00 | 87
48 | 2022-10-13 16:00 | 8.9
49 | 2022-10-13 16:00 | 33.57785
50 | 2022-10-13 16:00 | 57.35032
51 | 2022-10-13 16:00 | 2243.755
52 | 2022-10-13 16:00 | 4.138984
53 | 2022-10-13 16:00 | 0
54 | 2022-10-13 16:00 | 2822.06
55 | 2022-10-13 16:00 | 404.4579
1 | 2022-10-14 | -0.009214156
2 | 2022-10-14 | -0.006449909
3 | 2022-10-14 | -0.002764247
4 | 2022-10-14 | 820.8795
5 | 2022-10-14 | 62.12679
6 | 2022-10-14 | 0
7 | 2022-10-14 | 0
8 | 2022-10-14 | 0
12 | 2022-10-14 | 0
13 | 2022-10-14 | 0
14 | 2022-10-14 | 0
22 | 2022-10-14 | 0
23 | 2022-10-14 | -0.00545867
24 | 2022-10-14 | 399.49
25 | 2022-10-14 | 0
26 | 2022-10-14 | 411.3688
28 | 2022-10-14 | 98.04055
29 | 2022-10-14 | 0
31 | 2022-10-14 | 6.430237
32 | 2022-10-14 | 0
33 | 2022-10-14 | 0
34 | 2022-10-14 | 23.9205
35 | 2022-10-14 | 6.071123e-39
36 | 2022-10-14 | 0.9821852
37 | 2022-10-14 | 0.9520078
38 | 2022-10-14 | 7.721806
40 | 2022-10-14 | 0
41 | 2022-10-14 | 0
42 | 2022-10-14 | 0
43 | 2022-10-14 | 12.1
44 | 2022-10-14 | 0.5
45 | 2022-10-14 | 3.6
46 | 2022-10-14 | 0.7
47 | 2022-10-14 | 86.8
48 | 2022-10-14 | 9
49 | 2022-10-14 | 33.03024
50 | 2022-10-14 | 57.29805
51 | 2022-10-14 | 2235.506
52 | 2022-10-14 | 4.288286
53 | 2022-10-14 | 0
54 | 2022-10-14 | 2870.234
55 | 2022-10-14 | 391.2576
1 | 2022-10-14 08:00 | -0.008848613
2 | 2022-10-14 08:00 | -0.006194029
3 | 2022-10-14 08:00 | -0.002654584
4 | 2022-10-14 08:00 | 776.2022
5 | 2022-10-14 08:00 | 21581.98
6 | 2022-10-14 08:00 | 0
7 | 2022-10-14 08:00 | 0
8 | 2022-10-14 08:00 | 0
12 | 2022-10-14 08:00 | 0
13 | 2022-10-14 08:00 | 0
14 | 2022-10-14 08:00 | 0
22 | 2022-10-14 08:00 | 0
23 | 2022-10-14 08:00 | -0.005050163
24 | 2022-10-14 08:00 | 288.3368
25 | 2022-10-14 08:00 | 0
26 | 2022-10-14 08:00 | 450.6295
28 | 2022-10-14 08:00 | 66656.18
29 | 2022-10-14 08:00 | 0
31 | 2022-10-14 08:00 | 0.01336007
32 | 2022-10-14 08:00 | 66672.88
33 | 2022-10-14 08:00 | 66672.88
34 | 2022-10-14 08:00 | 23.7929
35 | 2022-10-14 08:00 | 1.938086e-36
36 | 2022-10-14 08:00 | 0.9722222
37 | 2022-10-14 08:00 | 0.9386746
38 | 2022-10-14 08:00 | 7.945746
40 | 2022-10-14 08:00 | 0
41 | 2022-10-14 08:00 | 0
42 | 2022-10-14 08:00 | 0
43 | 2022-10-14 08:00 | 11.8
44 | 2022-10-14 08:00 | 0.5
45 | 2022-10-14 08:00 | 4
46 | 2022-10-14 08:00 | 0.8
47 | 2022-10-14 08:00 | 86.6
48 | 2022-10-14 08:00 | 9.1
49 | 2022-10-14 08:00 | 32.74489
50 | 2022-10-14 08:00 | 57.39878
51 | 2022-10-14 08:00 | 2196.509
52 | 2022-10-14 08:00 | 4.211195
53 | 2022-10-14 08:00 | 0
54 | 2022-10-14 08:00 | 2915.435
55 | 2022-10-14 08:00 | 398.8447
1 | 2022-10-14 16:00 | -0.008014814
2 | 2022-10-14 16:00 | -0.00561037
3 | 2022-10-14 16:00 | -0.002404444
4 | 2022-10-14 16:00 | 739.2625
5 | 2022-10-14 16:00 | 11.48772
6 | 2022-10-14 16:00 | 0
7 | 2022-10-14 16:00 | 0
8 | 2022-10-14 16:00 | 0
12 | 2022-10-14 16:00 | 0
13 | 2022-10-14 16:00 | 0
14 | 2022-10-14 16:00 | 0
22 | 2022-10-14 16:00 | 0
23 | 2022-10-14 16:00 | -0.004300082
24 | 2022-10-14 16:00 | 246.9663
25 | 2022-10-14 16:00 | 0
26 | 2022-10-14 16:00 | 459.8795
28 | 2022-10-14 16:00 | 0
29 | 2022-10-14 16:00 | 0
31 | 2022-10-14 16:00 | 21.49828
32 | 2022-10-14 16:00 | 0
33 | 2022-10-14 16:00 | 0
34 | 2022-10-14 16:00 | 23.36231
35 | 2022-10-14 16:00 | 6.137058e-39
36 | 2022-10-14 16:00 | 0.9915357
37 | 2022-10-14 16:00 | 0.9718875
38 | 2022-10-14 16:00 | 7.621665
40 | 2022-10-14 16:00 | 0
41 | 2022-10-14 16:00 | 0
42 | 2022-10-14 16:00 | 0
43 | 2022-10-14 16:00 | 11.8
44 | 2022-10-14 16:00 | 0.5
45 | 2022-10-14 16:00 | 3.9
46 | 2022-10-14 16:00 | 0.8
47 | 2022-10-14 16:00 | 86.4
48 | 2022-10-14 16:00 | 9.2
49 | 2022-10-14 16:00 | 33.05652
50 | 2022-10-14 16:00 | 57.31921
51 | 2022-10-14 16:00 | 2146.293
52 | 2022-10-14 16:00 | 4.1929
53 | 2022-10-14 16:00 | 0
54 | 2022-10-14 16:00 | 2841.757
55 | 2022-10-14 16:00 | 400.5627
1 | 2022-10-15 | -0.007767593
2 | 2022-10-15 | -0.005437315
3 | 2022-10-15 | -0.002330278
4 | 2022-10-15 | 674.8085
5 | 2022-10-15 | 6.897608
6 | 2022-10-15 | 0
7 | 2022-10-15 | 0
8 | 2022-10-15 | 0
12 | 2022-10-15 | 0
13 | 2022-10-15 | 0
14 | 2022-10-15 | 0
22 | 2022-10-15 | 0
23 | 2022-10-15 | -0.004009854
24 | 2022-10-15 | 190.4175
25 | 2022-10-15 | 0
26 | 2022-10-15 | 368.2676
28 | 2022-10-15 | 0
29 | 2022-10-15 | 0
31 | 2022-10-15 | 27.60631
32 | 2022-10-15 | 0
33 | 2022-10-15 | 0
34 | 2022-10-15 | 23.46591
35 | 2022-10-15 | 6.137058e-39
36 | 2022-10-15 | 0.977354
37 | 2022-10-15 | 0.9671968
38 | 2022-10-15 | 8.019688
40 | 2022-10-15 | 0
41 | 2022-10-15 | 0
42 | 2022-10-15 | 0
43 | 2022-10-15 | 11.3
44 | 2022-10-15 | 0.46
45 | 2022-10-15 | 4
46 | 2022-10-15 | 0.8
47 | 2022-10-15 | 86.7
48 | 2022-10-15 | 9
49 | 2022-10-15 | 34.12452
50 | 2022-10-15 | 57.32965
51 | 2022-10-15 | 2118.249
52 | 2022-10-15 | 4.185225
53 | 2022-10-15 | 0
54 | 2022-10-15 | 2792.285
55 | 2022-10-15 | 400.9063
1 | 2022-10-15 08:00 | -5633.653
2 | 2022-10-15 08:00 | -3943.557
3 | 2022-10-15 08:00 | -1690.096
4 | 2022-10-15 08:00 | 644.072
5 | 2022-10-15 08:00 | 68766.02
6 | 2022-10-15 08:00 | 0
7 | 2022-10-15 08:00 | 0
8 | 2022-10-15 08:00 | 0
12 | 2022-10-15 08:00 | 0
13 | 2022-10-15 08:00 | 0
14 | 2022-10-15 08:00 | 0
22 | 2022-10-15 08:00 | 0
23 | 2022-10-15 08:00 | -0.004111413
24 | 2022-10-15 08:00 | 169.0847
25 | 2022-10-15 08:00 | 0
26 | 2022-10-15 08:00 | 327.3749
28 | 2022-10-15 08:00 | 99991.45
29 | 2022-10-15 08:00 | 0
31 | 2022-10-15 08:00 | 0.002458841
32 | 2022-10-15 08:00 | 0
33 | 2022-10-15 08:00 | 0
34 | 2022-10-15 08:00 | 23.51872
35 | 2022-10-15 08:00 | 6.137058e-39
36 | 2022-10-15 08:00 | 0.9728774
37 | 2022-10-15 08:00 | 0.9811133
38 | 2022-10-15 08:00 | 8.30717
40 | 2022-10-15 08:00 | 0
41 | 2022-10-15 08:00 | 0
42 | 2022-10-15 08:00 | 0
43 | 2022-10-15 08:00 | 11.7
44 | 2022-10-15 08:00 | 0.46
45 | 2022-10-15 08:00 | 3.9
46 | 2022-10-15 08:00 | 0.8
47 | 2022-10-15 08:00 | 86.5
48 | 2022-10-15 08:00 | 9.1
49 | 2022-10-15 08:00 | 35.56219
50 | 2022-10-15 08:00 | 57.5701
51 | 2022-10-15 08:00 | 2085.622
52 | 2022-10-15 08:00 | 4.190191
53 | 2022-10-15 08:00 | 0
54 | 2022-10-15 08:00 | 2870.99
55 | 2022-10-15 08:00 | 398.1808
1 | 2022-10-15 16:00 | -0.007780996
2 | 2022-10-15 16:00 | -0.005446697
3 | 2022-10-15 16:00 | -0.002334299
4 | 2022-10-15 16:00 | 605.1118
5 | 2022-10-15 16:00 | 530.1817
6 | 2022-10-15 16:00 | 0
7 | 2022-10-15 16:00 | 0
8 | 2022-10-15 16:00 | 0
12 | 2022-10-15 16:00 | 0
13 | 2022-10-15 16:00 | 0
14 | 2022-10-15 16:00 | 0
22 | 2022-10-15 16:00 | 0
23 | 2022-10-15 16:00 | -0.004075177
24 | 2022-10-15 16:00 | 150.7135
25 | 2022-10-15 16:00 | 0
26 | 2022-10-15 16:00 | 312.9549
28 | 2022-10-15 16:00 | 1041.795
29 | 2022-10-15 16:00 | 0
31 | 2022-10-15 16:00 | 0.2842676
32 | 2022-10-15 16:00 | 0
33 | 2022-10-15 16:00 | 0
34 | 2022-10-15 16:00 | 23.53921
35 | 2022-10-15 16:00 | 6.137058e-39
36 | 2022-10-15 16:00 | 0.9501779
37 | 2022-10-15 16:00 | 0.9469548
38 | 2022-10-15 16:00 | 8.677872
40 | 2022-10-15 16:00 | 0
41 | 2022-10-15 16:00 | 0
42 | 2022-10-15 16:00 | 0
43 | 2022-10-15 16:00 | 11.7
44 | 2022-10-15 16:00 | 0.46
45 | 2022-10-15 16:00 | 3.9
46 | 2022-10-15 16:00 | 0.8
47 | 2022-10-15 16:00 | 86.4
48 | 2022-10-15 16:00 | 9
49 | 2022-10-15 16:00 | 34.68992
50 | 2022-10-15 16:00 | 57.47893
51 | 2022-10-15 16:00 | 2057.28
52 | 2022-10-15 16:00 | 4.17113
53 | 2022-10-15 16:00 | 0
54 | 2022-10-15 16:00 | 2813.333
55 | 2022-10-15 16:00 | 401.2773
1 | 2022-10-16 | -0.007909204
2 | 2022-10-16 | -0.005536443
3 | 2022-10-16 | -0.002372761
4 | 2022-10-16 | 566.3194
5 | 2022-10-16 | 1419.924
6 | 2022-10-16 | 0
7 | 2022-10-16 | 0
8 | 2022-10-16 | 0
12 | 2022-10-16 | 0
13 | 2022-10-16 | 0
14 | 2022-10-16 | 0
22 | 2022-10-16 | 0
23 | 2022-10-16 | -0.004149182
24 | 2022-10-16 | 138.9826
25 | 2022-10-16 | 0
26 | 2022-10-16 | 305.0662
28 | 2022-10-16 | 2822.081
29 | 2022-10-16 | 0
31 | 2022-10-16 | 0.09788033
32 | 2022-10-16 | 0
33 | 2022-10-16 | 0
34 | 2022-10-16 | 23.61066
35 | 2022-10-16 | 6.137058e-39
36 | 2022-10-16 | 0.9878494
37 | 2022-10-16 | 0.975
38 | 2022-10-16 | 7.7297
40 | 2022-10-16 | 0
41 | 2022-10-16 | 0
42 | 2022-10-16 | 0
43 | 2022-10-16 | 11.6
44 | 2022-10-16 | 0.5
45 | 2022-10-16 | 4
46 | 2022-10-16 | 0.8
47 | 2022-10-16 | 86.6
48 | 2022-10-16 | 9.1
49 | 2022-10-16 | 35.35867
50 | 2022-10-16 | 57.45174
51 | 2022-10-16 | 2031.233
52 | 2022-10-16 | 4.174356
53 | 2022-10-16 | 0
54 | 2022-10-16 | 2832.31
55 | 2022-10-16 | 401.1673
1 | 2022-10-16 08:00 | -0.008028351
2 | 2022-10-16 08:00 | -0.005619845
3 | 2022-10-16 08:00 | -0.002408505
4 | 2022-10-16 08:00 | 520.6309
5 | 2022-10-16 08:00 | 1639.279
6 | 2022-10-16 08:00 | 0
7 | 2022-10-16 08:00 | 0
8 | 2022-10-16 08:00 | 0
12 | 2022-10-16 08:00 | 0
13 | 2022-10-16 08:00 | 0
14 | 2022-10-16 08:00 | 0
22 | 2022-10-16 08:00 | 0
23 | 2022-10-16 08:00 | -0.004269273
24 | 2022-10-16 08:00 | 127.3297
25 | 2022-10-16 08:00 | 0
26 | 2022-10-16 08:00 | 276.9238
28 | 2022-10-16 08:00 | 2377.131
29 | 2022-10-16 08:00 | 0
31 | 2022-10-16 08:00 | 0.07767417
32 | 2022-10-16 08:00 | 0
33 | 2022-10-16 08:00 | 0
34 | 2022-10-16 08:00 | 23.9694
35 | 2022-10-16 08:00 | 6.137058e-39
36 | 2022-10-16 08:00 | 0.933177
37 | 2022-10-16 08:00 | 0.9287805
38 | 2022-10-16 08:00 | 9.112425
40 | 2022-10-16 08:00 | 0
41 | 2022-10-16 08:00 | 0
42 | 2022-10-16 08:00 | 0
43 | 2022-10-16 08:00 | 11.4
44 | 2022-10-16 08:00 | 0.5
45 | 2022-10-16 08:00 | 3.7
46 | 2022-10-16 08:00 | 0.8
47 | 2022-10-16 08:00 | 86.5
48 | 2022-10-16 08:00 | 9
49 | 2022-10-16 08:00 | 35.63128
50 | 2022-10-16 08:00 | 57.23084
51 | 2022-10-16 08:00 | 2012.444
52 | 2022-10-16 08:00 | 4.227712
53 | 2022-10-16 08:00 | 0
54 | 2022-10-16 08:00 | 2839.862
55 | 2022-10-16 08:00 | 398.2869
1 | 2022-10-16 16:00 | -0.003751467
2 | 2022-10-16 16:00 | -0.002626027
3 | 2022-10-16 16:00 | -0.00112544
4 | 2022-10-16 16:00 | 470.5607
5 | 2022-10-16 16:00 | 19.36717
6 | 2022-10-16 16:00 | 0
7 | 2022-10-16 16:00 | 0
8 | 2022-10-16 16:00 | 0
12 | 2022-10-16 16:00 | 0
13 | 2022-10-16 16:00 | 0
14 | 2022-10-16 16:00 | 0
22 | 2022-10-16 16:00 | 0
23 | 2022-10-16 16:00 | 0
24 | 2022-10-16 16:00 | 107.1664
25 | 2022-10-16 16:00 | 0
26 | 2022-10-16 16:00 | 205.8877
28 | 2022-10-16 16:00 | 32.70516
29 | 2022-10-16 16:00 | 0
31 | 2022-10-16 16:00 | 5.533403
32 | 2022-10-16 16:00 | 0
33 | 2022-10-16 16:00 | 0
34 | 2022-10-16 16:00 | 24.14402
35 | 2022-10-16 16:00 | 6.137058e-39
36 | 2022-10-16 16:00 | 0.9378663
37 | 2022-10-16 16:00 | 0.9391561
38 | 2022-10-16 16:00 | 9.041704
40 | 2022-10-16 16:00 | 0
41 | 2022-10-16 16:00 | 0
42 | 2022-10-16 16:00 | 0
43 | 2022-10-16 16:00 | 11.4
44 | 2022-10-16 16:00 | 0.5
45 | 2022-10-16 16:00 | 3.9
46 | 2022-10-16 16:00 | 0.8
47 | 2022-10-16 16:00 | 86.5
48 | 2022-10-16 16:00 | 9.1
49 | 2022-10-16 16:00 | 36.76301
50 | 2022-10-16 16:00 | 56.81252
51 | 2022-10-16 16:00 | 1982.328
52 | 2022-10-16 16:00 | 4.187785
53 | 2022-10-16 16:00 | 0
54 | 2022-10-16 16:00 | 2876.843
55 | 2022-10-16 16:00 | 404.1104
1 | 2022-10-17 | 0.002258909
2 | 2022-10-17 | 0.001581236
3 | 2022-10-17 | 0.0006776728
4 | 2022-10-17 | 481.4247
5 | 2022-10-17 | 129.4098
6 | 2022-10-17 | 0
7 | 2022-10-17 | 0
8 | 2022-10-17 | 0
12 | 2022-10-17 | 0.002176322
13 | 2022-10-17 | 0.001401249
14 | 2022-10-17 | 0.002852532
22 | 2022-10-17 | 0.1235194
23 | 2022-10-17 | 0.03162447
24 | 2022-10-17 | 183.1376
25 | 2022-10-17 | 0.003612248
26 | 2022-10-17 | 95.0551
28 | 2022-10-17 | 90.97938
29 | 2022-10-17 | 0
30 | 2022-10-17 | 197.5581
31 | 2022-10-17 | 1.415176
32 | 2022-10-17 | 0
33 | 2022-10-17 | 0
34 | 2022-10-17 | 24.32442
35 | 2022-10-17 | 1.183603
36 | 2022-10-17 | 0.9304751
37 | 2022-10-17 | 0.9341847
38 | 2022-10-17 | 9.351636
40 | 2022-10-17 | 0
41 | 2022-10-17 | 0
42 | 2022-10-17 | 0
43 | 2022-10-17 | 11.5
44 | 2022-10-17 | 0.43
45 | 2022-10-17 | 0.3
46 | 2022-10-17 | 0.7
47 | 2022-10-17 | 89.3
48 | 2022-10-17 | 7.6
49 | 2022-10-17 | 40.9563
50 | 2022-10-17 | 57.31757
51 | 2022-10-17 | 1978.345
52 | 2022-10-17 | 4.115243
53 | 2022-10-17 | 0.1767471
54 | 2022-10-17 | 2944.495
55 | 2022-10-17 | 408.1889
1 | 2022-10-17 08:00 | 0.3820863
2 | 2022-10-17 08:00 | 0.2674604
3 | 2022-10-17 08:00 | 0.1146259
4 | 2022-10-17 08:00 | 661.1826
5 | 2022-10-17 08:00 | 416.2072
6 | 2022-10-17 08:00 | 0
7 | 2022-10-17 08:00 | 0
8 | 2022-10-17 08:00 | 0
10 | 2022-10-17 08:00 | 31.40843
11 | 2022-10-17 08:00 | 0.9999689
12 | 2022-10-17 08:00 | 0.3253679
13 | 2022-10-17 08:00 | 0.2094917
14 | 2022-10-17 08:00 | 0.4264636
22 | 2022-10-17 08:00 | 0.5306696
23 | 2022-10-17 08:00 | 0.645743
24 | 2022-10-17 08:00 | 610.4647
25 | 2022-10-17 08:00 | 0.01551911
26 | 2022-10-17 08:00 | 128.3771
28 | 2022-10-17 08:00 | 57.60492
29 | 2022-10-17 08:00 | 1.5
30 | 2022-10-17 08:00 | 892.3369
31 | 2022-10-17 08:00 | 1.466733
32 | 2022-10-17 08:00 | 0
33 | 2022-10-17 08:00 | 0
34 | 2022-10-17 08:00 | 24.32545
35 | 2022-10-17 08:00 | 24.08842
36 | 2022-10-17 08:00 | 0.9032992
37 | 2022-10-17 08:00 | 0.9076034
38 | 2022-10-17 08:00 | 9.989206
40 | 2022-10-17 08:00 | 0.93129
41 | 2022-10-17 08:00 | 1.089007
42 | 2022-10-17 08:00 | 0.952775
43 | 2022-10-17 08:00 | 11.7
44 | 2022-10-17 08:00 | 0.44
45 | 2022-10-17 08:00 | 0.3
46 | 2022-10-17 08:00 | 0.5
47 | 2022-10-17 08:00 | 89.5
48 | 2022-10-17 08:00 | 7.5
49 | 2022-10-17 08:00 | 0
50 | 2022-10-17 08:00 | 44.55876
51 | 2022-10-17 08:00 | 2033.978
52 | 2022-10-17 08:00 | 0.1911905
53 | 2022-10-17 08:00 | 10.2271
54 | 2022-10-17 08:00 | 21.74
55 | 2022-10-17 08:00 | 11118.36
1 | 2022-10-17 16:00 | 0.4963698
2 | 2022-10-17 16:00 | 0.3474589
3 | 2022-10-17 16:00 | 0.148911
4 | 2022-10-17 16:00 | 737.8636
5 | 2022-10-17 16:00 | 415.8304
6 | 2022-10-17 16:00 | 1.485
7 | 2022-10-17 16:00 | 8.4
8 | 2022-10-17 16:00 | 23.46369
9 | 2022-10-17 16:00 | 1.125891
10 | 2022-10-17 16:00 | 1.309831
11 | 2022-10-17 16:00 | 0.9999212
12 | 2022-10-17 16:00 | 0.2227087
13 | 2022-10-17 16:00 | 0.1433934
14 | 2022-10-17 16:00 | 0.291907
15 | 2022-10-17 16:00 | 4.722146
20 | 2022-10-17 16:00 | 0.1134775
21 | 2022-10-17 16:00 | 3.708682
22 | 2022-10-17 16:00 | 1.482819
23 | 2022-10-17 16:00 | 1.118899
24 | 2022-10-17 16:00 | 835.6365
25 | 2022-10-17 16:00 | 0.04336412
26 | 2022-10-17 16:00 | 194.0451
28 | 2022-10-17 16:00 | 21.01995
29 | 2022-10-17 16:00 | 30
30 | 2022-10-17 16:00 | 1092.621
31 | 2022-10-17 16:00 | 2.009561
32 | 2022-10-17 16:00 | 0
33 | 2022-10-17 16:00 | 0
34 | 2022-10-17 16:00 | 24.37003
35 | 2022-10-17 16:00 | 41.49903
36 | 2022-10-17 16:00 | 0.9596199
37 | 2022-10-17 16:00 | 0.8943396
38 | 2022-10-17 16:00 | 8.430827
39 | 2022-10-17 16:00 | 94.61539
40 | 2022-10-17 16:00 | 0.8982448
41 | 2022-10-17 16:00 | 1.048631
42 | 2022-10-17 16:00 | 0.9267967
43 | 2022-10-17 16:00 | 11.6
44 | 2022-10-17 16:00 | 0.44
45 | 2022-10-17 16:00 | 0.3
46 | 2022-10-17 16:00 | 0.6
47 | 2022-10-17 16:00 | 89.4
48 | 2022-10-17 16:00 | 7.7
49 | 2022-10-17 16:00 | 0
50 | 2022-10-17 16:00 | 45.37514
51 | 2022-10-17 16:00 | 2060.662
52 | 2022-10-17 16:00 | 2.823532
53 | 2022-10-17 16:00 | 253.6861
54 | 2022-10-17 16:00 | 530.454
55 | 2022-10-17 16:00 | 740.5568
1 | 2022-10-18 | 0.6006837
2 | 2022-10-18 | 0.4204786
3 | 2022-10-18 | 0.1802051
4 | 2022-10-18 | 818.8718
5 | 2022-10-18 | 453.1127
6 | 2022-10-18 | 2.13
7 | 2022-10-18 | 10.2
8 | 2022-10-18 | 28.41225
9 | 2022-10-18 | 1.12619
10 | 2022-10-18 | 0.9953302
11 | 2022-10-18 | 0.9999298
12 | 2022-10-18 | 0.2610463
13 | 2022-10-18 | 0.1680775
14 | 2022-10-18 | 0.3421565
15 | 2022-10-18 | 4.701972
20 | 2022-10-18 | 0.113992
21 | 2022-10-18 | 3.705122
22 | 2022-10-18 | 1.884488
23 | 2022-10-18 | 1.582442
24 | 2022-10-18 | 925.4152
25 | 2022-10-18 | 0.05511069
26 | 2022-10-18 | 359.8603
28 | 2022-10-18 | 33.73785
29 | 2022-10-18 | 34
30 | 2022-10-18 | 1248.465
31 | 2022-10-18 | 2.042351
32 | 2022-10-18 | 0
33 | 2022-10-18 | 0
34 | 2022-10-18 | 24.34205
35 | 2022-10-18 | 50.29456
36 | 2022-10-18 | 0.9595238
37 | 2022-10-18 | 0.8958333
38 | 2022-10-18 | 8.407095
39 | 2022-10-18 | 100.4082
40 | 2022-10-18 | 0.8834855
41 | 2022-10-18 | 1.022043
42 | 2022-10-18 | 0.9127514
43 | 2022-10-18 | 11.6
44 | 2022-10-18 | 0.44
45 | 2022-10-18 | 0.3
46 | 2022-10-18 | 0.6
47 | 2022-10-18 | 89.3
48 | 2022-10-18 | 7.8
49 | 2022-10-18 | 4.888664
50 | 2022-10-18 | 48.69539
51 | 2022-10-18 | 2115.676
52 | 2022-10-18 | 3.098177
53 | 2022-10-18 | 370.0865
54 | 2022-10-18 | 712.526
55 | 2022-10-18 | 621.4286
1 | 2022-10-18 08:00 | 0.816286
2 | 2022-10-18 08:00 | 0.5714002
3 | 2022-10-18 08:00 | 0.2448858
4 | 2022-10-18 08:00 | 890.0635
5 | 2022-10-18 08:00 | 431.6514
6 | 2022-10-18 08:00 | 2.236667
7 | 2022-10-18 08:00 | 14
8 | 2022-10-18 08:00 | 34.65347
9 | 2022-10-18 08:00 | 1.186441
10 | 2022-10-18 08:00 | 0.7977453
11 | 2022-10-18 08:00 | 0.9999095
12 | 2022-10-18 08:00 | 0.3388765
13 | 2022-10-18 08:00 | 0.2181893
14 | 2022-10-18 08:00 | 0.4441694
15 | 2022-10-18 08:00 | 3.707033
20 | 2022-10-18 08:00 | 0.1432007
21 | 2022-10-18 08:00 | 3.359937
22 | 2022-10-18 08:00 | 2.753497
23 | 2022-10-18 08:00 | 2.101445
24 | 2022-10-18 08:00 | 846.1852
25 | 2022-10-18 08:00 | 0.08052432
26 | 2022-10-18 08:00 | 458.7334
28 | 2022-10-18 08:00 | 51.77391
29 | 2022-10-18 08:00 | 46.5
30 | 2022-10-18 08:00 | 1712.021
31 | 2022-10-18 08:00 | 1.960344
32 | 2022-10-18 08:00 | 0
33 | 2022-10-18 08:00 | 0
34 | 2022-10-18 08:00 | 25.4605
35 | 2022-10-18 08:00 | 122.6623
36 | 2022-10-18 08:00 | 1.014528
37 | 2022-10-18 08:00 | 0.9423077
38 | 2022-10-18 08:00 | 7.066969
39 | 2022-10-18 08:00 | 85.26316
40 | 2022-10-18 08:00 | 0.9640647
41 | 2022-10-18 08:00 | 1.115186
42 | 2022-10-18 08:00 | 0.9970211
43 | 2022-10-18 08:00 | 11.4
44 | 2022-10-18 08:00 | 0.42
45 | 2022-10-18 08:00 | 0.3
46 | 2022-10-18 08:00 | 0.6
47 | 2022-10-18 08:00 | 89.4
48 | 2022-10-18 08:00 | 7.7
49 | 2022-10-18 08:00 | 22.59508
50 | 2022-10-18 08:00 | 53.91875
51 | 2022-10-18 08:00 | 2081.073
52 | 2022-10-18 08:00 | 3.421598
53 | 2022-10-18 08:00 | 637.7697
54 | 2022-10-18 08:00 | 1115.575
55 | 2022-10-18 08:00 | 511.2178
1 | 2022-10-18 16:00 | 0.8845289
2 | 2022-10-18 16:00 | 0.6191702
3 | 2022-10-18 16:00 | 0.2653587
4 | 2022-10-18 16:00 | 918.3834
5 | 2022-10-18 16:00 | 359.1746
6 | 2022-10-18 16:00 | 1.455
7 | 2022-10-18 16:00 | 13.8
8 | 2022-10-18 16:00 | 34.67337
9 | 2022-10-18 16:00 | 1.161137
10 | 2022-10-18 16:00 | 0.7761188
11 | 2022-10-18 16:00 | 0.9998699
12 | 2022-10-18 16:00 | 0.3571845
13 | 2022-10-18 16:00 | 0.2299771
14 | 2022-10-18 16:00 | 0.468166
15 | 2022-10-18 16:00 | 3.723531
20 | 2022-10-18 16:00 | 0.1558824
21 | 2022-10-18 16:00 | 3.912524
22 | 2022-10-18 16:00 | 3.338369
23 | 2022-10-18 16:00 | 2.250645
24 | 2022-10-18 16:00 | 762.8707
25 | 2022-10-18 16:00 | 0.09762855
26 | 2022-10-18 16:00 | 456.5197
28 | 2022-10-18 16:00 | 73.58819
29 | 2022-10-18 16:00 | 53
30 | 2022-10-18 16:00 | 1952.129
31 | 2022-10-18 16:00 | 2.123955
32 | 2022-10-18 16:00 | 0
33 | 2022-10-18 16:00 | 0
34 | 2022-10-18 16:00 | 26.81874
35 | 2022-10-18 16:00 | 166.7535
36 | 2022-10-18 16:00 | 0.985782
37 | 2022-10-18 16:00 | 0.9542356
38 | 2022-10-18 16:00 | 7.636054
39 | 2022-10-18 16:00 | 55.43478
40 | 2022-10-18 16:00 | 1.066049
41 | 2022-10-18 16:00 | 1.23696
42 | 2022-10-18 16:00 | 1.093066
43 | 2022-10-18 16:00 | 11.6
44 | 2022-10-18 16:00 | 0.42
45 | 2022-10-18 16:00 | 0.5
46 | 2022-10-18 16:00 | 0.5
47 | 2022-10-18 16:00 | 89.5
48 | 2022-10-18 16:00 | 7.8
49 | 2022-10-18 16:00 | 33.84386
50 | 2022-10-18 16:00 | 56.37213
51 | 2022-10-18 16:00 | 2087.419
52 | 2022-10-18 16:00 | 3.61933
53 | 2022-10-18 16:00 | 831.1517
54 | 2022-10-18 16:00 | 1407.883
55 | 2022-10-18 16:00 | 468.0132
1 | 2022-10-19 | 0.9336551
2 | 2022-10-19 | 0.6535586
3 | 2022-10-19 | 0.2800965
4 | 2022-10-19 | 1028.4
5 | 2022-10-19 | 346.5257
6 | 2022-10-19 | 1.015
7 | 2022-10-19 | 15.4
8 | 2022-10-19 | 35.98131
9 | 2022-10-19 | 1.190191
10 | 2022-10-19 | 0.929884
11 | 2022-10-19 | 0.9998638
12 | 2022-10-19 | 0.3745575
13 | 2022-10-19 | 0.2411629
14 | 2022-10-19 | 0.490937
15 | 2022-10-19 | 3.196765
20 | 2022-10-19 | 0.1874164
21 | 2022-10-19 | 3.921493
22 | 2022-10-19 | 3.754606
23 | 2022-10-19 | 2.352527
24 | 2022-10-19 | 618.7864
25 | 2022-10-19 | 0.1098012
26 | 2022-10-19 | 441.1482
28 | 2022-10-19 | 43.97976
29 | 2022-10-19 | 64
30 | 2022-10-19 | 2207.033
31 | 2022-10-19 | 1.785687
32 | 2022-10-19 | 0
33 | 2022-10-19 | 0
34 | 2022-10-19 | 28.39542
35 | 2022-10-19 | 229.8825
36 | 2022-10-19 | 1.011962
37 | 2022-10-19 | 0.9841741
38 | 2022-10-19 | 7.118258
39 | 2022-10-19 | 41.53846
40 | 2022-10-19 | 1.15832
41 | 2022-10-19 | 1.349829
42 | 2022-10-19 | 1.182604
43 | 2022-10-19 | 11.6
44 | 2022-10-19 | 0.42
45 | 2022-10-19 | 0.5
46 | 2022-10-19 | 0.5
47 | 2022-10-19 | 89.6
48 | 2022-10-19 | 7.7
49 | 2022-10-19 | 35.40337
50 | 2022-10-19 | 56.34476
51 | 2022-10-19 | 2105.756
52 | 2022-10-19 | 3.680407
53 | 2022-10-19 | 941.4599
54 | 2022-10-19 | 1599.588
55 | 2022-10-19 | 461.6475
1 | 2022-10-19 08:00 | 0.9791466
2 | 2022-10-19 08:00 | 0.6854026
3 | 2022-10-19 08:00 | 0.293744
4 | 2022-10-19 08:00 | 1145.349
5 | 2022-10-19 08:00 | 268.0551
6 | 2022-10-19 08:00 | 0.665
7 | 2022-10-19 08:00 | 16
8 | 2022-10-19 08:00 | 37.12297
9 | 2022-10-19 08:00 | 1.161329
10 | 2022-10-19 08:00 | 0.9812214
11 | 2022-10-19 08:00 | 0.9997842
12 | 2022-10-19 08:00 | 0.38516
13 | 2022-10-19 08:00 | 0.2479895
14 | 2022-10-19 08:00 | 0.5048338
15 | 2022-10-19 08:00 | 3.38072
20 | 2022-10-19 08:00 | 0.1960946
21 | 2022-10-19 08:00 | 4.848409
22 | 2022-10-19 08:00 | 4.404187
23 | 2022-10-19 08:00 | 2.436654
24 | 2022-10-19 08:00 | 410.5097
25 | 2022-10-19 08:00 | 0.1287977
26 | 2022-10-19 08:00 | 343.249
28 | 2022-10-19 08:00 | 67.85918
29 | 2022-10-19 08:00 | 73.5
30 | 2022-10-19 08:00 | 2447.727
31 | 2022-10-19 08:00 | 1.531438
32 | 2022-10-19 08:00 | 0
33 | 2022-10-19 08:00 | 0
34 | 2022-10-19 08:00 | 29.47607
35 | 2022-10-19 08:00 | 284.2483
36 | 2022-10-19 08:00 | 0.9774615
37 | 2022-10-19 08:00 | 0.9819458
38 | 2022-10-19 08:00 | 8.22913
39 | 2022-10-19 08:00 | 34.11765
40 | 2022-10-19 08:00 | 1.105498
41 | 2022-10-19 08:00 | 1.289454
42 | 2022-10-19 08:00 | 1.132501
43 | 2022-10-19 08:00 | 11.5
44 | 2022-10-19 08:00 | 0.45
45 | 2022-10-19 08:00 | 0.3
46 | 2022-10-19 08:00 | 0.6
47 | 2022-10-19 08:00 | 89.3
48 | 2022-10-19 08:00 | 7.6
49 | 2022-10-19 08:00 | 36.13353
50 | 2022-10-19 08:00 | 56.05801
51 | 2022-10-19 08:00 | 2147.589
52 | 2022-10-19 08:00 | 3.922556
53 | 2022-10-19 08:00 | 1130.24
54 | 2022-10-19 08:00 | 1939.163
55 | 2022-10-19 08:00 | 437.3957
1 | 2022-10-19 16:00 | 1.084275
2 | 2022-10-19 16:00 | 0.7589928
3 | 2022-10-19 16:00 | 0.3252826
4 | 2022-10-19 16:00 | 1243.99
5 | 2022-10-19 16:00 | 222.6007
6 | 2022-10-19 16:00 | 0.39
7 | 2022-10-19 16:00 | 15.5
8 | 2022-10-19 16:00 | 36.90476
9 | 2022-10-19 16:00 | 1.184744
10 | 2022-10-19 16:00 | 1.27557
11 | 2022-10-19 16:00 | 0.9997132
12 | 2022-10-19 16:00 | 0.4361458
13 | 2022-10-19 16:00 | 0.2808173
14 | 2022-10-19 16:00 | 0.5716616
15 | 2022-10-19 16:00 | 3.123159
20 | 2022-10-19 16:00 | 0.2095517
21 | 2022-10-19 16:00 | 4.614692
22 | 2022-10-19 16:00 | 4.665207
23 | 2022-10-19 16:00 | 2.549676
24 | 2022-10-19 16:00 | 439.6656
25 | 2022-10-19 16:00 | 0.1364311
26 | 2022-10-19 16:00 | 242.6843
28 | 2022-10-19 16:00 | 28.31454
29 | 2022-10-19 16:00 | 69
30 | 2022-10-19 16:00 | 2908.668
31 | 2022-10-19 16:00 | 1.975131
32 | 2022-10-19 16:00 | 0
33 | 2022-10-19 16:00 | 0
34 | 2022-10-19 16:00 | 29.31029
35 | 2022-10-19 16:00 | 332.7766
36 | 2022-10-19 16:00 | 0.9952324
37 | 2022-10-19 16:00 | 0.994
38 | 2022-10-19 16:00 | 7.737851
39 | 2022-10-19 16:00 | 36
40 | 2022-10-19 16:00 | 1.112906
41 | 2022-10-19 16:00 | 1.299886
42 | 2022-10-19 16:00 | 1.135839
43 | 2022-10-19 16:00 | 11.5
44 | 2022-10-19 16:00 | 0.45
45 | 2022-10-19 16:00 | 0.3
46 | 2022-10-19 16:00 | 0.5
47 | 2022-10-19 16:00 | 89.5
48 | 2022-10-19 16:00 | 7.6
49 | 2022-10-19 16:00 | 37.87782
50 | 2022-10-19 16:00 | 56.07211
51 | 2022-10-19 16:00 | 2126.908
52 | 2022-10-19 16:00 | 3.618236
53 | 2022-10-19 16:00 | 1147.621
54 | 2022-10-19 16:00 | 1974.982
55 | 2022-10-19 16:00 | 475.6283
1 | 2022-10-20 | 1.152172
2 | 2022-10-20 | 0.8065207
3 | 2022-10-20 | 0.3456517
4 | 2022-10-20 | 1250.561
5 | 2022-10-20 | 239.2264
6 | 2022-10-20 | 0.545
7 | 2022-10-20 | 18.5
8 | 2022-10-20 | 42.92344
9 | 2022-10-20 | 1.169014
10 | 2022-10-20 | 1.287931
11 | 2022-10-20 | 0.9997672
12 | 2022-10-20 | 0.4641603
13 | 2022-10-20 | 0.2988547
14 | 2022-10-20 | 0.6083805
15 | 2022-10-20 | 3.165223
20 | 2022-10-20 | 0.2189007
21 | 2022-10-20 | 5.20759
22 | 2022-10-20 | 4.539478
23 | 2022-10-20 | 2.618142
24 | 2022-10-20 | 569.9061
25 | 2022-10-20 | 0.1327543
26 | 2022-10-20 | 366.9104
28 | 2022-10-20 | 54.68278
29 | 2022-10-20 | 65.5
30 | 2022-10-20 | 2856.654
31 | 2022-10-20 | 2.382287
32 | 2022-10-20 | 0
33 | 2022-10-20 | 0
34 | 2022-10-20 | 29.64153
35 | 2022-10-20 | 340.2101
36 | 2022-10-20 | 0.9765258
37 | 2022-10-20 | 0.994012
38 | 2022-10-20 | 8.372813
39 | 2022-10-20 | 37.36842
40 | 2022-10-20 | 1.125669
41 | 2022-10-20 | 1.324583
42 | 2022-10-20 | 1.162085
43 | 2022-10-20 | 11.5
44 | 2022-10-20 | 0.45
45 | 2022-10-20 | 0.3
46 | 2022-10-20 | 0.5
47 | 2022-10-20 | 90
48 | 2022-10-20 | 7.4
49 | 2022-10-20 | 37.8559
50 | 2022-10-20 | 56.22281
51 | 2022-10-20 | 2130.484
52 | 2022-10-20 | 3.600392
53 | 2022-10-20 | 1116.996
54 | 2022-10-20 | 1916.787
55 | 2022-10-20 | 476.6203
1 | 2022-10-20 08:00 | 1.138005
2 | 2022-10-20 08:00 | 0.7966032
3 | 2022-10-20 08:00 | 0.3414014
4 | 2022-10-20 08:00 | 1250.535
5 | 2022-10-20 08:00 | 261.4017
6 | 2022-10-20 08:00 | 0.582
7 | 2022-10-20 08:00 | 17.9
8 | 2022-10-20 08:00 | 41.53132
9 | 2022-10-20 08:00 | 1.183674
10 | 2022-10-20 08:00 | 1.324919
11 | 2022-10-20 08:00 | 0.9997994
12 | 2022-10-20 08:00 | 0.4601583
13 | 2022-10-20 08:00 | 0.2962779
14 | 2022-10-20 08:00 | 0.6031349
15 | 2022-10-20 08:00 | 2.930379
20 | 2022-10-20 08:00 | 0.2468248
21 | 2022-10-20 08:00 | 5.601713
22 | 2022-10-20 08:00 | 4.359134
23 | 2022-10-20 08:00 | 2.605713
24 | 2022-10-20 08:00 | 556.718
25 | 2022-10-20 08:00 | 0.1274802
26 | 2022-10-20 08:00 | 398.8654
28 | 2022-10-20 08:00 | 68.91182
29 | 2022-10-20 08:00 | 64
30 | 2022-10-20 08:00 | 2853.23
31 | 2022-10-20 08:00 | 2.129741
32 | 2022-10-20 08:00 | 0
33 | 2022-10-20 08:00 | 0
34 | 2022-10-20 08:00 | 29.68954
35 | 2022-10-20 08:00 | 363.6505
36 | 2022-10-20 08:00 | 0.977237
37 | 2022-10-20 08:00 | 1.01276
38 | 2022-10-20 08:00 | 8.532092
39 | 2022-10-20 08:00 | 31.87135
40 | 2022-10-20 08:00 | 1.159404
41 | 2022-10-20 08:00 | 1.367521
42 | 2022-10-20 08:00 | 1.203796
43 | 2022-10-20 08:00 | 11.5
44 | 2022-10-20 08:00 | 0.41
45 | 2022-10-20 08:00 | 0.3
46 | 2022-10-20 08:00 | 0.7
47 | 2022-10-20 08:00 | 89.8
48 | 2022-10-20 08:00 | 7.4
49 | 2022-10-20 08:00 | 38.42127
50 | 2022-10-20 08:00 | 57.15659
51 | 2022-10-20 08:00 | 2088.363
52 | 2022-10-20 08:00 | 3.550055
53 | 2022-10-20 08:00 | 1082.851
54 | 2022-10-20 08:00 | 1828.18
55 | 2022-10-20 08:00 | 475.5709
1 | 2022-10-20 16:00 | 1.13651
2 | 2022-10-20 16:00 | 0.7955573
3 | 2022-10-20 16:00 | 0.3409531
4 | 2022-10-20 16:00 | 1250.733
5 | 2022-10-20 16:00 | 286.3823
6 | 2022-10-20 16:00 | 0.56
7 | 2022-10-20 16:00 | 18.4
8 | 2022-10-20 16:00 | 42.99065
9 | 2022-10-20 16:00 | 1.262651
10 | 2022-10-20 16:00 | 1.328003
11 | 2022-10-20 16:00 | 0.9998273
12 | 2022-10-20 16:00 | 0.4591749
13 | 2022-10-20 16:00 | 0.2956448
14 | 2022-10-20 16:00 | 0.601846
15 | 2022-10-20 16:00 | 2.257089
20 | 2022-10-20 16:00 | 0.314115
21 | 2022-10-20 16:00 | 4.837487
22 | 2022-10-20 16:00 | 4.340948
23 | 2022-10-20 16:00 | 2.605267
24 | 2022-10-20 16:00 | 590.919
25 | 2022-10-20 16:00 | 0.1269483
26 | 2022-10-20 16:00 | 282.8643
28 | 2022-10-20 16:00 | 61.7582
29 | 2022-10-20 16:00 | 64
30 | 2022-10-20 16:00 | 2905.043
31 | 2022-10-20 16:00 | 2.063392
32 | 2022-10-20 16:00 | 0
33 | 2022-10-20 16:00 | 0
34 | 2022-10-20 16:00 | 28.97396
35 | 2022-10-20 16:00 | 362.7012
36 | 2022-10-20 16:00 | 1.057831
37 | 2022-10-20 16:00 | 1.073771
38 | 2022-10-20 16:00 | 7.094576
39 | 2022-10-20 16:00 | 41.89655
40 | 2022-10-20 16:00 | 1.183766
41 | 2022-10-20 16:00 | 1.395725
42 | 2022-10-20 16:00 | 1.225753
43 | 2022-10-20 16:00 | 11.6
44 | 2022-10-20 16:00 | 0.41
45 | 2022-10-20 16:00 | 0.3
46 | 2022-10-20 16:00 | 0.6
47 | 2022-10-20 16:00 | 89.6
48 | 2022-10-20 16:00 | 7.4
49 | 2022-10-20 16:00 | 38.05013
50 | 2022-10-20 16:00 | 57.16115
51 | 2022-10-20 16:00 | 2058.049
52 | 2022-10-20 16:00 | 3.563986
53 | 2022-10-20 16:00 | 1080.283
54 | 2022-10-20 16:00 | 1823.623
55 | 2022-10-20 16:00 | 473.6545
1 | 2022-10-21 | 1.167422
2 | 2022-10-21 | 0.8171952
3 | 2022-10-21 | 0.3502265
4 | 2022-10-21 | 1248.988
5 | 2022-10-21 | 317.0204
6 | 2022-10-21 | 0.7475
7 | 2022-10-21 | 16.5
8 | 2022-10-21 | 41.04478
9 | 2022-10-21 | 1.258495
10 | 2022-10-21 | 1.236732
11 | 2022-10-21 | 0.9998621
12 | 2022-10-21 | 0.467404
13 | 2022-10-21 | 0.3009432
14 | 2022-10-21 | 0.612632
15 | 2022-10-21 | 2.31038
20 | 2022-10-21 | 0.307795
21 | 2022-10-21 | 4.933756
22 | 2022-10-21 | 4.185739
23 | 2022-10-21 | 2.639948
24 | 2022-10-21 | 609.0884
25 | 2022-10-21 | 0.1224094
26 | 2022-10-21 | 338.9968
28 | 2022-10-21 | 24.63198
29 | 2022-10-21 | 63
30 | 2022-10-21 | 2729.301
31 | 2022-10-21 | 1.921291
32 | 2022-10-21 | 0
33 | 2022-10-21 | 0
34 | 2022-10-21 | 28.97682
35 | 2022-10-21 | 347.3997
36 | 2022-10-21 | 1.057039
37 | 2022-10-21 | 1.073499
38 | 2022-10-21 | 7.244135
39 | 2022-10-21 | 54.82759
40 | 2022-10-21 | 1.176694
41 | 2022-10-21 | 1.392428
42 | 2022-10-21 | 1.229836
43 | 2022-10-21 | 11.6
44 | 2022-10-21 | 0.41
45 | 2022-10-21 | 0.3
46 | 2022-10-21 | 0.6
47 | 2022-10-21 | 89.5
48 | 2022-10-21 | 7.6
49 | 2022-10-21 | 39.2648
50 | 2022-10-21 | 57.34338
51 | 2022-10-21 | 2091.379
52 | 2022-10-21 | 3.657902
53 | 2022-10-21 | 1062.126
54 | 2022-10-21 | 1784.484
55 | 2022-10-21 | 459.3087
1 | 2022-10-21 08:00 | 1.172329
2 | 2022-10-21 08:00 | 0.8206306
3 | 2022-10-21 08:00 | 0.3516988
4 | 2022-10-21 08:00 | 1251.562
5 | 2022-10-21 08:00 | 282.0028
6 | 2022-10-21 08:00 | 0.612
7 | 2022-10-21 08:00 | 17.3
8 | 2022-10-21 08:00 | 41.48681
9 | 2022-10-21 08:00 | 1.272167
10 | 2022-10-21 08:00 | 1.179718
11 | 2022-10-21 08:00 | 0.9998251
12 | 2022-10-21 08:00 | 0.4662682
13 | 2022-10-21 08:00 | 0.3002118
14 | 2022-10-21 08:00 | 0.6111432
15 | 2022-10-21 08:00 | 2.197001
20 | 2022-10-21 08:00 | 0.3214473
21 | 2022-10-21 08:00 | 4.717545
22 | 2022-10-21 08:00 | 4.628731
23 | 2022-10-21 08:00 | 2.64577
24 | 2022-10-21 08:00 | 560.776
25 | 2022-10-21 08:00 | 0.1353644
26 | 2022-10-21 08:00 | 397.1731
28 | 2022-10-21 08:00 | 42.96942
29 | 2022-10-21 08:00 | 70
30 | 2022-10-21 08:00 | 2832.071
31 | 2022-10-21 08:00 | 1.988548
32 | 2022-10-21 08:00 | 99999
33 | 2022-10-21 08:00 | 99999
34 | 2022-10-21 08:00 | 30.04848
35 | 2022-10-21 08:00 | 366.6081
36 | 2022-10-21 08:00 | 1.068966
37 | 2022-10-21 08:00 | 1.076042
38 | 2022-10-21 08:00 | 6.914545
39 | 2022-10-21 08:00 | 48.10126
40 | 2022-10-21 08:00 | 1.167089
41 | 2022-10-21 08:00 | 1.382997
42 | 2022-10-21 08:00 | 1.221818
43 | 2022-10-21 08:00 | 11.7
44 | 2022-10-21 08:00 | 0.43
45 | 2022-10-21 08:00 | 0.4
46 | 2022-10-21 08:00 | 0.5
47 | 2022-10-21 08:00 | 89.2
48 | 2022-10-21 08:00 | 7.6
49 | 2022-10-21 08:00 | 41.67209
50 | 2022-10-21 08:00 | 57.7347
51 | 2022-10-21 08:00 | 2109.945
52 | 2022-10-21 08:00 | 3.709391
53 | 2022-10-21 08:00 | 1192.507
54 | 2022-10-21 08:00 | 1992.403
55 | 2022-10-21 08:00 | 450.416
1 | 2022-10-21 16:00 | 1.175185
2 | 2022-10-21 16:00 | 0.8226296
3 | 2022-10-21 16:00 | 0.3525555
4 | 2022-10-21 16:00 | 1249.921
5 | 2022-10-21 16:00 | 291.6527
6 | 2022-10-21 16:00 | 0.54
7 | 2022-10-21 16:00 | 17.8
8 | 2022-10-21 16:00 | 41.78404
9 | 2022-10-21 16:00 | 1.248477
10 | 2022-10-21 16:00 | 1.240132
11 | 2022-10-21 16:00 | 0.9998378
12 | 2022-10-21 16:00 | 0.4666679
13 | 2022-10-21 16:00 | 0.3004692
14 | 2022-10-21 16:00 | 0.6116672
15 | 2022-10-21 16:00 | 2.361782
20 | 2022-10-21 16:00 | 0.2877698
21 | 2022-10-21 16:00 | 4.469839
22 | 2022-10-21 16:00 | 4.37628
23 | 2022-10-21 16:00 | 2.644818
24 | 2022-10-21 16:00 | 594.5372
25 | 2022-10-21 16:00 | 0.1279816
26 | 2022-10-21 16:00 | 387.0677
28 | 2022-10-21 16:00 | 44.27251
29 | 2022-10-21 16:00 | 66
30 | 2022-10-21 16:00 | 2808.073
31 | 2022-10-21 16:00 | 2.038511
32 | 2022-10-21 16:00 | 0
33 | 2022-10-21 16:00 | 0
34 | 2022-10-21 16:00 | 29.37428
35 | 2022-10-21 16:00 | 366.6556
36 | 2022-10-21 16:00 | 1.053593
37 | 2022-10-21 16:00 | 1.04913
38 | 2022-10-21 16:00 | 6.831621
39 | 2022-10-21 16:00 | 40.83333
40 | 2022-10-21 16:00 | 1.076364
41 | 2022-10-21 16:00 | 1.276065
42 | 2022-10-21 16:00 | 1.134257
43 | 2022-10-21 16:00 | 11.6
44 | 2022-10-21 16:00 | 0.43
45 | 2022-10-21 16:00 | 0.3
46 | 2022-10-21 16:00 | 0.6
47 | 2022-10-21 16:00 | 89.5
48 | 2022-10-21 16:00 | 7.6
49 | 2022-10-21 16:00 | 42.13549
50 | 2022-10-21 16:00 | 57.39174
51 | 2022-10-21 16:00 | 2075.312
52 | 2022-10-21 16:00 | 3.72305
53 | 2022-10-21 16:00 | 1122.315
54 | 2022-10-21 16:00 | 1888.18
55 | 2022-10-21 16:00 | 451.887
1 | 2022-10-22 | 1.166367
2 | 2022-10-22 | 0.8164566
3 | 2022-10-22 | 0.34991
4 | 2022-10-22 | 1248.568
5 | 2022-10-22 | 304.4568
6 | 2022-10-22 | 0.7575
7 | 2022-10-22 | 17.5
8 | 2022-10-22 | 41.86603
9 | 2022-10-22 | 1.203369
10 | 2022-10-22 | 1.155333
11 | 2022-10-22 | 0.9998473
12 | 2022-10-22 | 0.4604832
13 | 2022-10-22 | 0.2964871
14 | 2022-10-22 | 0.6035608
15 | 2022-10-22 | 2.890932
20 | 2022-10-22 | 0.2286719
21 | 2022-10-22 | 4.587677
22 | 2022-10-22 | 4.343938
23 | 2022-10-22 | 2.641227
24 | 2022-10-22 | 590.6946
25 | 2022-10-22 | 0.1270358
26 | 2022-10-22 | 371.6584
28 | 2022-10-22 | 26.07705
29 | 2022-10-22 | 66
30 | 2022-10-22 | 2732.253
31 | 2022-10-22 | 1.940159
32 | 2022-10-22 | 0
33 | 2022-10-22 | 0
34 | 2022-10-22 | 29.35059
35 | 2022-10-22 | 362.9663
36 | 2022-10-22 | 1.008424
37 | 2022-10-22 | 1.008065
38 | 2022-10-22 | 7.478609
39 | 2022-10-22 | 42.35294
40 | 2022-10-22 | 1.088552
41 | 2022-10-22 | 1.285176
42 | 2022-10-22 | 1.142465
43 | 2022-10-22 | 11.6
44 | 2022-10-22 | 0.43
45 | 2022-10-22 | 0.3
46 | 2022-10-22 | 0.6
47 | 2022-10-22 | 89.3
48 | 2022-10-22 | 7.6
49 | 2022-10-22 | 43.86393
50 | 2022-10-22 | 57.91409
51 | 2022-10-22 | 2082.025
52 | 2022-10-22 | 3.773476
53 | 2022-10-22 | 1139.393
54 | 2022-10-22 | 1890.494
55 | 2022-10-22 | 439.7038
1 | 2022-10-22 08:00 | 1.204399
2 | 2022-10-22 08:00 | 0.8430794
3 | 2022-10-22 08:00 | 0.3613198
4 | 2022-10-22 08:00 | 1250.956
5 | 2022-10-22 08:00 | 279.518
6 | 2022-10-22 08:00 | 0.6125
7 | 2022-10-22 08:00 | 17.8
8 | 2022-10-22 08:00 | 41.2993
9 | 2022-10-22 08:00 | 1.161972
10 | 2022-10-22 08:00 | 1.127387
11 | 2022-10-22 08:00 | 0.9998198
12 | 2022-10-22 08:00 | 0.4727707
13 | 2022-10-22 08:00 | 0.3043986
14 | 2022-10-22 08:00 | 0.6196663
15 | 2022-10-22 08:00 | 3.30004
20 | 2022-10-22 08:00 | 0.2053265
21 | 2022-10-22 08:00 | 5.030329
22 | 2022-10-22 08:00 | 4.510755
23 | 2022-10-22 08:00 | 2.688683
24 | 2022-10-22 08:00 | 577.929
25 | 2022-10-22 08:00 | 0.1319142
26 | 2022-10-22 08:00 | 354.9689
28 | 2022-10-22 08:00 | 59.945
29 | 2022-10-22 08:00 | 68
30 | 2022-10-22 08:00 | 2729.635
31 | 2022-10-22 08:00 | 2.067591
32 | 2022-10-22 08:00 | 0
33 | 2022-10-22 08:00 | 0
34 | 2022-10-22 08:00 | 29.61793
35 | 2022-10-22 08:00 | 359.5007
36 | 2022-10-22 08:00 | 0.9730047
37 | 2022-10-22 08:00 | 0.9821429
38 | 2022-10-22 08:00 | 8.330369
39 | 2022-10-22 08:00 | 36.84211
40 | 2022-10-22 08:00 | 1.089816
41 | 2022-10-22 08:00 | 1.28124
42 | 2022-10-22 08:00 | 1.139273
43 | 2022-10-22 08:00 | 11.7
44 | 2022-10-22 08:00 | 0.42
45 | 2022-10-22 08:00 | 0.3
46 | 2022-10-22 08:00 | 0.7
47 | 2022-10-22 08:00 | 89.4
48 | 2022-10-22 08:00 | 7.5
49 | 2022-10-22 08:00 | 43.69062
50 | 2022-10-22 08:00 | 57.67331
51 | 2022-10-22 08:00 | 2098.387
52 | 2022-10-22 08:00 | 3.848593
53 | 2022-10-22 08:00 | 1186.811
54 | 2022-10-22 08:00 | 1982.526
55 | 2022-10-22 08:00 | 434.0456
1 | 2022-10-22 16:00 | 1.186869
2 | 2022-10-22 16:00 | 0.8308085
3 | 2022-10-22 16:00 | 0.3560608
4 | 2022-10-22 16:00 | 1251.044
5 | 2022-10-22 16:00 | 269.225
6 | 2022-10-22 16:00 | 0.442
7 | 2022-10-22 16:00 | 18.2
8 | 2022-10-22 16:00 | 41.08352
9 | 2022-10-22 16:00 | 1.130384
10 | 2022-10-22 16:00 | 1.174957
11 | 2022-10-22 16:00 | 0.9998094
12 | 2022-10-22 16:00 | 0.4675042
13 | 2022-10-22 16:00 | 0.3010077
14 | 2022-10-22 16:00 | 0.6127633
15 | 2022-10-22 16:00 | 3.602099
20 | 2022-10-22 16:00 | 0.1910422
21 | 2022-10-22 16:00 | 5.300337
22 | 2022-10-22 16:00 | 4.508916
23 | 2022-10-22 16:00 | 2.674267
24 | 2022-10-22 16:00 | 570.4495
25 | 2022-10-22 16:00 | 0.1318605
26 | 2022-10-22 16:00 | 292.019
28 | 2022-10-22 16:00 | 67.26369
29 | 2022-10-22 16:00 | 67
30 | 2022-10-22 16:00 | 2826.503
31 | 2022-10-22 16:00 | 2.118858
32 | 2022-10-22 16:00 | 0
33 | 2022-10-22 16:00 | 0
34 | 2022-10-22 16:00 | 29.21492
35 | 2022-10-22 16:00 | 366.5812
36 | 2022-10-22 16:00 | 0.9534342
37 | 2022-10-22 16:00 | 0.9652088
38 | 2022-10-22 16:00 | 8.902436
39 | 2022-10-22 16:00 | 27.13675
40 | 2022-10-22 16:00 | 1.105718
41 | 2022-10-22 16:00 | 1.306561
42 | 2022-10-22 16:00 | 1.159963
43 | 2022-10-22 16:00 | 11.6
44 | 2022-10-22 16:00 | 0.42
45 | 2022-10-22 16:00 | 0.3
46 | 2022-10-22 16:00 | 0.5
47 | 2022-10-22 16:00 | 89.4
48 | 2022-10-22 16:00 | 7.6
49 | 2022-10-22 16:00 | 43.67697
50 | 2022-10-22 16:00 | 58.00944
51 | 2022-10-22 16:00 | 2072.588
52 | 2022-10-22 16:00 | 3.804709
53 | 2022-10-22 16:00 | 1183.595
54 | 2022-10-22 16:00 | 1970.187
55 | 2022-10-22 16:00 | 437.5047
1 | 2022-10-23 | 1.207563
2 | 2022-10-23 | 0.8452939
3 | 2022-10-23 | 0.3622688
4 | 2022-10-23 | 1250.233
5 | 2022-10-23 | 284.2718
6 | 2022-10-23 | 0.495
7 | 2022-10-23 | 16.3
8 | 2022-10-23 | 40.14778
9 | 2022-10-23 | 1.173397
10 | 2022-10-23 | 1.205879
11 | 2022-10-23 | 0.9998238
12 | 2022-10-23 | 0.479017
13 | 2022-10-23 | 0.3084204
14 | 2022-10-23 | 0.6278533
15 | 2022-10-23 | 3.232129
20 | 2022-10-23 | 0.2052869
21 | 2022-10-23 | 4.794439
22 | 2022-10-23 | 4.488827
23 | 2022-10-23 | 2.696025
24 | 2022-10-23 | 566.4346
25 | 2022-10-23 | 0.131273
26 | 2022-10-23 | 378.2997
28 | 2022-10-23 | 60.85545
29 | 2022-10-23 | 67
30 | 2022-10-23 | 2869.183
31 | 2022-10-23 | 1.992581
32 | 2022-10-23 | 0
33 | 2022-10-23 | 0
34 | 2022-10-23 | 29.19823
35 | 2022-10-23 | 366.6375
36 | 2022-10-23 | 0.9857482
37 | 2022-10-23 | 0.98998
38 | 2022-10-23 | 8.026568
39 | 2022-10-23 | 29.14894
40 | 2022-10-23 | 1.190368
41 | 2022-10-23 | 1.398354
42 | 2022-10-23 | 1.226474
43 | 2022-10-23 | 11.6
44 | 2022-10-23 | 0.42
45 | 2022-10-23 | 0.3
46 | 2022-10-23 | 0.5
47 | 2022-10-23 | 89.8
48 | 2022-10-23 | 7.8
49 | 2022-10-23 | 43.79955
50 | 2022-10-23 | 58.16476
51 | 2022-10-23 | 2073.07
52 | 2022-10-23 | 3.71547
53 | 2022-10-23 | 1168.003
54 | 2022-10-23 | 1937.956
55 | 2022-10-23 | 446.5664
1 | 2022-10-23 08:00 | 1.18392
2 | 2022-10-23 08:00 | 0.8287442
3 | 2022-10-23 08:00 | 0.3551761
4 | 2022-10-23 08:00 | 1250.604
5 | 2022-10-23 08:00 | 288.5356
6 | 2022-10-23 08:00 | 0.63
7 | 2022-10-23 08:00 | 16.5
8 | 2022-10-23 08:00 | 39.47369
9 | 2022-10-23 08:00 | 1.252774
10 | 2022-10-23 08:00 | 1.198974
11 | 2022-10-23 08:00 | 0.9998285
12 | 2022-10-23 08:00 | 0.4705671
13 | 2022-10-23 08:00 | 0.3029798
14 | 2022-10-23 08:00 | 0.616778
15 | 2022-10-23 08:00 | 2.346246
20 | 2022-10-23 08:00 | 0.2852417
21 | 2022-10-23 08:00 | 4.295494
22 | 2022-10-23 08:00 | 4.515734
23 | 2022-10-23 08:00 | 2.671023
24 | 2022-10-23 08:00 | 595.3707
25 | 2022-10-23 08:00 | 0.1320599
26 | 2022-10-23 08:00 | 471.3047
28 | 2022-10-23 08:00 | 56.11873
29 | 2022-10-23 08:00 | 67
30 | 2022-10-23 08:00 | 2874.722
31 | 2022-10-23 08:00 | 2.063422
32 | 2022-10-23 08:00 | 0
33 | 2022-10-23 08:00 | 0
34 | 2022-10-23 08:00 | 29.30292
35 | 2022-10-23 08:00 | 364.6219
36 | 2022-10-23 08:00 | 1.053021
37 | 2022-10-23 08:00 | 1.042051
38 | 2022-10-23 08:00 | 6.64174
39 | 2022-10-23 08:00 | 52.98246
40 | 2022-10-23 08:00 | 1.207715
41 | 2022-10-23 08:00 | 1.418083
42 | 2022-10-23 08:00 | 1.241755
43 | 2022-10-23 08:00 | 11.2
44 | 2022-10-23 08:00 | 0.4
45 | 2022-10-23 08:00 | 0.3
46 | 2022-10-23 08:00 | 0.6
47 | 2022-10-23 08:00 | 89.6
48 | 2022-10-23 08:00 | 7.7
49 | 2022-10-23 08:00 | 42.8861
50 | 2022-10-23 08:00 | 58.05543
51 | 2022-10-23 08:00 | 2079.838
52 | 2022-10-23 08:00 | 3.702538
53 | 2022-10-23 08:00 | 1170.898
54 | 2022-10-23 08:00 | 1944.285
55 | 2022-10-23 08:00 | 448.4782
1 | 2022-10-23 16:00 | 1.160461
2 | 2022-10-23 16:00 | 0.8123227
3 | 2022-10-23 16:00 | 0.3481383
4 | 2022-10-23 16:00 | 1251.031
5 | 2022-10-23 16:00 | 290.3988
6 | 2022-10-23 16:00 | 0.52
7 | 2022-10-23 16:00 | 16.4
8 | 2022-10-23 16:00 | 39.70944
9 | 2022-10-23 16:00 | 1.237164
10 | 2022-10-23 16:00 | 1.190931
11 | 2022-10-23 16:00 | 0.99983
12 | 2022-10-23 16:00 | 0.4599636
13 | 2022-10-23 16:00 | 0.2961526
14 | 2022-10-23 16:00 | 0.6028798
15 | 2022-10-23 16:00 | 2.492251
20 | 2022-10-23 16:00 | 0.2633054
21 | 2022-10-23 16:00 | 4.239172
22 | 2022-10-23 16:00 | 4.460938
23 | 2022-10-23 16:00 | 2.641862
24 | 2022-10-23 16:00 | 575.6445
25 | 2022-10-23 16:00 | 0.1304574
26 | 2022-10-23 16:00 | 496.8198
28 | 2022-10-23 16:00 | 71.39436
29 | 2022-10-23 16:00 | 66.5
30 | 2022-10-23 16:00 | 2841.264
31 | 2022-10-23 16:00 | 1.982255
32 | 2022-10-23 16:00 | 0
33 | 2022-10-23 16:00 | 0
34 | 2022-10-23 16:00 | 28.98288
35 | 2022-10-23 16:00 | 357.9819
36 | 2022-10-23 16:00 | 1.047677
37 | 2022-10-23 16:00 | 1.0316
38 | 2022-10-23 16:00 | 6.731422
39 | 2022-10-23 16:00 | 48.88889
40 | 2022-10-23 16:00 | 1.169289
41 | 2022-10-23 16:00 | 1.3742
42 | 2022-10-23 16:00 | 1.207032
43 | 2022-10-23 16:00 | 11.6
44 | 2022-10-23 16:00 | 0.4
45 | 2022-10-23 16:00 | 0.3
46 | 2022-10-23 16:00 | 0.7
47 | 2022-10-23 16:00 | 89.5
48 | 2022-10-23 16:00 | 7.6
49 | 2022-10-23 16:00 | 43.80785
50 | 2022-10-23 16:00 | 58.09494
51 | 2022-10-23 16:00 | 2079.185
52 | 2022-10-23 16:00 | 3.725218
53 | 2022-10-23 16:00 | 1160.52
54 | 2022-10-23 16:00 | 1928.531
55 | 2022-10-23 16:00 | 446.0898
1 | 2022-10-24 | 1.171871
2 | 2022-10-24 | 0.8203096
3 | 2022-10-24 | 0.3515612
4 | 2022-10-24 | 1250.782
5 | 2022-10-24 | 278.7892
6 | 2022-10-24 | 0.5375
7 | 2022-10-24 | 17.2
8 | 2022-10-24 | 40.66194
9 | 2022-10-24 | 1.191617
10 | 2022-10-24 | 1.181409
11 | 2022-10-24 | 0.9998197
12 | 2022-10-24 | 0.4637536
13 | 2022-10-24 | 0.2985928
14 | 2022-10-24 | 0.6078474
15 | 2022-10-24 | 3.054087
20 | 2022-10-24 | 0.2117028
21 | 2022-10-24 | 4.469509
22 | 2022-10-24 | 4.482031
23 | 2022-10-24 | 2.655651
24 | 2022-10-24 | 565.101
25 | 2022-10-24 | 0.1310742
26 | 2022-10-24 | 457.8408
28 | 2022-10-24 | 51.33307
29 | 2022-10-24 | 66
30 | 2022-10-24 | 2838.495
31 | 2022-10-24 | 2.026983
32 | 2022-10-24 | 0
33 | 2022-10-24 | 0
34 | 2022-10-24 | 28.9099
35 | 2022-10-24 | 357.0226
36 | 2022-10-24 | 1.005988
37 | 2022-10-24 | 1.001006
38 | 2022-10-24 | 7.523597
39 | 2022-10-24 | 48.33333
40 | 2022-10-24 | 1.15169
41 | 2022-10-24 | 1.352072
42 | 2022-10-24 | 1.192259
43 | 2022-10-24 | 11.6
44 | 2022-10-24 | 0.4
45 | 2022-10-24 | 0.3
46 | 2022-10-24 | 0.7
47 | 2022-10-24 | 89.7
48 | 2022-10-24 | 7.5
49 | 2022-10-24 | 43.67012
50 | 2022-10-24 | 57.64239
51 | 2022-10-24 | 2083.819
52 | 2022-10-24 | 3.746426
53 | 2022-10-24 | 1162.184
54 | 2022-10-24 | 1943.038
55 | 2022-10-24 | 446.2612
1 | 2022-10-24 08:00 | 1.203585
2 | 2022-10-24 08:00 | 0.8425094
3 | 2022-10-24 08:00 | 0.3610755
4 | 2022-10-24 08:00 | 1250.895
5 | 2022-10-24 08:00 | 275.9664
6 | 2022-10-24 08:00 | 0.625
7 | 2022-10-24 08:00 | 16.4
8 | 2022-10-24 08:00 | 39.80582
9 | 2022-10-24 08:00 | 1.204908
10 | 2022-10-24 08:00 | 1.172637
11 | 2022-10-24 08:00 | 0.9998119
12 | 2022-10-24 08:00 | 0.4766171
13 | 2022-10-24 08:00 | 0.3068752
14 | 2022-10-24 08:00 | 0.6247078
15 | 2022-10-24 08:00 | 2.999358
20 | 2022-10-24 08:00 | 0.2089287
21 | 2022-10-24 08:00 | 4.17146
22 | 2022-10-24 08:00 | 4.571845
23 | 2022-10-24 08:00 | 2.68675
24 | 2022-10-24 08:00 | 580.6632
25 | 2022-10-24 08:00 | 0.1337008
26 | 2022-10-24 08:00 | 443.1228
28 | 2022-10-24 08:00 | 31.54508
29 | 2022-10-24 08:00 | 68
30 | 2022-10-24 08:00 | 2840.377
31 | 2022-10-24 08:00 | 2.104108
32 | 2022-10-24 08:00 | 0
33 | 2022-10-24 08:00 | 0
34 | 2022-10-24 08:00 | 29.49964
35 | 2022-10-24 08:00 | 366.2775
36 | 2022-10-24 08:00 | 1.01227
37 | 2022-10-24 08:00 | 0.9929221
38 | 2022-10-24 08:00 | 7.170818
39 | 2022-10-24 08:00 | 47.74194
40 | 2022-10-24 08:00 | 1.137975
41 | 2022-10-24 08:00 | 1.335613
42 | 2022-10-24 08:00 | 1.17861
43 | 2022-10-24 08:00 | 11.7
44 | 2022-10-24 08:00 | 0.42
45 | 2022-10-24 08:00 | 0.3
46 | 2022-10-24 08:00 | 0.7
47 | 2022-10-24 08:00 | 89.6
48 | 2022-10-24 08:00 | 7.7
49 | 2022-10-24 08:00 | 43.74119
50 | 2022-10-24 08:00 | 57.5715
51 | 2022-10-24 08:00 | 2086.071
52 | 2022-10-24 08:00 | 3.737404
53 | 2022-10-24 08:00 | 1184.551
54 | 2022-10-24 08:00 | 1979.665
55 | 2022-10-24 08:00 | 447.165
1 | 2022-10-24 16:00 | 1.203857
2 | 2022-10-24 16:00 | 0.8426997
3 | 2022-10-24 16:00 | 0.361157
4 | 2022-10-24 16:00 | 1250.87
5 | 2022-10-24 16:00 | 269.9348
6 | 2022-10-24 16:00 | 0.625
7 | 2022-10-24 16:00 | 16.8
8 | 2022-10-24 16:00 | 41.17647
9 | 2022-10-24 16:00 | 1.171084
10 | 2022-10-24 16:00 | 1.202607
11 | 2022-10-24 16:00 | 0.9998081
12 | 2022-10-24 16:00 | 0.4785255
13 | 2022-10-24 16:00 | 0.3081039
14 | 2022-10-24 16:00 | 0.6272091
15 | 2022-10-24 16:00 | 3.416089
20 | 2022-10-24 16:00 | 0.1848048
21 | 2022-10-24 16:00 | 4.427006
22 | 2022-10-24 16:00 | 4.474077
23 | 2022-10-24 16:00 | 2.688709
24 | 2022-10-24 16:00 | 607.4483
25 | 2022-10-24 16:00 | 0.1308416
26 | 2022-10-24 16:00 | 466.2245
28 | 2022-10-24 16:00 | 34.11565
29 | 2022-10-24 16:00 | 67
30 | 2022-10-24 16:00 | 2842.398
31 | 2022-10-24 16:00 | 2.250352
32 | 2022-10-24 16:00 | 0
33 | 2022-10-24 16:00 | 0
34 | 2022-10-24 16:00 | 29.426
35 | 2022-10-24 16:00 | 366.6569
36 | 2022-10-24 16:00 | 0.9843373
37 | 2022-10-24 16:00 | 0.972973
38 | 2022-10-24 16:00 | 7.843095
39 | 2022-10-24 16:00 | 33.25301
40 | 2022-10-24 16:00 | 1.163769
41 | 2022-10-24 16:00 | 1.365929
42 | 2022-10-24 16:00 | 1.20384
43 | 2022-10-24 16:00 | 11.4
44 | 2022-10-24 16:00 | 0.42
45 | 2022-10-24 16:00 | 0.3
46 | 2022-10-24 16:00 | 0.7
47 | 2022-10-24 16:00 | 89.4
48 | 2022-10-24 16:00 | 7.6
49 | 2022-10-24 16:00 | 43.64958
50 | 2022-10-24 16:00 | 57.68565
51 | 2022-10-24 16:00 | 2077.659
52 | 2022-10-24 16:00 | 3.692308
53 | 2022-10-24 16:00 | 1154.71
54 | 2022-10-24 16:00 | 1925.077
55 | 2022-10-24 16:00 | 451.5204
1 | 2022-10-25 | 1.205564
2 | 2022-10-25 | 0.8438945
3 | 2022-10-25 | 0.3616691
4 | 2022-10-25 | 1250.272
5 | 2022-10-25 | 279.0708
6 | 2022-10-25 | 0.6275
7 | 2022-10-25 | 16.3
8 | 2022-10-25 | 41.37056
9 | 2022-10-25 | 1.215252
10 | 2022-10-25 | 1.199819
11 | 2022-10-25 | 0.9998251
12 | 2022-10-25 | 0.4769926
13 | 2022-10-25 | 0.3071169
14 | 2022-10-25 | 0.6252
15 | 2022-10-25 | 2.84389
20 | 2022-10-25 | 0.2226149
21 | 2022-10-25 | 4.168541
22 | 2022-10-25 | 4.266928
23 | 2022-10-25 | 2.692305
24 | 2022-10-25 | 636.0326
25 | 2022-10-25 | 0.1247837
26 | 2022-10-25 | 421.3217
28 | 2022-10-25 | 43.48608
29 | 2022-10-25 | 64
30 | 2022-10-25 | 2742.138
31 | 2022-10-25 | 2.279108
32 | 2022-10-25 | 0
33 | 2022-10-25 | 0
34 | 2022-10-25 | 28.99785
35 | 2022-10-25 | 354.7789
36 | 2022-10-25 | 1.02091
37 | 2022-10-25 | 1.002028
38 | 2022-10-25 | 7.012431
39 | 2022-10-25 | 39.48052
40 | 2022-10-25 | 1.124674
41 | 2022-10-25 | 1.326642
42 | 2022-10-25 | 1.169525
43 | 2022-10-25 | 11.4
44 | 2022-10-25 | 0.42
45 | 2022-10-25 | 0.3
46 | 2022-10-25 | 0.7
47 | 2022-10-25 | 89.8
48 | 2022-10-25 | 7.5
49 | 2022-10-25 | 43.72818
50 | 2022-10-25 | 57.64019
51 | 2022-10-25 | 2071.34
52 | 2022-10-25 | 3.748152
53 | 2022-10-25 | 1108.06
54 | 2022-10-25 | 1850.333
55 | 2022-10-25 | 445.5221
1 | 2022-10-25 08:00 | 1.238658
2 | 2022-10-25 08:00 | 0.8670608
3 | 2022-10-25 08:00 | 0.3715975
4 | 2022-10-25 08:00 | 1252.082
5 | 2022-10-25 08:00 | 257.7633
6 | 2022-10-25 08:00 | 0.747
7 | 2022-10-25 08:00 | 17.7
8 | 2022-10-25 08:00 | 41.84397
9 | 2022-10-25 08:00 | 1.210719
10 | 2022-10-25 08:00 | 1.147714
11 | 2022-10-25 08:00 | 0.9997992
12 | 2022-10-25 08:00 | 0.4900311
13 | 2022-10-25 08:00 | 0.3155119
14 | 2022-10-25 08:00 | 0.6422896
15 | 2022-10-25 08:00 | 2.868514
20 | 2022-10-25 08:00 | 0.2221226
21 | 2022-10-25 08:00 | 4.238263
22 | 2022-10-25 08:00 | 4.44203
23 | 2022-10-25 08:00 | 2.722368
24 | 2022-10-25 08:00 | 640.546
25 | 2022-10-25 08:00 | 0.1299044
26 | 2022-10-25 08:00 | 420.6355
28 | 2022-10-25 08:00 | 11.29666
29 | 2022-10-25 08:00 | 67
30 | 2022-10-25 08:00 | 2709.106
31 | 2022-10-25 08:00 | 2.485016
32 | 2022-10-25 08:00 | 0
33 | 2022-10-25 08:00 | 0
34 | 2022-10-25 08:00 | 30.20271
35 | 2022-10-25 08:00 | 361.279
36 | 2022-10-25 08:00 | 1.01827
37 | 2022-10-25 08:00 | 1.003027
38 | 2022-10-25 08:00 | 7.106777
39 | 2022-10-25 08:00 | 44.28571
40 | 2022-10-25 08:00 | 1.147868
41 | 2022-10-25 08:00 | 1.354466
42 | 2022-10-25 08:00 | 1.193234
43 | 2022-10-25 08:00 | 11.4
44 | 2022-10-25 08:00 | 0.41
45 | 2022-10-25 08:00 | 0.3
46 | 2022-10-25 08:00 | 0.5
47 | 2022-10-25 08:00 | 89.6
48 | 2022-10-25 08:00 | 7.6
49 | 2022-10-25 08:00 | 44.22517
50 | 2022-10-25 08:00 | 57.87276
51 | 2022-10-25 08:00 | 2113.168
52 | 2022-10-25 08:00 | 3.743332
53 | 2022-10-25 08:00 | 1158.858
54 | 2022-10-25 08:00 | 1925.962
55 | 2022-10-25 08:00 | 443.9757
1 | 2022-10-25 16:00 | 1.177436
2 | 2022-10-25 16:00 | 0.8242055
3 | 2022-10-25 16:00 | 0.3532309
4 | 2022-10-25 16:00 | 1250.637
5 | 2022-10-25 16:00 | 272.0099
6 | 2022-10-25 16:00 | 0.61
7 | 2022-10-25 16:00 | 16.9
8 | 2022-10-25 16:00 | 40.23809
9 | 2022-10-25 16:00 | 1.160906
10 | 2022-10-25 16:00 | 326.0266
11 | 2022-10-25 16:00 | 0.9634072
12 | 2022-10-25 16:00 | 1.130046
13 | 2022-10-25 16:00 | 0.7275924
14 | 2022-10-25 16:00 | 1.481165
15 | 2022-10-25 16:00 | 3.281446
20 | 2022-10-25 16:00 | 0.2116653
21 | 2022-10-25 16:00 | 5.282869
22 | 2022-10-25 16:00 | 2088.493
23 | 2022-10-25 16:00 | 2.657851
24 | 2022-10-25 16:00 | 580.9741
25 | 2022-10-25 16:00 | 61.07668
26 | 2022-10-25 16:00 | 515.9521
28 | 2022-10-25 16:00 | 39.03567
29 | 2022-10-25 16:00 | 63.5
30 | 2022-10-25 16:00 | 2641013
31 | 2022-10-25 16:00 | 2.135857
32 | 2022-10-25 16:00 | 0
33 | 2022-10-25 16:00 | 0
34 | 2022-10-25 16:00 | 29.68114
35 | 2022-10-25 16:00 | 366.6199
36 | 2022-10-25 16:00 | 0.9630513
37 | 2022-10-25 16:00 | 0.9779117
38 | 2022-10-25 16:00 | 8.564316
39 | 2022-10-25 16:00 | 36.1039
40 | 2022-10-25 16:00 | 0.2666246
41 | 2022-10-25 16:00 | 0.314879
42 | 2022-10-25 16:00 | 0.3043393
43 | 2022-10-25 16:00 | 11.6
44 | 2022-10-25 16:00 | 0.41
45 | 2022-10-25 16:00 | 0.3
46 | 2022-10-25 16:00 | 0.6
47 | 2022-10-25 16:00 | 89.7
48 | 2022-10-25 16:00 | 7.6
49 | 2022-10-25 16:00 | 37.05162
50 | 2022-10-25 16:00 | 47.19372
51 | 2022-10-25 16:00 | 2093.862
52 | 2022-10-25 16:00 | 0.005179015
53 | 2022-10-25 16:00 | 4552.707
54 | 2022-10-25 16:00 | 2436.922
55 | 2022-10-25 16:00 | 103353.4
1 | 2022-10-26 | 1.213529
2 | 2022-10-26 | 0.84947
3 | 2022-10-26 | 0.3640586
4 | 2022-10-26 | 1250.995
5 | 2022-10-26 | 260.4394
6 | 2022-10-26 | 0.6845
7 | 2022-10-26 | 17
8 | 2022-10-26 | 40.86538
9 | 2022-10-26 | 1.160096
10 | 2022-10-26 | 1.186015
11 | 2022-10-26 | 0.999794
12 | 2022-10-26 | 0.4829814
13 | 2022-10-26 | 0.3109729
14 | 2022-10-26 | 0.6330495
15 | 2022-10-26 | 3.368064
20 | 2022-10-26 | 0.2019285
21 | 2022-10-26 | 5.0953
22 | 2022-10-26 | 4.582736
23 | 2022-10-26 | 2.680607
24 | 2022-10-26 | 577.3216
25 | 2022-10-26 | 0.1340193
26 | 2022-10-26 | 433.0623
28 | 2022-10-26 | 31.31235
29 | 2022-10-26 | 68
30 | 2022-10-26 | 2852.726
31 | 2022-10-26 | 2.216721
32 | 2022-10-26 | 0
33 | 2022-10-26 | 0
34 | 2022-10-26 | 29.91584
35 | 2022-10-26 | 366.4514
36 | 2022-10-26 | 0.9617682
37 | 2022-10-26 | 0.9661692
38 | 2022-10-26 | 8.463365
39 | 2022-10-26 | 34.75
40 | 2022-10-26 | 1.170839
41 | 2022-10-26 | 1.387164
42 | 2022-10-26 | 1.227336
43 | 2022-10-26 | 11.6
44 | 2022-10-26 | 0.41
45 | 2022-10-26 | 0.3
46 | 2022-10-26 | 0.6
47 | 2022-10-26 | 89.7
48 | 2022-10-26 | 7.5
49 | 2022-10-26 | 45.43779
50 | 2022-10-26 | 57.95716
51 | 2022-10-26 | 2107.652
52 | 2022-10-26 | 3.655368
53 | 2022-10-26 | 1181.173
54 | 2022-10-26 | 1965.102
55 | 2022-10-26 | 455.1353
1 | 2022-10-26 08:00 | 1.252829
2 | 2022-10-26 08:00 | 0.8769805
3 | 2022-10-26 08:00 | 0.3758488
4 | 2022-10-26 08:00 | 1250.278
5 | 2022-10-26 08:00 | 287.3913
6 | 2022-10-26 08:00 | 0.925
7 | 2022-10-26 08:00 | 17
8 | 2022-10-26 08:00 | 40.28436
9 | 2022-10-26 08:00 | 1.208485
10 | 2022-10-26 08:00 | 1.180053
11 | 2022-10-26 08:00 | 0.9998257
12 | 2022-10-26 08:00 | 0.4988901
13 | 2022-10-26 08:00 | 0.3212158
14 | 2022-10-26 08:00 | 0.6539012
15 | 2022-10-26 08:00 | 2.872604
20 | 2022-10-26 08:00 | 0.2292548
21 | 2022-10-26 08:00 | 4.540539
22 | 2022-10-26 08:00 | 4.456059
23 | 2022-10-26 08:00 | 2.7268
24 | 2022-10-26 08:00 | 567.6511
25 | 2022-10-26 08:00 | 0.1303147
26 | 2022-10-26 08:00 | 428.0575
28 | 2022-10-26 08:00 | 13.75485
29 | 2022-10-26 08:00 | 68
30 | 2022-10-26 08:00 | 2714.69
31 | 2022-10-26 08:00 | 1.975186
32 | 2022-10-26 08:00 | 0
33 | 2022-10-26 08:00 | 0
34 | 2022-10-26 08:00 | 30.98732
35 | 2022-10-26 08:00 | 370.6204
36 | 2022-10-26 08:00 | 1.004848
37 | 2022-10-26 08:00 | 0.998998
38 | 2022-10-26 08:00 | 7.413143
39 | 2022-10-26 08:00 | 35.66265
40 | 2022-10-26 08:00 | 1.142701
41 | 2022-10-26 08:00 | 1.353611
42 | 2022-10-26 08:00 | 1.20059
43 | 2022-10-26 08:00 | 11.6
44 | 2022-10-26 08:00 | 0.41
45 | 2022-10-26 08:00 | 0.3
46 | 2022-10-26 08:00 | 0.6
47 | 2022-10-26 08:00 | 89.8
48 | 2022-10-26 08:00 | 7.5
49 | 2022-10-26 08:00 | 45.76736
50 | 2022-10-26 08:00 | 57.90499
51 | 2022-10-26 08:00 | 2134.461
52 | 2022-10-26 08:00 | 3.645027
53 | 2022-10-26 08:00 | 1149.329
54 | 2022-10-26 08:00 | 1908.596
55 | 2022-10-26 08:00 | 455.5845
1 | 2022-10-26 16:00 | 1.252126
2 | 2022-10-26 16:00 | 0.8764884
3 | 2022-10-26 16:00 | 0.3756379
4 | 2022-10-26 16:00 | 1250.515
5 | 2022-10-26 16:00 | 246.0636
6 | 2022-10-26 16:00 | 0.8425
7 | 2022-10-26 16:00 | 17.5
8 | 2022-10-26 16:00 | 40.69767
9 | 2022-10-26 16:00 | 1.28805
10 | 2022-10-26 16:00 | 1.088937
11 | 2022-10-26 16:00 | 0.9997706
12 | 2022-10-26 16:00 | 0.4924702
13 | 2022-10-26 16:00 | 0.3170823
14 | 2022-10-26 16:00 | 0.6454867
15 | 2022-10-26 16:00 | 2.124622
20 | 2022-10-26 16:00 | 0.3127391
21 | 2022-10-26 16:00 | 3.966288
22 | 2022-10-26 16:00 | 4.604947
23 | 2022-10-26 16:00 | 2.722376
24 | 2022-10-26 16:00 | 518.0328
25 | 2022-10-26 16:00 | 0.1346688
26 | 2022-10-26 16:00 | 452.3639
28 | 2022-10-26 16:00 | 29.03733
29 | 2022-10-26 16:00 | 70.5
30 | 2022-10-26 16:00 | 2692.425
31 | 2022-10-26 16:00 | 2.10528
32 | 2022-10-26 16:00 | 0
33 | 2022-10-26 16:00 | 0
34 | 2022-10-26 16:00 | 30.78047
35 | 2022-10-26 16:00 | 363.3483
36 | 2022-10-26 16:00 | 1.07673
37 | 2022-10-26 16:00 | 1.051335
38 | 2022-10-26 16:00 | 6.09091
39 | 2022-10-26 16:00 | 50.15873
40 | 2022-10-26 16:00 | 1.138889
41 | 2022-10-26 16:00 | 1.349694
42 | 2022-10-26 16:00 | 1.197261
43 | 2022-10-26 16:00 | 11.4
44 | 2022-10-26 16:00 | 0.41
45 | 2022-10-26 16:00 | 0.4
46 | 2022-10-26 16:00 | 0.7
47 | 2022-10-26 16:00 | 89.9
48 | 2022-10-26 16:00 | 7.4
49 | 2022-10-26 16:00 | 46.67344
50 | 2022-10-26 16:00 | 58.0614
51 | 2022-10-26 16:00 | 2128.978
52 | 2022-10-26 16:00 | 3.78512
53 | 2022-10-26 16:00 | 1214.732
54 | 2022-10-26 16:00 | 2012.997
55 | 2022-10-26 16:00 | 437.8074
1 | 2022-10-27 | 1.179457
2 | 2022-10-27 | 0.8256198
3 | 2022-10-27 | 0.353837
4 | 2022-10-27 | 1250.493
5 | 2022-10-27 | 234.9906
6 | 2022-10-27 | 0.662
7 | 2022-10-27 | 17.4
8 | 2022-10-27 | 40.74942
9 | 2022-10-27 | 1.213768
10 | 2022-10-27 | 1.171063
11 | 2022-10-27 | 0.9997436
12 | 2022-10-27 | 0.4710732
13 | 2022-10-27 | 0.3033056
14 | 2022-10-27 | 0.6174413
15 | 2022-10-27 | 2.746123
20 | 2022-10-27 | 0.2479131
21 | 2022-10-27 | 4.795806
22 | 2022-10-27 | 5.057152
23 | 2022-10-27 | 2.651464
24 | 2022-10-27 | 558.9515
25 | 2022-10-27 | 0.1478933
26 | 2022-10-27 | 455.4828
28 | 2022-10-27 | 27.7477
29 | 2022-10-27 | 76
30 | 2022-10-27 | 3020.626
31 | 2022-10-27 | 2.378612
32 | 2022-10-27 | 0
33 | 2022-10-27 | 0
34 | 2022-10-27 | 30.50799
35 | 2022-10-27 | 366.5802
36 | 2022-10-27 | 1.01087
37 | 2022-10-27 | 1.020305
38 | 2022-10-27 | 7.541929
39 | 2022-10-27 | 43.52941
40 | 2022-10-27 | 1.088148
41 | 2022-10-27 | 1.290195
42 | 2022-10-27 | 1.148282
43 | 2022-10-27 | 11.4
44 | 2022-10-27 | 0.41
45 | 2022-10-27 | 0.4
46 | 2022-10-27 | 0.7
47 | 2022-10-27 | 89.8
48 | 2022-10-27 | 7.4
49 | 2022-10-27 | 46.57323
50 | 2022-10-27 | 57.7714
51 | 2022-10-27 | 2136.769
52 | 2022-10-27 | 3.600299
53 | 2022-10-27 | 1290.71
54 | 2022-10-27 | 2153.851
55 | 2022-10-27 | 463.4987
1 | 2022-10-27 08:00 | 1.149524
2 | 2022-10-27 08:00 | 0.8046671
3 | 2022-10-27 08:00 | 0.3448573
4 | 2022-10-27 08:00 | 1250.755
5 | 2022-10-27 08:00 | 231.138
6 | 2022-10-27 08:00 | 0.4425
7 | 2022-10-27 08:00 | 18.1
8 | 2022-10-27 08:00 | 41.3242
9 | 2022-10-27 08:00 | 1.156956
10 | 2022-10-27 08:00 | 1.283382
11 | 2022-10-27 08:00 | 0.9997424
12 | 2022-10-27 08:00 | 0.4658373
13 | 2022-10-27 08:00 | 0.2999344
14 | 2022-10-27 08:00 | 0.6105785
15 | 2022-10-27 08:00 | 3.435684
20 | 2022-10-27 08:00 | 0.1943038
21 | 2022-10-27 08:00 | 4.936534
22 | 2022-10-27 08:00 | 4.971834
23 | 2022-10-27 08:00 | 2.622482
24 | 2022-10-27 08:00 | 484.6602
25 | 2022-10-27 08:00 | 0.1453982
26 | 2022-10-27 08:00 | 498.7818
28 | 2022-10-27 08:00 | 45.32422
29 | 2022-10-27 08:00 | 72
30 | 2022-10-27 08:00 | 3048.266
31 | 2022-10-27 08:00 | 2.096843
32 | 2022-10-27 08:00 | 0
33 | 2022-10-27 08:00 | 0
34 | 2022-10-27 08:00 | 30.81673
35 | 2022-10-27 08:00 | 362.4751
36 | 2022-10-27 08:00 | 0.9667063
37 | 2022-10-27 08:00 | 0.9691235
38 | 2022-10-27 08:00 | 8.372218
39 | 2022-10-27 08:00 | 27.35849
40 | 2022-10-27 08:00 | 1.091475
41 | 2022-10-27 08:00 | 1.294312
42 | 2022-10-27 08:00 | 1.151663
43 | 2022-10-27 08:00 | 11.9
44 | 2022-10-27 08:00 | 0.41
45 | 2022-10-27 08:00 | 0.3
46 | 2022-10-27 08:00 | 0.6
47 | 2022-10-27 08:00 | 89.7
48 | 2022-10-27 08:00 | 7.5
49 | 2022-10-27 08:00 | 46.49176
50 | 2022-10-27 08:00 | 57.78017
51 | 2022-10-27 08:00 | 2154.667
52 | 2022-10-27 08:00 | 3.435711
53 | 2022-10-27 08:00 | 1235.355
54 | 2022-10-27 08:00 | 2065.463
55 | 2022-10-27 08:00 | 486.6414
1 | 2022-10-27 16:00 | 1.162774
2 | 2022-10-27 16:00 | 0.813942
3 | 2022-10-27 16:00 | 0.3488323
4 | 2022-10-27 16:00 | 1250.997
5 | 2022-10-27 16:00 | 250.0757
6 | 2022-10-27 16:00 | 0.592
7 | 2022-10-27 16:00 | 17.3
8 | 2022-10-27 16:00 | 40.42056
9 | 2022-10-27 16:00 | 1.200726
10 | 2022-10-27 16:00 | 1.214594
11 | 2022-10-27 16:00 | 0.9997736
12 | 2022-10-27 16:00 | 0.4649588
13 | 2022-10-27 16:00 | 0.2993688
14 | 2022-10-27 16:00 | 0.609427
15 | 2022-10-27 16:00 | 2.983782
20 | 2022-10-27 16:00 | 0.2141399
21 | 2022-10-27 16:00 | 4.327806
22 | 2022-10-27 16:00 | 4.7447
23 | 2022-10-27 16:00 | 2.634937
24 | 2022-10-27 16:00 | 628.7217
25 | 2022-10-27 16:00 | 0.1387558
26 | 2022-10-27 16:00 | 474.6495
28 | 2022-10-27 16:00 | 28.74567
29 | 2022-10-27 16:00 | 71
30 | 2022-10-27 16:00 | 2936.883
31 | 2022-10-27 16:00 | 2.514125
32 | 2022-10-27 16:00 | 0
33 | 2022-10-27 16:00 | 0
34 | 2022-10-27 16:00 | 30.02687
35 | 2022-10-27 16:00 | 362.6696
36 | 2022-10-27 16:00 | 1.009673
37 | 2022-10-27 16:00 | 0.99799
38 | 2022-10-27 16:00 | 7.311588
39 | 2022-10-27 16:00 | 31.34021
40 | 2022-10-27 16:00 | 1.094714
41 | 2022-10-27 16:00 | 1.298033
42 | 2022-10-27 16:00 | 1.15449
43 | 2022-10-27 16:00 | 11.7
44 | 2022-10-27 16:00 | 0.41
45 | 2022-10-27 16:00 | 0.3
46 | 2022-10-27 16:00 | 0.6
47 | 2022-10-27 16:00 | 89.9
48 | 2022-10-27 16:00 | 7.3
49 | 2022-10-27 16:00 | 46.20719
50 | 2022-10-27 16:00 | 57.7346
51 | 2022-10-27 16:00 | 2116.516
52 | 2022-10-27 16:00 | 3.590732
53 | 2022-10-27 16:00 | 1207.994
54 | 2022-10-27 16:00 | 2017.225
55 | 2022-10-27 16:00 | 465.0574
1 | 2022-10-28 | 1.169163
2 | 2022-10-28 | 0.8184144
3 | 2022-10-28 | 0.350749
4 | 2022-10-28 | 1251.064
5 | 2022-10-28 | 273.992
6 | 2022-10-28 | 0.6075
7 | 2022-10-28 | 16.3
8 | 2022-10-28 | 38.44339
9 | 2022-10-28 | 1.222086
10 | 2022-10-28 | 1.214957
11 | 2022-10-28 | 0.9998062
12 | 2022-10-28 | 0.4668816
13 | 2022-10-28 | 0.3006068
14 | 2022-10-28 | 0.6119473
15 | 2022-10-28 | 2.735816
20 | 2022-10-28 | 0.2346243
21 | 2022-10-28 | 4.219696
22 | 2022-10-28 | 4.652249
23 | 2022-10-28 | 2.641671
24 | 2022-10-28 | 604.6327
25 | 2022-10-28 | 0.1360522
26 | 2022-10-28 | 493.1432
28 | 2022-10-28 | 59.23644
29 | 2022-10-28 | 69.5
30 | 2022-10-28 | 2895.575
31 | 2022-10-28 | 2.206753
32 | 2022-10-28 | 0
33 | 2022-10-28 | 0
34 | 2022-10-28 | 30.05814
35 | 2022-10-28 | 364.7884
36 | 2022-10-28 | 1.02454
37 | 2022-10-28 | 1.008097
38 | 2022-10-28 | 6.955512
39 | 2022-10-28 | 36.90476
40 | 2022-10-28 | 1.220736
41 | 2022-10-28 | 1.434083
42 | 2022-10-28 | 1.263255
43 | 2022-10-28 | 11.7
44 | 2022-10-28 | 0.41
45 | 2022-10-28 | 0.3
46 | 2022-10-28 | 0.6
47 | 2022-10-28 | 89.8
48 | 2022-10-28 | 7.3
49 | 2022-10-28 | 46.35799
50 | 2022-10-28 | 57.98315
51 | 2022-10-28 | 2115.93
52 | 2022-10-28 | 3.604836
53 | 2022-10-28 | 1193.005
54 | 2022-10-28 | 1982.286
55 | 2022-10-28 | 460.9339
1 | 2022-10-28 08:00 | 1.186764
2 | 2022-10-28 08:00 | 0.8307346
3 | 2022-10-28 08:00 | 0.3560291
4 | 2022-10-28 08:00 | 1250.466
5 | 2022-10-28 08:00 | 273.0285
6 | 2022-10-28 08:00 | 0.6875
7 | 2022-10-28 08:00 | 16.2
8 | 2022-10-28 08:00 | 39.22518
9 | 2022-10-28 08:00 | 1.242574
10 | 2022-10-28 08:00 | 1.306752
11 | 2022-10-28 08:00 | 0.9998102
12 | 2022-10-28 08:00 | 0.4785283
13 | 2022-10-28 08:00 | 0.3081057
14 | 2022-10-28 08:00 | 0.6272128
15 | 2022-10-28 08:00 | 2.478255
20 | 2022-10-28 08:00 | 0.2603677
21 | 2022-10-28 08:00 | 4.072136
22 | 2022-10-28 08:00 | 4.48563
23 | 2022-10-28 08:00 | 2.663174
24 | 2022-10-28 08:00 | 586.5857
25 | 2022-10-28 08:00 | 0.1311795
26 | 2022-10-28 08:00 | 466.1873
28 | 2022-10-28 08:00 | 58.88704
29 | 2022-10-28 08:00 | 69
30 | 2022-10-28 08:00 | 2959.511
31 | 2022-10-28 08:00 | 2.148441
32 | 2022-10-28 08:00 | 0
33 | 2022-10-28 08:00 | 0
34 | 2022-10-28 08:00 | 29.97371
35 | 2022-10-28 08:00 | 379.7899
36 | 2022-10-28 08:00 | 1.048267
37 | 2022-10-28 08:00 | 1.02449
38 | 2022-10-28 08:00 | 6.550391
39 | 2022-10-28 08:00 | 46.94444
40 | 2022-10-28 08:00 | 1.172132
41 | 2022-10-28 08:00 | 1.377304
42 | 2022-10-28 08:00 | 1.218744
43 | 2022-10-28 08:00 | 11.6
44 | 2022-10-28 08:00 | 0.41
45 | 2022-10-28 08:00 | 0.3
46 | 2022-10-28 08:00 | 0.6
47 | 2022-10-28 08:00 | 89.8
48 | 2022-10-28 08:00 | 7.4
49 | 2022-10-28 08:00 | 48.6914
50 | 2022-10-28 08:00 | 58.2504
51 | 2022-10-28 08:00 | 2079.728
52 | 2022-10-28 08:00 | 3.467502
53 | 2022-10-28 08:00 | 1134.726
54 | 2022-10-28 08:00 | 1876.703
55 | 2022-10-28 08:00 | 476.9665
1 | 2022-10-28 16:00 | 1.18429
2 | 2022-10-28 16:00 | 0.8290027
3 | 2022-10-28 16:00 | 0.3552869
4 | 2022-10-28 16:00 | 1250.316
5 | 2022-10-28 16:00 | 279.996
6 | 2022-10-28 16:00 | 0.6375
7 | 2022-10-28 16:00 | 16.4
8 | 2022-10-28 16:00 | 39.23445
9 | 2022-10-28 16:00 | 1.246305
10 | 2022-10-28 16:00 | 1.184281
11 | 2022-10-28 16:00 | 0.9998142
12 | 2022-10-28 16:00 | 0.4658767
13 | 2022-10-28 16:00 | 0.2999598
14 | 2022-10-28 16:00 | 0.6106302
15 | 2022-10-28 16:00 | 2.411611
20 | 2022-10-28 16:00 | 0.272523
21 | 2022-10-28 16:00 | 4.181975
22 | 2022-10-28 16:00 | 4.466686
23 | 2022-10-28 16:00 | 2.658081
24 | 2022-10-28 16:00 | 560.6956
25 | 2022-10-28 16:00 | 0.1306255
26 | 2022-10-28 16:00 | 474.8299
28 | 2022-10-28 16:00 | 20.27879
29 | 2022-10-28 16:00 | 65.5
30 | 2022-10-28 16:00 | 2821.049
31 | 2022-10-28 16:00 | 2.002513
32 | 2022-10-28 16:00 | 0
33 | 2022-10-28 16:00 | 0
34 | 2022-10-28 16:00 | 29.50602
35 | 2022-10-28 16:00 | 383.0695
36 | 2022-10-28 16:00 | 1.051724
37 | 2022-10-28 16:00 | 1.033708
38 | 2022-10-28 16:00 | 6.593585
39 | 2022-10-28 16:00 | 49.85075
40 | 2022-10-28 16:00 | 1.166478
41 | 2022-10-28 16:00 | 1.367634
42 | 2022-10-28 16:00 | 1.211223
43 | 2022-10-28 16:00 | 11.8
44 | 2022-10-28 16:00 | 0.41
45 | 2022-10-28 16:00 | 0.3
46 | 2022-10-28 16:00 | 0.8
47 | 2022-10-28 16:00 | 89.7
48 | 2022-10-28 16:00 | 7.4
49 | 2022-10-28 16:00 | 46.22513
50 | 2022-10-28 16:00 | 57.6753
51 | 2022-10-28 16:00 | 2052.416
52 | 2022-10-28 16:00 | 3.788503
53 | 2022-10-28 16:00 | 1168.177
54 | 2022-10-28 16:00 | 1952.557
55 | 2022-10-28 16:00 | 441.1917
1 | 2022-10-29 | 1.233359
2 | 2022-10-29 | 0.8633516
3 | 2022-10-29 | 0.3700078
4 | 2022-10-29 | 1251.117
5 | 2022-10-29 | 279.4112
6 | 2022-10-29 | 0.71
7 | 2022-10-29 | 16
8 | 2022-10-29 | 40
9 | 2022-10-29 | 1.246041
10 | 2022-10-29 | 1.188943
11 | 2022-10-29 | 0.9998174
12 | 2022-10-29 | 0.4869021
13 | 2022-10-29 | 0.3134973
14 | 2022-10-29 | 0.6381884
15 | 2022-10-29 | 2.398617
20 | 2022-10-29 | 0.2862988
21 | 2022-10-29 | 4.616975
22 | 2022-10-29 | 4.349553
23 | 2022-10-29 | 2.707102
24 | 2022-10-29 | 586.1978
25 | 2022-10-29 | 0.1272
26 | 2022-10-29 | 471.1938
28 | 2022-10-29 | 27.00977
29 | 2022-10-29 | 64
30 | 2022-10-29 | 2728.695
31 | 2022-10-29 | 2.097976
32 | 2022-10-29 | 0
33 | 2022-10-29 | 0
34 | 2022-10-29 | 29.72148
35 | 2022-10-29 | 366.174
36 | 2022-10-29 | 1.046285
37 | 2022-10-29 | 1.050308
38 | 2022-10-29 | 7.015593
39 | 2022-10-29 | 46.19718
40 | 2022-10-29 | 1.162853
41 | 2022-10-29 | 1.372867
42 | 2022-10-29 | 1.213555
43 | 2022-10-29 | 11.8
44 | 2022-10-29 | 0.41
45 | 2022-10-29 | 0.3
46 | 2022-10-29 | 0.8
47 | 2022-10-29 | 90
48 | 2022-10-29 | 7.1
49 | 2022-10-29 | 45.66997
50 | 2022-10-29 | 57.45492
51 | 2022-10-29 | 2079.32
52 | 2022-10-29 | 3.75143
53 | 2022-10-29 | 1126.832
54 | 2022-10-29 | 1890.726
55 | 2022-10-29 | 447.273
1 | 2022-10-29 08:00 | 1.230179
2 | 2022-10-29 08:00 | 0.861125
3 | 2022-10-29 08:00 | 0.3690536
4 | 2022-10-29 08:00 | 1250.815
5 | 2022-10-29 08:00 | 247.7791
6 | 2022-10-29 08:00 | 0.72
7 | 2022-10-29 08:00 | 17
8 | 2022-10-29 08:00 | 39.9061
9 | 2022-10-29 08:00 | 1.23623
10 | 2022-10-29 08:00 | 1.185533
11 | 2022-10-29 08:00 | 0.9997792
12 | 2022-10-29 08:00 | 0.4890761
13 | 2022-10-29 08:00 | 0.314897
14 | 2022-10-29 08:00 | 0.6410379
15 | 2022-10-29 08:00 | 2.488524
20 | 2022-10-29 08:00 | 0.2685762
21 | 2022-10-29 08:00 | 4.414263
22 | 2022-10-29 08:00 | 4.699089
23 | 2022-10-29 08:00 | 2.706373
24 | 2022-10-29 08:00 | 607.7542
25 | 2022-10-29 08:00 | 0.137422
26 | 2022-10-29 08:00 | 462.4521
28 | 2022-10-29 08:00 | 11.25814
29 | 2022-10-29 08:00 | 68
30 | 2022-10-29 08:00 | 2836.459
31 | 2022-10-29 08:00 | 2.452807
32 | 2022-10-29 08:00 | 0
33 | 2022-10-29 08:00 | 0
34 | 2022-10-29 08:00 | 30.66949
35 | 2022-10-29 08:00 | 374.98
36 | 2022-10-29 08:00 | 1.052632
37 | 2022-10-29 08:00 | 1.040165
38 | 2022-10-29 08:00 | 6.902787
39 | 2022-10-29 08:00 | 74.5
40 | 2022-10-29 08:00 | 1.163756
41 | 2022-10-29 08:00 | 1.376885
42 | 2022-10-29 08:00 | 1.214609
43 | 2022-10-29 08:00 | 12
44 | 2022-10-29 08:00 | 0.43
45 | 2022-10-29 08:00 | 0.5
46 | 2022-10-29 08:00 | 0.8
47 | 2022-10-29 08:00 | 90.2
48 | 2022-10-29 08:00 | 6.9
49 | 2022-10-29 08:00 | 45.99131
50 | 2022-10-29 08:00 | 57.59431
51 | 2022-10-29 08:00 | 2101.442
52 | 2022-10-29 08:00 | 3.661752
53 | 2022-10-29 08:00 | 1206.429
54 | 2022-10-29 08:00 | 2017.942
55 | 2022-10-29 08:00 | 456.7917
1 | 2022-10-29 16:00 | 1.256175
2 | 2022-10-29 16:00 | 0.8793222
3 | 2022-10-29 16:00 | 0.3768524
4 | 2022-10-29 16:00 | 1250.714
5 | 2022-10-29 16:00 | 262.6138
6 | 2022-10-29 16:00 | 0.5475
7 | 2022-10-29 16:00 | 17
8 | 2022-10-29 16:00 | 39.71963
9 | 2022-10-29 16:00 | 1.167064
10 | 2022-10-29 16:00 | 1.214353
11 | 2022-10-29 16:00 | 0.9997912
12 | 2022-10-29 16:00 | 0.496769
13 | 2022-10-29 16:00 | 0.3198502
14 | 2022-10-29 16:00 | 0.6511211
15 | 2022-10-29 16:00 | 3.451558
20 | 2022-10-29 16:00 | 0.1804535
21 | 2022-10-29 16:00 | 4.330609
22 | 2022-10-29 16:00 | 4.602675
23 | 2022-10-29 16:00 | 2.734853
24 | 2022-10-29 16:00 | 592.476
25 | 2022-10-29 16:00 | 0.1346024
26 | 2022-10-29 16:00 | 471.3333
28 | 2022-10-29 16:00 | 10.99515
29 | 2022-10-29 16:00 | 67.5
30 | 2022-10-29 16:00 | 2873.152
31 | 2022-10-29 16:00 | 2.256074
32 | 2022-10-29 16:00 | 0
33 | 2022-10-29 16:00 | 0
34 | 2022-10-29 16:00 | 30.07189
35 | 2022-10-29 16:00 | 383.2865
36 | 2022-10-29 16:00 | 0.9892601
37 | 2022-10-29 16:00 | 0.978
38 | 2022-10-29 16:00 | 7.782166
39 | 2022-10-29 16:00 | 37.03704
40 | 2022-10-29 16:00 | 1.159689
41 | 2022-10-29 16:00 | 1.372465
42 | 2022-10-29 16:00 | 1.211323
43 | 2022-10-29 16:00 | 11.7
44 | 2022-10-29 16:00 | 0.43
45 | 2022-10-29 16:00 | 0.3
46 | 2022-10-29 16:00 | 0.7
47 | 2022-10-29 16:00 | 90
48 | 2022-10-29 16:00 | 7.4
49 | 2022-10-29 16:00 | 46.36809
50 | 2022-10-29 16:00 | 57.66706
51 | 2022-10-29 16:00 | 2067.256
52 | 2022-10-29 16:00 | 3.72141
53 | 2022-10-29 16:00 | 1191.39
54 | 2022-10-29 16:00 | 1993.908
55 | 2022-10-29 16:00 | 449.7215
1 | 2022-10-30 | 1.259592
2 | 2022-10-30 | 0.8817146
3 | 2022-10-30 | 0.3778777
4 | 2022-10-30 | 1249.918
5 | 2022-10-30 | 270.4537
6 | 2022-10-30 | 0.585
7 | 2022-10-30 | 16
8 | 2022-10-30 | 39.70223
9 | 2022-10-30 | 1.306513
10 | 2022-10-30 | 1.160977
11 | 2022-10-30 | 0.9998088
12 | 2022-10-30 | 0.4933301
13 | 2022-10-30 | 0.317636
14 | 2022-10-30 | 0.6466136
15 | 2022-10-30 | 2.119148
20 | 2022-10-30 | 0.3148707
21 | 2022-10-30 | 3.999709
22 | 2022-10-30 | 4.407197
23 | 2022-10-30 | 2.735603
24 | 2022-10-30 | 579.3755
25 | 2022-10-30 | 0.1288858
26 | 2022-10-30 | 454.3744
28 | 2022-10-30 | 17.62065
29 | 2022-10-30 | 64.5
30 | 2022-10-30 | 2747.813
31 | 2022-10-30 | 2.142236
32 | 2022-10-30 | 0
33 | 2022-10-30 | 0
34 | 2022-10-30 | 29.75496
35 | 2022-10-30 | 383.2766
36 | 2022-10-30 | 1.108557
37 | 2022-10-30 | 1.066736
38 | 2022-10-30 | 6.118857
39 | 2022-10-30 | 72.27273
40 | 2022-10-30 | 1.149992
41 | 2022-10-30 | 1.354748
42 | 2022-10-30 | 1.195824
43 | 2022-10-30 | 11.7
44 | 2022-10-30 | 0.43
45 | 2022-10-30 | 0.3
46 | 2022-10-30 | 0.7
47 | 2022-10-30 | 89.9
48 | 2022-10-30 | 7.6
49 | 2022-10-30 | 46.6903
50 | 2022-10-30 | 57.70089
51 | 2022-10-30 | 2049.643
52 | 2022-10-30 | 3.837855
53 | 2022-10-30 | 1163.454
54 | 2022-10-30 | 1940.234
55 | 2022-10-30 | 434.5266
1 | 2022-10-30 08:00 | 1.210051
2 | 2022-10-30 08:00 | 0.8470359
3 | 2022-10-30 08:00 | 0.3630154
4 | 2022-10-30 08:00 | 1250.193
5 | 2022-10-30 08:00 | 255.5478
6 | 2022-10-30 08:00 | 0.58675
7 | 2022-10-30 08:00 | 18.7
8 | 2022-10-30 08:00 | 42.5
9 | 2022-10-30 08:00 | 1.220606
10 | 2022-10-30 08:00 | 1.111436
11 | 2022-10-30 08:00 | 0.9997778
12 | 2022-10-30 08:00 | 0.4729861
13 | 2022-10-30 08:00 | 0.3045373
14 | 2022-10-30 08:00 | 0.6199486
15 | 2022-10-30 08:00 | 2.687878
20 | 2022-10-30 08:00 | 0.2427277
21 | 2022-10-30 08:00 | 4.334724
22 | 2022-10-30 08:00 | 4.695978
23 | 2022-10-30 08:00 | 2.687805
24 | 2022-10-30 08:00 | 558.3218
25 | 2022-10-30 08:00 | 0.137331
26 | 2022-10-30 08:00 | 452.1784
28 | 2022-10-30 08:00 | 21.77973
29 | 2022-10-30 08:00 | 68.5
30 | 2022-10-30 08:00 | 2749.191
31 | 2022-10-30 08:00 | 2.184803
32 | 2022-10-30 08:00 | 0
33 | 2022-10-30 08:00 | 0
34 | 2022-10-30 08:00 | 30.37941
35 | 2022-10-30 08:00 | 374.976
36 | 2022-10-30 08:00 | 1.030303
37 | 2022-10-30 08:00 | 1.020263
38 | 2022-10-30 08:00 | 7.022603
39 | 2022-10-30 08:00 | 58.77551
40 | 2022-10-30 08:00 | 1.046051
41 | 2022-10-30 08:00 | 1.232249
42 | 2022-10-30 08:00 | 1.098731
43 | 2022-10-30 08:00 | 12.2
44 | 2022-10-30 08:00 | 0.4
45 | 2022-10-30 08:00 | 0.3
46 | 2022-10-30 08:00 | 0.7
47 | 2022-10-30 08:00 | 90
48 | 2022-10-30 08:00 | 7.3
49 | 2022-10-30 08:00 | 46.2728
50 | 2022-10-30 08:00 | 57.25976
51 | 2022-10-30 08:00 | 2102.545
52 | 2022-10-30 08:00 | 3.868763
53 | 2022-10-30 08:00 | 1234.037
54 | 2022-10-30 08:00 | 2074.906
55 | 2022-10-30 08:00 | 434.6086
1 | 2022-10-30 16:00 | 1.231832
2 | 2022-10-30 16:00 | 0.8622826
3 | 2022-10-30 16:00 | 0.3695497
4 | 2022-10-30 16:00 | 1250.304
5 | 2022-10-30 16:00 | 241.8671
6 | 2022-10-30 16:00 | 0.6058
7 | 2022-10-30 16:00 | 17.8
8 | 2022-10-30 16:00 | 42.38095
9 | 2022-10-30 16:00 | 1.209756
10 | 2022-10-30 16:00 | 1.15069
11 | 2022-10-30 16:00 | 0.9997632
12 | 2022-10-30 16:00 | 0.484674
13 | 2022-10-30 16:00 | 0.3120627
14 | 2022-10-30 16:00 | 0.6352681
15 | 2022-10-30 16:00 | 2.836316
20 | 2022-10-30 16:00 | 0.2317603
21 | 2022-10-30 16:00 | 4.501445
22 | 2022-10-30 16:00 | 4.567983
23 | 2022-10-30 16:00 | 2.70413
24 | 2022-10-30 16:00 | 546.5823
25 | 2022-10-30 16:00 | 0.1335879
26 | 2022-10-30 16:00 | 451.9498
28 | 2022-10-30 16:00 | 23.3311
29 | 2022-10-30 16:00 | 66.5
30 | 2022-10-30 16:00 | 2757.627
31 | 2022-10-30 16:00 | 2.259846
32 | 2022-10-30 16:00 | 0
33 | 2022-10-30 16:00 | 0
34 | 2022-10-30 16:00 | 29.95074
35 | 2022-10-30 16:00 | 364.4073
36 | 2022-10-30 16:00 | 1.019512
37 | 2022-10-30 16:00 | 1.016393
38 | 2022-10-30 16:00 | 7.33776
39 | 2022-10-30 16:00 | 42.07317
40 | 2022-10-30 16:00 | 1.066119
41 | 2022-10-30 16:00 | 1.25554
42 | 2022-10-30 16:00 | 1.117047
43 | 2022-10-30 16:00 | 12.1
44 | 2022-10-30 16:00 | 0.4
45 | 2022-10-30 16:00 | 0.3
46 | 2022-10-30 16:00 | 0.7
47 | 2022-10-30 16:00 | 89.9
48 | 2022-10-30 16:00 | 7.4
49 | 2022-10-30 16:00 | 46.0902
50 | 2022-10-30 16:00 | 57.27787
51 | 2022-10-30 16:00 | 2096.721
52 | 2022-10-30 16:00 | 3.787772
53 | 2022-10-30 16:00 | 1188.234
54 | 2022-10-30 16:00 | 1996.366
55 | 2022-10-30 16:00 | 443.562
1 | 2022-10-31 | 1.197856
2 | 2022-10-31 | 0.838499
3 | 2022-10-31 | 0.3593567
4 | 2022-10-31 | 1251.104
5 | 2022-10-31 | 259.0913
6 | 2022-10-31 | 0.65
7 | 2022-10-31 | 17.7
8 | 2022-10-31 | 42.04276
9 | 2022-10-31 | 1.182912
10 | 2022-10-31 | 1.184878
11 | 2022-10-31 | 0.9997976
12 | 2022-10-31 | 0.4734959
13 | 2022-10-31 | 0.3048655
14 | 2022-10-31 | 0.6206167
15 | 2022-10-31 | 3.176858
20 | 2022-10-31 | 0.2052936
21 | 2022-10-31 | 4.607945
22 | 2022-10-31 | 4.55165
23 | 2022-10-31 | 2.676897
24 | 2022-10-31 | 552.1168
25 | 2022-10-31 | 0.1331102
26 | 2022-10-31 | 433.3731
28 | 2022-10-31 | 40.15627
29 | 2022-10-31 | 66.5
30 | 2022-10-31 | 2808.218
31 | 2022-10-31 | 2.130974
32 | 2022-10-31 | 0
33 | 2022-10-31 | 0
34 | 2022-10-31 | 30.12496
35 | 2022-10-31 | 382.541
36 | 2022-10-31 | 0.9927798
37 | 2022-10-31 | 0.9909274
38 | 2022-10-31 | 7.784803
39 | 2022-10-31 | 32.41379
40 | 2022-10-31 | 1.109237
41 | 2022-10-31 | 1.319543
42 | 2022-10-31 | 1.16179
43 | 2022-10-31 | 12.1
44 | 2022-10-31 | 0.4
45 | 2022-10-31 | 0.3
46 | 2022-10-31 | 0.7
47 | 2022-10-31 | 90
48 | 2022-10-31 | 7.5
49 | 2022-10-31 | 45.53488
50 | 2022-10-31 | 57.77241
51 | 2022-10-31 | 2071.785
52 | 2022-10-31 | 3.737209
53 | 2022-10-31 | 1185.15
54 | 2022-10-31 | 1974.447
55 | 2022-10-31 | 445.7842
1 | 2022-10-31 08:00 | 1.198844
2 | 2022-10-31 08:00 | 0.8391908
3 | 2022-10-31 08:00 | 0.3596532
4 | 2022-10-31 08:00 | 1251.123
5 | 2022-10-31 08:00 | 273.6201
6 | 2022-10-31 08:00 | 0.4925
7 | 2022-10-31 08:00 | 17.7
8 | 2022-10-31 08:00 | 40.78341
9 | 2022-10-31 08:00 | 1.208537
10 | 2022-10-31 08:00 | 1.207251
11 | 2022-10-31 08:00 | 0.9998109
12 | 2022-10-31 08:00 | 0.472462
13 | 2022-10-31 08:00 | 0.3041998
14 | 2022-10-31 08:00 | 0.6192616
15 | 2022-10-31 08:00 | 2.885706
20 | 2022-10-31 08:00 | 0.222913
21 | 2022-10-31 08:00 | 4.331966
22 | 2022-10-31 08:00 | 4.571471
23 | 2022-10-31 08:00 | 2.680276
24 | 2022-10-31 08:00 | 420.8869
25 | 2022-10-31 08:00 | 0.1336899
26 | 2022-10-31 08:00 | 352.4661
28 | 2022-10-31 08:00 | 18.05533
29 | 2022-10-31 08:00 | 64
30 | 2022-10-31 08:00 | 2735.652
31 | 2022-10-31 08:00 | 1.538217
32 | 2022-10-31 08:00 | 0
33 | 2022-10-31 08:00 | 0
34 | 2022-10-31 08:00 | 30.78103
35 | 2022-10-31 08:00 | 382.7109
36 | 2022-10-31 08:00 | 1.015854
37 | 2022-10-31 08:00 | 1.005071
38 | 2022-10-31 08:00 | 7.217672
39 | 2022-10-31 08:00 | 40
40 | 2022-10-31 08:00 | 1.039817
41 | 2022-10-31 08:00 | 1.233574
42 | 2022-10-31 08:00 | 1.095561
43 | 2022-10-31 08:00 | 11.9
44 | 2022-10-31 08:00 | 0.41
45 | 2022-10-31 08:00 | 0.3
46 | 2022-10-31 08:00 | 0.7
47 | 2022-10-31 08:00 | 89.8
48 | 2022-10-31 08:00 | 7.6
49 | 2022-10-31 08:00 | 40.88857
50 | 2022-10-31 08:00 | 56.60696
51 | 2022-10-31 08:00 | 2094.491
52 | 2022-10-31 08:00 | 3.834454
53 | 2022-10-31 08:00 | 1174.427
54 | 2022-10-31 08:00 | 1999.73
55 | 2022-10-31 08:00 | 444.06
1 | 2022-10-31 16:00 | 1.202873
2 | 2022-10-31 16:00 | 0.8420111
3 | 2022-10-31 16:00 | 0.3608619
4 | 2022-10-31 16:00 | 1250.455
5 | 2022-10-31 16:00 | 223.9467
6 | 2022-10-31 16:00 | 0.685
7 | 2022-10-31 16:00 | 17
8 | 2022-10-31 16:00 | 39.35185
9 | 2022-10-31 16:00 | 1.302149
10 | 2022-10-31 16:00 | 1.141802
11 | 2022-10-31 16:00 | 0.9997454
12 | 2022-10-31 16:00 | 0.474427
13 | 2022-10-31 16:00 | 0.305465
14 | 2022-10-31 16:00 | 0.6218371
15 | 2022-10-31 16:00 | 2.048918
20 | 2022-10-31 16:00 | 0.3353252
21 | 2022-10-31 16:00 | 4.19697
22 | 2022-10-31 16:00 | 4.403718
23 | 2022-10-31 16:00 | 2.674777
24 | 2022-10-31 16:00 | 434.0296
25 | 2022-10-31 16:00 | 0.128784
26 | 2022-10-31 16:00 | 271.4501
28 | 2022-10-31 16:00 | 16.97719
29 | 2022-10-31 16:00 | 62.5
30 | 2022-10-31 16:00 | 2736.963
31 | 2022-10-31 16:00 | 1.938093
32 | 2022-10-31 16:00 | 0
33 | 2022-10-31 16:00 | 0
34 | 2022-10-31 16:00 | 29.42198
35 | 2022-10-31 16:00 | 360.0418
36 | 2022-10-31 16:00 | 1.096081
37 | 2022-10-31 16:00 | 1.07628
38 | 2022-10-31 16:00 | 6.245889
39 | 2022-10-31 16:00 | 87.77778
40 | 2022-10-31 16:00 | 1.127905
41 | 2022-10-31 16:00 | 1.339973
42 | 2022-10-31 16:00 | 1.180463
43 | 2022-10-31 16:00 | 12
44 | 2022-10-31 16:00 | 0.41
45 | 2022-10-31 16:00 | 0.3
46 | 2022-10-31 16:00 | 0.6
47 | 2022-10-31 16:00 | 89.7
48 | 2022-10-31 16:00 | 7.2
49 | 2022-10-31 16:00 | 46.6582
50 | 2022-10-31 16:00 | 58.02119
51 | 2022-10-31 16:00 | 2071.114
52 | 2022-10-31 16:00 | 3.750483
53 | 2022-10-31 16:00 | 1156.414
54 | 2022-10-31 16:00 | 1915.944
55 | 2022-10-31 16:00 | 441.7559
1 | 2022-11-01 | 1.161355
2 | 2022-11-01 | 0.8129488
3 | 2022-11-01 | 0.3484066
4 | 2022-11-01 | 1251.015
5 | 2022-11-01 | 241.3144
6 | 2022-11-01 | 0.5125
7 | 2022-11-01 | 18.2
8 | 2022-11-01 | 42.12963
9 | 2022-11-01 | 1.186298
10 | 2022-11-01 | 1.129982
11 | 2022-11-01 | 0.999769
12 | 2022-11-01 | 0.4533837
13 | 2022-11-01 | 0.2919161
14 | 2022-11-01 | 0.5942554
15 | 2022-11-01 | 3.095933
20 | 2022-11-01 | 0.2161695
21 | 2022-11-01 | 4.815534
22 | 2022-11-01 | 4.524544
23 | 2022-11-01 | 2.637071
24 | 2022-11-01 | 583.6248
25 | 2022-11-01 | 0.1323175
26 | 2022-11-01 | 395.0948
28 | 2022-11-01 | 19.49422
29 | 2022-11-01 | 65.5
30 | 2022-11-01 | 2761.72
31 | 2022-11-01 | 2.418525
32 | 2022-11-01 | 0
33 | 2022-11-01 | 0
34 | 2022-11-01 | 29.72078
35 | 2022-11-01 | 380.3116
36 | 2022-11-01 | 0.9867789
37 | 2022-11-01 | 0.9899699
38 | 2022-11-01 | 7.911466
39 | 2022-11-01 | 37.5
40 | 2022-11-01 | 1.106843
41 | 2022-11-01 | 1.325595
42 | 2022-11-01 | 1.172239
43 | 2022-11-01 | 12
44 | 2022-11-01 | 0.41
45 | 2022-11-01 | 0.3
46 | 2022-11-01 | 0.6
47 | 2022-11-01 | 89.9
48 | 2022-11-01 | 7.2
49 | 2022-11-01 | 46.94687
50 | 2022-11-01 | 57.97974
51 | 2022-11-01 | 2054.892
52 | 2022-11-01 | 3.875922
53 | 2022-11-01 | 1203.788
54 | 2022-11-01 | 2002.423
55 | 2022-11-01 | 429.1714
1 | 2022-11-01 08:00 | 1.157864
2 | 2022-11-01 08:00 | 0.8105049
3 | 2022-11-01 08:00 | 0.3473592
4 | 2022-11-01 08:00 | 1248.93
5 | 2022-11-01 08:00 | 254.9975
6 | 2022-11-01 08:00 | 0.4715
7 | 2022-11-01 08:00 | 18
8 | 2022-11-01 08:00 | 43.26923
9 | 2022-11-01 08:00 | 1.178657
10 | 2022-11-01 08:00 | 1.188309
11 | 2022-11-01 08:00 | 0.9997949
12 | 2022-11-01 08:00 | 0.4552409
13 | 2022-11-01 08:00 | 0.2931118
14 | 2022-11-01 08:00 | 0.5966896
15 | 2022-11-01 08:00 | 3.076676
20 | 2022-11-01 08:00 | 0.22829
21 | 2022-11-01 08:00 | 5.319678
22 | 2022-11-01 08:00 | 4.459782
23 | 2022-11-01 08:00 | 2.634985
24 | 2022-11-01 08:00 | 544.3969
25 | 2022-11-01 08:00 | 0.1304236
26 | 2022-11-01 08:00 | 466.6531
28 | 2022-11-01 08:00 | 41.21409
29 | 2022-11-01 08:00 | 62
30 | 2022-11-01 08:00 | 2835.421
31 | 2022-11-01 08:00 | 2.13491
32 | 2022-11-01 08:00 | 0
33 | 2022-11-01 08:00 | 0
34 | 2022-11-01 08:00 | 29.18911
35 | 2022-11-01 08:00 | 383.3067
36 | 2022-11-01 08:00 | 0.9676259
37 | 2022-11-01 08:00 | 0.983984
38 | 2022-11-01 08:00 | 8.396354
39 | 2022-11-01 08:00 | 33.49398
40 | 2022-11-01 08:00 | 1.127679
41 | 2022-11-01 08:00 | 1.350066
42 | 2022-11-01 08:00 | 1.192022
43 | 2022-11-01 08:00 | 12.2
44 | 2022-11-01 08:00 | 0.43
45 | 2022-11-01 08:00 | 0.3
46 | 2022-11-01 08:00 | 0.7
47 | 2022-11-01 08:00 | 90
48 | 2022-11-01 08:00 | 6.9
49 | 2022-11-01 08:00 | 46.32559
50 | 2022-11-01 08:00 | 57.94227
51 | 2022-11-01 08:00 | 2027.613
52 | 2022-11-01 08:00 | 3.793836
53 | 2022-11-01 08:00 | 1171.878
54 | 2022-11-01 08:00 | 1951.142
55 | 2022-11-01 08:00 | 438.862
1 | 2022-11-01 16:00 | 1.181203
2 | 2022-11-01 16:00 | 0.8268418
3 | 2022-11-01 16:00 | 0.3543608
4 | 2022-11-01 16:00 | 1249.165
5 | 2022-11-01 16:00 | 230.878
6 | 2022-11-01 16:00 | 0.46
7 | 2022-11-01 16:00 | 17.8
8 | 2022-11-01 16:00 | 44.05941
9 | 2022-11-01 16:00 | 1.206061
10 | 2022-11-01 16:00 | 1.16805
11 | 2022-11-01 16:00 | 0.9997606
12 | 2022-11-01 16:00 | 0.4632504
13 | 2022-11-01 16:00 | 0.2982688
14 | 2022-11-01 16:00 | 0.6071878
15 | 2022-11-01 16:00 | 2.838638
20 | 2022-11-01 16:00 | 0.2412214
21 | 2022-11-01 16:00 | 4.914275
22 | 2022-11-01 16:00 | 4.532977
23 | 2022-11-01 16:00 | 2.659438
24 | 2022-11-01 16:00 | 573.843
25 | 2022-11-01 16:00 | 0.1325641
26 | 2022-11-01 16:00 | 457.9274
28 | 2022-11-01 16:00 | 7.149461
29 | 2022-11-01 16:00 | 58.5
30 | 2022-11-01 16:00 | 2787.907
31 | 2022-11-01 16:00 | 2.485481
32 | 2022-11-01 16:00 | 0
33 | 2022-11-01 16:00 | 0
34 | 2022-11-01 16:00 | 29.85918
35 | 2022-11-01 16:00 | 383.4037
36 | 2022-11-01 16:00 | 1.002424
37 | 2022-11-01 16:00 | 1.015306
38 | 2022-11-01 16:00 | 7.752913
39 | 2022-11-01 16:00 | 35
40 | 2022-11-01 16:00 | 1.11847
41 | 2022-11-01 16:00 | 1.339205
42 | 2022-11-01 16:00 | 1.183424
43 | 2022-11-01 16:00 | 12.1
44 | 2022-11-01 16:00 | 0.43
45 | 2022-11-01 16:00 | 0.3
46 | 2022-11-01 16:00 | 0.8
47 | 2022-11-01 16:00 | 89.4
48 | 2022-11-01 16:00 | 7.2
49 | 2022-11-01 16:00 | 46.72623
50 | 2022-11-01 16:00 | 57.98184
51 | 2022-11-01 16:00 | 2054.159
52 | 2022-11-01 16:00 | 3.820341
53 | 2022-11-01 16:00 | 1196.215
54 | 2022-11-01 16:00 | 1991.04
55 | 2022-11-01 16:00 | 435.6808
1 | 2022-11-02 | 1.248397
2 | 2022-11-02 | 0.8738782
3 | 2022-11-02 | 0.3745192
4 | 2022-11-02 | 1251.222
5 | 2022-11-02 | 243.2837
6 | 2022-11-02 | 0.555
7 | 2022-11-02 | 18
8 | 2022-11-02 | 42.65403
9 | 2022-11-02 | 1.215067
10 | 2022-11-02 | 1.150231
11 | 2022-11-02 | 0.9997769
12 | 2022-11-02 | 0.4889556
13 | 2022-11-02 | 0.3148194
14 | 2022-11-02 | 0.64088
15 | 2022-11-02 | 2.765414
20 | 2022-11-02 | 0.2422656
21 | 2022-11-02 | 4.64292
22 | 2022-11-02 | 4.546461
23 | 2022-11-02 | 2.727629
24 | 2022-11-02 | 535.428
25 | 2022-11-02 | 0.1329584
26 | 2022-11-02 | 461.4959
28 | 2022-11-02 | 16.03612
29 | 2022-11-02 | 59
30 | 2022-11-02 | 2661.216
31 | 2022-11-02 | 2.200837
32 | 2022-11-02 | 0
33 | 2022-11-02 | 0
34 | 2022-11-02 | 31.27
35 | 2022-11-02 | 383.2199
36 | 2022-11-02 | 1.009721
37 | 2022-11-02 | 1.011122
38 | 2022-11-02 | 7.408335
39 | 2022-11-02 | 34.87805
40 | 2022-11-02 | 1.039443
41 | 2022-11-02 | 1.241686
42 | 2022-11-02 | 1.102792
43 | 2022-11-02 | 12.1
44 | 2022-11-02 | 0.43
45 | 2022-11-02 | 0.3
46 | 2022-11-02 | 0.8
47 | 2022-11-02 | 89.8
48 | 2022-11-02 | 7.3
49 | 2022-11-02 | 46.27929
50 | 2022-11-02 | 57.7131
51 | 2022-11-02 | 2097.07
52 | 2022-11-02 | 3.84297
53 | 2022-11-02 | 1195.34
54 | 2022-11-02 | 2002.053
55 | 2022-11-02 | 435.8299
1 | 2022-11-02 08:00 | 1.259748
2 | 2022-11-02 08:00 | 0.8818234
3 | 2022-11-02 08:00 | 0.3779243
4 | 2022-11-02 08:00 | 1251.234
5 | 2022-11-02 08:00 | 212.7106
6 | 2022-11-02 08:00 | 0.806
7 | 2022-11-02 08:00 | 18.8
8 | 2022-11-02 08:00 | 43.61949
9 | 2022-11-02 08:00 | 1.308767
10 | 2022-11-02 08:00 | 1.067784
11 | 2022-11-02 08:00 | 0.999711
12 | 2022-11-02 08:00 | 0.4926341
13 | 2022-11-02 08:00 | 0.3171879
14 | 2022-11-02 08:00 | 0.6457015
15 | 2022-11-02 08:00 | 2.025807
20 | 2022-11-02 08:00 | 0.3363995
21 | 2022-11-02 08:00 | 4.074728
22 | 2022-11-02 08:00 | 4.723252
23 | 2022-11-02 08:00 | 2.736019
24 | 2022-11-02 08:00 | 527.8906
25 | 2022-11-02 08:00 | 0.1381286
26 | 2022-11-02 08:00 | 453.98
28 | 2022-11-02 08:00 | 12.09233
29 | 2022-11-02 08:00 | 61
30 | 2022-11-02 08:00 | 2628.729
31 | 2022-11-02 08:00 | 2.481732
32 | 2022-11-02 08:00 | 0
33 | 2022-11-02 08:00 | 0
34 | 2022-11-02 08:00 | 31.91196
35 | 2022-11-02 08:00 | 379.4255
36 | 2022-11-02 08:00 | 1.076239
37 | 2022-11-02 08:00 | 1.067358
38 | 2022-11-02 08:00 | 6.100534
39 | 2022-11-02 08:00 | 61.88525
40 | 2022-11-02 08:00 | 1.093318
41 | 2022-11-02 08:00 | 1.303215
42 | 2022-11-02 08:00 | 1.151932
43 | 2022-11-02 08:00 | 12.2
44 | 2022-11-02 08:00 | 0.45
45 | 2022-11-02 08:00 | 0.2
46 | 2022-11-02 08:00 | 0.5
47 | 2022-11-02 08:00 | 89.5
48 | 2022-11-02 08:00 | 7.4
49 | 2022-11-02 08:00 | 46.2095
50 | 2022-11-02 08:00 | 57.78546
51 | 2022-11-02 08:00 | 2131.59
52 | 2022-11-02 08:00 | 3.863793
53 | 2022-11-02 08:00 | 1251.138
54 | 2022-11-02 08:00 | 2085.463
55 | 2022-11-02 08:00 | 431.4031
1 | 2022-11-02 16:00 | 1.29573
2 | 2022-11-02 16:00 | 0.9070112
3 | 2022-11-02 16:00 | 0.3887191
4 | 2022-11-02 16:00 | 1250.34
5 | 2022-11-02 16:00 | 208.5943
6 | 2022-11-02 16:00 | 0.58
7 | 2022-11-02 16:00 | 19.8
8 | 2022-11-02 16:00 | 44.69526
9 | 2022-11-02 16:00 | 1.212792
10 | 2022-11-02 16:00 | 1.076752
11 | 2022-11-02 16:00 | 0.9997005
12 | 2022-11-02 16:00 | 0.5032853
13 | 2022-11-02 16:00 | 0.3240457
14 | 2022-11-02 16:00 | 0.659662
15 | 2022-11-02 16:00 | 2.848371
20 | 2022-11-02 16:00 | 0.2307347
21 | 2022-11-02 16:00 | 4.506861
22 | 2022-11-02 16:00 | 4.702051
23 | 2022-11-02 16:00 | 2.771992
24 | 2022-11-02 16:00 | 504.4387
25 | 2022-11-02 16:00 | 0.1375086
26 | 2022-11-02 16:00 | 478.9119
28 | 2022-11-02 16:00 | 20.3121
29 | 2022-11-02 16:00 | 61.5
30 | 2022-11-02 16:00 | 2661.374
31 | 2022-11-02 16:00 | 2.418277
32 | 2022-11-02 16:00 | 0
33 | 2022-11-02 16:00 | 0
34 | 2022-11-02 16:00 | 31.21766
35 | 2022-11-02 16:00 | 383.3198
36 | 2022-11-02 16:00 | 1.00861
37 | 2022-11-02 16:00 | 1.003052
38 | 2022-11-02 16:00 | 7.355231
39 | 2022-11-02 16:00 | 32.85714
40 | 2022-11-02 16:00 | 1.089213
41 | 2022-11-02 16:00 | 1.301485
42 | 2022-11-02 16:00 | 1.149161
43 | 2022-11-02 16:00 | 12.1
44 | 2022-11-02 16:00 | 0.45
45 | 2022-11-02 16:00 | 0.3
46 | 2022-11-02 16:00 | 0.7
47 | 2022-11-02 16:00 | 89.1
48 | 2022-11-02 16:00 | 7.9
49 | 2022-11-02 16:00 | 46.46276
50 | 2022-11-02 16:00 | 57.91348
51 | 2022-11-02 16:00 | 2101.598
52 | 2022-11-02 16:00 | 3.94854
53 | 2022-11-02 16:00 | 1258.571
54 | 2022-11-02 16:00 | 2099.475
55 | 2022-11-02 16:00 | 422.4704
1 | 2022-11-03 | 1.274526
2 | 2022-11-03 | 0.8921679
3 | 2022-11-03 | 0.3823577
4 | 2022-11-03 | 1249.185
5 | 2022-11-03 | 200.6296
6 | 2022-11-03 | 0.53
7 | 2022-11-03 | 17.8
8 | 2022-11-03 | 42.89156
9 | 2022-11-03 | 1.194175
10 | 2022-11-03 | 1.087039
11 | 2022-11-03 | 0.9996775
12 | 2022-11-03 | 0.4971123
13 | 2022-11-03 | 0.3200712
14 | 2022-11-03 | 0.6515711
15 | 2022-11-03 | 3.021249
20 | 2022-11-03 | 0.2213266
21 | 2022-11-03 | 4.770093
22 | 2022-11-03 | 4.910204
23 | 2022-11-03 | 2.756231
24 | 2022-11-03 | 494.8113
25 | 2022-11-03 | 0.1435959
26 | 2022-11-03 | 480.3454
28 | 2022-11-03 | 43.82655
29 | 2022-11-03 | 65
30 | 2022-11-03 | 2728.269
31 | 2022-11-03 | 2.466292
32 | 2022-11-03 | 0
33 | 2022-11-03 | 0
34 | 2022-11-03 | 31.66131
35 | 2022-11-03 | 383.2732
36 | 2022-11-03 | 0.9927185
37 | 2022-11-03 | 0.9959514
38 | 2022-11-03 | 7.791343
39 | 2022-11-03 | 37.33333
40 | 2022-11-03 | 1.064098
41 | 2022-11-03 | 1.266173
42 | 2022-11-03 | 1.123036
43 | 2022-11-03 | 12.1
44 | 2022-11-03 | 0.45
45 | 2022-11-03 | 0.3
46 | 2022-11-03 | 0.7
47 | 2022-11-03 | 89.6
48 | 2022-11-03 | 7.5
49 | 2022-11-03 | 46.74916
50 | 2022-11-03 | 58.14125
51 | 2022-11-03 | 2128.286
52 | 2022-11-03 | 3.890295
53 | 2022-11-03 | 1310.673
54 | 2022-11-03 | 2176.73
55 | 2022-11-03 | 426.9015
1 | 2022-11-03 08:00 | 1.224502
2 | 2022-11-03 08:00 | 0.8571516
3 | 2022-11-03 08:00 | 0.3673507
4 | 2022-11-03 08:00 | 1250.659
5 | 2022-11-03 08:00 | 196.0327
6 | 2022-11-03 08:00 | 0.54
7 | 2022-11-03 08:00 | 19.3
8 | 2022-11-03 08:00 | 42.98441
9 | 2022-11-03 08:00 | 1.135574
10 | 2022-11-03 08:00 | 1.065645
11 | 2022-11-03 08:00 | 0.9996496
12 | 2022-11-03 08:00 | 0.4790485
13 | 2022-11-03 08:00 | 0.3084406
14 | 2022-11-03 08:00 | 0.6278946
15 | 2022-11-03 08:00 | 3.312727
20 | 2022-11-03 08:00 | 0.2205596
21 | 2022-11-03 08:00 | 5.887819
22 | 2022-11-03 08:00 | 4.934748
23 | 2022-11-03 08:00 | 2.702661
24 | 2022-11-03 08:00 | 481.8839
25 | 2022-11-03 08:00 | 0.1443137
26 | 2022-11-03 08:00 | 446.4967
28 | 2022-11-03 08:00 | 24.63515
29 | 2022-11-03 08:00 | 64.5
30 | 2022-11-03 08:00 | 2750.38
31 | 2022-11-03 08:00 | 2.458182
32 | 2022-11-03 08:00 | 0
33 | 2022-11-03 08:00 | 0
34 | 2022-11-03 08:00 | 31.31923
35 | 2022-11-03 08:00 | 377.2579
36 | 2022-11-03 08:00 | 0.9420626
37 | 2022-11-03 08:00 | 0.9722222
38 | 2022-11-03 08:00 | 9.200546
39 | 2022-11-03 08:00 | 28.7234
40 | 2022-11-03 08:00 | 1.082058
41 | 2022-11-03 08:00 | 1.286409
42 | 2022-11-03 08:00 | 1.141105
43 | 2022-11-03 08:00 | 12.3
44 | 2022-11-03 08:00 | 0.44
45 | 2022-11-03 08:00 | 0.3
46 | 2022-11-03 08:00 | 0.7
47 | 2022-11-03 08:00 | 89.8
48 | 2022-11-03 08:00 | 7.4
49 | 2022-11-03 08:00 | 46.90197
50 | 2022-11-03 08:00 | 58.26939
51 | 2022-11-03 08:00 | 2126.915
52 | 2022-11-03 08:00 | 3.849388
53 | 2022-11-03 08:00 | 1313.171
54 | 2022-11-03 08:00 | 2176.273
55 | 2022-11-03 08:00 | 430.527
1 | 2022-11-03 16:00 | 1.223851
2 | 2022-11-03 16:00 | 0.8566955
3 | 2022-11-03 16:00 | 0.3671552
4 | 2022-11-03 16:00 | 1249.88
5 | 2022-11-03 16:00 | 191.4079
6 | 2022-11-03 16:00 | 0.58
7 | 2022-11-03 16:00 | 19.4
8 | 2022-11-03 16:00 | 44.49541
9 | 2022-11-03 16:00 | 1.192814
10 | 2022-11-03 16:00 | 1.114513
11 | 2022-11-03 16:00 | 0.9996502
12 | 2022-11-03 16:00 | 0.4815955
13 | 2022-11-03 16:00 | 0.3100806
14 | 2022-11-03 16:00 | 0.631233
15 | 2022-11-03 16:00 | 2.945067
20 | 2022-11-03 16:00 | 0.2352451
21 | 2022-11-03 16:00 | 5.101011
22 | 2022-11-03 16:00 | 4.753125
23 | 2022-11-03 16:00 | 2.701936
24 | 2022-11-03 16:00 | 500.1154
25 | 2022-11-03 16:00 | 0.1390022
26 | 2022-11-03 16:00 | 426.6961
28 | 2022-11-03 16:00 | 15.50366
29 | 2022-11-03 16:00 | 62
30 | 2022-11-03 16:00 | 2807.406
31 | 2022-11-03 16:00 | 2.612825
32 | 2022-11-03 16:00 | 0
33 | 2022-11-03 16:00 | 0
34 | 2022-11-03 16:00 | 30.25138
35 | 2022-11-03 16:00 | 369.6615
36 | 2022-11-03 16:00 | 0.9904191
37 | 2022-11-03 16:00 | 1.008097
38 | 2022-11-03 16:00 | 8.046078
39 | 2022-11-03 16:00 | 33.88235
40 | 2022-11-03 16:00 | 1.087581
41 | 2022-11-03 16:00 | 1.292966
42 | 2022-11-03 16:00 | 1.145813
43 | 2022-11-03 16:00 | 12.1
44 | 2022-11-03 16:00 | 0.44
45 | 2022-11-03 16:00 | 0.4
46 | 2022-11-03 16:00 | 0.7
47 | 2022-11-03 16:00 | 89.5
48 | 2022-11-03 16:00 | 7.5
49 | 2022-11-03 16:00 | 46.71785
50 | 2022-11-03 16:00 | 58.21824
51 | 2022-11-03 16:00 | 2099.562
52 | 2022-11-03 16:00 | 3.778172
53 | 2022-11-03 16:00 | 1252.336
54 | 2022-11-03 16:00 | 2075.911
55 | 2022-11-03 16:00 | 438.7389
1 | 2022-11-04 | 1.278624
2 | 2022-11-04 | 0.8950371
3 | 2022-11-04 | 0.3835873
4 | 2022-11-04 | 1249.918
5 | 2022-11-04 | 216.1931
6 | 2022-11-04 | 0.562
7 | 2022-11-04 | 18.5
8 | 2022-11-04 | 42.92344
9 | 2022-11-04 | 1.221954
10 | 2022-11-04 | 1.108611
11 | 2022-11-04 | 0.9997302
12 | 2022-11-04 | 0.4989095
13 | 2022-11-04 | 0.3212283
14 | 2022-11-04 | 0.6539267
15 | 2022-11-04 | 2.649721
20 | 2022-11-04 | 0.2542107
21 | 2022-11-04 | 4.619339
22 | 2022-11-04 | 4.585323
23 | 2022-11-04 | 2.757395
24 | 2022-11-04 | 521.2703
25 | 2022-11-04 | 0.134095
26 | 2022-11-04 | 396.0188
28 | 2022-11-04 | 16.13368
29 | 2022-11-04 | 60
30 | 2022-11-04 | 2727.393
31 | 2022-11-04 | 2.411133
32 | 2022-11-04 | 0
33 | 2022-11-04 | 0
34 | 2022-11-04 | 30.12638
35 | 2022-11-04 | 375.2349
36 | 2022-11-04 | 1.024125
37 | 2022-11-04 | 1.027383
38 | 2022-11-04 | 7.26906
39 | 2022-11-04 | 38.48039
40 | 2022-11-04 | 1.063619
41 | 2022-11-04 | 1.270732
42 | 2022-11-04 | 1.143835
43 | 2022-11-04 | 12.1
44 | 2022-11-04 | 0.44
45 | 2022-11-04 | 0.4
46 | 2022-11-04 | 0.7
47 | 2022-11-04 | 89.6
48 | 2022-11-04 | 7.3
49 | 2022-11-04 | 47.14816
50 | 2022-11-04 | 58.7345
51 | 2022-11-04 | 2077.295
52 | 2022-11-04 | 3.879827
53 | 2022-11-04 | 1236.01
54 | 2022-11-04 | 2030.779
55 | 2022-11-04 | 423.4753
1 | 2022-11-04 08:00 | 1.27981
2 | 2022-11-04 08:00 | 0.895867
3 | 2022-11-04 08:00 | 0.383943
4 | 2022-11-04 08:00 | 1249.428
5 | 2022-11-04 08:00 | 211.6816
6 | 2022-11-04 08:00 | 0.5875
7 | 2022-11-04 08:00 | 19
8 | 2022-11-04 08:00 | 44.60094
9 | 2022-11-04 08:00 | 1.190303
10 | 2022-11-04 08:00 | 1.099246
11 | 2022-11-04 08:00 | 0.9997181
12 | 2022-11-04 08:00 | 0.5000094
13 | 2022-11-04 08:00 | 0.3219365
14 | 2022-11-04 08:00 | 0.6553683
15 | 2022-11-04 08:00 | 3.087037
20 | 2022-11-04 08:00 | 0.212817
21 | 2022-11-04 08:00 | 4.632837
22 | 2022-11-04 08:00 | 4.590465
23 | 2022-11-04 08:00 | 2.757569
24 | 2022-11-04 08:00 | 494.0967
25 | 2022-11-04 08:00 | 0.1342453
26 | 2022-11-04 08:00 | 410.6032
28 | 2022-11-04 08:00 | 14.88417
29 | 2022-11-04 08:00 | 60
30 | 2022-11-04 08:00 | 2715.862
31 | 2022-11-04 08:00 | 2.33415
32 | 2022-11-04 08:00 | 0
33 | 2022-11-04 08:00 | 0
34 | 2022-11-04 08:00 | 30.54177
35 | 2022-11-04 08:00 | 383.29
36 | 2022-11-04 08:00 | 0.9963636
37 | 2022-11-04 08:00 | 0.9959432
38 | 2022-11-04 08:00 | 7.719874
39 | 2022-11-04 08:00 | 41.42857
40 | 2022-11-04 08:00 | 1.077941
41 | 2022-11-04 08:00 | 1.28423
42 | 2022-11-04 08:00 | 1.155753
43 | 2022-11-04 08:00 | 11.8
44 | 2022-11-04 08:00 | 0.43
45 | 2022-11-04 08:00 | 0.3
46 | 2022-11-04 08:00 | 0.7
47 | 2022-11-04 08:00 | 89.3
48 | 2022-11-04 08:00 | 7.4
49 | 2022-11-04 08:00 | 46.56583
50 | 2022-11-04 08:00 | 58.57643
51 | 2022-11-04 08:00 | 2071.208
52 | 2022-11-04 08:00 | 3.871152
53 | 2022-11-04 08:00 | 1231.612
54 | 2022-11-04 08:00 | 2029.533
55 | 2022-11-04 08:00 | 425.6786
1 | 2022-11-04 16:00 | 1.257398
2 | 2022-11-04 16:00 | 0.8801783
3 | 2022-11-04 16:00 | 0.3772193
4 | 2022-11-04 16:00 | 1248.241
5 | 2022-11-04 16:00 | 219.1455
6 | 2022-11-04 16:00 | 0.4775
7 | 2022-11-04 16:00 | 18.8
8 | 2022-11-04 16:00 | 45.52058
9 | 2022-11-04 16:00 | 1.182681
10 | 2022-11-04 16:00 | 1.132336
11 | 2022-11-04 16:00 | 0.9997274
12 | 2022-11-04 16:00 | 0.4960373
13 | 2022-11-04 16:00 | 0.319379
14 | 2022-11-04 16:00 | 0.650162
15 | 2022-11-04 16:00 | 3.092793
20 | 2022-11-04 16:00 | 0.2170066
21 | 2022-11-04 16:00 | 4.842329
22 | 2022-11-04 16:00 | 4.423437
23 | 2022-11-04 16:00 | 2.728942
24 | 2022-11-04 16:00 | 548.8242
25 | 2022-11-04 16:00 | 0.1293607
26 | 2022-11-04 16:00 | 401.7218
28 | 2022-11-04 16:00 | 8.517894
29 | 2022-11-04 16:00 | 61.5
30 | 2022-11-04 16:00 | 2711.939
31 | 2022-11-04 16:00 | 2.504382
32 | 2022-11-04 16:00 | 0
33 | 2022-11-04 16:00 | 0
34 | 2022-11-04 16:00 | 29.37308
35 | 2022-11-04 16:00 | 342.3527
36 | 2022-11-04 16:00 | 0.9916963
37 | 2022-11-04 16:00 | 0.998998
38 | 2022-11-04 16:00 | 7.935122
39 | 2022-11-04 16:00 | 31.48936
40 | 2022-11-04 16:00 | 1.062523
41 | 2022-11-04 16:00 | 1.270952
42 | 2022-11-04 16:00 | 1.143592
43 | 2022-11-04 16:00 | 12
44 | 2022-11-04 16:00 | 0.43
45 | 2022-11-04 16:00 | 0.3
46 | 2022-11-04 16:00 | 0.6
47 | 2022-11-04 16:00 | 89.7
48 | 2022-11-04 16:00 | 7.3
49 | 2022-11-04 16:00 | 47.14306
50 | 2022-11-04 16:00 | 58.78075
51 | 2022-11-04 16:00 | 2095.999
52 | 2022-11-04 16:00 | 3.741801
53 | 2022-11-04 16:00 | 1170.03
54 | 2022-11-04 16:00 | 1923.176
55 | 2022-11-04 16:00 | 439.2801
1 | 2022-11-05 | 1.207372
2 | 2022-11-05 | 0.8451605
3 | 2022-11-05 | 0.3622116
4 | 2022-11-05 | 1250.96
5 | 2022-11-05 | 197.4882
6 | 2022-11-05 | 0.66
7 | 2022-11-05 | 19.1
8 | 2022-11-05 | 44.73068
9 | 2022-11-05 | 1.093567
10 | 2022-11-05 | 1.084943
11 | 2022-11-05 | 0.9996705
12 | 2022-11-05 | 0.4740731
13 | 2022-11-05 | 0.3052371
14 | 2022-11-05 | 0.6213733
15 | 2022-11-05 | 3.854403
20 | 2022-11-05 | 0.1852066
21 | 2022-11-05 | 5.772572
22 | 2022-11-05 | 4.80457
23 | 2022-11-05 | 2.683671
24 | 2022-11-05 | 524.8834
25 | 2022-11-05 | 0.1405067
26 | 2022-11-05 | 445.723
28 | 2022-11-05 | 15.15618
29 | 2022-11-05 | 58.5
30 | 2022-11-05 | 2727.484
31 | 2022-11-05 | 2.657797
32 | 2022-11-05 | 0
33 | 2022-11-05 | 0
34 | 2022-11-05 | 31.53686
35 | 2022-11-05 | 380.3202
36 | 2022-11-05 | 0.916959
37 | 2022-11-05 | 0.9202756
38 | 2022-11-05 | 9.626975
39 | 2022-11-05 | 29.89011
40 | 2022-11-05 | 1.148037
41 | 2022-11-05 | 1.370855
42 | 2022-11-05 | 1.20792
43 | 2022-11-05 | 12
44 | 2022-11-05 | 0.43
45 | 2022-11-05 | 0.3
46 | 2022-11-05 | 0.6
47 | 2022-11-05 | 89.8
48 | 2022-11-05 | 7.1
49 | 2022-11-05 | 47.19948
50 | 2022-11-05 | 58.48227
51 | 2022-11-05 | 2117.213
52 | 2022-11-05 | 3.799369
53 | 2022-11-05 | 1278.178
54 | 2022-11-05 | 2105.432
55 | 2022-11-05 | 433.549
1 | 2022-11-05 08:00 | 1.209263
2 | 2022-11-05 08:00 | 0.8464841
3 | 2022-11-05 08:00 | 0.3627789
4 | 2022-11-05 08:00 | 1248.932
5 | 2022-11-05 08:00 | 230.9199
6 | 2022-11-05 08:00 | 0.72
7 | 2022-11-05 08:00 | 18.4
8 | 2022-11-05 08:00 | 44.87805
9 | 2022-11-05 08:00 | 1.208333
10 | 2022-11-05 08:00 | 1.105057
11 | 2022-11-05 08:00 | 0.9997607
12 | 2022-11-05 08:00 | 0.4728144
13 | 2022-11-05 08:00 | 0.3044267
14 | 2022-11-05 08:00 | 0.6197235
15 | 2022-11-05 08:00 | 2.842364
20 | 2022-11-05 08:00 | 0.2411382
21 | 2022-11-05 08:00 | 4.926833
22 | 2022-11-05 08:00 | 4.517119
23 | 2022-11-05 08:00 | 2.687409
24 | 2022-11-05 08:00 | 500.9922
25 | 2022-11-05 08:00 | 0.1321004
26 | 2022-11-05 08:00 | 472.0346
28 | 2022-11-05 08:00 | 21.4043
29 | 2022-11-05 08:00 | 56.5
30 | 2022-11-05 08:00 | 2718.861
31 | 2022-11-05 08:00 | 2.16955
32 | 2022-11-05 08:00 | 0
33 | 2022-11-05 08:00 | 0
34 | 2022-11-05 08:00 | 30.08004
35 | 2022-11-05 08:00 | 383.3002
36 | 2022-11-05 08:00 | 0.9963235
37 | 2022-11-05 08:00 | 1.00715
38 | 2022-11-05 08:00 | 7.769197
39 | 2022-11-05 08:00 | 35.75
40 | 2022-11-05 08:00 | 1.193307
41 | 2022-11-05 08:00 | 1.423066
42 | 2022-11-05 08:00 | 1.248824
43 | 2022-11-05 08:00 | 12
44 | 2022-11-05 08:00 | 0.42
45 | 2022-11-05 08:00 | 0.3
46 | 2022-11-05 08:00 | 0.7
47 | 2022-11-05 08:00 | 89.8
48 | 2022-11-05 08:00 | 7.3
49 | 2022-11-05 08:00 | 44.97377
50 | 2022-11-05 08:00 | 58.21211
51 | 2022-11-05 08:00 | 2060.835
52 | 2022-11-05 08:00 | 3.88233
53 | 2022-11-05 08:00 | 1206.898
54 | 2022-11-05 08:00 | 1996.735
55 | 2022-11-05 08:00 | 426.1448
1 | 2022-11-05 16:00 | 1.19786
2 | 2022-11-05 16:00 | 0.8385017
3 | 2022-11-05 16:00 | 0.3593579
4 | 2022-11-05 16:00 | 1246.966
5 | 2022-11-05 16:00 | 229.6
6 | 2022-11-05 16:00 | 0.625
7 | 2022-11-05 16:00 | 17.5
8 | 2022-11-05 16:00 | 43.42432
9 | 2022-11-05 16:00 | 1.197816
10 | 2022-11-05 16:00 | 1.090876
11 | 2022-11-05 16:00 | 0.9997561
12 | 2022-11-05 16:00 | 0.4673557
13 | 2022-11-05 16:00 | 0.3009121
14 | 2022-11-05 16:00 | 0.6125687
15 | 2022-11-05 16:00 | 2.93359
20 | 2022-11-05 16:00 | 0.235782
21 | 2022-11-05 16:00 | 5.07703
22 | 2022-11-05 16:00 | 4.602916
23 | 2022-11-05 16:00 | 2.677163
24 | 2022-11-05 16:00 | 475.4293
25 | 2022-11-05 16:00 | 0.1346095
26 | 2022-11-05 16:00 | 463.0373
28 | 2022-11-05 16:00 | 35.27546
29 | 2022-11-05 16:00 | 57.5
30 | 2022-11-05 16:00 | 2750.462
31 | 2022-11-05 16:00 | 2.070685
32 | 2022-11-05 16:00 | 0
33 | 2022-11-05 16:00 | 0
34 | 2022-11-05 16:00 | 29.90936
35 | 2022-11-05 16:00 | 383.2354
36 | 2022-11-05 16:00 | 0.9830097
37 | 2022-11-05 16:00 | 0.9939577
38 | 2022-11-05 16:00 | 8.01062
39 | 2022-11-05 16:00 | 35.52632
40 | 2022-11-05 16:00 | 1.211833
41 | 2022-11-05 16:00 | 1.444287
42 | 2022-11-05 16:00 | 1.265386
43 | 2022-11-05 16:00 | 11.9
44 | 2022-11-05 16:00 | 0.42
45 | 2022-11-05 16:00 | 0.3
46 | 2022-11-05 16:00 | 0.7
47 | 2022-11-05 16:00 | 89.6
48 | 2022-11-05 16:00 | 7.3
49 | 2022-11-05 16:00 | 44.07047
50 | 2022-11-05 16:00 | 58.0975
51 | 2022-11-05 16:00 | 2058.863
52 | 2022-11-05 16:00 | 3.922392
53 | 2022-11-05 16:00 | 1231.154
54 | 2022-11-05 16:00 | 2043.289
55 | 2022-11-05 16:00 | 423.1229
1 | 2022-11-06 | 1.177991
2 | 2022-11-06 | 0.824594
3 | 2022-11-06 | 0.3533974
4 | 2022-11-06 | 1249.775
5 | 2022-11-06 | 211.2259
6 | 2022-11-06 | 0.52
7 | 2022-11-06 | 18.2
8 | 2022-11-06 | 44.60785
9 | 2022-11-06 | 1.222632
10 | 2022-11-06 | 1.058606
11 | 2022-11-06 | 0.9997095
12 | 2022-11-06 | 0.4584268
13 | 2022-11-06 | 0.2951632
14 | 2022-11-06 | 0.6008655
15 | 2022-11-06 | 2.676333
20 | 2022-11-06 | 0.2608732
21 | 2022-11-06 | 5.026992
22 | 2022-11-06 | 4.727402
23 | 2022-11-06 | 2.652791
24 | 2022-11-06 | 449.8082
25 | 2022-11-06 | 0.13825
26 | 2022-11-06 | 411.616
28 | 2022-11-06 | 21.64701
29 | 2022-11-06 | 58.5
30 | 2022-11-06 | 2713.422
31 | 2022-11-06 | 2.129513
32 | 2022-11-06 | 0
33 | 2022-11-06 | 0
34 | 2022-11-06 | 30.36797
35 | 2022-11-06 | 376.0876
36 | 2022-11-06 | 1.00123
37 | 2022-11-06 | 1.018443
38 | 2022-11-06 | 7.703325
39 | 2022-11-06 | 40.58823
40 | 2022-11-06 | 1.238952
41 | 2022-11-06 | 1.475551
42 | 2022-11-06 | 1.299291
43 | 2022-11-06 | 11.9
44 | 2022-11-06 | 0.42
45 | 2022-11-06 | 0.3
46 | 2022-11-06 | 0.7
47 | 2022-11-06 | 89.9
48 | 2022-11-06 | 7.2
49 | 2022-11-06 | 44.06334
50 | 2022-11-06 | 58.03204
51 | 2022-11-06 | 2086.227
52 | 2022-11-06 | 3.956377
53 | 2022-11-06 | 1268.038
54 | 2022-11-06 | 2107.616
55 | 2022-11-06 | 420.1088
1 | 2022-11-06 08:00 | 1.205747
2 | 2022-11-06 08:00 | 0.844023
3 | 2022-11-06 08:00 | 0.3617242
4 | 2022-11-06 08:00 | 1250.302
5 | 2022-11-06 08:00 | 196.2471
6 | 2022-11-06 08:00 | 0.4575
7 | 2022-11-06 08:00 | 19.4
8 | 2022-11-06 08:00 | 43.99093
9 | 2022-11-06 08:00 | 1.205562
10 | 2022-11-06 08:00 | 1.093276
11 | 2022-11-06 08:00 | 0.9996558
12 | 2022-11-06 08:00 | 0.4728218
13 | 2022-11-06 08:00 | 0.3044315
14 | 2022-11-06 08:00 | 0.6197332
15 | 2022-11-06 08:00 | 2.845117
20 | 2022-11-06 08:00 | 0.2390767
21 | 2022-11-06 08:00 | 4.847583
22 | 2022-11-06 08:00 | 4.918588
23 | 2022-11-06 08:00 | 2.683558
24 | 2022-11-06 08:00 | 430.8166
25 | 2022-11-06 08:00 | 0.1438411
26 | 2022-11-06 08:00 | 379.7723
28 | 2022-11-06 08:00 | 13.21959
29 | 2022-11-06 08:00 | 61.5
30 | 2022-11-06 08:00 | 2816.294
31 | 2022-11-06 08:00 | 2.195276
32 | 2022-11-06 08:00 | 0
33 | 2022-11-06 08:00 | 0
34 | 2022-11-06 08:00 | 30.45824
35 | 2022-11-06 08:00 | 369.6452
36 | 2022-11-06 08:00 | 1.004837
37 | 2022-11-06 08:00 | 1.015275
38 | 2022-11-06 08:00 | 7.6927
39 | 2022-11-06 08:00 | 42.85714
40 | 2022-11-06 08:00 | 1.245283
41 | 2022-11-06 08:00 | 1.482811
42 | 2022-11-06 08:00 | 1.305007
43 | 2022-11-06 08:00 | 12
44 | 2022-11-06 08:00 | 0.44
45 | 2022-11-06 08:00 | 0.4
46 | 2022-11-06 08:00 | 0.7
47 | 2022-11-06 08:00 | 89.8
48 | 2022-11-06 08:00 | 7.4
49 | 2022-11-06 08:00 | 43.76759
50 | 2022-11-06 08:00 | 57.99332
51 | 2022-11-06 08:00 | 2112.407
52 | 2022-11-06 08:00 | 3.860568
53 | 2022-11-06 08:00 | 1300.163
54 | 2022-11-06 08:00 | 2165.344
55 | 2022-11-06 08:00 | 431.3979
1 | 2022-11-06 16:00 | 1.245852
2 | 2022-11-06 16:00 | 0.8720961
3 | 2022-11-06 16:00 | 0.3737555
4 | 2022-11-06 16:00 | 1250.501
5 | 2022-11-06 16:00 | 187.1227
6 | 2022-11-06 16:00 | 0.42575
7 | 2022-11-06 16:00 | 21
8 | 2022-11-06 16:00 | 46.35762
9 | 2022-11-06 16:00 | 1.208845
10 | 2022-11-06 16:00 | 1.106774
11 | 2022-11-06 16:00 | 0.9996172
12 | 2022-11-06 16:00 | 0.4893032
13 | 2022-11-06 16:00 | 0.3150432
14 | 2022-11-06 16:00 | 0.6413356
15 | 2022-11-06 16:00 | 2.866121
20 | 2022-11-06 16:00 | 0.2306866
21 | 2022-11-06 16:00 | 4.574723
22 | 2022-11-06 16:00 | 5.181034
23 | 2022-11-06 16:00 | 2.730762
24 | 2022-11-06 16:00 | 386.8867
25 | 2022-11-06 16:00 | 0.1515162
26 | 2022-11-06 16:00 | 379.8974
28 | 2022-11-06 16:00 | 11.30993
29 | 2022-11-06 16:00 | 63.5
30 | 2022-11-06 16:00 | 2881.219
31 | 2022-11-06 16:00 | 2.067556
32 | 2022-11-06 16:00 | 0
33 | 2022-11-06 16:00 | 0
34 | 2022-11-06 16:00 | 31.65875
35 | 2022-11-06 16:00 | 391.3554
36 | 2022-11-06 16:00 | 1.013514
37 | 2022-11-06 16:00 | 1.013388
38 | 2022-11-06 16:00 | 7.440845
39 | 2022-11-06 16:00 | 36.4557
40 | 2022-11-06 16:00 | 1.238979
41 | 2022-11-06 16:00 | 1.475532
42 | 2022-11-06 16:00 | 1.29929
43 | 2022-11-06 16:00 | 11.9
44 | 2022-11-06 16:00 | 0.44
45 | 2022-11-06 16:00 | 0.3
46 | 2022-11-06 16:00 | 0.7
47 | 2022-11-06 16:00 | 89.8
48 | 2022-11-06 16:00 | 7.2
49 | 2022-11-06 16:00 | 44.06493
50 | 2022-11-06 16:00 | 58.03052
51 | 2022-11-06 16:00 | 2122.286
52 | 2022-11-06 16:00 | 3.836852
53 | 2022-11-06 16:00 | 1366.078
54 | 2022-11-06 16:00 | 2274.471
55 | 2022-11-06 16:00 | 433.9402
1 | 2022-11-07 | 1.280798
2 | 2022-11-07 | 0.8965584
3 | 2022-11-07 | 0.3842393
4 | 2022-11-07 | 1251.095
5 | 2022-11-07 | 217.4508
6 | 2022-11-07 | 0.4475
7 | 2022-11-07 | 19.6
8 | 2022-11-07 | 43.75
9 | 2022-11-07 | 1.255556
10 | 2022-11-07 | 1.127664
11 | 2022-11-07 | 0.9997173
12 | 2022-11-07 | 0.5010647
13 | 2022-11-07 | 0.322616
14 | 2022-11-07 | 0.6567515
15 | 2022-11-07 | 2.350867
20 | 2022-11-07 | 0.296113
21 | 2022-11-07 | 4.722342
22 | 2022-11-07 | 4.832768
23 | 2022-11-07 | 2.764055
24 | 2022-11-07 | 464.8614
25 | 2022-11-07 | 0.1413313
26 | 2022-11-07 | 481.2693
28 | 2022-11-07 | 18.25519
29 | 2022-11-07 | 59.5
30 | 2022-11-07 | 2784.726
31 | 2022-11-07 | 2.137778
32 | 2022-11-07 | 0
33 | 2022-11-07 | 0
34 | 2022-11-07 | 31.33391
35 | 2022-11-07 | 399.9626
36 | 2022-11-07 | 1.037037
37 | 2022-11-07 | 1.05062
38 | 2022-11-07 | 7.073209
39 | 2022-11-07 | 42.22222
40 | 2022-11-07 | 1.207811
41 | 2022-11-07 | 1.42653
42 | 2022-11-07 | 1.26676
43 | 2022-11-07 | 11.9
44 | 2022-11-07 | 0.44
45 | 2022-11-07 | 0.3
46 | 2022-11-07 | 0.7
47 | 2022-11-07 | 89.4
48 | 2022-11-07 | 7.3
49 | 2022-11-07 | 44.2334
50 | 2022-11-07 | 58.13161
51 | 2022-11-07 | 2090.352
52 | 2022-11-07 | 3.884967
53 | 2022-11-07 | 1285.725
54 | 2022-11-07 | 2135.364
55 | 2022-11-07 | 427.5005
1 | 2022-11-07 08:00 | 1.276276
2 | 2022-11-07 08:00 | 0.8933935
3 | 2022-11-07 08:00 | 0.3828829
4 | 2022-11-07 08:00 | 1250.302
5 | 2022-11-07 08:00 | 204.9744
6 | 2022-11-07 08:00 | 0.5225
7 | 2022-11-07 08:00 | 19
8 | 2022-11-07 08:00 | 43.18182
9 | 2022-11-07 08:00 | 1.226721
10 | 2022-11-07 08:00 | 1.116734
11 | 2022-11-07 08:00 | 0.9996786
12 | 2022-11-07 08:00 | 0.5021143
13 | 2022-11-07 08:00 | 0.3232918
14 | 2022-11-07 08:00 | 0.6581272
15 | 2022-11-07 08:00 | 2.608031
20 | 2022-11-07 08:00 | 0.264237
21 | 2022-11-07 08:00 | 4.83162
22 | 2022-11-07 08:00 | 4.995834
23 | 2022-11-07 08:00 | 2.75788
24 | 2022-11-07 08:00 | 463.3216
25 | 2022-11-07 08:00 | 0.1461001
26 | 2022-11-07 08:00 | 482.6566
28 | 2022-11-07 08:00 | 13.58529
29 | 2022-11-07 08:00 | 61
30 | 2022-11-07 08:00 | 2823.47
31 | 2022-11-07 08:00 | 2.260388
32 | 2022-11-07 08:00 | 0
33 | 2022-11-07 08:00 | 0
34 | 2022-11-07 08:00 | 31.6973
35 | 2022-11-07 08:00 | 392.8932
36 | 2022-11-07 08:00 | 1.017004
37 | 2022-11-07 08:00 | 1.029912
38 | 2022-11-07 08:00 | 7.439651
39 | 2022-11-07 08:00 | 48.88889
40 | 2022-11-07 08:00 | 1.176607
41 | 2022-11-07 08:00 | 1.38992
42 | 2022-11-07 08:00 | 1.23556
43 | 2022-11-07 08:00 | 11.7
44 | 2022-11-07 08:00 | 0.45
45 | 2022-11-07 08:00 | 0.3
46 | 2022-11-07 08:00 | 0.8
47 | 2022-11-07 08:00 | 89.7
48 | 2022-11-07 08:00 | 7.3
49 | 2022-11-07 08:00 | 44.1482
50 | 2022-11-07 08:00 | 57.9769
51 | 2022-11-07 08:00 | 2110.24
52 | 2022-11-07 08:00 | 3.813914
53 | 2022-11-07 08:00 | 1314.559
54 | 2022-11-07 08:00 | 2186.685
55 | 2022-11-07 08:00 | 436.1494
1 | 2022-11-07 16:00 | 1.287485
2 | 2022-11-07 16:00 | 0.9012393
3 | 2022-11-07 16:00 | 0.3862454
4 | 2022-11-07 16:00 | 1250.751
5 | 2022-11-07 16:00 | 191.2538
6 | 2022-11-07 16:00 | 0.44
7 | 2022-11-07 16:00 | 19.6
8 | 2022-11-07 16:00 | 44.85126
9 | 2022-11-07 16:00 | 1.178744
10 | 2022-11-07 16:00 | 1.116753
11 | 2022-11-07 16:00 | 0.9996365
12 | 2022-11-07 16:00 | 0.5054348
13 | 2022-11-07 16:00 | 0.3254297
14 | 2022-11-07 16:00 | 0.6624794
15 | 2022-11-07 16:00 | 3.173862
20 | 2022-11-07 16:00 | 0.2126372
21 | 2022-11-07 16:00 | 4.935648
22 | 2022-11-07 16:00 | 5.02668
23 | 2022-11-07 16:00 | 2.77179
24 | 2022-11-07 16:00 | 438.471
25 | 2022-11-07 16:00 | 0.1470022
26 | 2022-11-07 16:00 | 472.7349
28 | 2022-11-07 16:00 | 12.8101
29 | 2022-11-07 16:00 | 58.5
30 | 2022-11-07 16:00 | 2836.627
31 | 2022-11-07 16:00 | 2.292613
32 | 2022-11-07 16:00 | 0
33 | 2022-11-07 16:00 | 0
34 | 2022-11-07 16:00 | 31.52031
35 | 2022-11-07 16:00 | 388.9096
36 | 2022-11-07 16:00 | 0.9830918
37 | 2022-11-07 16:00 | 0.9918699
38 | 2022-11-07 16:00 | 8.10951
39 | 2022-11-07 16:00 | 42.22222
40 | 2022-11-07 16:00 | 1.181332
41 | 2022-11-07 16:00 | 1.392942
42 | 2022-11-07 16:00 | 1.238887
43 | 2022-11-07 16:00 | 11.8
44 | 2022-11-07 16:00 | 0.45
45 | 2022-11-07 16:00 | 0.3
46 | 2022-11-07 16:00 | 0.7
47 | 2022-11-07 16:00 | 89.8
48 | 2022-11-07 16:00 | 7
49 | 2022-11-07 16:00 | 44.55367
50 | 2022-11-07 16:00 | 57.98059
51 | 2022-11-07 16:00 | 2113.985
52 | 2022-11-07 16:00 | 3.836007
53 | 2022-11-07 16:00 | 1325.595
54 | 2022-11-07 16:00 | 2207.569
55 | 2022-11-07 16:00 | 434.1341
1 | 2022-11-08 | 1.267835
2 | 2022-11-08 | 0.8874844
3 | 2022-11-08 | 0.3803504
4 | 2022-11-08 | 1250.547
5 | 2022-11-08 | 188.1885
6 | 2022-11-08 | 0.4725
7 | 2022-11-08 | 18.4
8 | 2022-11-08 | 42.89044
9 | 2022-11-08 | 1.233622
10 | 2022-11-08 | 1.101117
11 | 2022-11-08 | 0.9996358
12 | 2022-11-08 | 0.5004304
13 | 2022-11-08 | 0.3222076
14 | 2022-11-08 | 0.6559201
15 | 2022-11-08 | 2.572399
20 | 2022-11-08 | 0.2673621
21 | 2022-11-08 | 4.782633
22 | 2022-11-08 | 5.183169
23 | 2022-11-08 | 2.750509
24 | 2022-11-08 | 438.9439
25 | 2022-11-08 | 0.1515786
26 | 2022-11-08 | 508.2304
28 | 2022-11-08 | 13.98055
29 | 2022-11-08 | 59
30 | 2022-11-08 | 2884.799
31 | 2022-11-08 | 2.332469
32 | 2022-11-08 | 0
33 | 2022-11-08 | 0
34 | 2022-11-08 | 31.70712
35 | 2022-11-08 | 383.3288
36 | 2022-11-08 | 1.023486
37 | 2022-11-08 | 1.03527
38 | 2022-11-08 | 7.355032
39 | 2022-11-08 | 36.41026
40 | 2022-11-08 | 1.178489
41 | 2022-11-08 | 1.40391
42 | 2022-11-08 | 1.250247
43 | 2022-11-08 | 11.8
44 | 2022-11-08 | 0.45
45 | 2022-11-08 | 0.3
46 | 2022-11-08 | 0.7
47 | 2022-11-08 | 89.3
48 | 2022-11-08 | 8
49 | 2022-11-08 | 43.9898
50 | 2022-11-08 | 57.92409
51 | 2022-11-08 | 2140.628
52 | 2022-11-08 | 3.774689
53 | 2022-11-08 | 1353.546
54 | 2022-11-08 | 2256.389
55 | 2022-11-08 | 441.6311
1 | 2022-11-08 08:00 | 1.272618
2 | 2022-11-08 08:00 | 0.8908329
3 | 2022-11-08 08:00 | 0.3817855
4 | 2022-11-08 08:00 | 1250.861
5 | 2022-11-08 08:00 | 210.7897
6 | 2022-11-08 08:00 | 0.498
7 | 2022-11-08 08:00 | 18.4
8 | 2022-11-08 08:00 | 42.39631
9 | 2022-11-08 08:00 | 1.213592
10 | 2022-11-08 08:00 | 1.191687
11 | 2022-11-08 08:00 | 0.9997126
12 | 2022-11-08 08:00 | 0.5049613
13 | 2022-11-08 08:00 | 0.3251249
14 | 2022-11-08 08:00 | 0.6618589
15 | 2022-11-08 08:00 | 2.760938
20 | 2022-11-08 08:00 | 0.2452555
21 | 2022-11-08 08:00 | 4.74881
22 | 2022-11-08 08:00 | 4.815202
23 | 2022-11-08 08:00 | 2.753134
24 | 2022-11-08 08:00 | 447.6471
25 | 2022-11-08 08:00 | 0.1408176
26 | 2022-11-08 08:00 | 528.5109
28 | 2022-11-08 08:00 | 18.63665
29 | 2022-11-08 08:00 | 55
30 | 2022-11-08 08:00 | 2799.395
31 | 2022-11-08 08:00 | 2.123667
32 | 2022-11-08 08:00 | 0
33 | 2022-11-08 08:00 | 0
34 | 2022-11-08 08:00 | 31.78991
35 | 2022-11-08 08:00 | 384.8495
36 | 2022-11-08 08:00 | 1.015777
37 | 2022-11-08 08:00 | 1.023541
38 | 2022-11-08 08:00 | 7.509748
39 | 2022-11-08 08:00 | 38.82979
40 | 2022-11-08 08:00 | 1.197644
41 | 2022-11-08 08:00 | 1.430497
42 | 2022-11-08 08:00 | 1.270145
43 | 2022-11-08 08:00 | 11.3
44 | 2022-11-08 08:00 | 0.44
45 | 2022-11-08 08:00 | 0.3
46 | 2022-11-08 08:00 | 0.7
47 | 2022-11-08 08:00 | 89.1
48 | 2022-11-08 08:00 | 8.1
49 | 2022-11-08 08:00 | 41.64614
50 | 2022-11-08 08:00 | 57.74083
51 | 2022-11-08 08:00 | 2111.905
52 | 2022-11-08 08:00 | 3.738882
53 | 2022-11-08 08:00 | 1244.931
54 | 2022-11-08 08:00 | 2081.057
55 | 2022-11-08 08:00 | 447.092
1 | 2022-11-08 16:00 | 1.282799
2 | 2022-11-08 16:00 | 0.8979596
3 | 2022-11-08 16:00 | 0.3848399
4 | 2022-11-08 16:00 | 1250.83
5 | 2022-11-08 16:00 | 205.5638
6 | 2022-11-08 16:00 | 0.5325
7 | 2022-11-08 16:00 | 18.2
8 | 2022-11-08 16:00 | 42.12963
9 | 2022-11-08 16:00 | 1.302177
10 | 2022-11-08 16:00 | 1.10893
11 | 2022-11-08 16:00 | 0.9996877
12 | 2022-11-08 16:00 | 0.5026358
13 | 2022-11-08 16:00 | 0.3236276
14 | 2022-11-08 16:00 | 0.6588108
15 | 2022-11-08 16:00 | 2.067728
20 | 2022-11-08 16:00 | 0.3273903
21 | 2022-11-08 16:00 | 4.070601
22 | 2022-11-08 16:00 | 4.886594
23 | 2022-11-08 16:00 | 2.760675
24 | 2022-11-08 16:00 | 487.33
25 | 2022-11-08 16:00 | 0.1429054
26 | 2022-11-08 16:00 | 440.2003
28 | 2022-11-08 16:00 | 12.35806
29 | 2022-11-08 16:00 | 56.5
30 | 2022-11-08 16:00 | 2742.904
31 | 2022-11-08 16:00 | 2.370699
32 | 2022-11-08 16:00 | 0
33 | 2022-11-08 16:00 | 0
34 | 2022-11-08 16:00 | 31.71783
35 | 2022-11-08 16:00 | 388.1397
36 | 2022-11-08 16:00 | 1.071703
37 | 2022-11-08 16:00 | 1.059375
38 | 2022-11-08 16:00 | 6.138328
39 | 2022-11-08 16:00 | 54.18182
40 | 2022-11-08 16:00 | 1.185366
41 | 2022-11-08 16:00 | 1.41248
42 | 2022-11-08 16:00 | 1.257083
43 | 2022-11-08 16:00 | 11.5
44 | 2022-11-08 16:00 | 0.44
45 | 2022-11-08 16:00 | 0.3
46 | 2022-11-08 16:00 | 0.8
47 | 2022-11-08 16:00 | 89.4
48 | 2022-11-08 16:00 | 7.5
49 | 2022-11-08 16:00 | 42.11398
50 | 2022-11-08 16:00 | 57.66262
51 | 2022-11-08 16:00 | 2104.951
52 | 2022-11-08 16:00 | 3.892982
53 | 2022-11-08 16:00 | 1289.538
54 | 2022-11-08 16:00 | 2156.671
55 | 2022-11-08 16:00 | 429.6029
1 | 2022-11-09 | 1.239196
2 | 2022-11-09 | 0.8674372
3 | 2022-11-09 | 0.3717588
4 | 2022-11-09 | 1251.233
5 | 2022-11-09 | 212.1676
6 | 2022-11-09 | 0.535
7 | 2022-11-09 | 19.3
8 | 2022-11-09 | 43.56659
9 | 2022-11-09 | 1.135356
10 | 2022-11-09 | 1.171603
11 | 2022-11-09 | 0.9997109
12 | 2022-11-09 | 0.4913876
13 | 2022-11-09 | 0.3163853
14 | 2022-11-09 | 0.6440676
15 | 2022-11-09 | 3.497109
20 | 2022-11-09 | 0.1997758
21 | 2022-11-09 | 5.426143
22 | 2022-11-09 | 4.797251
23 | 2022-11-09 | 2.718157
24 | 2022-11-09 | 475.7467
25 | 2022-11-09 | 0.1402927
26 | 2022-11-09 | 471.3219
28 | 2022-11-09 | 16.23663
29 | 2022-11-09 | 54.5
30 | 2022-11-09 | 2797.42
31 | 2022-11-09 | 2.242316
32 | 2022-11-09 | 0
33 | 2022-11-09 | 0
34 | 2022-11-09 | 31.48475
35 | 2022-11-09 | 387.2267
36 | 2022-11-09 | 0.9474912
37 | 2022-11-09 | 0.9605134
38 | 2022-11-09 | 8.923252
39 | 2022-11-09 | 28.04124
40 | 2022-11-09 | 1.157458
41 | 2022-11-09 | 1.385653
42 | 2022-11-09 | 1.229028
43 | 2022-11-09 | 11.5
44 | 2022-11-09 | 0.44
45 | 2022-11-09 | 0.3
46 | 2022-11-09 | 0.8
47 | 2022-11-09 | 89.8
48 | 2022-11-09 | 7.4
49 | 2022-11-09 | 41.51722
50 | 2022-11-09 | 57.81716
51 | 2022-11-09 | 2105.057
52 | 2022-11-09 | 3.74839
53 | 2022-11-09 | 1244.896
54 | 2022-11-09 | 2075.727
55 | 2022-11-09 | 444.8283
1 | 2022-11-09 08:00 | 0.4563021
2 | 2022-11-09 08:00 | 0.3194115
3 | 2022-11-09 08:00 | 0.1368906
4 | 2022-11-09 08:00 | 1189.796
5 | 2022-11-09 08:00 | 212.7139
6 | 2022-11-09 08:00 | 0.75
7 | 2022-11-09 08:00 | 18
8 | 2022-11-09 08:00 | 41.09589
9 | 2022-11-09 08:00 | 1.104651
10 | 2022-11-09 08:00 | 1.513786
11 | 2022-11-09 08:00 | 0.9998013
12 | 2022-11-09 08:00 | 0.1825157
13 | 2022-11-09 08:00 | 0.1175147
14 | 2022-11-09 08:00 | 0.2392255
15 | 2022-11-09 08:00 | 3.529694
20 | 2022-11-09 08:00 | 0.2105968
21 | 2022-11-09 08:00 | 6.174966
22 | 2022-11-09 08:00 | 1.41099
23 | 2022-11-09 08:00 | 1.091042
24 | 2022-11-09 08:00 | 424.0819
25 | 2022-11-09 08:00 | 0.04126352
26 | 2022-11-09 08:00 | 384.2249
28 | 2022-11-09 08:00 | 34.35909
29 | 2022-11-09 08:00 | 15
30 | 2022-11-09 08:00 | 1251.275
31 | 2022-11-09 08:00 | 1.993673
32 | 2022-11-09 08:00 | 0
33 | 2022-11-09 08:00 | 0
34 | 2022-11-09 08:00 | 25.85684
35 | 2022-11-09 08:00 | 97.01124
36 | 2022-11-09 08:00 | 0.9186047
37 | 2022-11-09 08:00 | 0.944334
38 | 2022-11-09 08:00 | 9.704659
39 | 2022-11-09 08:00 | 28.33333
40 | 2022-11-09 08:00 | 1.196809
41 | 2022-11-09 08:00 | 1.428316
42 | 2022-11-09 08:00 | 1.263459
43 | 2022-11-09 08:00 | 11.4
44 | 2022-11-09 08:00 | 0.43
45 | 2022-11-09 08:00 | 0.3
46 | 2022-11-09 08:00 | 0.7
47 | 2022-11-09 08:00 | 89.3
48 | 2022-11-09 08:00 | 7.6
49 | 2022-11-09 08:00 | 40.66506
50 | 2022-11-09 08:00 | 57.6526
51 | 2022-11-09 08:00 | 2149.684
52 | 2022-11-09 08:00 | 3.652658
53 | 2022-11-09 08:00 | 361.2773
54 | 2022-11-09 08:00 | 601.932
55 | 2022-11-09 08:00 | 456.1396
1 | 2022-11-09 16:00 | 1.154348
2 | 2022-11-09 16:00 | 0.8080435
3 | 2022-11-09 16:00 | 0.3463044
4 | 2022-11-09 16:00 | 1213.816
5 | 2022-11-09 16:00 | 210.7833
6 | 2022-11-09 16:00 | 0.77
7 | 2022-11-09 16:00 | 17.9
8 | 2022-11-09 16:00 | 42.41706
9 | 2022-11-09 16:00 | 1.217762
10 | 2022-11-09 16:00 | 1.073335
11 | 2022-11-09 16:00 | 0.9996825
12 | 2022-11-09 16:00 | 0.4643249
13 | 2022-11-09 16:00 | 0.2989607
14 | 2022-11-09 16:00 | 0.6085962
15 | 2022-11-09 16:00 | 2.705543
20 | 2022-11-09 16:00 | 0.2567164
21 | 2022-11-09 16:00 | 4.987464
22 | 2022-11-09 16:00 | 4.583421
23 | 2022-11-09 16:00 | 2.613629
24 | 2022-11-09 16:00 | 230.4456
25 | 2022-11-09 16:00 | 0.1340393
26 | 2022-11-09 16:00 | 217.6778
28 | 2022-11-09 16:00 | 47.12228
29 | 2022-11-09 16:00 | 51
30 | 2022-11-09 16:00 | 2734.576
31 | 2022-11-09 16:00 | 1.093282
32 | 2022-11-09 16:00 | 0
33 | 2022-11-09 16:00 | 0
34 | 2022-11-09 16:00 | 28.83512
35 | 2022-11-09 16:00 | 287.674
36 | 2022-11-09 16:00 | 1.002433
37 | 2022-11-09 16:00 | 1.018311
38 | 2022-11-09 16:00 | 7.693008
39 | 2022-11-09 16:00 | 38.73418
40 | 2022-11-09 16:00 | 1.199118
41 | 2022-11-09 16:00 | 1.434597
42 | 2022-11-09 16:00 | 1.267903
43 | 2022-11-09 16:00 | 11.5
44 | 2022-11-09 16:00 | 0.43
45 | 2022-11-09 16:00 | 0.3
46 | 2022-11-09 16:00 | 0.7
47 | 2022-11-09 16:00 | 89.5
48 | 2022-11-09 16:00 | 7.5
49 | 2022-11-09 16:00 | 40.26285
50 | 2022-11-09 16:00 | 57.73272
51 | 2022-11-09 16:00 | 2158.83
52 | 2022-11-09 16:00 | 3.590412
53 | 2022-11-09 16:00 | 1164.343
54 | 2022-11-09 16:00 | 1937.138
55 | 2022-11-09 16:00 | 463.3779
1 | 2022-11-10 | 1.194149
2 | 2022-11-10 | 0.8359045
3 | 2022-11-10 | 0.3582448
4 | 2022-11-10 | 1230.489
5 | 2022-11-10 | 225.1497
6 | 2022-11-10 | 0.9425
7 | 2022-11-10 | 18
8 | 2022-11-10 | 41.57044
9 | 2022-11-10 | 1.250611
10 | 2022-11-10 | 1.017744
11 | 2022-11-10 | 0.9997241
12 | 2022-11-10 | 0.4691263
13 | 2022-11-10 | 0.3020521
14 | 2022-11-10 | 0.6148896
15 | 2022-11-10 | 2.373637
20 | 2022-11-10 | 0.2914451
21 | 2022-11-10 | 4.674209
22 | 2022-11-10 | 4.66348
23 | 2022-11-10 | 2.663011
24 | 2022-11-10 | 420.8679
25 | 2022-11-10 | 0.1363806
26 | 2022-11-10 | 348.4266
28 | 2022-11-10 | 48.34184
29 | 2022-11-10 | 52.5
30 | 2022-11-10 | 2601.781
31 | 2022-11-10 | 1.86928
32 | 2022-11-10 | 0
33 | 2022-11-10 | 0
34 | 2022-11-10 | 31.10813
35 | 2022-11-10 | 363.5454
36 | 2022-11-10 | 1.036675
37 | 2022-11-10 | 1.047083
38 | 2022-11-10 | 7.047846
39 | 2022-11-10 | 62
40 | 2022-11-10 | 1.202136
41 | 2022-11-10 | 1.448744
42 | 2022-11-10 | 1.283754
43 | 2022-11-10 | 11.5
44 | 2022-11-10 | 0.43
45 | 2022-11-10 | 0.3
46 | 2022-11-10 | 0.7
47 | 2022-11-10 | 89.6
48 | 2022-11-10 | 7.4
49 | 2022-11-10 | 40.20864
50 | 2022-11-10 | 57.79171
51 | 2022-11-10 | 2115.873
52 | 2022-11-10 | 3.884401
53 | 2022-11-10 | 1238.201
54 | 2022-11-10 | 2051.895
55 | 2022-11-10 | 426.6187
1 | 2022-11-10 08:00 | 1.307779
2 | 2022-11-10 08:00 | 0.9154456
3 | 2022-11-10 08:00 | 0.3923338
4 | 2022-11-10 08:00 | 1250.447
5 | 2022-11-10 08:00 | 200.2614
6 | 2022-11-10 08:00 | 0.668
7 | 2022-11-10 08:00 | 18.9
8 | 2022-11-10 08:00 | 43.44828
9 | 2022-11-10 08:00 | 1.256724
10 | 2022-11-10 08:00 | 1.077275
11 | 2022-11-10 08:00 | 0.999675
12 | 2022-11-10 08:00 | 0.5157437
13 | 2022-11-10 08:00 | 0.3320672
14 | 2022-11-10 08:00 | 0.6759914
15 | 2022-11-10 08:00 | 2.318686
20 | 2022-11-10 08:00 | 0.3012895
21 | 2022-11-10 08:00 | 4.729925
22 | 2022-11-10 08:00 | 4.987355
23 | 2022-11-10 08:00 | 2.778784
24 | 2022-11-10 08:00 | 440.6793
25 | 2022-11-10 08:00 | 0.1458521
26 | 2022-11-10 08:00 | 464.114
28 | 2022-11-10 08:00 | 35.79954
29 | 2022-11-10 08:00 | 57
30 | 2022-11-10 08:00 | 2768.176
31 | 2022-11-10 08:00 | 2.20052
32 | 2022-11-10 08:00 | 0
33 | 2022-11-10 08:00 | 0
34 | 2022-11-10 08:00 | 31.62126
35 | 2022-11-10 08:00 | 385.3402
36 | 2022-11-10 08:00 | 1.0489
37 | 2022-11-10 08:00 | 1.060887
38 | 2022-11-10 08:00 | 7.048611
39 | 2022-11-10 08:00 | 53.62319
40 | 2022-11-10 08:00 | 1.171616
41 | 2022-11-10 08:00 | 1.412341
42 | 2022-11-10 08:00 | 1.253556
43 | 2022-11-10 08:00 | 11.9
44 | 2022-11-10 08:00 | 0.43
45 | 2022-11-10 08:00 | 0.3
46 | 2022-11-10 08:00 | 0.7
47 | 2022-11-10 08:00 | 89.5
48 | 2022-11-10 08:00 | 7.4
49 | 2022-11-10 08:00 | 40.75976
50 | 2022-11-10 08:00 | 57.75544
51 | 2022-11-10 08:00 | 2118.093
52 | 2022-11-10 08:00 | 3.827426
53 | 2022-11-10 08:00 | 1310.023
54 | 2022-11-10 08:00 | 2179.343
55 | 2022-11-10 08:00 | 434.6502
1 | 2022-11-10 16:00 | 1.301958
2 | 2022-11-10 16:00 | 0.9113703
3 | 2022-11-10 16:00 | 0.3905873
4 | 2022-11-10 16:00 | 1250.756
5 | 2022-11-10 16:00 | 206.2048
6 | 2022-11-10 16:00 | 0.6375
7 | 2022-11-10 16:00 | 19.2
8 | 2022-11-10 16:00 | 43.73576
9 | 2022-11-10 16:00 | 1.238733
10 | 2022-11-10 16:00 | 1.056293
11 | 2022-11-10 16:00 | 0.9996923
12 | 2022-11-10 16:00 | 0.5099049
13 | 2022-11-10 16:00 | 0.3283078
14 | 2022-11-10 16:00 | 0.6683384
15 | 2022-11-10 16:00 | 2.492152
20 | 2022-11-10 16:00 | 0.2838028
21 | 2022-11-10 16:00 | 5.03996
22 | 2022-11-10 16:00 | 4.978022
23 | 2022-11-10 16:00 | 2.775564
24 | 2022-11-10 16:00 | 419.3693
25 | 2022-11-10 16:00 | 0.1455792
26 | 2022-11-10 16:00 | 470.6229
28 | 2022-11-10 16:00 | 42.86134
29 | 2022-11-10 16:00 | 56.5
30 | 2022-11-10 16:00 | 2748.026
31 | 2022-11-10 16:00 | 2.033751
32 | 2022-11-10 16:00 | 0
33 | 2022-11-10 16:00 | 0
34 | 2022-11-10 16:00 | 31.54564
35 | 2022-11-10 16:00 | 391.6702
36 | 2022-11-10 16:00 | 1.01827
37 | 2022-11-10 16:00 | 1.043077
38 | 2022-11-10 16:00 | 7.532112
39 | 2022-11-10 16:00 | 52.36364
40 | 2022-11-10 16:00 | 1.177042
41 | 2022-11-10 16:00 | 1.418865
42 | 2022-11-10 16:00 | 1.259061
43 | 2022-11-10 16:00 | 11.7
44 | 2022-11-10 16:00 | 0.43
45 | 2022-11-10 16:00 | 0.3
46 | 2022-11-10 16:00 | 0.7
47 | 2022-11-10 16:00 | 89.6
48 | 2022-11-10 16:00 | 7.2
49 | 2022-11-10 16:00 | 40.73837
50 | 2022-11-10 16:00 | 57.7783
51 | 2022-11-10 16:00 | 2108.42
52 | 2022-11-10 16:00 | 3.917717
53 | 2022-11-10 16:00 | 1323.059
54 | 2022-11-10 16:00 | 2200.886
55 | 2022-11-10 16:00 | 424.6051
1 | 2022-11-11 | 1.302455
2 | 2022-11-11 | 0.9117185
3 | 2022-11-11 | 0.3907365
4 | 2022-11-11 | 1250.974
5 | 2022-11-11 | 211.1876
6 | 2022-11-11 | 0.638
7 | 2022-11-11 | 17
8 | 2022-11-11 | 39.35185
9 | 2022-11-11 | 1.282147
10 | 2022-11-11 | 1.045881
11 | 2022-11-11 | 0.9996983
12 | 2022-11-11 | 0.5092157
13 | 2022-11-11 | 0.3278641
14 | 2022-11-11 | 0.6674352
15 | 2022-11-11 | 2.157491
20 | 2022-11-11 | 0.3242058
21 | 2022-11-11 | 4.553001
22 | 2022-11-11 | 4.8832
23 | 2022-11-11 | 2.774547
24 | 2022-11-11 | 431.7872
25 | 2022-11-11 | 0.1428062
26 | 2022-11-11 | 379.7406
28 | 2022-11-11 | 35.82583
29 | 2022-11-11 | 56
30 | 2022-11-11 | 2695.3
31 | 2022-11-11 | 2.044567
32 | 2022-11-11 | 0
33 | 2022-11-11 | 0
34 | 2022-11-11 | 31.64947
35 | 2022-11-11 | 391.6085
36 | 2022-11-11 | 1.049938
37 | 2022-11-11 | 1.062048
38 | 2022-11-11 | 6.710491
39 | 2022-11-11 | 48.81356
40 | 2022-11-11 | 1.177905
41 | 2022-11-11 | 1.406841
42 | 2022-11-11 | 1.246652
43 | 2022-11-11 | 11.7
44 | 2022-11-11 | 0.43
45 | 2022-11-11 | 0.3
46 | 2022-11-11 | 0.7
47 | 2022-11-11 | 89.8
48 | 2022-11-11 | 7
49 | 2022-11-11 | 40.9005
50 | 2022-11-11 | 57.61517
51 | 2022-11-11 | 2107.096
52 | 2022-11-11 | 3.938462
53 | 2022-11-11 | 1297.782
54 | 2022-11-11 | 2165.03
55 | 2022-11-11 | 423.5802
1 | 2022-11-11 08:00 | 1.270067
2 | 2022-11-11 08:00 | 0.8890466
3 | 2022-11-11 08:00 | 0.38102
4 | 2022-11-11 08:00 | 1251.298
5 | 2022-11-11 08:00 | 205.9486
6 | 2022-11-11 08:00 | 0.628
7 | 2022-11-11 08:00 | 19.3
8 | 2022-11-11 08:00 | 43.56659
9 | 2022-11-11 08:00 | 1.283208
10 | 2022-11-11 08:00 | 1.197056
11 | 2022-11-11 08:00 | 0.9997002
12 | 2022-11-11 08:00 | 0.5059843
13 | 2022-11-11 08:00 | 0.3257836
14 | 2022-11-11 08:00 | 0.6631997
15 | 2022-11-11 08:00 | 2.140213
20 | 2022-11-11 08:00 | 0.3225357
21 | 2022-11-11 08:00 | 4.380543
22 | 2022-11-11 08:00 | 4.633461
23 | 2022-11-11 08:00 | 2.740265
24 | 2022-11-11 08:00 | 333.881
25 | 2022-11-11 08:00 | 0.1355027
26 | 2022-11-11 08:00 | 306.1224
28 | 2022-11-11 08:00 | 29.8913
29 | 2022-11-11 08:00 | 55
30 | 2022-11-11 08:00 | 2746.55
31 | 2022-11-11 08:00 | 1.621186
32 | 2022-11-11 08:00 | 0
33 | 2022-11-11 08:00 | 0
34 | 2022-11-11 08:00 | 31.71007
35 | 2022-11-11 08:00 | 391.6123
36 | 2022-11-11 08:00 | 1.058897
37 | 2022-11-11 08:00 | 1.06114
38 | 2022-11-11 08:00 | 6.520756
39 | 2022-11-11 08:00 | 61.25
40 | 2022-11-11 08:00 | 1.125699
41 | 2022-11-11 08:00 | 1.347086
42 | 2022-11-11 08:00 | 1.197329
43 | 2022-11-11 08:00 | 11.8
44 | 2022-11-11 08:00 | 0.43
45 | 2022-11-11 08:00 | 0.3
46 | 2022-11-11 08:00 | 0.8
47 | 2022-11-11 08:00 | 89.7
48 | 2022-11-11 08:00 | 7.2
49 | 2022-11-11 08:00 | 42.29067
50 | 2022-11-11 08:00 | 57.71572
51 | 2022-11-11 08:00 | 2098.378
52 | 2022-11-11 08:00 | 3.681432
53 | 2022-11-11 08:00 | 1194.042
54 | 2022-11-11 08:00 | 1987.909
55 | 2022-11-11 08:00 | 452.2307
1 | 2022-11-11 16:00 | 1.322237
2 | 2022-11-11 16:00 | 0.9255657
3 | 2022-11-11 16:00 | 0.396671
4 | 2022-11-11 16:00 | 1251.073
5 | 2022-11-11 16:00 | 205.9799
6 | 2022-11-11 16:00 | 0.7425
7 | 2022-11-11 16:00 | 20
8 | 2022-11-11 16:00 | 44.44444
9 | 2022-11-11 16:00 | 1.252451
10 | 2022-11-11 16:00 | 1.074797
11 | 2022-11-11 16:00 | 0.9996792
12 | 2022-11-11 16:00 | 0.516961
13 | 2022-11-11 16:00 | 0.332851
14 | 2022-11-11 16:00 | 0.677587
15 | 2022-11-11 16:00 | 2.369661
20 | 2022-11-11 16:00 | 0.2954287
21 | 2022-11-11 16:00 | 4.806499
22 | 2022-11-11 16:00 | 4.754332
23 | 2022-11-11 16:00 | 2.789164
24 | 2022-11-11 16:00 | 465.5519
25 | 2022-11-11 16:00 | 0.1390375
26 | 2022-11-11 16:00 | 334.35
28 | 2022-11-11 16:00 | 30.088
29 | 2022-11-11 16:00 | 54.5
30 | 2022-11-11 16:00 | 2767.995
31 | 2022-11-11 16:00 | 2.260181
32 | 2022-11-11 16:00 | 0
33 | 2022-11-11 16:00 | 0
34 | 2022-11-11 16:00 | 30.39365
35 | 2022-11-11 16:00 | 391.6476
36 | 2022-11-11 16:00 | 1.033088
37 | 2022-11-11 16:00 | 1.05036
38 | 2022-11-11 16:00 | 7.17616
39 | 2022-11-11 16:00 | 63.63636
40 | 2022-11-11 16:00 | 1.134706
41 | 2022-11-11 16:00 | 1.355496
42 | 2022-11-11 16:00 | 1.203602
43 | 2022-11-11 16:00 | 11.9
44 | 2022-11-11 16:00 | 0.43
45 | 2022-11-11 16:00 | 0.3
46 | 2022-11-11 16:00 | 0.6
47 | 2022-11-11 16:00 | 89.8
48 | 2022-11-11 16:00 | 7.4
49 | 2022-11-11 16:00 | 41.28266
50 | 2022-11-11 16:00 | 57.47291
51 | 2022-11-11 16:00 | 2046.031
52 | 2022-11-11 16:00 | 3.932926
53 | 2022-11-11 16:00 | 1262.192
54 | 2022-11-11 16:00 | 2107.248
55 | 2022-11-11 16:00 | 424.4969
1 | 2022-11-12 | 1.344549
2 | 2022-11-12 | 0.9411843
3 | 2022-11-12 | 0.4033647
4 | 2022-11-12 | 1251.094
5 | 2022-11-12 | 243.378
6 | 2022-11-12 | 0.505
7 | 2022-11-12 | 18.8
8 | 2022-11-12 | 43.51852
9 | 2022-11-12 | 1.260325
10 | 2022-11-12 | 1.119026
11 | 2022-11-12 | 0.999768
12 | 2022-11-12 | 0.5255799
13 | 2022-11-12 | 0.3384004
14 | 2022-11-12 | 0.6888838
15 | 2022-11-12 | 2.333256
20 | 2022-11-12 | 0.2907526
21 | 2022-11-12 | 4.421575
22 | 2022-11-12 | 4.623916
23 | 2022-11-12 | 2.817255
24 | 2022-11-12 | 505.4047
25 | 2022-11-12 | 0.1352236
26 | 2022-11-12 | 358.9791
28 | 2022-11-12 | 22.42639
29 | 2022-11-12 | 53
30 | 2022-11-12 | 2779.979
31 | 2022-11-12 | 2.076624
32 | 2022-11-12 | 0
33 | 2022-11-12 | 0
34 | 2022-11-12 | 29.9071
35 | 2022-11-12 | 391.6122
36 | 2022-11-12 | 1.04005
37 | 2022-11-12 | 1.038144
38 | 2022-11-12 | 6.754831
39 | 2022-11-12 | 50.34246
40 | 2022-11-12 | 1.131103
41 | 2022-11-12 | 1.354604
42 | 2022-11-12 | 1.208037
43 | 2022-11-12 | 11.9
44 | 2022-11-12 | 0.43
45 | 2022-11-12 | 0.3
46 | 2022-11-12 | 0.6
47 | 2022-11-12 | 89.6
48 | 2022-11-12 | 7.2
49 | 2022-11-12 | 40.76843
50 | 2022-11-12 | 57.6431
51 | 2022-11-12 | 2032.565
52 | 2022-11-12 | 3.942635
53 | 2022-11-12 | 1227.063
54 | 2022-11-12 | 2050.876
55 | 2022-11-12 | 423.922
1 | 2022-11-12 08:00 | 1.335706
2 | 2022-11-12 08:00 | 0.9349943
3 | 2022-11-12 08:00 | 0.4007118
4 | 2022-11-12 08:00 | 1250.435
5 | 2022-11-12 08:00 | 264.5684
6 | 2022-11-12 08:00 | 0.54
7 | 2022-11-12 08:00 | 18
8 | 2022-11-12 08:00 | 43.0622
9 | 2022-11-12 08:00 | 1.228856
10 | 2022-11-12 08:00 | 1.196002
11 | 2022-11-12 08:00 | 0.9998242
12 | 2022-11-12 08:00 | 0.5196273
13 | 2022-11-12 08:00 | 0.3345677
14 | 2022-11-12 08:00 | 0.6810817
15 | 2022-11-12 08:00 | 2.671683
20 | 2022-11-12 08:00 | 0.2564543
21 | 2022-11-12 08:00 | 4.814201
22 | 2022-11-12 08:00 | 3.849139
23 | 2022-11-12 08:00 | 2.80794
24 | 2022-11-12 08:00 | 567.2212
25 | 2022-11-12 08:00 | 0.1125657
26 | 2022-11-12 08:00 | 367.5938
28 | 2022-11-12 08:00 | 17.33849
29 | 2022-11-12 08:00 | 44
30 | 2022-11-12 08:00 | 2453.635
31 | 2022-11-12 08:00 | 2.143949
32 | 2022-11-12 08:00 | 99999
33 | 2022-11-12 08:00 | 99999
34 | 2022-11-12 08:00 | 30.23665
35 | 2022-11-12 08:00 | 391.6698
36 | 2022-11-12 08:00 | 1.003731
37 | 2022-11-12 08:00 | 1.008163
38 | 2022-11-12 08:00 | 7.485884
39 | 2022-11-12 08:00 | 38.15789
40 | 2022-11-12 08:00 | 1.155884
41 | 2022-11-12 08:00 | 1.383939
42 | 2022-11-12 08:00 | 1.23301
43 | 2022-11-12 08:00 | 11.7
44 | 2022-11-12 08:00 | 0.43
45 | 2022-11-12 08:00 | 0.3
46 | 2022-11-12 08:00 | 0.7
47 | 2022-11-12 08:00 | 89.5
48 | 2022-11-12 08:00 | 7.3
49 | 2022-11-12 08:00 | 40.62611
50 | 2022-11-12 08:00 | 57.73413
51 | 2022-11-12 08:00 | 2025.279
52 | 2022-11-12 08:00 | 4.009083
53 | 2022-11-12 08:00 | 1032.071
54 | 2022-11-12 08:00 | 1721.206
55 | 2022-11-12 08:00 | 415.9856
1 | 2022-11-12 16:00 | 1.282122
2 | 2022-11-12 16:00 | 0.8974852
3 | 2022-11-12 16:00 | 0.3846365
4 | 2022-11-12 16:00 | 1250.743
5 | 2022-11-12 16:00 | 257.7781
6 | 2022-11-12 16:00 | 0.69
7 | 2022-11-12 16:00 | 17.8
8 | 2022-11-12 16:00 | 43.62745
9 | 2022-11-12 16:00 | 1.223301
10 | 2022-11-12 16:00 | 1.114127
11 | 2022-11-12 16:00 | 0.9997826
12 | 2022-11-12 16:00 | 0.5019785
13 | 2022-11-12 16:00 | 0.3232043
14 | 2022-11-12 16:00 | 0.6579492
15 | 2022-11-12 16:00 | 2.641455
20 | 2022-11-12 16:00 | 0.2628163
21 | 2022-11-12 16:00 | 4.937849
22 | 2022-11-12 16:00 | 4.529697
23 | 2022-11-12 16:00 | 2.752809
24 | 2022-11-12 16:00 | 534.3793
25 | 2022-11-12 16:00 | 0.1324682
26 | 2022-11-12 16:00 | 430.5599
28 | 2022-11-12 16:00 | 24.39197
29 | 2022-11-12 16:00 | 52
30 | 2022-11-12 16:00 | 2719.891
31 | 2022-11-12 16:00 | 2.073021
32 | 2022-11-12 16:00 | 0
33 | 2022-11-12 16:00 | 0
34 | 2022-11-12 16:00 | 30.21309
35 | 2022-11-12 16:00 | 391.7453
36 | 2022-11-12 16:00 | 1.007282
37 | 2022-11-12 16:00 | 1.022312
38 | 2022-11-12 16:00 | 7.579303
39 | 2022-11-12 16:00 | 45.88235
40 | 2022-11-12 16:00 | 1.122345
41 | 2022-11-12 16:00 | 1.344439
42 | 2022-11-12 16:00 | 1.199959
43 | 2022-11-12 16:00 | 11.8
44 | 2022-11-12 16:00 | 0.43
45 | 2022-11-12 16:00 | 0.3
46 | 2022-11-12 16:00 | 0.8
47 | 2022-11-12 16:00 | 89.6
48 | 2022-11-12 16:00 | 7.3
49 | 2022-11-12 16:00 | 41.36263
50 | 2022-11-12 16:00 | 57.71893
51 | 2022-11-12 16:00 | 2035.922
52 | 2022-11-12 16:00 | 3.913367
53 | 2022-11-12 16:00 | 1202.242
54 | 2022-11-12 16:00 | 2002.849
55 | 2022-11-12 16:00 | 425.702
1 | 2022-11-13 | 1.260438
2 | 2022-11-13 | 0.8823066
3 | 2022-11-13 | 0.3781314
4 | 2022-11-13 | 1250.881
5 | 2022-11-13 | 244.2586
6 | 2022-11-13 | 0.672
7 | 2022-11-13 | 17.6
8 | 2022-11-13 | 42.71845
9 | 2022-11-13 | 1.160864
10 | 2022-11-13 | 1.139168
11 | 2022-11-13 | 0.9997734
12 | 2022-11-13 | 0.4958632
13 | 2022-11-13 | 0.3192669
14 | 2022-11-13 | 0.6499339
15 | 2022-11-13 | 3.253771
20 | 2022-11-13 | 0.2170342
21 | 2022-11-13 | 5.456897
22 | 2022-11-13 | 4.575903
23 | 2022-11-13 | 2.735933
24 | 2022-11-13 | 523.9084
25 | 2022-11-13 | 0.1338195
26 | 2022-11-13 | 459.0076
28 | 2022-11-13 | 19.66306
29 | 2022-11-13 | 54
30 | 2022-11-13 | 2718.152
31 | 2022-11-13 | 2.144893
32 | 2022-11-13 | 0
33 | 2022-11-13 | 0
34 | 2022-11-13 | 30.70862
35 | 2022-11-13 | 391.6105
36 | 2022-11-13 | 0.9519808
37 | 2022-11-13 | 0.966034
38 | 2022-11-13 | 8.710668
39 | 2022-11-13 | 40.11628
40 | 2022-11-13 | 1.102299
41 | 2022-11-13 | 1.325117
42 | 2022-11-13 | 1.17613
43 | 2022-11-13 | 11.8
44 | 2022-11-13 | 0.43
45 | 2022-11-13 | 0.3
46 | 2022-11-13 | 0.8
47 | 2022-11-13 | 89.8
48 | 2022-11-13 | 7.2
49 | 2022-11-13 | 40.51743
50 | 2022-11-13 | 57.71475
51 | 2022-11-13 | 2060.26
52 | 2022-11-13 | 3.862028
53 | 2022-11-13 | 1206.479
54 | 2022-11-13 | 2008.158
55 | 2022-11-13 | 430.9854
1 | 2022-11-13 08:00 | 1.244995
2 | 2022-11-13 08:00 | 0.8714965
3 | 2022-11-13 08:00 | 0.3734985
4 | 2022-11-13 08:00 | 1251.157
5 | 2022-11-13 08:00 | 253.3086
6 | 2022-11-13 08:00 | 0.775
7 | 2022-11-13 08:00 | 18.5
8 | 2022-11-13 08:00 | 43.73523
9 | 2022-11-13 08:00 | 1.13357
10 | 2022-11-13 08:00 | 1.106631
11 | 2022-11-13 08:00 | 0.9998138
12 | 2022-11-13 08:00 | 0.4819266
13 | 2022-11-13 08:00 | 0.3102937
14 | 2022-11-13 08:00 | 0.631667
15 | 2022-11-13 08:00 | 3.32527
20 | 2022-11-13 08:00 | 0.2204384
21 | 2022-11-13 08:00 | 5.932935
22 | 2022-11-13 08:00 | 3.881594
23 | 2022-11-13 08:00 | 2.715504
24 | 2022-11-13 08:00 | 540.5652
25 | 2022-11-13 08:00 | 0.1135148
26 | 2022-11-13 08:00 | 447.1273
28 | 2022-11-13 08:00 | 17.65087
29 | 2022-11-13 08:00 | 44.5
30 | 2022-11-13 08:00 | 2369.045
31 | 2022-11-13 08:00 | 2.134019
32 | 2022-11-13 08:00 | 99999
33 | 2022-11-13 08:00 | 99999
34 | 2022-11-13 08:00 | 30.73819
35 | 2022-11-13 08:00 | 391.6277
36 | 2022-11-13 08:00 | 0.9267139
37 | 2022-11-13 08:00 | 0.9476284
38 | 2022-11-13 08:00 | 9.258204
39 | 2022-11-13 08:00 | 30.23256
40 | 2022-11-13 08:00 | 1.127164
41 | 2022-11-13 08:00 | 1.354292
42 | 2022-11-13 08:00 | 1.201285
43 | 2022-11-13 08:00 | 11.7
44 | 2022-11-13 08:00 | 0.44
45 | 2022-11-13 08:00 | 0.3
46 | 2022-11-13 08:00 | 0.7
47 | 2022-11-13 08:00 | 89.6
48 | 2022-11-13 08:00 | 7.4
49 | 2022-11-13 08:00 | 40.862
50 | 2022-11-13 08:00 | 57.88514
51 | 2022-11-13 08:00 | 2056.141
52 | 2022-11-13 08:00 | 4.074279
53 | 2022-11-13 08:00 | 1057.428
54 | 2022-11-13 08:00 | 1749.995
55 | 2022-11-13 08:00 | 406.1956
1 | 2022-11-13 16:00 | 1.217791
2 | 2022-11-13 16:00 | 0.8524535
3 | 2022-11-13 16:00 | 0.3653373
4 | 2022-11-13 16:00 | 1248.105
5 | 2022-11-13 16:00 | 261.7709
6 | 2022-11-13 16:00 | 0.4533333
7 | 2022-11-13 16:00 | 17
8 | 2022-11-13 16:00 | 41.46341
9 | 2022-11-13 16:00 | 1.23544
10 | 2022-11-13 16:00 | 1.044808
11 | 2022-11-13 16:00 | 0.9998085
12 | 2022-11-13 16:00 | 0.474694
13 | 2022-11-13 16:00 | 0.3056369
14 | 2022-11-13 16:00 | 0.6221871
15 | 2022-11-13 16:00 | 2.576401
20 | 2022-11-13 16:00 | 0.2620012
21 | 2022-11-13 16:00 | 4.586617
22 | 2022-11-13 16:00 | 3.801186
23 | 2022-11-13 16:00 | 2.673707
24 | 2022-11-13 16:00 | 586.9401
25 | 2022-11-13 16:00 | 0.1111633
26 | 2022-11-13 16:00 | 440.2887
28 | 2022-11-13 16:00 | 15.04074
29 | 2022-11-13 16:00 | 44.5
30 | 2022-11-13 16:00 | 2336.706
31 | 2022-11-13 16:00 | 2.24219
32 | 2022-11-13 16:00 | 0
33 | 2022-11-13 16:00 | 0
34 | 2022-11-13 16:00 | 27.46188
35 | 2022-11-13 16:00 | 280.304
36 | 2022-11-13 16:00 | 1.019827
37 | 2022-11-13 16:00 | 1.020471
38 | 2022-11-13 16:00 | 7.163017
39 | 2022-11-13 16:00 | 40.27778
40 | 2022-11-13 16:00 | 1.123649
41 | 2022-11-13 16:00 | 1.351501
42 | 2022-11-13 16:00 | 1.198965
43 | 2022-11-13 16:00 | 11.6
44 | 2022-11-13 16:00 | 0.44
45 | 2022-11-13 16:00 | 0.3
46 | 2022-11-13 16:00 | 0.7
47 | 2022-11-13 16:00 | 89.5
48 | 2022-11-13 16:00 | 7.5
49 | 2022-11-13 16:00 | 41.04549
50 | 2022-11-13 16:00 | 57.95525
51 | 2022-11-13 16:00 | 2115.302
52 | 2022-11-13 16:00 | 3.976395
53 | 2022-11-13 16:00 | 1018.654
54 | 2022-11-13 16:00 | 1693.621
55 | 2022-11-13 16:00 | 418.119
1 | 2022-11-14 | 1.144676
2 | 2022-11-14 | 0.8012733
3 | 2022-11-14 | 0.3434029
4 | 2022-11-14 | 1250.375
5 | 2022-11-14 | 257.1529
6 | 2022-11-14 | 0.6476
7 | 2022-11-14 | 17
8 | 2022-11-14 | 41.66667
9 | 2022-11-14 | 1.195388
10 | 2022-11-14 | 1.077652
11 | 2022-11-14 | 0.9997842
12 | 2022-11-14 | 0.4464798
13 | 2022-11-14 | 0.2874709
14 | 2022-11-14 | 0.5852064
15 | 2022-11-14 | 2.999793
20 | 2022-11-14 | 0.2253078
21 | 2022-11-14 | 4.866704
22 | 2022-11-14 | 4.503857
23 | 2022-11-14 | 2.617397
24 | 2022-11-14 | 501.1819
25 | 2022-11-14 | 0.1317125
26 | 2022-11-14 | 473.5111
28 | 2022-11-14 | 27.02268
29 | 2022-11-14 | 52.5
30 | 2022-11-14 | 2686.214
31 | 2022-11-14 | 1.948964
32 | 2022-11-14 | 0
33 | 2022-11-14 | 0
34 | 2022-11-14 | 30.13921
35 | 2022-11-14 | 391.4349
36 | 2022-11-14 | 0.9878641
37 | 2022-11-14 | 0.9919436
38 | 2022-11-14 | 7.866497
39 | 2022-11-14 | 47.26027
40 | 2022-11-14 | 1.056029
41 | 2022-11-14 | 1.255157
42 | 2022-11-14 | 1.097422
43 | 2022-11-14 | 11.6
44 | 2022-11-14 | 0.44
45 | 2022-11-14 | 0.3
46 | 2022-11-14 | 0.7
47 | 2022-11-14 | 89.9
48 | 2022-11-14 | 7.4
49 | 2022-11-14 | 40.7503
50 | 2022-11-14 | 58.43689
51 | 2022-11-14 | 2051.647
52 | 2022-11-14 | 3.971912
53 | 2022-11-14 | 1218.656
54 | 2022-11-14 | 2004.957
55 | 2022-11-14 | 414.2135
1 | 2022-11-14 08:00 | 1.228597
2 | 2022-11-14 08:00 | 0.8600179
3 | 2022-11-14 08:00 | 0.3685791
4 | 2022-11-14 08:00 | 1250.44
5 | 2022-11-14 08:00 | 209.0235
6 | 2022-11-14 08:00 | 0.656
7 | 2022-11-14 08:00 | 19.2
8 | 2022-11-14 08:00 | 44.75525
9 | 2022-11-14 08:00 | 1.192214
10 | 2022-11-14 08:00 | 1.054565
11 | 2022-11-14 08:00 | 0.9997037
12 | 2022-11-14 08:00 | 0.4785845
13 | 2022-11-14 08:00 | 0.3081419
14 | 2022-11-14 08:00 | 0.6272864
15 | 2022-11-14 08:00 | 3.022065
20 | 2022-11-14 08:00 | 0.2245423
21 | 2022-11-14 08:00 | 4.919113
22 | 2022-11-14 08:00 | 4.672806
23 | 2022-11-14 08:00 | 2.702364
24 | 2022-11-14 08:00 | 460.5788
25 | 2022-11-14 08:00 | 0.1366533
26 | 2022-11-14 08:00 | 430.1943
28 | 2022-11-14 08:00 | 23.68714
29 | 2022-11-14 08:00 | 54.5
30 | 2022-11-14 08:00 | 2678.596
31 | 2022-11-14 08:00 | 2.203479
32 | 2022-11-14 08:00 | 99999
33 | 2022-11-14 08:00 | 99999
34 | 2022-11-14 08:00 | 30.89699
35 | 2022-11-14 08:00 | 391.5932
36 | 2022-11-14 08:00 | 0.9902676
37 | 2022-11-14 08:00 | 1
38 | 2022-11-14 08:00 | 7.941178
39 | 2022-11-14 08:00 | 45
40 | 2022-11-14 08:00 | 1.039571
41 | 2022-11-14 08:00 | 1.235992
42 | 2022-11-14 08:00 | 1.081811
43 | 2022-11-14 08:00 | 11.5
44 | 2022-11-14 08:00 | 0.42
45 | 2022-11-14 08:00 | 0.2
46 | 2022-11-14 08:00 | 0.6
47 | 2022-11-14 08:00 | 89.7
48 | 2022-11-14 08:00 | 7.5
49 | 2022-11-14 08:00 | 40.91839
50 | 2022-11-14 08:00 | 58.38165
51 | 2022-11-14 08:00 | 2082.574
52 | 2022-11-14 08:00 | 3.98723
53 | 2022-11-14 08:00 | 1263.54
54 | 2022-11-14 08:00 | 2084.51
55 | 2022-11-14 08:00 | 413.7554
1 | 2022-11-14 16:00 | 1.265035
2 | 2022-11-14 16:00 | 0.8855246
3 | 2022-11-14 16:00 | 0.3795106
4 | 2022-11-14 16:00 | 1250.384
5 | 2022-11-14 16:00 | 207.0746
6 | 2022-11-14 16:00 | 0.695
7 | 2022-11-14 16:00 | 18.9
8 | 2022-11-14 16:00 | 46.09756
9 | 2022-11-14 16:00 | 1.180723
10 | 2022-11-14 16:00 | 1.031052
11 | 2022-11-14 16:00 | 0.9996925
12 | 2022-11-14 16:00 | 0.49354
13 | 2022-11-14 16:00 | 0.3177712
14 | 2022-11-14 16:00 | 0.6468889
15 | 2022-11-14 16:00 | 3.151039
20 | 2022-11-14 16:00 | 0.2147938
21 | 2022-11-14 16:00 | 4.95443
22 | 2022-11-14 16:00 | 4.823363
23 | 2022-11-14 16:00 | 2.740311
24 | 2022-11-14 16:00 | 429.6748
25 | 2022-11-14 16:00 | 0.1410563
26 | 2022-11-14 16:00 | 450.5236
28 | 2022-11-14 16:00 | 39.79348
29 | 2022-11-14 16:00 | 56.5
30 | 2022-11-14 16:00 | 2697.924
31 | 2022-11-14 16:00 | 2.074976
32 | 2022-11-14 16:00 | 0
33 | 2022-11-14 16:00 | 0
34 | 2022-11-14 16:00 | 31.043
35 | 2022-11-14 16:00 | 391.6897
36 | 2022-11-14 16:00 | 0.9783133
37 | 2022-11-14 16:00 | 0.9839357
38 | 2022-11-14 16:00 | 8.105469
39 | 2022-11-14 16:00 | 37.31343
40 | 2022-11-14 16:00 | 1.109689
41 | 2022-11-14 16:00 | 1.312879
42 | 2022-11-14 16:00 | 1.142779
43 | 2022-11-14 16:00 | 11.6
44 | 2022-11-14 16:00 | 0.42
45 | 2022-11-14 16:00 | 0.3
46 | 2022-11-14 16:00 | 0.7
47 | 2022-11-14 16:00 | 89.9
48 | 2022-11-14 16:00 | 7.5
49 | 2022-11-14 16:00 | 38.08859
50 | 2022-11-14 16:00 | 58.09445
51 | 2022-11-14 16:00 | 2089.795
52 | 2022-11-14 16:00 | 4.006255
53 | 2022-11-14 16:00 | 1297.876
54 | 2022-11-14 16:00 | 2150.4
55 | 2022-11-14 16:00 | 413.5686
1 | 2022-11-15 | 1.276376
2 | 2022-11-15 | 0.8934635
3 | 2022-11-15 | 0.3829129
4 | 2022-11-15 | 1250.684
5 | 2022-11-15 | 213.8571
6 | 2022-11-15 | 0.51
7 | 2022-11-15 | 18
8 | 2022-11-15 | 41.86047
9 | 2022-11-15 | 1.244798
10 | 2022-11-15 | 1.041768
11 | 2022-11-15 | 0.9997071
12 | 2022-11-15 | 0.4982439
13 | 2022-11-15 | 0.3207998
14 | 2022-11-15 | 0.6530542
15 | 2022-11-15 | 2.429853
20 | 2022-11-15 | 0.2825969
21 | 2022-11-15 | 4.645288
22 | 2022-11-15 | 4.829044
23 | 2022-11-15 | 2.753576
24 | 2022-11-15 | 429.6133
25 | 2022-11-15 | 0.1412224
26 | 2022-11-15 | 401.551
28 | 2022-11-15 | 25.97076
29 | 2022-11-15 | 56.5
30 | 2022-11-15 | 2609.198
31 | 2022-11-15 | 2.00888
32 | 2022-11-15 | 0
33 | 2022-11-15 | 0
34 | 2022-11-15 | 31.92135
35 | 2022-11-15 | 391.6221
36 | 2022-11-15 | 1.035496
37 | 2022-11-15 | 1.043077
38 | 2022-11-15 | 7.075141
39 | 2022-11-15 | 44.73684
40 | 2022-11-15 | 1.122928
41 | 2022-11-15 | 1.337145
42 | 2022-11-15 | 1.156473
43 | 2022-11-15 | 11.6
44 | 2022-11-15 | 0.42
45 | 2022-11-15 | 0.3
46 | 2022-11-15 | 0.7
47 | 2022-11-15 | 90
48 | 2022-11-15 | 7.4
49 | 2022-11-15 | 37.92583
50 | 2022-11-15 | 58.47541
51 | 2022-11-15 | 2128.978
52 | 2022-11-15 | 4.000921
53 | 2022-11-15 | 1304.883
54 | 2022-11-15 | 2151.154
55 | 2022-11-15 | 412.0405
1 | 2022-11-15 08:00 | 1.321356
2 | 2022-11-15 08:00 | 0.924949
3 | 2022-11-15 08:00 | 0.3964067
4 | 2022-11-15 08:00 | 1249.965
5 | 2022-11-15 08:00 | 199.7987
6 | 2022-11-15 08:00 | 0.5525
7 | 2022-11-15 08:00 | 19.4
8 | 2022-11-15 08:00 | 44.09091
9 | 2022-11-15 08:00 | 1.244472
10 | 2022-11-15 08:00 | 1.109777
11 | 2022-11-15 08:00 | 0.9996823
12 | 2022-11-15 08:00 | 0.5221077
13 | 2022-11-15 08:00 | 0.3361647
14 | 2022-11-15 08:00 | 0.6843328
15 | 2022-11-15 08:00 | 2.434645
20 | 2022-11-15 08:00 | 0.2761119
21 | 2022-11-15 08:00 | 4.425252
22 | 2022-11-15 08:00 | 4.81354
23 | 2022-11-15 08:00 | 2.799272
24 | 2022-11-15 08:00 | 453.7661
25 | 2022-11-15 08:00 | 0.140769
26 | 2022-11-15 08:00 | 377.7395
28 | 2022-11-15 08:00 | 14.81445
29 | 2022-11-15 08:00 | 56.5
30 | 2022-11-15 08:00 | 2663.673
31 | 2022-11-15 08:00 | 2.271116
32 | 2022-11-15 08:00 | 99999
33 | 2022-11-15 08:00 | 99999
34 | 2022-11-15 08:00 | 32.44255
35 | 2022-11-15 08:00 | 391.6493
36 | 2022-11-15 08:00 | 1.040541
37 | 2022-11-15 08:00 | 1.036847
38 | 2022-11-15 08:00 | 6.859898
39 | 2022-11-15 08:00 | 51.92308
40 | 2022-11-15 08:00 | 1.103168
41 | 2022-11-15 08:00 | 1.313637
42 | 2022-11-15 08:00 | 1.136369
43 | 2022-11-15 08:00 | 11.6
44 | 2022-11-15 08:00 | 0.41
45 | 2022-11-15 08:00 | 0.3
46 | 2022-11-15 08:00 | 0.5
47 | 2022-11-15 08:00 | 89.8
48 | 2022-11-15 08:00 | 7.4
49 | 2022-11-15 08:00 | 36.56838
50 | 2022-11-15 08:00 | 58.12263
51 | 2022-11-15 08:00 | 2150.802
52 | 2022-11-15 08:00 | 3.857629
53 | 2022-11-15 08:00 | 1269.687
54 | 2022-11-15 08:00 | 2102.732
55 | 2022-11-15 08:00 | 429.306
1 | 2022-11-15 16:00 | 1.328893
2 | 2022-11-15 16:00 | 0.930225
3 | 2022-11-15 16:00 | 0.3986679
4 | 2022-11-15 16:00 | 1250.282
5 | 2022-11-15 16:00 | 200.6269
6 | 2022-11-15 16:00 | 0.5675
7 | 2022-11-15 16:00 | 19.4
8 | 2022-11-15 16:00 | 44.5977
9 | 2022-11-15 16:00 | 1.154676
10 | 2022-11-15 16:00 | 1.003385
11 | 2022-11-15 16:00 | 0.999658
12 | 2022-11-15 16:00 | 0.5171041
13 | 2022-11-15 16:00 | 0.3329431
14 | 2022-11-15 16:00 | 0.6777745
15 | 2022-11-15 16:00 | 3.414033
20 | 2022-11-15 16:00 | 0.2013685
21 | 2022-11-15 16:00 | 5.224304
22 | 2022-11-15 16:00 | 5.072969
23 | 2022-11-15 16:00 | 2.807423
24 | 2022-11-15 16:00 | 359.5645
25 | 2022-11-15 16:00 | 0.1483559
26 | 2022-11-15 16:00 | 405.4247
28 | 2022-11-15 16:00 | 26.68037
29 | 2022-11-15 16:00 | 58
30 | 2022-11-15 16:00 | 2756.343
31 | 2022-11-15 16:00 | 1.792205
32 | 2022-11-15 16:00 | 0
33 | 2022-11-15 16:00 | 0
34 | 2022-11-15 16:00 | 31.11486
35 | 2022-11-15 16:00 | 391.6309
36 | 2022-11-15 16:00 | 0.9532374
37 | 2022-11-15 16:00 | 0.9572564
38 | 2022-11-15 16:00 | 8.638337
39 | 2022-11-15 16:00 | 37.3913
40 | 2022-11-15 16:00 | 1.075429
41 | 2022-11-15 16:00 | 1.280593
42 | 2022-11-15 16:00 | 1.114112
43 | 2022-11-15 16:00 | 11.5
44 | 2022-11-15 16:00 | 0.41
45 | 2022-11-15 16:00 | 0.4
46 | 2022-11-15 16:00 | 0.7
47 | 2022-11-15 16:00 | 89.8
48 | 2022-11-15 16:00 | 7.3
49 | 2022-11-15 16:00 | 37.56734
50 | 2022-11-15 16:00 | 58.27189
51 | 2022-11-15 16:00 | 2097.016
52 | 2022-11-15 16:00 | 4.049568
53 | 2022-11-15 16:00 | 1374.397
54 | 2022-11-15 16:00 | 2272.439
55 | 2022-11-15 16:00 | 408.2925
1 | 2022-11-16 | 1.303662
2 | 2022-11-16 | 0.9125632
3 | 2022-11-16 | 0.3910985
4 | 2022-11-16 | 1249.533
5 | 2022-11-16 | 208.2655
6 | 2022-11-16 | 0.48
7 | 2022-11-16 | 19
8 | 2022-11-16 | 43.379
9 | 2022-11-16 | 1.208633
10 | 2022-11-16 | 1.205028
11 | 2022-11-16 | 0.9997526
12 | 2022-11-16 | 0.5101964
13 | 2022-11-16 | 0.3284955
14 | 2022-11-16 | 0.6687205
15 | 2022-11-16 | 2.781001
20 | 2022-11-16 | 0.2491071
21 | 2022-11-16 | 5.006834
22 | 2022-11-16 | 3.909482
23 | 2022-11-16 | 2.781831
24 | 2022-11-16 | 423.9839
25 | 2022-11-16 | 0.1143304
26 | 2022-11-16 | 495.4949
28 | 2022-11-16 | 42.3489
29 | 2022-11-16 | 45.5
30 | 2022-11-16 | 2397.743
31 | 2022-11-16 | 2.035786
32 | 2022-11-16 | 99999
33 | 2022-11-16 | 99999
34 | 2022-11-16 | 31.67267
35 | 2022-11-16 | 391.7906
36 | 2022-11-16 | 1.01199
37 | 2022-11-16 | 1.029622
38 | 2022-11-16 | 7.787835
39 | 2022-11-16 | 53.40909
40 | 2022-11-16 | 0.9691239
41 | 2022-11-16 | 1.159227
42 | 2022-11-16 | 1.024784
43 | 2022-11-16 | 11.5
44 | 2022-11-16 | 0.41
45 | 2022-11-16 | 0.4
46 | 2022-11-16 | 0.7
47 | 2022-11-16 | 89.7
48 | 2022-11-16 | 7.4
49 | 2022-11-16 | 40.40792
50 | 2022-11-16 | 58.62342
51 | 2022-11-16 | 2124.104
52 | 2022-11-16 | 3.931976
53 | 2022-11-16 | 1050.374
54 | 2022-11-16 | 1731.012
55 | 2022-11-16 | 419.1265
1 | 2022-11-16 08:00 | 1.237219
2 | 2022-11-16 08:00 | 0.8660531
3 | 2022-11-16 08:00 | 0.3711656
4 | 2022-11-16 08:00 | 1249.325
5 | 2022-11-16 08:00 | 225.6259
6 | 2022-11-16 08:00 | 0.52025
7 | 2022-11-16 08:00 | 19
8 | 2022-11-16 08:00 | 43.67816
9 | 2022-11-16 08:00 | 1.19732
10 | 2022-11-16 08:00 | 1.021069
11 | 2022-11-16 08:00 | 0.9997228
12 | 2022-11-16 08:00 | 0.4817298
13 | 2022-11-16 08:00 | 0.310167
14 | 2022-11-16 08:00 | 0.6314091
15 | 2022-11-16 08:00 | 3.011759
20 | 2022-11-16 08:00 | 0.2198643
21 | 2022-11-16 08:00 | 4.669768
22 | 2022-11-16 08:00 | 4.99178
23 | 2022-11-16 08:00 | 2.720959
24 | 2022-11-16 08:00 | 360.9345
25 | 2022-11-16 08:00 | 0.1459816
26 | 2022-11-16 08:00 | 467.3275
28 | 2022-11-16 08:00 | 41.13826
29 | 2022-11-16 08:00 | 54.5
30 | 2022-11-16 08:00 | 2589.236
31 | 2022-11-16 08:00 | 1.599703
32 | 2022-11-16 08:00 | 0
33 | 2022-11-16 08:00 | 0
34 | 2022-11-16 08:00 | 32.55499
35 | 2022-11-16 08:00 | 391.6195
36 | 2022-11-16 08:00 | 0.9951279
37 | 2022-11-16 08:00 | 0.9939333
38 | 2022-11-16 08:00 | 7.681527
39 | 2022-11-16 08:00 | 29.11111
40 | 2022-11-16 08:00 | 1.032459
41 | 2022-11-16 08:00 | 1.22826
42 | 2022-11-16 08:00 | 1.074854
43 | 2022-11-16 08:00 | 11.8
44 | 2022-11-16 08:00 | 0.44
45 | 2022-11-16 08:00 | 0.3
46 | 2022-11-16 08:00 | 0.6
47 | 2022-11-16 08:00 | 89.7
48 | 2022-11-16 08:00 | 7.4
49 | 2022-11-16 08:00 | 35.56905
50 | 2022-11-16 08:00 | 57.82832
51 | 2022-11-16 08:00 | 2162.508
52 | 2022-11-16 08:00 | 4.070043
53 | 2022-11-16 08:00 | 1339.638
54 | 2022-11-16 08:00 | 2236.914
55 | 2022-11-16 08:00 | 410.2635
1 | 2022-11-16 16:00 | 1.244058
2 | 2022-11-16 16:00 | 0.8708404
3 | 2022-11-16 16:00 | 0.3732173
4 | 2022-11-16 16:00 | 1250.529
5 | 2022-11-16 16:00 | 242.4529
6 | 2022-11-16 16:00 | 0.5975
7 | 2022-11-16 16:00 | 18
8 | 2022-11-16 16:00 | 42.05608
9 | 2022-11-16 16:00 | 1.215144
10 | 2022-11-16 16:00 | 1.105434
11 | 2022-11-16 16:00 | 0.999777
12 | 2022-11-16 16:00 | 0.4858369
13 | 2022-11-16 16:00 | 0.3128114
14 | 2022-11-16 16:00 | 0.6367922
15 | 2022-11-16 16:00 | 2.71619
20 | 2022-11-16 16:00 | 0.2519713
21 | 2022-11-16 16:00 | 4.832428
22 | 2022-11-16 16:00 | 4.327844
23 | 2022-11-16 16:00 | 2.717944
24 | 2022-11-16 16:00 | 394.8031
25 | 2022-11-16 16:00 | 0.1265651
26 | 2022-11-16 16:00 | 414.6511
28 | 2022-11-16 16:00 | 33.29944
29 | 2022-11-16 16:00 | 45.5
30 | 2022-11-16 16:00 | 2455.487
31 | 2022-11-16 16:00 | 1.62837
32 | 2022-11-16 16:00 | 0
33 | 2022-11-16 16:00 | 0
34 | 2022-11-16 16:00 | 31.79358
35 | 2022-11-16 16:00 | 386.3549
36 | 2022-11-16 16:00 | 1.019231
37 | 2022-11-16 16:00 | 1.030581
38 | 2022-11-16 16:00 | 7.548618
39 | 2022-11-16 16:00 | 50
40 | 2022-11-16 16:00 | 1.086272
41 | 2022-11-16 16:00 | 1.274883
42 | 2022-11-16 16:00 | 1.11187
43 | 2022-11-16 16:00 | 11.7
44 | 2022-11-16 16:00 | 0.44
45 | 2022-11-16 16:00 | 0.3
46 | 2022-11-16 16:00 | 0.5
47 | 2022-11-16 16:00 | 89.8
48 | 2022-11-16 16:00 | 7.2
49 | 2022-11-16 16:00 | 33.69572
50 | 2022-11-16 16:00 | 57.3
51 | 2022-11-16 16:00 | 2117.811
52 | 2022-11-16 16:00 | 4.055763
53 | 2022-11-16 16:00 | 1148.727
54 | 2022-11-16 16:00 | 1932.284
55 | 2022-11-16 16:00 | 414.7455
1 | 2022-11-17 | 1.174746
2 | 2022-11-17 | 0.822322
3 | 2022-11-17 | 0.3524237
4 | 2022-11-17 | 1250.904
5 | 2022-11-17 | 206.342
6 | 2022-11-17 | 0.5325
7 | 2022-11-17 | 18
8 | 2022-11-17 | 42.75534
9 | 2022-11-17 | 1.232893
10 | 2022-11-17 | 1.117903
11 | 2022-11-17 | 0.9996797
12 | 2022-11-17 | 0.4642557
13 | 2022-11-17 | 0.2989161
14 | 2022-11-17 | 0.6085054
15 | 2022-11-17 | 2.535632
20 | 2022-11-17 | 0.2789058
21 | 2022-11-17 | 5.074206
22 | 2022-11-17 | 4.836452
23 | 2022-11-17 | 2.651456
24 | 2022-11-17 | 227.9932
25 | 2022-11-17 | 0.1414391
26 | 2022-11-17 | 304.3473
28 | 2022-11-17 | 63.13425
29 | 2022-11-17 | 52
30 | 2022-11-17 | 2693.207
31 | 2022-11-17 | 1.104928
32 | 2022-11-17 | 99999
33 | 2022-11-17 | 99999
34 | 2022-11-17 | 32.03474
35 | 2022-11-17 | 391.5547
36 | 2022-11-17 | 1.040816
37 | 2022-11-17 | 1.058763
38 | 2022-11-17 | 7.609838
39 | 2022-11-17 | 55.83333
40 | 2022-11-17 | 1.074402
41 | 2022-11-17 | 1.270699
42 | 2022-11-17 | 1.113131
43 | 2022-11-17 | 11.7
44 | 2022-11-17 | 0.44
45 | 2022-11-17 | 0.3
46 | 2022-11-17 | 0.5
47 | 2022-11-17 | 90
48 | 2022-11-17 | 7.1
49 | 2022-11-17 | 33.61276
50 | 2022-11-17 | 57.70091
51 | 2022-11-17 | 2128.878
52 | 2022-11-17 | 3.895069
53 | 2022-11-17 | 1264.533
54 | 2022-11-17 | 2116.574
55 | 2022-11-17 | 429.7225
1 | 2022-11-17 08:00 | 1.31171
2 | 2022-11-17 08:00 | 0.9181966
3 | 2022-11-17 08:00 | 0.3935128
4 | 2022-11-17 08:00 | 1250.572
5 | 2022-11-17 08:00 | 206.2099
6 | 2022-11-17 08:00 | 0.5475
7 | 2022-11-17 08:00 | 19
8 | 2022-11-17 08:00 | 43.87991
9 | 2022-11-17 08:00 | 1.170818
10 | 2022-11-17 08:00 | 1.080054
11 | 2022-11-17 08:00 | 0.9996913
12 | 2022-11-17 08:00 | 0.5187434
13 | 2022-11-17 08:00 | 0.3339986
14 | 2022-11-17 08:00 | 0.6799232
15 | 2022-11-17 08:00 | 3.203069
20 | 2022-11-17 08:00 | 0.212959
21 | 2022-11-17 08:00 | 5.057862
22 | 2022-11-17 08:00 | 4.884652
23 | 2022-11-17 08:00 | 2.788291
24 | 2022-11-17 08:00 | 320.1049
25 | 2022-11-17 08:00 | 0.1428486
26 | 2022-11-17 08:00 | 432.3964
28 | 2022-11-17 08:00 | 55.25981
29 | 2022-11-17 08:00 | 52
30 | 2022-11-17 08:00 | 2646.535
31 | 2022-11-17 08:00 | 1.552325
32 | 2022-11-17 08:00 | 0
33 | 2022-11-17 08:00 | 0
34 | 2022-11-17 08:00 | 31.43439
35 | 2022-11-17 08:00 | 374.5076
36 | 2022-11-17 08:00 | 0.9786477
37 | 2022-11-17 08:00 | 0.9909639
38 | 2022-11-17 08:00 | 8.260931
39 | 2022-11-17 08:00 | 37.91045
40 | 2022-11-17 08:00 | 1.10532
41 | 2022-11-17 08:00 | 1.316769
42 | 2022-11-17 08:00 | 1.142028
43 | 2022-11-17 08:00 | 11.9
44 | 2022-11-17 08:00 | 0.45
45 | 2022-11-17 08:00 | 0.3
46 | 2022-11-17 08:00 | 0.7
47 | 2022-11-17 08:00 | 90.1
48 | 2022-11-17 08:00 | 7.1
49 | 2022-11-17 08:00 | 32.09833
50 | 2022-11-17 08:00 | 57.63578
51 | 2022-11-17 08:00 | 2127.833
52 | 2022-11-17 08:00 | 3.906409
53 | 2022-11-17 08:00 | 1275.394
54 | 2022-11-17 08:00 | 2137.451
55 | 2022-11-17 08:00 | 429.0166
1 | 2022-11-17 16:00 | 1.298984
2 | 2022-11-17 16:00 | 0.9092888
3 | 2022-11-17 16:00 | 0.3896952
4 | 2022-11-17 16:00 | 1250.859
5 | 2022-11-17 16:00 | 220.5256
6 | 2022-11-17 16:00 | 0.5075
7 | 2022-11-17 16:00 | 18.5
8 | 2022-11-17 16:00 | 42.3341
9 | 2022-11-17 16:00 | 1.212048
10 | 2022-11-17 16:00 | 1.087297
11 | 2022-11-17 16:00 | 0.9997276
12 | 2022-11-17 16:00 | 0.5086222
13 | 2022-11-17 16:00 | 0.327482
14 | 2022-11-17 16:00 | 0.6666572
15 | 2022-11-17 16:00 | 2.727244
20 | 2022-11-17 16:00 | 0.2587222
21 | 2022-11-17 16:00 | 5.183765
22 | 2022-11-17 16:00 | 4.6085
23 | 2022-11-17 16:00 | 2.774855
24 | 2022-11-17 16:00 | 449.4166
25 | 2022-11-17 16:00 | 0.1347727
26 | 2022-11-17 16:00 | 370.7717
28 | 2022-11-17 16:00 | 13.22486
29 | 2022-11-17 16:00 | 49
30 | 2022-11-17 16:00 | 2663.374
31 | 2022-11-17 16:00 | 2.037934
32 | 2022-11-17 16:00 | 0
33 | 2022-11-17 16:00 | 0
34 | 2022-11-17 16:00 | 30.45284
35 | 2022-11-17 16:00 | 391.2116
36 | 2022-11-17 16:00 | 0.9939759
37 | 2022-11-17 16:00 | 1.016162
38 | 2022-11-17 16:00 | 7.911009
39 | 2022-11-17 16:00 | 50.74074
40 | 2022-11-17 16:00 | 1.110414
41 | 2022-11-17 16:00 | 1.324928
42 | 2022-11-17 16:00 | 1.150312
43 | 2022-11-17 16:00 | 11.8
44 | 2022-11-17 16:00 | 0.45
45 | 2022-11-17 16:00 | 0.3
46 | 2022-11-17 16:00 | 0.8
47 | 2022-11-17 16:00 | 89.9
48 | 2022-11-17 16:00 | 7.2
49 | 2022-11-17 16:00 | 32.308
50 | 2022-11-17 16:00 | 57.82243
51 | 2022-11-17 16:00 | 2042.057
52 | 2022-11-17 16:00 | 4.039227
53 | 2022-11-17 16:00 | 1228.517
54 | 2022-11-17 16:00 | 2050.529
55 | 2022-11-17 16:00 | 413.225
1 | 2022-11-18 | 1.242534
2 | 2022-11-18 | 0.8697736
3 | 2022-11-18 | 0.3727601
4 | 2022-11-18 | 1250.306
5 | 2022-11-18 | 223.1273
6 | 2022-11-18 | 0.67
7 | 2022-11-18 | 19
8 | 2022-11-18 | 44.81132
9 | 2022-11-18 | 1.214976
10 | 2022-11-18 | 1.020971
11 | 2022-11-18 | 0.9997305
12 | 2022-11-18 | 0.4849924
13 | 2022-11-18 | 0.3122677
14 | 2022-11-18 | 0.6356854
15 | 2022-11-18 | 2.695531
20 | 2022-11-18 | 0.2671367
21 | 2022-11-18 | 5.412122
22 | 2022-11-18 | 4.657045
23 | 2022-11-18 | 2.711515
24 | 2022-11-18 | 484.8331
25 | 2022-11-18 | 0.1361924
26 | 2022-11-18 | 444.7731
28 | 2022-11-18 | 11.99319
29 | 2022-11-18 | 49
30 | 2022-11-18 | 2619.794
31 | 2022-11-18 | 2.172899
32 | 2022-11-18 | 99999
33 | 2022-11-18 | 99999
34 | 2022-11-18 | 30.43927
35 | 2022-11-18 | 386.7914
36 | 2022-11-18 | 0.9963768
37 | 2022-11-18 | 1.031795
38 | 2022-11-18 | 8.107653
39 | 2022-11-18 | 48.67924
40 | 2022-11-18 | 0.9625747
41 | 2022-11-18 | 1.170111
42 | 2022-11-18 | 1.013535
43 | 2022-11-18 | 11.8
44 | 2022-11-18 | 0.45
45 | 2022-11-18 | 0.3
46 | 2022-11-18 | 0.8
47 | 2022-11-18 | 90
48 | 2022-11-18 | 7.2
49 | 2022-11-18 | 32.15879
50 | 2022-11-18 | 58.77731
51 | 2022-11-18 | 2048.388
52 | 2022-11-18 | 4.085538
53 | 2022-11-18 | 1274.288
54 | 2022-11-18 | 2083.337
55 | 2022-11-18 | 400.1682
1 | 2022-11-18 08:00 | 1.306095
2 | 2022-11-18 08:00 | 0.9142664
3 | 2022-11-18 08:00 | 0.3918284
4 | 2022-11-18 08:00 | 1250.429
5 | 2022-11-18 08:00 | 218.9876
6 | 2022-11-18 08:00 | 0.645
7 | 2022-11-18 08:00 | 19.6
8 | 2022-11-18 08:00 | 45.37037
9 | 2022-11-18 08:00 | 1.215496
10 | 2022-11-18 08:00 | 1.015057
11 | 2022-11-18 08:00 | 0.999716
12 | 2022-11-18 08:00 | 0.5101897
13 | 2022-11-18 08:00 | 0.3284912
14 | 2022-11-18 08:00 | 0.6687118
15 | 2022-11-18 08:00 | 2.704231
20 | 2022-11-18 08:00 | 0.2606434
21 | 2022-11-18 08:00 | 5.156133
22 | 2022-11-18 08:00 | 4.852561
23 | 2022-11-18 08:00 | 2.786512
24 | 2022-11-18 08:00 | 407.6642
25 | 2022-11-18 08:00 | 0.1419102
26 | 2022-11-18 08:00 | 530.287
28 | 2022-11-18 08:00 | 46.92859
29 | 2022-11-18 08:00 | 53.5
30 | 2022-11-18 08:00 | 2748.373
31 | 2022-11-18 08:00 | 1.861586
32 | 2022-11-18 08:00 | 0
33 | 2022-11-18 08:00 | 0
34 | 2022-11-18 08:00 | 30.12182
35 | 2022-11-18 08:00 | 391.5463
36 | 2022-11-18 08:00 | 0.9963681
37 | 2022-11-18 08:00 | 1.018256
38 | 2022-11-18 08:00 | 7.860364
39 | 2022-11-18 08:00 | 42.95082
40 | 2022-11-18 08:00 | 0.9643865
41 | 2022-11-18 08:00 | 1.165068
42 | 2022-11-18 08:00 | 1.006248
43 | 2022-11-18 08:00 | 11.5
44 | 2022-11-18 08:00 | 0.45
45 | 2022-11-18 08:00 | 0.2
46 | 2022-11-18 08:00 | 0.6
47 | 2022-11-18 08:00 | 90
48 | 2022-11-18 08:00 | 7.1
49 | 2022-11-18 08:00 | 32.65175
50 | 2022-11-18 08:00 | 58.5588
51 | 2022-11-18 08:00 | 2048.097
52 | 2022-11-18 08:00 | 4.067562
53 | 2022-11-18 08:00 | 1318.892
54 | 2022-11-18 08:00 | 2167.268
55 | 2022-11-18 08:00 | 403.9888
1 | 2022-11-18 16:00 | 1.243983
2 | 2022-11-18 16:00 | 0.8707882
3 | 2022-11-18 16:00 | 0.373195
4 | 2022-11-18 16:00 | 1249.907
5 | 2022-11-18 16:00 | 218.722
6 | 2022-11-18 16:00 | 0.48
7 | 2022-11-18 16:00 | 17.7
8 | 2022-11-18 16:00 | 42.6506
9 | 2022-11-18 16:00 | 1.208738
10 | 2022-11-18 16:00 | 1.03929
11 | 2022-11-18 16:00 | 0.9997125
12 | 2022-11-18 16:00 | 0.4893579
13 | 2022-11-18 16:00 | 0.3150784
14 | 2022-11-18 16:00 | 0.6414073
15 | 2022-11-18 16:00 | 2.775812
20 | 2022-11-18 16:00 | 0.2544121
21 | 2022-11-18 16:00 | 5.224114
22 | 2022-11-18 16:00 | 4.859975
23 | 2022-11-18 16:00 | 2.72244
24 | 2022-11-18 16:00 | 317.6212
25 | 2022-11-18 16:00 | 0.142127
26 | 2022-11-18 16:00 | 514.3199
28 | 2022-11-18 16:00 | 60.09592
29 | 2022-11-18 16:00 | 51.5
30 | 2022-11-18 16:00 | 2730.769
31 | 2022-11-18 16:00 | 1.452168
32 | 2022-11-18 16:00 | 0
33 | 2022-11-18 16:00 | 0
34 | 2022-11-18 16:00 | 30.52942
35 | 2022-11-18 16:00 | 391.7205
36 | 2022-11-18 16:00 | 0.9902912
37 | 2022-11-18 16:00 | 1.013225
38 | 2022-11-18 16:00 | 7.999926
39 | 2022-11-18 16:00 | 35.21127
40 | 2022-11-18 16:00 | 1.0345
41 | 2022-11-18 16:00 | 1.254787
42 | 2022-11-18 16:00 | 1.071892
43 | 2022-11-18 16:00 | 11.7
44 | 2022-11-18 16:00 | 0.45
45 | 2022-11-18 16:00 | 0.3
46 | 2022-11-18 16:00 | 0.6
47 | 2022-11-18 16:00 | 90.1
48 | 2022-11-18 16:00 | 7.2
49 | 2022-11-18 16:00 | 28.69806
50 | 2022-11-18 16:00 | 58.35601
51 | 2022-11-18 16:00 | 2062.251
52 | 2022-11-18 16:00 | 4.026489
53 | 2022-11-18 16:00 | 1302.724
54 | 2022-11-18 16:00 | 2151.034
55 | 2022-11-18 16:00 | 410.0796
1 | 2022-11-19 | 1.21489
2 | 2022-11-19 | 0.8504232
3 | 2022-11-19 | 0.3644671
4 | 2022-11-19 | 1250.271
5 | 2022-11-19 | 255.8179
6 | 2022-11-19 | 0.3525
7 | 2022-11-19 | 17
8 | 2022-11-19 | 39.9061
9 | 2022-11-19 | 1.233911
10 | 2022-11-19 | 1.210877
11 | 2022-11-19 | 0.9997945
12 | 2022-11-19 | 0.4858199
13 | 2022-11-19 | 0.3128005
14 | 2022-11-19 | 0.63677
15 | 2022-11-19 | 2.569481
20 | 2022-11-19 | 0.2764032
21 | 2022-11-19 | 5.152051
22 | 2022-11-19 | 4.285503
23 | 2022-11-19 | 2.688431
24 | 2022-11-19 | 404.6476
25 | 2022-11-19 | 0.1253269
26 | 2022-11-19 | 482.6816
28 | 2022-11-19 | 48.4269
29 | 2022-11-19 | 46
30 | 2022-11-19 | 2653.604
31 | 2022-11-19 | 1.58178
32 | 2022-11-19 | 99999
33 | 2022-11-19 | 99999
34 | 2022-11-19 | 30.2247
35 | 2022-11-19 | 391.6714
36 | 2022-11-19 | 1
37 | 2022-11-19 | 1.022564
38 | 2022-11-19 | 7.721533
39 | 2022-11-19 | 44.5283
40 | 2022-11-19 | 1.07771
41 | 2022-11-19 | 1.321206
42 | 2022-11-19 | 1.117486
43 | 2022-11-19 | 11.7
44 | 2022-11-19 | 0.45
45 | 2022-11-19 | 0.3
46 | 2022-11-19 | 0.6
47 | 2022-11-19 | 89.6
48 | 2022-11-19 | 7.3
49 | 2022-11-19 | 23.84753
50 | 2022-11-19 | 58.33046
51 | 2022-11-19 | 2036.285
52 | 2022-11-19 | 3.869896
53 | 2022-11-19 | 1119.964
54 | 2022-11-19 | 1851.001
55 | 2022-11-19 | 427.0741
1 | 2022-11-19 08:00 | 1.262653
2 | 2022-11-19 08:00 | 0.8838574
3 | 2022-11-19 08:00 | 0.378796
4 | 2022-11-19 08:00 | 1250.467
5 | 2022-11-19 08:00 | 230.1634
6 | 2022-11-19 08:00 | 0.51325
7 | 2022-11-19 08:00 | 18.7
8 | 2022-11-19 08:00 | 43.58974
9 | 2022-11-19 08:00 | 1.245943
10 | 2022-11-19 08:00 | 0.999023
11 | 2022-11-19 08:00 | 0.999737
12 | 2022-11-19 08:00 | 0.4976695
13 | 2022-11-19 08:00 | 0.32043
14 | 2022-11-19 08:00 | 0.6523014
15 | 2022-11-19 08:00 | 2.503446
20 | 2022-11-19 08:00 | 0.2787751
21 | 2022-11-19 08:00 | 4.89187
22 | 2022-11-19 08:00 | 4.774964
23 | 2022-11-19 08:00 | 2.739783
24 | 2022-11-19 08:00 | 391.2174
25 | 2022-11-19 08:00 | 0.1396409
26 | 2022-11-19 08:00 | 510.429
28 | 2022-11-19 08:00 | 42.92019
29 | 2022-11-19 08:00 | 50.5
30 | 2022-11-19 08:00 | 2635.297
31 | 2022-11-19 08:00 | 1.699738
32 | 2022-11-19 08:00 | 0
33 | 2022-11-19 08:00 | 0
34 | 2022-11-19 08:00 | 29.82807
35 | 2022-11-19 08:00 | 351.3681
36 | 2022-11-19 08:00 | 1.008739
37 | 2022-11-19 08:00 | 1.018367
38 | 2022-11-19 08:00 | 7.395317
39 | 2022-11-19 08:00 | 41.45454
40 | 2022-11-19 08:00 | 1.128228
41 | 2022-11-19 08:00 | 1.367526
42 | 2022-11-19 08:00 | 1.151559
43 | 2022-11-19 08:00 | 11.6
44 | 2022-11-19 08:00 | 0.44
45 | 2022-11-19 08:00 | 0.3
46 | 2022-11-19 08:00 | 0.5
47 | 2022-11-19 08:00 | 89.9
48 | 2022-11-19 08:00 | 7.1
49 | 2022-11-19 08:00 | 23.9934
50 | 2022-11-19 08:00 | 57.88603
51 | 2022-11-19 08:00 | 2111.789
52 | 2022-11-19 08:00 | 4.067652
53 | 2022-11-19 08:00 | 1271.491
54 | 2022-11-19 08:00 | 2113.556
55 | 2022-11-19 08:00 | 408.655
1 | 2022-11-19 16:00 | 1.293939
2 | 2022-11-19 16:00 | 0.9057575
3 | 2022-11-19 16:00 | 0.3881818
4 | 2022-11-19 16:00 | 1250.759
5 | 2022-11-19 16:00 | 263.1293
6 | 2022-11-19 16:00 | 0.5945
7 | 2022-11-19 16:00 | 17.8
8 | 2022-11-19 16:00 | 40.27149
9 | 2022-11-19 16:00 | 1.242197
10 | 2022-11-19 16:00 | 1.050804
11 | 2022-11-19 16:00 | 0.9997852
12 | 2022-11-19 16:00 | 0.5109152
13 | 2022-11-19 16:00 | 0.3289583
14 | 2022-11-19 16:00 | 0.6696627
15 | 2022-11-19 16:00 | 2.51226
20 | 2022-11-19 16:00 | 0.2792349
21 | 2022-11-19 16:00 | 4.959222
22 | 2022-11-19 16:00 | 4.689593
23 | 2022-11-19 16:00 | 2.776047
24 | 2022-11-19 16:00 | 381.678
25 | 2022-11-19 16:00 | 0.1371443
26 | 2022-11-19 16:00 | 472.0845
28 | 2022-11-19 16:00 | 47.88376
29 | 2022-11-19 16:00 | 49.5
30 | 2022-11-19 16:00 | 2590.785
31 | 2022-11-19 16:00 | 1.450534
32 | 2022-11-19 16:00 | 0
33 | 2022-11-19 16:00 | 0
34 | 2022-11-19 16:00 | 31.45911
35 | 2022-11-19 16:00 | 391.1938
36 | 2022-11-19 16:00 | 1.011236
37 | 2022-11-19 16:00 | 1.028956
38 | 2022-11-19 16:00 | 7.471483
39 | 2022-11-19 16:00 | 51.42857
40 | 2022-11-19 16:00 | 1.088811
41 | 2022-11-19 16:00 | 1.323788
42 | 2022-11-19 16:00 | 1.123071
43 | 2022-11-19 16:00 | 11.5
44 | 2022-11-19 16:00 | 0.44
45 | 2022-11-19 16:00 | 0.4
46 | 2022-11-19 16:00 | 0.6
47 | 2022-11-19 16:00 | 89.6
48 | 2022-11-19 16:00 | 7.4
49 | 2022-11-19 16:00 | 24.11359
50 | 2022-11-19 16:00 | 57.91675
51 | 2022-11-19 16:00 | 2093.478
52 | 2022-11-19 16:00 | 4.040437
53 | 2022-11-19 16:00 | 1247.278
54 | 2022-11-19 16:00 | 2069.302
55 | 2022-11-19 16:00 | 410.6127
1 | 2022-11-20 | 1.237846
2 | 2022-11-20 | 0.8664923
3 | 2022-11-20 | 0.3713538
4 | 2022-11-20 | 1250.401
5 | 2022-11-20 | 249.5103
6 | 2022-11-20 | 0.434
7 | 2022-11-20 | 17.2
8 | 2022-11-20 | 40.09324
9 | 2022-11-20 | 1.234122
10 | 2022-11-20 | 1.101701
11 | 2022-11-20 | 0.9997848
12 | 2022-11-20 | 0.4937086
13 | 2022-11-20 | 0.3178797
14 | 2022-11-20 | 0.6471098
15 | 2022-11-20 | 2.621402
20 | 2022-11-20 | 0.2655338
21 | 2022-11-20 | 4.95364
22 | 2022-11-20 | 4.768307
23 | 2022-11-20 | 2.727051
24 | 2022-11-20 | 320.8273
25 | 2022-11-20 | 0.1394462
26 | 2022-11-20 | 465.5656
28 | 2022-11-20 | 61.60689
29 | 2022-11-20 | 50
30 | 2022-11-20 | 2707.265
31 | 2022-11-20 | 1.285828
32 | 2022-11-20 | 99999
33 | 2022-11-20 | 99999
34 | 2022-11-20 | 30.9628
35 | 2022-11-20 | 381.8814
36 | 2022-11-20 | 1
37 | 2022-11-20 | 1.008138
38 | 2022-11-20 | 7.575042
39 | 2022-11-20 | 42.14286
40 | 2022-11-20 | 1.054827
41 | 2022-11-20 | 1.27758
42 | 2022-11-20 | 1.093911
43 | 2022-11-20 | 11.5
44 | 2022-11-20 | 0.44
45 | 2022-11-20 | 0.4
46 | 2022-11-20 | 0.6
47 | 2022-11-20 | 89.8
48 | 2022-11-20 | 7.2
49 | 2022-11-20 | 24.01909
50 | 2022-11-20 | 57.93579
51 | 2022-11-20 | 2120.739
52 | 2022-11-20 | 3.902678
53 | 2022-11-20 | 1245.827
54 | 2022-11-20 | 2068.488
55 | 2022-11-20 | 425.4344
1 | 2022-11-20 08:00 | 1.181045
2 | 2022-11-20 08:00 | 0.8267313
3 | 2022-11-20 08:00 | 0.3543134
4 | 2022-11-20 08:00 | 1248.198
5 | 2022-11-20 08:00 | 225.7889
6 | 2022-11-20 08:00 | 0.45
7 | 2022-11-20 08:00 | 19.3
8 | 2022-11-20 08:00 | 45.51887
9 | 2022-11-20 08:00 | 1.145688
10 | 2022-11-20 08:00 | 1.09954
11 | 2022-11-20 08:00 | 0.9997298
12 | 2022-11-20 08:00 | 0.4693266
13 | 2022-11-20 08:00 | 0.3021811
14 | 2022-11-20 08:00 | 0.615152
15 | 2022-11-20 08:00 | 3.10561
20 | 2022-11-20 08:00 | 0.2421302
21 | 2022-11-20 08:00 | 6.195892
22 | 2022-11-20 08:00 | 4.969795
23 | 2022-11-20 08:00 | 2.66413
24 | 2022-11-20 08:00 | 286.0083
25 | 2022-11-20 08:00 | 0.1453386
26 | 2022-11-20 08:00 | 412.4569
28 | 2022-11-20 08:00 | 38.3673
29 | 2022-11-20 08:00 | 52.5
30 | 2022-11-20 08:00 | 2879.178
31 | 2022-11-20 08:00 | 1.266707
32 | 2022-11-20 08:00 | 0
33 | 2022-11-20 08:00 | 0
34 | 2022-11-20 08:00 | 29.48219
35 | 2022-11-20 08:00 | 363.7031
36 | 2022-11-20 08:00 | 0.9382284
37 | 2022-11-20 08:00 | 0.983984
38 | 2022-11-20 08:00 | 9.301502
39 | 2022-11-20 08:00 | 25.97701
40 | 2022-11-20 08:00 | 0.9862434
41 | 2022-11-20 08:00 | 1.18368
42 | 2022-11-20 08:00 | 1.017511
43 | 2022-11-20 08:00 | 11.3
44 | 2022-11-20 08:00 | 0.44
45 | 2022-11-20 08:00 | 0.3
46 | 2022-11-20 08:00 | 0.7
47 | 2022-11-20 08:00 | 89.5
48 | 2022-11-20 08:00 | 7.3
49 | 2022-11-20 08:00 | 26.02418
50 | 2022-11-20 08:00 | 57.39362
51 | 2022-11-20 08:00 | 2081.849
52 | 2022-11-20 08:00 | 3.92486
53 | 2022-11-20 08:00 | 1288.809
54 | 2022-11-20 08:00 | 2166.324
55 | 2022-11-20 08:00 | 428.2631
1 | 2022-11-20 16:00 | 1.202476
2 | 2022-11-20 16:00 | 0.8417331
3 | 2022-11-20 16:00 | 0.3607428
4 | 2022-11-20 16:00 | 1249.943
5 | 2022-11-20 16:00 | 226.984
6 | 2022-11-20 16:00 | 0.355
7 | 2022-11-20 16:00 | 18
8 | 2022-11-20 16:00 | 43.16547
9 | 2022-11-20 16:00 | 1.125728
10 | 2022-11-20 16:00 | 1.132492
11 | 2022-11-20 16:00 | 0.9997351
12 | 2022-11-20 16:00 | 0.4791321
13 | 2022-11-20 16:00 | 0.3084945
14 | 2022-11-20 16:00 | 0.6280043
15 | 2022-11-20 16:00 | 3.295413
20 | 2022-11-20 16:00 | 0.2260617
21 | 2022-11-20 16:00 | 6.13377
22 | 2022-11-20 16:00 | 5.000803
23 | 2022-11-20 16:00 | 2.688675
24 | 2022-11-20 16:00 | 241.7495
25 | 2022-11-20 16:00 | 0.1462454
26 | 2022-11-20 16:00 | 356.0265
28 | 2022-11-20 16:00 | 77.88121
29 | 2022-11-20 16:00 | 52.5
30 | 2022-11-20 16:00 | 2798.179
31 | 2022-11-20 16:00 | 1.06505
32 | 2022-11-20 16:00 | 0
33 | 2022-11-20 16:00 | 0
34 | 2022-11-20 16:00 | 31.37504
35 | 2022-11-20 16:00 | 391.5995
36 | 2022-11-20 16:00 | 0.9243306
37 | 2022-11-20 16:00 | 0.9555336
38 | 2022-11-20 16:00 | 9.429183
39 | 2022-11-20 16:00 | 24.88372
40 | 2022-11-20 16:00 | 1.072743
41 | 2022-11-20 16:00 | 1.28621
42 | 2022-11-20 16:00 | 1.089979
43 | 2022-11-20 16:00 | 11.5
44 | 2022-11-20 16:00 | 0.44
45 | 2022-11-20 16:00 | 0.3
46 | 2022-11-20 16:00 | 0.5
47 | 2022-11-20 16:00 | 89.9
48 | 2022-11-20 16:00 | 7.2
49 | 2022-11-20 16:00 | 24.11047
50 | 2022-11-20 16:00 | 57.36347
51 | 2022-11-20 16:00 | 2110.947
52 | 2022-11-20 16:00 | 3.914679
53 | 2022-11-20 16:00 | 1292.159
54 | 2022-11-20 16:00 | 2172.828
55 | 2022-11-20 16:00 | 429.5493
1 | 2022-11-21 | 1.206532
2 | 2022-11-21 | 0.8445724
3 | 2022-11-21 | 0.3619596
4 | 2022-11-21 | 1250.057
5 | 2022-11-21 | 237.9224
6 | 2022-11-21 | 0.3125
7 | 2022-11-21 | 18
8 | 2022-11-21 | 41.86047
9 | 2022-11-21 | 1.167657
10 | 2022-11-21 | 1.263754
11 | 2022-11-21 | 0.999764
12 | 2022-11-21 | 0.4900362
13 | 2022-11-21 | 0.3155152
14 | 2022-11-21 | 0.6422963
15 | 2022-11-21 | 3.152987
20 | 2022-11-21 | 0.2242084
21 | 2022-11-21 | 5.427688
22 | 2022-11-21 | 4.726162
23 | 2022-11-21 | 2.692319
24 | 2022-11-21 | 317.3028
25 | 2022-11-21 | 0.1382137
26 | 2022-11-21 | 452.2631
28 | 2022-11-21 | 100.5559
29 | 2022-11-21 | 50
30 | 2022-11-21 | 2835.094
31 | 2022-11-21 | 1.33364
32 | 2022-11-21 | 99999
33 | 2022-11-21 | 99999
34 | 2022-11-21 | 31.42994
35 | 2022-11-21 | 391.5566
36 | 2022-11-21 | 0.9643282
37 | 2022-11-21 | 0.9859438
38 | 2022-11-21 | 8.580675
39 | 2022-11-21 | 21.83673
40 | 2022-11-21 | 1.134772
41 | 2022-11-21 | 1.377804
42 | 2022-11-21 | 1.159425
43 | 2022-11-21 | 11.5
44 | 2022-11-21 | 0.44
45 | 2022-11-21 | 0.3
46 | 2022-11-21 | 0.5
47 | 2022-11-21 | 90.8
48 | 2022-11-21 | 7
49 | 2022-11-21 | 24.05348
50 | 2022-11-21 | 58.11073
51 | 2022-11-21 | 2115.875
52 | 2022-11-21 | 3.666512
53 | 2022-11-21 | 1193.564
54 | 2022-11-21 | 1987.209
55 | 2022-11-21 | 454.0929
1 | 2022-11-21 08:00 | 1.211466
2 | 2022-11-21 08:00 | 0.848026
3 | 2022-11-21 08:00 | 0.3634397
4 | 2022-11-21 08:00 | 1247.906
5 | 2022-11-21 08:00 | 283.4104
6 | 2022-11-21 08:00 | 0.43875
7 | 2022-11-21 08:00 | 17.8
8 | 2022-11-21 08:00 | 42.99517
9 | 2022-11-21 08:00 | 1.306096
10 | 2022-11-21 08:00 | 1.09801
11 | 2022-11-21 08:00 | 0.999818
12 | 2022-11-21 08:00 | 0.4775854
13 | 2022-11-21 08:00 | 0.3074986
14 | 2022-11-21 08:00 | 0.6259769
15 | 2022-11-21 08:00 | 2.121547
20 | 2022-11-21 08:00 | 0.3221273
21 | 2022-11-21 08:00 | 4.246484
22 | 2022-11-21 08:00 | 4.381753
23 | 2022-11-21 08:00 | 2.692885
24 | 2022-11-21 08:00 | 361.786
25 | 2022-11-21 08:00 | 0.1281417
26 | 2022-11-21 08:00 | 476.1006
28 | 2022-11-21 08:00 | 123.8884
29 | 2022-11-21 08:00 | 43
30 | 2022-11-21 08:00 | 2501.722
31 | 2022-11-21 08:00 | 1.276545
32 | 2022-11-21 08:00 | 0
33 | 2022-11-21 08:00 | 0
34 | 2022-11-21 08:00 | 31.38448
35 | 2022-11-21 08:00 | 391.5746
36 | 2022-11-21 08:00 | 1.053178
37 | 2022-11-21 08:00 | 1.047867
38 | 2022-11-21 08:00 | 6.368032
39 | 2022-11-21 08:00 | 43.63636
40 | 2022-11-21 08:00 | 1.121329
41 | 2022-11-21 08:00 | 1.366108
42 | 2022-11-21 08:00 | 1.15417
43 | 2022-11-21 08:00 | 11.6
44 | 2022-11-21 08:00 | 0.45
45 | 2022-11-21 08:00 | 0.3
46 | 2022-11-21 08:00 | 0.5
47 | 2022-11-21 08:00 | 90.1
48 | 2022-11-21 08:00 | 7.1
49 | 2022-11-21 08:00 | 24.31378
50 | 2022-11-21 08:00 | 58.32667
51 | 2022-11-21 08:00 | 2091.711
52 | 2022-11-21 08:00 | 4.060212
53 | 2022-11-21 08:00 | 1171.185
54 | 2022-11-21 08:00 | 1938.436
55 | 2022-11-21 08:00 | 407.6407
1 | 2022-11-21 16:00 | 1.190894
2 | 2022-11-21 16:00 | 0.8336261
3 | 2022-11-21 16:00 | 0.3572683
4 | 2022-11-21 16:00 | 1250.016
5 | 2022-11-21 16:00 | 278.8012
6 | 2022-11-21 16:00 | 0.531
7 | 2022-11-21 16:00 | 17
8 | 2022-11-21 16:00 | 40.47619
9 | 2022-11-21 16:00 | 1.206024
10 | 2022-11-21 16:00 | 1.150556
11 | 2022-11-21 16:00 | 0.9998111
12 | 2022-11-21 16:00 | 0.4738425
13 | 2022-11-21 16:00 | 0.3050887
14 | 2022-11-21 16:00 | 0.6210711
15 | 2022-11-21 16:00 | 2.841742
20 | 2022-11-21 16:00 | 0.2370969
21 | 2022-11-21 16:00 | 4.747298
22 | 2022-11-21 16:00 | 4.46561
23 | 2022-11-21 16:00 | 2.666831
24 | 2022-11-21 16:00 | 426.1292
25 | 2022-11-21 16:00 | 0.130594
26 | 2022-11-21 16:00 | 512.4266
28 | 2022-11-21 16:00 | 110.3577
29 | 2022-11-21 16:00 | 45
30 | 2022-11-21 16:00 | 2757.108
31 | 2022-11-21 16:00 | 1.528434
32 | 2022-11-21 16:00 | 0
33 | 2022-11-21 16:00 | 0
34 | 2022-11-21 16:00 | 29.53069
35 | 2022-11-21 16:00 | 391.6007
36 | 2022-11-21 16:00 | 1.006024
37 | 2022-11-21 16:00 | 1.012133
38 | 2022-11-21 16:00 | 7.58904
39 | 2022-11-21 16:00 | 36.36364
40 | 2022-11-21 16:00 | 1.069183
41 | 2022-11-21 16:00 | 1.304534
42 | 2022-11-21 16:00 | 1.108453
43 | 2022-11-21 16:00 | 11.4
44 | 2022-11-21 16:00 | 0.45
45 | 2022-11-21 16:00 | 0.3
46 | 2022-11-21 16:00 | 0.5
47 | 2022-11-21 16:00 | 90.2
48 | 2022-11-21 16:00 | 7.1
49 | 2022-11-21 16:00 | 24.16844
50 | 2022-11-21 16:00 | 58.10361
51 | 2022-11-21 16:00 | 1996.067
52 | 2022-11-21 16:00 | 3.933251
53 | 2022-11-21 16:00 | 1170.264
54 | 2022-11-21 16:00 | 1944.921
55 | 2022-11-21 16:00 | 422.5387
1 | 2022-11-22 | 1.230334
2 | 2022-11-22 | 0.8612341
3 | 2022-11-22 | 0.3691003
4 | 2022-11-22 | 1250.473
5 | 2022-11-22 | 291.2719
6 | 2022-11-22 | 0.7525
7 | 2022-11-22 | 17.3
8 | 2022-11-22 | 42.19512
9 | 2022-11-22 | 1.200951
10 | 2022-11-22 | 1.185822
11 | 2022-11-22 | 0.9998291
12 | 2022-11-22 | 0.4956854
13 | 2022-11-22 | 0.3191525
14 | 2022-11-22 | 0.6497008
15 | 2022-11-22 | 2.856667
20 | 2022-11-22 | 0.2401105
21 | 2022-11-22 | 4.943196
22 | 2022-11-22 | 4.504845
23 | 2022-11-22 | 2.714007
24 | 2022-11-22 | 524.5449
25 | 2022-11-22 | 0.1317414
26 | 2022-11-22 | 535.2906
28 | 2022-11-22 | 65.32893
29 | 2022-11-22 | 45
30 | 2022-11-22 | 2840.209
31 | 2022-11-22 | 1.800877
32 | 2022-11-22 | 0
33 | 2022-11-22 | 0
34 | 2022-11-22 | 29.50879
35 | 2022-11-22 | 391.6763
36 | 2022-11-22 | 1.01308
37 | 2022-11-22 | 1.026423
38 | 2022-11-22 | 7.799863
39 | 2022-11-22 | 43.33333
40 | 2022-11-22 | 1.097428
41 | 2022-11-22 | 1.325804
42 | 2022-11-22 | 1.12738
43 | 2022-11-22 | 11.4
44 | 2022-11-22 | 0.45
45 | 2022-11-22 | 0.3
46 | 2022-11-22 | 0.5
47 | 2022-11-22 | 90.5
48 | 2022-11-22 | 7
49 | 2022-11-22 | 23.6824
50 | 2022-11-22 | 58.09413
51 | 2022-11-22 | 2016.223
52 | 2022-11-22 | 3.773762
53 | 2022-11-22 | 1159.595
54 | 2022-11-22 | 1921.207
55 | 2022-11-22 | 439.0291
1 | 2022-11-22 08:00 | 0.2923326
2 | 2022-11-22 08:00 | 0.2046328
3 | 2022-11-22 08:00 | 0.08769978
4 | 2022-11-22 08:00 | 1200.358
5 | 2022-11-22 08:00 | 252.5072
6 | 2022-11-22 08:00 | 0.875
7 | 2022-11-22 08:00 | 16.6
8 | 2022-11-22 08:00 | 39.90385
9 | 2022-11-22 08:00 | 1.267327
10 | 2022-11-22 08:00 | 1.799183
11 | 2022-11-22 08:00 | 0.9998406
12 | 2022-11-22 08:00 | 0.1189087
13 | 2022-11-22 08:00 | 0.07656065
14 | 2022-11-22 08:00 | 0.155855
15 | 2022-11-22 08:00 | 2.215967
20 | 2022-11-22 08:00 | 0.3052257
21 | 2022-11-22 08:00 | 4.259774
22 | 2022-11-22 08:00 | 1.550639
23 | 2022-11-22 08:00 | 1.005032
24 | 2022-11-22 08:00 | 356.042
25 | 2022-11-22 08:00 | 0.04534749
26 | 2022-11-22 08:00 | 386.3823
28 | 2022-11-22 08:00 | 58.3868
29 | 2022-11-22 08:00 | 15
30 | 2022-11-22 08:00 | 1569.591
31 | 2022-11-22 08:00 | 1.410027
32 | 2022-11-22 08:00 | 99999
33 | 2022-11-22 08:00 | 99999
34 | 2022-11-22 08:00 | 26.98949
35 | 2022-11-22 08:00 | 161.8512
36 | 2022-11-22 08:00 | 1.066832
37 | 2022-11-22 08:00 | 1.053498
38 | 2022-11-22 08:00 | 6.475741
39 | 2022-11-22 08:00 | 58.33333
40 | 2022-11-22 08:00 | 1.112019
41 | 2022-11-22 08:00 | 1.343544
42 | 2022-11-22 08:00 | 1.140316
43 | 2022-11-22 08:00 | 11.5
44 | 2022-11-22 08:00 | 0.45
45 | 2022-11-22 08:00 | 0.3
46 | 2022-11-22 08:00 | 0.6
47 | 2022-11-22 08:00 | 90.8
48 | 2022-11-22 08:00 | 7
49 | 2022-11-22 08:00 | 24.64337
50 | 2022-11-22 08:00 | 58.27734
51 | 2022-11-22 08:00 | 2062.236
52 | 2022-11-22 08:00 | 3.640856
53 | 2022-11-22 08:00 | 394.2421
54 | 2022-11-22 08:00 | 650.045
55 | 2022-11-22 08:00 | 452.8736
1 | 2022-11-22 16:00 | 1.139014
2 | 2022-11-22 16:00 | 0.7973095
3 | 2022-11-22 16:00 | 0.3417041
4 | 2022-11-22 16:00 | 1240.14
5 | 2022-11-22 16:00 | 283.3582
6 | 2022-11-22 16:00 | 0.5575
7 | 2022-11-22 16:00 | 16.8
8 | 2022-11-22 16:00 | 39.06977
9 | 2022-11-22 16:00 | 1.220732
10 | 2022-11-22 16:00 | 1.061349
11 | 2022-11-22 16:00 | 0.9998056
12 | 2022-11-22 16:00 | 0.4567936
13 | 2022-11-22 16:00 | 0.2941115
14 | 2022-11-22 16:00 | 0.5987248
15 | 2022-11-22 16:00 | 2.712548
20 | 2022-11-22 16:00 | 0.2462336
21 | 2022-11-22 16:00 | 4.577595
22 | 2022-11-22 16:00 | 3.999014
23 | 2022-11-22 16:00 | 2.514433
24 | 2022-11-22 16:00 | 287.0267
25 | 2022-11-22 16:00 | 0.1169487
26 | 2022-11-22 16:00 | 303.277
28 | 2022-11-22 16:00 | 52.98358
29 | 2022-11-22 16:00 | 40
30 | 2022-11-22 16:00 | 2381.436
31 | 2022-11-22 16:00 | 1.012946
32 | 2022-11-22 16:00 | 0
33 | 2022-11-22 16:00 | 0
34 | 2022-11-22 16:00 | 28.57744
35 | 2022-11-22 16:00 | 284.6678
36 | 2022-11-22 16:00 | 1.013415
37 | 2022-11-22 16:00 | 1.012133
38 | 2022-11-22 16:00 | 7.290143
39 | 2022-11-22 16:00 | 40.95238
40 | 2022-11-22 16:00 | 1.125654
41 | 2022-11-22 16:00 | 1.361793
42 | 2022-11-22 16:00 | 1.156189
43 | 2022-11-22 16:00 | 11.6
44 | 2022-11-22 16:00 | 0.45
45 | 2022-11-22 16:00 | 0.3
46 | 2022-11-22 16:00 | 0.5
47 | 2022-11-22 16:00 | 90.9
48 | 2022-11-22 16:00 | 7
49 | 2022-11-22 16:00 | 24.54922
50 | 2022-11-22 16:00 | 58.43002
51 | 2022-11-22 16:00 | 2100
52 | 2022-11-22 16:00 | 3.822297
53 | 2022-11-22 16:00 | 1041.934
54 | 2022-11-22 16:00 | 1717.892
55 | 2022-11-22 16:00 | 431.3513
1 | 2022-11-23 | 1.196664
2 | 2022-11-23 | 0.8376645
3 | 2022-11-23 | 0.3589991
4 | 2022-11-23 | 1250.047
5 | 2022-11-23 | 295.8394
6 | 2022-11-23 | 0.505
7 | 2022-11-23 | 15.2
8 | 2022-11-23 | 36.8932
9 | 2022-11-23 | 1.256506
10 | 2022-11-23 | 1.162061
11 | 2022-11-23 | 0.9998336
12 | 2022-11-23 | 0.4790737
13 | 2022-11-23 | 0.3084569
14 | 2022-11-23 | 0.6279277
15 | 2022-11-23 | 2.338792
20 | 2022-11-23 | 0.2879179
21 | 2022-11-23 | 4.350295
22 | 2022-11-23 | 4.539213
23 | 2022-11-23 | 2.70946
24 | 2022-11-23 | 273.8713
25 | 2022-11-23 | 0.1327465
26 | 2022-11-23 | 392.2133
28 | 2022-11-23 | 84.46207
29 | 2022-11-23 | 46
30 | 2022-11-23 | 2809.315
31 | 2022-11-23 | 0.9257432
32 | 2022-11-23 | 0
33 | 2022-11-23 | 0
34 | 2022-11-23 | 29.52724
35 | 2022-11-23 | 391.7109
36 | 2022-11-23 | 1.04461
37 | 2022-11-23 | 1.038934
38 | 2022-11-23 | 6.689087
39 | 2022-11-23 | 53.84615
40 | 2022-11-23 | 1.142763
41 | 2022-11-23 | 1.387137
42 | 2022-11-23 | 1.181955
43 | 2022-11-23 | 11.6
44 | 2022-11-23 | 0.45
45 | 2022-11-23 | 0.3
46 | 2022-11-23 | 0.5
47 | 2022-11-23 | 90.4
48 | 2022-11-23 | 7.2
49 | 2022-11-23 | 24.69806
50 | 2022-11-23 | 58.50467
51 | 2022-11-23 | 2030.37
52 | 2022-11-23 | 3.843431
53 | 2022-11-23 | 1187.423
54 | 2022-11-23 | 1955.599
55 | 2022-11-23 | 428.5045
1 | 2022-11-23 08:00 | 1.188917
2 | 2022-11-23 08:00 | 0.8322419
3 | 2022-11-23 08:00 | 0.3566751
4 | 2022-11-23 08:00 | 1223.379
5 | 2022-11-23 08:00 | 251.829
6 | 2022-11-23 08:00 | 0.5625
7 | 2022-11-23 08:00 | 16.8
8 | 2022-11-23 08:00 | 42.42424
9 | 2022-11-23 08:00 | 1.206731
10 | 2022-11-23 08:00 | 1.253802
11 | 2022-11-23 08:00 | 0.9997894
12 | 2022-11-23 08:00 | 0.4842484
13 | 2022-11-23 08:00 | 0.3117886
14 | 2022-11-23 08:00 | 0.6347101
15 | 2022-11-23 08:00 | 2.805262
20 | 2022-11-23 08:00 | 0.2458866
21 | 2022-11-23 08:00 | 4.973813
22 | 2022-11-23 08:00 | 4.475873
23 | 2022-11-23 08:00 | 2.693599
24 | 2022-11-23 08:00 | 517.0608
25 | 2022-11-23 08:00 | 0.1308941
26 | 2022-11-23 08:00 | 432.7966
28 | 2022-11-23 08:00 | 43.6977
29 | 2022-11-23 08:00 | 46
30 | 2022-11-23 08:00 | 2914.322
31 | 2022-11-23 08:00 | 2.053222
32 | 2022-11-23 08:00 | 99999
33 | 2022-11-23 08:00 | 99999
34 | 2022-11-23 08:00 | 29.57167
35 | 2022-11-23 08:00 | 391.574
36 | 2022-11-23 08:00 | 0.9975961
37 | 2022-11-23 08:00 | 1.011078
38 | 2022-11-23 08:00 | 7.779076
39 | 2022-11-23 08:00 | 42.71186
40 | 2022-11-23 08:00 | 1.22706
41 | 2022-11-23 08:00 | 1.474103
42 | 2022-11-23 08:00 | 1.242739
43 | 2022-11-23 08:00 | 11.3
44 | 2022-11-23 08:00 | 0.42
45 | 2022-11-23 08:00 | 0.3
46 | 2022-11-23 08:00 | 0.6
47 | 2022-11-23 08:00 | 90.5
48 | 2022-11-23 08:00 | 7.3
49 | 2022-11-23 08:00 | 25.66426
50 | 2022-11-23 08:00 | 58.49998
51 | 2022-11-23 08:00 | 1990.565
52 | 2022-11-23 08:00 | 3.612211
53 | 2022-11-23 08:00 | 1135.945
54 | 2022-11-23 08:00 | 1870.633
55 | 2022-11-23 08:00 | 455.8881
1 | 2022-11-23 16:00 | 1.213072
2 | 2022-11-23 16:00 | 0.8491504
3 | 2022-11-23 16:00 | 0.3639216
4 | 2022-11-23 16:00 | 1247.681
5 | 2022-11-23 16:00 | 286.3778
6 | 2022-11-23 16:00 | 0.655
7 | 2022-11-23 16:00 | 17.4
8 | 2022-11-23 16:00 | 43.06931
9 | 2022-11-23 16:00 | 1.25679
10 | 2022-11-23 16:00 | 1.123084
11 | 2022-11-23 16:00 | 0.9998225
12 | 2022-11-23 16:00 | 0.4843182
13 | 2022-11-23 16:00 | 0.3118336
14 | 2022-11-23 16:00 | 0.6348016
15 | 2022-11-23 16:00 | 2.338939
20 | 2022-11-23 16:00 | 0.2962136
21 | 2022-11-23 16:00 | 4.656233
22 | 2022-11-23 16:00 | 4.339364
23 | 2022-11-23 16:00 | 2.714992
24 | 2022-11-23 16:00 | 504.6339
25 | 2022-11-23 16:00 | 0.126902
26 | 2022-11-23 16:00 | 441.9945
28 | 2022-11-23 16:00 | 64.14096
29 | 2022-11-23 16:00 | 45
30 | 2022-11-23 16:00 | 2651.249
31 | 2022-11-23 16:00 | 1.762127
32 | 2022-11-23 16:00 | 0
33 | 2022-11-23 16:00 | 0
34 | 2022-11-23 16:00 | 29.76318
35 | 2022-11-23 16:00 | 373.5688
36 | 2022-11-23 16:00 | 1.035802
37 | 2022-11-23 16:00 | 1.046249
38 | 2022-11-23 16:00 | 6.995173
39 | 2022-11-23 16:00 | 38.18182
40 | 2022-11-23 16:00 | 1.153645
41 | 2022-11-23 16:00 | 1.39946
42 | 2022-11-23 16:00 | 1.184774
43 | 2022-11-23 16:00 | 11.4
44 | 2022-11-23 16:00 | 0.42
45 | 2022-11-23 16:00 | 0.2
46 | 2022-11-23 16:00 | 0.7
47 | 2022-11-23 16:00 | 90.7
48 | 2022-11-23 16:00 | 7.3
49 | 2022-11-23 16:00 | 27.47294
50 | 2022-11-23 16:00 | 58.69029
51 | 2022-11-23 16:00 | 2059.436
52 | 2022-11-23 16:00 | 3.842597
53 | 2022-11-23 16:00 | 1143.519
54 | 2022-11-23 16:00 | 1874.528
55 | 2022-11-23 16:00 | 426.6029
1 | 2022-11-24 | 1.196679
2 | 2022-11-24 | 0.8376756
3 | 2022-11-24 | 0.3590038
4 | 2022-11-24 | 1250.753
5 | 2022-11-24 | 328.8094
6 | 2022-11-24 | 0.734
7 | 2022-11-24 | 16.1
8 | 2022-11-24 | 40.14963
9 | 2022-11-24 | 1.295082
10 | 2022-11-24 | 1.163626
11 | 2022-11-24 | 0.9998624
12 | 2022-11-24 | 0.4769543
13 | 2022-11-24 | 0.3070922
14 | 2022-11-24 | 0.6251497
15 | 2022-11-24 | 2.086098
20 | 2022-11-24 | 0.3324858
21 | 2022-11-24 | 4.356944
22 | 2022-11-24 | 4.323845
23 | 2022-11-24 | 2.700951
24 | 2022-11-24 | 472.0882
25 | 2022-11-24 | 0.1264482
26 | 2022-11-24 | 487.7977
28 | 2022-11-24 | 86.54986
29 | 2022-11-24 | 44
30 | 2022-11-24 | 2727.64
31 | 2022-11-24 | 1.43575
32 | 2022-11-24 | 0
33 | 2022-11-24 | 0
34 | 2022-11-24 | 29.49367
35 | 2022-11-24 | 391.6172
36 | 2022-11-24 | 1.059269
37 | 2022-11-24 | 1.064249
38 | 2022-11-24 | 6.443042
39 | 2022-11-24 | 48.61111
40 | 2022-11-24 | 1.167747
41 | 2022-11-24 | 1.40952
42 | 2022-11-24 | 1.209054
43 | 2022-11-24 | 11.4
44 | 2022-11-24 | 0.42
45 | 2022-11-24 | 0.2
46 | 2022-11-24 | 0.7
47 | 2022-11-24 | 90.5
48 | 2022-11-24 | 7.2
49 | 2022-11-24 | 28.03894
50 | 2022-11-24 | 58.03832
51 | 2022-11-24 | 2021.848
52 | 2022-11-24 | 3.8577
53 | 2022-11-24 | 1128.95
54 | 2022-11-24 | 1872.546
55 | 2022-11-24 | 429.9613
1 | 2022-11-24 08:00 | 1.048832
2 | 2022-11-24 08:00 | 0.7341822
3 | 2022-11-24 08:00 | 0.3146495
4 | 2022-11-24 08:00 | 1245.847
5 | 2022-11-24 08:00 | 328.7777
6 | 2022-11-24 08:00 | 0.845
7 | 2022-11-24 08:00 | 16
8 | 2022-11-24 08:00 | 39.50617
9 | 2022-11-24 08:00 | 1.264339
10 | 2022-11-24 08:00 | 1.177068
11 | 2022-11-24 08:00 | 0.9998701
12 | 2022-11-24 08:00 | 0.4201095
13 | 2022-11-24 08:00 | 0.270492
14 | 2022-11-24 08:00 | 0.5506425
15 | 2022-11-24 08:00 | 2.288663
20 | 2022-11-24 08:00 | 0.3023308
21 | 2022-11-24 08:00 | 4.588282
22 | 2022-11-24 08:00 | 3.75272
23 | 2022-11-24 08:00 | 2.531539
24 | 2022-11-24 08:00 | 508.3356
25 | 2022-11-24 08:00 | 0.109746
26 | 2022-11-24 08:00 | 459.6199
28 | 2022-11-24 08:00 | 65.57072
29 | 2022-11-24 08:00 | 38
30 | 2022-11-24 08:00 | 2486.709
31 | 2022-11-24 08:00 | 1.546138
32 | 2022-11-24 08:00 | 0
33 | 2022-11-24 08:00 | 0
34 | 2022-11-24 08:00 | 28.48448
35 | 2022-11-24 08:00 | 339.9772
36 | 2022-11-24 08:00 | 1.041147
37 | 2022-11-24 08:00 | 1.049689
38 | 2022-11-24 08:00 | 6.876946
39 | 2022-11-24 08:00 | 48.36364
40 | 2022-11-24 08:00 | 1.151955
41 | 2022-11-24 08:00 | 1.392027
42 | 2022-11-24 08:00 | 1.198273
43 | 2022-11-24 08:00 | 11.2
44 | 2022-11-24 08:00 | 0.44
45 | 2022-11-24 08:00 | 0.3
46 | 2022-11-24 08:00 | 0.6
47 | 2022-11-24 08:00 | 90.6
48 | 2022-11-24 08:00 | 7.3
49 | 2022-11-24 08:00 | 29.4199
50 | 2022-11-24 08:00 | 58.43712
51 | 2022-11-24 08:00 | 2034.109
52 | 2022-11-24 08:00 | 3.774904
53 | 2022-11-24 08:00 | 978.9315
54 | 2022-11-24 08:00 | 1609.883
55 | 2022-11-24 08:00 | 435.6484
1 | 2022-11-24 16:00 | 1.162141
2 | 2022-11-24 16:00 | 0.8134989
3 | 2022-11-24 16:00 | 0.3486424
4 | 2022-11-24 16:00 | 1250.336
5 | 2022-11-24 16:00 | 285.3971
6 | 2022-11-24 16:00 | 0.8073334
7 | 2022-11-24 16:00 | 16.3
8 | 2022-11-24 16:00 | 39.37198
9 | 2022-11-24 16:00 | 1.243243
10 | 2022-11-24 16:00 | 1.178531
11 | 2022-11-24 16:00 | 0.9998275
12 | 2022-11-24 16:00 | 0.4645401
13 | 2022-11-24 16:00 | 0.2990992
14 | 2022-11-24 16:00 | 0.6088783
15 | 2022-11-24 16:00 | 2.463612
20 | 2022-11-24 16:00 | 0.283442
21 | 2022-11-24 16:00 | 4.864339
22 | 2022-11-24 16:00 | 4.263331
23 | 2022-11-24 16:00 | 2.660071
24 | 2022-11-24 16:00 | 583.7936
25 | 2022-11-24 16:00 | 0.1246785
26 | 2022-11-24 16:00 | 483.975
28 | 2022-11-24 16:00 | 38.70609
29 | 2022-11-24 16:00 | 44.5
30 | 2022-11-24 16:00 | 2750.433
31 | 2022-11-24 16:00 | 2.045548
32 | 2022-11-24 16:00 | 0
33 | 2022-11-24 16:00 | 0
34 | 2022-11-24 16:00 | 29.31474
35 | 2022-11-24 16:00 | 391.635
36 | 2022-11-24 16:00 | 1.019656
37 | 2022-11-24 16:00 | 1.035824
38 | 2022-11-24 16:00 | 7.327951
39 | 2022-11-24 16:00 | 52.875
40 | 2022-11-24 16:00 | 1.108376
41 | 2022-11-24 16:00 | 1.331273
42 | 2022-11-24 16:00 | 1.198647
43 | 2022-11-24 16:00 | 11.3
44 | 2022-11-24 16:00 | 0.44
45 | 2022-11-24 16:00 | 0.3
46 | 2022-11-24 16:00 | 0.6
47 | 2022-11-24 16:00 | 90.4
48 | 2022-11-24 16:00 | 7.6
49 | 2022-11-24 16:00 | 29.57603
50 | 2022-11-24 16:00 | 58.50138
51 | 2022-11-24 16:00 | 2005.814
52 | 2022-11-24 16:00 | 3.799348
53 | 2022-11-24 16:00 | 1116.098
54 | 2022-11-24 16:00 | 1835.165
55 | 2022-11-24 16:00 | 432.7765
1 | 2022-11-25 | 1.18609
2 | 2022-11-25 | 0.8302628
3 | 2022-11-25 | 0.3558269
4 | 2022-11-25 | 1251.372
5 | 2022-11-25 | 289.3681
6 | 2022-11-25 | 0.945
7 | 2022-11-25 | 16
8 | 2022-11-25 | 39.50617
9 | 2022-11-25 | 1.296526
10 | 2022-11-25 | 1.226481
11 | 2022-11-25 | 0.9998444
12 | 2022-11-25 | 0.4752533
13 | 2022-11-25 | 0.305997
14 | 2022-11-25 | 0.6229202
15 | 2022-11-25 | 2.048746
20 | 2022-11-25 | 0.3422376
21 | 2022-11-25 | 4.423062
22 | 2022-11-25 | 4.025094
23 | 2022-11-25 | 2.68161
24 | 2022-11-25 | 582.4508
25 | 2022-11-25 | 0.1177114
26 | 2022-11-25 | 536.719
28 | 2022-11-25 | 39.19437
29 | 2022-11-25 | 42.5
30 | 2022-11-25 | 2855.882
31 | 2022-11-25 | 2.012837
32 | 2022-11-25 | 0
33 | 2022-11-25 | 0
34 | 2022-11-25 | 27.62053
35 | 2022-11-25 | 391.5515
36 | 2022-11-25 | 1.069479
37 | 2022-11-25 | 1.078431
38 | 2022-11-25 | 6.471807
39 | 2022-11-25 | 58.77551
40 | 2022-11-25 | 1.113753
41 | 2022-11-25 | 1.320232
42 | 2022-11-25 | 1.220452
43 | 2022-11-25 | 11.3
44 | 2022-11-25 | 0.44
45 | 2022-11-25 | 0.3
46 | 2022-11-25 | 0.6
47 | 2022-11-25 | 90.5
48 | 2022-11-25 | 7.4
49 | 2022-11-25 | 33.3707
50 | 2022-11-25 | 58.44043
51 | 2022-11-25 | 1927.515
52 | 2022-11-25 | 3.720483
53 | 2022-11-25 | 1047.482
54 | 2022-11-25 | 1720.857
55 | 2022-11-25 | 441.5693
1 | 2022-11-25 08:00 | 1.218169
2 | 2022-11-25 08:00 | 0.8527181
3 | 2022-11-25 08:00 | 0.3654506
4 | 2022-11-25 08:00 | 1258.152
5 | 2022-11-25 08:00 | 334.1886
6 | 2022-11-25 08:00 | 1.0125
7 | 2022-11-25 08:00 | 16.8
8 | 2022-11-25 08:00 | 40.97561
9 | 2022-11-25 08:00 | 1.238499
10 | 2022-11-25 08:00 | 1.214947
11 | 2022-11-25 08:00 | 0.9998716
12 | 2022-11-25 08:00 | 0.4837209
13 | 2022-11-25 08:00 | 0.311449
14 | 2022-11-25 08:00 | 0.6340188
15 | 2022-11-25 08:00 | 2.495316
20 | 2022-11-25 08:00 | 0.2867613
21 | 2022-11-25 08:00 | 5.185894
22 | 2022-11-25 08:00 | 3.934981
23 | 2022-11-25 08:00 | 2.714981
24 | 2022-11-25 08:00 | 588.5433
25 | 2022-11-25 08:00 | 0.1150761
26 | 2022-11-25 08:00 | 455.4839
28 | 2022-11-25 08:00 | 35.72069
29 | 2022-11-25 08:00 | 42
30 | 2022-11-25 08:00 | 2875.756
31 | 2022-11-25 08:00 | 1.761111
32 | 2022-11-25 08:00 | 0
33 | 2022-11-25 08:00 | 0
34 | 2022-11-25 08:00 | 26.77709
35 | 2022-11-25 08:00 | 390.8304
36 | 2022-11-25 08:00 | 1.01937
37 | 2022-11-25 08:00 | 1.051387
38 | 2022-11-25 08:00 | 7.68121
39 | 2022-11-25 08:00 | 65.2381
40 | 2022-11-25 08:00 | 1.037577
41 | 2022-11-25 08:00 | 1.233574
42 | 2022-11-25 08:00 | 1.131888
43 | 2022-11-25 08:00 | 11.1
44 | 2022-11-25 08:00 | 0.44
45 | 2022-11-25 08:00 | 0.3
46 | 2022-11-25 08:00 | 0.5
47 | 2022-11-25 08:00 | 90.6
48 | 2022-11-25 08:00 | 7.4
49 | 2022-11-25 08:00 | 36.23788
50 | 2022-11-25 08:00 | 58.28158
51 | 2022-11-25 08:00 | 1889.496
52 | 2022-11-25 08:00 | 3.79817
53 | 2022-11-25 08:00 | 1035.041
54 | 2022-11-25 08:00 | 1704.973
55 | 2022-11-25 08:00 | 433.696
1 | 2022-11-25 16:00 | 1.23105
2 | 2022-11-25 16:00 | 0.8617353
3 | 2022-11-25 16:00 | 0.3693151
4 | 2022-11-25 16:00 | 1257.192
5 | 2022-11-25 16:00 | 345.633
6 | 2022-11-25 16:00 | 0.84
7 | 2022-11-25 16:00 | 16.5
8 | 2022-11-25 16:00 | 40.04854
9 | 2022-11-25 16:00 | 1.32134
10 | 2022-11-25 16:00 | 1.208989
11 | 2022-11-25 16:00 | 0.9998797
12 | 2022-11-25 16:00 | 0.4815316
13 | 2022-11-25 16:00 | 0.3100394
14 | 2022-11-25 16:00 | 0.6311493
15 | 2022-11-25 16:00 | 2.004106
20 | 2022-11-25 16:00 | 0.3607764
21 | 2022-11-25 16:00 | 4.724723
22 | 2022-11-25 16:00 | 3.546777
23 | 2022-11-25 16:00 | 2.696085
24 | 2022-11-25 16:00 | 604.4856
25 | 2022-11-25 16:00 | 0.1037233
26 | 2022-11-25 16:00 | 502.5469
28 | 2022-11-25 16:00 | 48.33901
29 | 2022-11-25 16:00 | 38
30 | 2022-11-25 16:00 | 2598.202
31 | 2022-11-25 16:00 | 1.748923
32 | 2022-11-25 16:00 | 0
33 | 2022-11-25 16:00 | 0
34 | 2022-11-25 16:00 | 26.66055
35 | 2022-11-25 16:00 | 376.1518
36 | 2022-11-25 16:00 | 1.117866
37 | 2022-11-25 16:00 | 1.112853
38 | 2022-11-25 16:00 | 6.728829
39 | 2022-11-25 16:00 | 54.31034
40 | 2022-11-25 16:00 | 1.043722
41 | 2022-11-25 16:00 | 1.240557
42 | 2022-11-25 16:00 | 1.139183
43 | 2022-11-25 16:00 | 11.2
44 | 2022-11-25 16:00 | 0.44
45 | 2022-11-25 16:00 | 0.3
46 | 2022-11-25 16:00 | 0.5
47 | 2022-11-25 16:00 | 90.2
48 | 2022-11-25 16:00 | 7.5
49 | 2022-11-25 16:00 | 35.41142
50 | 2022-11-25 16:00 | 58.22323
51 | 2022-11-25 16:00 | 1863.137
52 | 2022-11-25 16:00 | 4.008753
53 | 2022-11-25 16:00 | 954.7313
54 | 2022-11-25 16:00 | 1577.35
55 | 2022-11-25 16:00 | 412.1332
1 | 2022-11-26 | 1.23332
2 | 2022-11-26 | 0.8633239
3 | 2022-11-26 | 0.369996
4 | 2022-11-26 | 1257.38
5 | 2022-11-26 | 308.9084
6 | 2022-11-26 | 0.985
7 | 2022-11-26 | 16.7
8 | 2022-11-26 | 40.24097
9 | 2022-11-26 | 1.351969
10 | 2022-11-26 | 1.068312
11 | 2022-11-26 | 0.9998428
12 | 2022-11-26 | 0.4793763
13 | 2022-11-26 | 0.3086517
14 | 2022-11-26 | 0.6283242
15 | 2022-11-26 | 1.998033
20 | 2022-11-26 | 0.3565915
21 | 2022-11-26 | 4.529295
22 | 2022-11-26 | 3.707625
23 | 2022-11-26 | 2.657891
24 | 2022-11-26 | 535.5681
25 | 2022-11-26 | 0.1084272
26 | 2022-11-26 | 431.9755
28 | 2022-11-26 | 30.85194
29 | 2022-11-26 | 40
30 | 2022-11-26 | 2559.515
31 | 2022-11-26 | 1.733744
32 | 2022-11-26 | 0
33 | 2022-11-26 | 0
34 | 2022-11-26 | 26.0687
35 | 2022-11-26 | 345.1999
36 | 2022-11-26 | 1.132147
37 | 2022-11-26 | 1.12118
38 | 2022-11-26 | 6.527328
39 | 2022-11-26 | 64
40 | 2022-11-26 | 0.946259
41 | 2022-11-26 | 1.125947
42 | 2022-11-26 | 1.018688
43 | 2022-11-26 | 11.2
44 | 2022-11-26 | 0.44
45 | 2022-11-26 | 0.3
46 | 2022-11-26 | 0.5
47 | 2022-11-26 | 90.4
48 | 2022-11-26 | 7.4
49 | 2022-11-26 | 36.15
50 | 2022-11-26 | 58.40889
51 | 2022-11-26 | 1898.399
52 | 2022-11-26 | 4.085931
53 | 2022-11-26 | 1014.223
54 | 2022-11-26 | 1665.632
55 | 2022-11-26 | 401.9339
1 | 2022-11-26 08:00 | 1.267552
2 | 2022-11-26 08:00 | 0.8872867
3 | 2022-11-26 08:00 | 0.3802657
4 | 2022-11-26 08:00 | 1259.959
5 | 2022-11-26 08:00 | 286.7085
6 | 2022-11-26 08:00 | 0.5875
7 | 2022-11-26 08:00 | 16.9
8 | 2022-11-26 08:00 | 40.82125
9 | 2022-11-26 08:00 | 1.241296
10 | 2022-11-26 08:00 | 1.091785
11 | 2022-11-26 08:00 | 0.9998148
12 | 2022-11-26 08:00 | 0.4954074
13 | 2022-11-26 08:00 | 0.3189735
14 | 2022-11-26 08:00 | 0.6493365
15 | 2022-11-26 08:00 | 2.446425
20 | 2022-11-26 08:00 | 0.279646
21 | 2022-11-26 08:00 | 4.620084
22 | 2022-11-26 08:00 | 4.533385
23 | 2022-11-26 08:00 | 2.689187
24 | 2022-11-26 08:00 | 394.7437
25 | 2022-11-26 08:00 | 0.132576
26 | 2022-11-26 08:00 | 420.9951
28 | 2022-11-26 08:00 | 47.64291
29 | 2022-11-26 08:00 | 50.5
30 | 2022-11-26 08:00 | 3025.304
31 | 2022-11-26 08:00 | 1.376812
32 | 2022-11-26 08:00 | 0
33 | 2022-11-26 08:00 | 0
34 | 2022-11-26 08:00 | 26.55905
35 | 2022-11-26 08:00 | 391.6298
36 | 2022-11-26 08:00 | 1.037247
37 | 2022-11-26 08:00 | 1.042857
38 | 2022-11-26 08:00 | 7.066509
39 | 2022-11-26 08:00 | 33.62319
40 | 2022-11-26 08:00 | 1.088222
41 | 2022-11-26 08:00 | 1.291217
42 | 2022-11-26 08:00 | 1.160874
43 | 2022-11-26 08:00 | 11.2
44 | 2022-11-26 08:00 | 0.43
45 | 2022-11-26 08:00 | 0.2
46 | 2022-11-26 08:00 | 0.5
47 | 2022-11-26 08:00 | 90.4
48 | 2022-11-26 08:00 | 7.6
49 | 2022-11-26 08:00 | 34.64
50 | 2022-11-26 08:00 | 58.76206
51 | 2022-11-26 08:00 | 1895.684
52 | 2022-11-26 08:00 | 4.030986
53 | 2022-11-26 08:00 | 1232.649
54 | 2022-11-26 08:00 | 2019.983
55 | 2022-11-26 08:00 | 406.5341
1 | 2022-11-26 16:00 | 1.180376
2 | 2022-11-26 16:00 | 0.8262631
3 | 2022-11-26 16:00 | 0.3541127
4 | 2022-11-26 16:00 | 1258.788
5 | 2022-11-26 16:00 | 278.582
6 | 2022-11-26 16:00 | 0.5725
7 | 2022-11-26 16:00 | 15.5
8 | 2022-11-26 16:00 | 38.17734
9 | 2022-11-26 16:00 | 1.189448
10 | 2022-11-26 16:00 | 1.195161
11 | 2022-11-26 16:00 | 0.9998366
12 | 2022-11-26 16:00 | 0.4627019
13 | 2022-11-26 16:00 | 0.2979157
14 | 2022-11-26 16:00 | 0.606469
15 | 2022-11-26 16:00 | 2.965517
20 | 2022-11-26 16:00 | 0.2360083
21 | 2022-11-26 16:00 | 5.225408
22 | 2022-11-26 16:00 | 3.694906
23 | 2022-11-26 16:00 | 2.546645
24 | 2022-11-26 16:00 | 316.7354
25 | 2022-11-26 16:00 | 0.1080552
26 | 2022-11-26 16:00 | 290.5943
28 | 2022-11-26 16:00 | 31.4335
29 | 2022-11-26 16:00 | 39.5
30 | 2022-11-26 16:00 | 2670.773
31 | 2022-11-26 16:00 | 1.136955
32 | 2022-11-26 16:00 | 0
33 | 2022-11-26 16:00 | 0
34 | 2022-11-26 16:00 | 26.07474
35 | 2022-11-26 16:00 | 350.2759
36 | 2022-11-26 16:00 | 0.9820144
37 | 2022-11-26 16:00 | 1.00202
38 | 2022-11-26 16:00 | 8.190926
39 | 2022-11-26 16:00 | 40.68966
40 | 2022-11-26 16:00 | 1.004972
41 | 2022-11-26 16:00 | 1.193169
42 | 2022-11-26 16:00 | 1.078503
43 | 2022-11-26 16:00 | 11.1
44 | 2022-11-26 16:00 | 0.43
45 | 2022-11-26 16:00 | 0.3
46 | 2022-11-26 16:00 | 0.5
47 | 2022-11-26 16:00 | 90.4
48 | 2022-11-26 16:00 | 7.2
49 | 2022-11-26 16:00 | 34.90351
50 | 2022-11-26 16:00 | 58.48405
51 | 2022-11-26 16:00 | 1936.261
52 | 2022-11-26 16:00 | 3.986596
53 | 2022-11-26 16:00 | 992.8289
54 | 2022-11-26 16:00 | 1637.887
55 | 2022-11-26 16:00 | 413.816
1 | 2022-11-27 | 1.017974
2 | 2022-11-27 | 0.7125818
3 | 2022-11-27 | 0.3053922
4 | 2022-11-27 | 1229.95
5 | 2022-11-27 | 245.2367
6 | 2022-11-27 | 0.76
7 | 2022-11-27 | 18
8 | 2022-11-27 | 43.0622
9 | 2022-11-27 | 1.3375
10 | 2022-11-27 | 1.184422
11 | 2022-11-27 | 0.9997553
12 | 2022-11-27 | 0.4205568
13 | 2022-11-27 | 0.2707801
14 | 2022-11-27 | 0.5512288
15 | 2022-11-27 | 2.02174
20 | 2022-11-27 | 0.3596238
21 | 2022-11-27 | 4.828018
22 | 2022-11-27 | 4.476723
23 | 2022-11-27 | 2.229582
24 | 2022-11-27 | 241.1534
25 | 2022-11-27 | 0.130919
26 | 2022-11-27 | 25.55869
28 | 2022-11-27 | 24.10556
29 | 2022-11-27 | 45
30 | 2022-11-27 | 3324.446
31 | 2022-11-27 | 0.9833496
32 | 2022-11-27 | 0
33 | 2022-11-27 | 0
34 | 2022-11-27 | 24.06055
35 | 2022-11-27 | 257.5111
36 | 2022-11-27 | 1.1325
37 | 2022-11-27 | 1.12395
38 | 2022-11-27 | 6.849758
39 | 2022-11-27 | 38.23529
40 | 2022-11-27 | 1.049435
41 | 2022-11-27 | 1.261546
42 | 2022-11-27 | 1.138997
43 | 2022-11-27 | 11.1
44 | 2022-11-27 | 0.43
45 | 2022-11-27 | 0.3
46 | 2022-11-27 | 0.5
47 | 2022-11-27 | 90.4
48 | 2022-11-27 | 7.5
49 | 2022-11-27 | 30.15649
50 | 2022-11-27 | 58.66926
51 | 2022-11-27 | 2007.529
52 | 2022-11-27 | 3.395526
53 | 2022-11-27 | 1110.186
54 | 2022-11-27 | 1819.416
55 | 2022-11-27 | 482.6465
1 | 2022-11-27 08:00 | 1.21744
2 | 2022-11-27 08:00 | 0.8522083
3 | 2022-11-27 08:00 | 0.3652321
4 | 2022-11-27 08:00 | 1256.655
5 | 2022-11-27 08:00 | 216.862
6 | 2022-11-27 08:00 | 0.815
7 | 2022-11-27 08:00 | 16.7
8 | 2022-11-27 08:00 | 42.38579
9 | 2022-11-27 08:00 | 1.171257
10 | 2022-11-27 08:00 | 1.174532
11 | 2022-11-27 08:00 | 0.99972
12 | 2022-11-27 08:00 | 0.4852097
13 | 2022-11-27 08:00 | 0.3124076
14 | 2022-11-27 08:00 | 0.6359701
15 | 2022-11-27 08:00 | 3.091582
20 | 2022-11-27 08:00 | 0.2318131
21 | 2022-11-27 08:00 | 5.563121
22 | 2022-11-27 08:00 | 4.43455
23 | 2022-11-27 08:00 | 2.632937
24 | 2022-11-27 08:00 | 226.5623
25 | 2022-11-27 08:00 | 0.1296857
26 | 2022-11-27 08:00 | 149.7768
28 | 2022-11-27 08:00 | 25.71647
29 | 2022-11-27 08:00 | 46
30 | 2022-11-27 08:00 | 3128.699
31 | 2022-11-27 08:00 | 1.04473
32 | 2022-11-27 08:00 | 0
33 | 2022-11-27 08:00 | 0
34 | 2022-11-27 08:00 | 26.24687
35 | 2022-11-27 08:00 | 391.6296
36 | 2022-11-27 08:00 | 0.9556886
37 | 2022-11-27 08:00 | 0.977023
38 | 2022-11-27 08:00 | 8.654702
39 | 2022-11-27 08:00 | 37.46479
40 | 2022-11-27 08:00 | 1.044724
41 | 2022-11-27 08:00 | 1.247876
42 | 2022-11-27 08:00 | 1.07536
43 | 2022-11-27 08:00 | 11.1
44 | 2022-11-27 08:00 | 0.44
45 | 2022-11-27 08:00 | 0.3
46 | 2022-11-27 08:00 | 0.5
47 | 2022-11-27 08:00 | 90.4
48 | 2022-11-27 08:00 | 7.4
49 | 2022-11-27 08:00 | 29.42506
50 | 2022-11-27 08:00 | 58.11951
51 | 2022-11-27 08:00 | 1858.747
52 | 2022-11-27 08:00 | 3.839779
53 | 2022-11-27 08:00 | 1159.769
54 | 2022-11-27 08:00 | 1918.722
55 | 2022-11-27 08:00 | 430.8582
1 | 2022-11-27 16:00 | 1.196802
2 | 2022-11-27 16:00 | 0.8377616
3 | 2022-11-27 16:00 | 0.3590407
4 | 2022-11-27 16:00 | 1261.152
5 | 2022-11-27 16:00 | 311.0429
6 | 2022-11-27 16:00 | 0.675
7 | 2022-11-27 16:00 | 16.8
8 | 2022-11-27 16:00 | 41.48148
9 | 2022-11-27 16:00 | 1.20548
10 | 2022-11-27 16:00 | 1.177413
11 | 2022-11-27 16:00 | 0.9998588
12 | 2022-11-27 16:00 | 0.4728315
13 | 2022-11-27 16:00 | 0.3044377
14 | 2022-11-27 16:00 | 0.6197459
15 | 2022-11-27 16:00 | 2.800567
20 | 2022-11-27 16:00 | 0.2520728
21 | 2022-11-27 16:00 | 5.234705
22 | 2022-11-27 16:00 | 3.906987
23 | 2022-11-27 16:00 | 2.555213
24 | 2022-11-27 16:00 | 443.588
25 | 2022-11-27 16:00 | 0.1142574
26 | 2022-11-27 16:00 | 354.196
28 | 2022-11-27 16:00 | 28.9693
29 | 2022-11-27 16:00 | 41
30 | 2022-11-27 16:00 | 2729.291
31 | 2022-11-27 16:00 | 1.426131
32 | 2022-11-27 16:00 | 0
33 | 2022-11-27 16:00 | 0
34 | 2022-11-27 16:00 | 26.65855
35 | 2022-11-27 16:00 | 366.905
36 | 2022-11-27 16:00 | 0.9887187
37 | 2022-11-27 16:00 | 1.011494
38 | 2022-11-27 16:00 | 8.035273
39 | 2022-11-27 16:00 | 38.38384
40 | 2022-11-27 16:00 | 1.032475
41 | 2022-11-27 16:00 | 1.233059
42 | 2022-11-27 16:00 | 1.062794
43 | 2022-11-27 16:00 | 11.3
44 | 2022-11-27 16:00 | 0.44
45 | 2022-11-27 16:00 | 0.5
46 | 2022-11-27 16:00 | 0.5
47 | 2022-11-27 16:00 | 90.4
48 | 2022-11-27 16:00 | 7.5
49 | 2022-11-27 16:00 | 29.87987
50 | 2022-11-27 16:00 | 58.07106
51 | 2022-11-27 16:00 | 1942.411
52 | 2022-11-27 16:00 | 3.950346
53 | 2022-11-27 16:00 | 1036.384
54 | 2022-11-27 16:00 | 1715.225
55 | 2022-11-27 16:00 | 418.953
1 | 2022-11-28 | 1.199004
2 | 2022-11-28 | 0.8393027
3 | 2022-11-28 | 0.3597012
4 | 2022-11-28 | 1260.369
5 | 2022-11-28 | 215.6028
6 | 2022-11-28 | 0.57
7 | 2022-11-28 | 19.5
8 | 2022-11-28 | 45.88235
9 | 2022-11-28 | 1.180723
10 | 2022-11-28 | 1.075707
11 | 2022-11-28 | 0.9996981
12 | 2022-11-28 | 0.4741854
13 | 2022-11-28 | 0.3053095
14 | 2022-11-28 | 0.6215205
15 | 2022-11-28 | 3.120745
20 | 2022-11-28 | 0.2197112
21 | 2022-11-28 | 5.075305
22 | 2022-11-28 | 4.817978
23 | 2022-11-28 | 2.561379
24 | 2022-11-28 | 191.0486
25 | 2022-11-28 | 0.1408988
26 | 2022-11-28 | 211.6546
28 | 2022-11-28 | 46.21242
29 | 2022-11-28 | 53
30 | 2022-11-28 | 3042.189
31 | 2022-11-28 | 0.8861137
32 | 2022-11-28 | 0
33 | 2022-11-28 | 0
34 | 2022-11-28 | 26.92784
35 | 2022-11-28 | 356.4882
36 | 2022-11-28 | 0.9759036
37 | 2022-11-28 | 0.9859155
38 | 2022-11-28 | 8.19605
39 | 2022-11-28 | 32.82051
40 | 2022-11-28 | 1.063924
41 | 2022-11-28 | 1.267056
42 | 2022-11-28 | 1.095582
43 | 2022-11-28 | 11.3
44 | 2022-11-28 | 0.44
45 | 2022-11-28 | 0.5
46 | 2022-11-28 | 0.5
47 | 2022-11-28 | 90.6
48 | 2022-11-28 | 7.4
49 | 2022-11-28 | 29.88097
50 | 2022-11-28 | 57.83345
51 | 2022-11-28 | 1975.416
52 | 2022-11-28 | 3.936475
53 | 2022-11-28 | 1268.501
54 | 2022-11-28 | 2111.501
55 | 2022-11-28 | 422.8565
1 | 2022-11-28 08:00 | 1.263235
2 | 2022-11-28 08:00 | 0.8842644
3 | 2022-11-28 08:00 | 0.3789705
4 | 2022-11-28 08:00 | 1258.652
5 | 2022-11-28 08:00 | 232.9694
6 | 2022-11-28 08:00 | 0.6625
7 | 2022-11-28 08:00 | 18.5
8 | 2022-11-28 08:00 | 45.34314
9 | 2022-11-28 08:00 | 1.162621
10 | 2022-11-28 08:00 | 1.07238
11 | 2022-11-28 08:00 | 0.999754
12 | 2022-11-28 08:00 | 0.4941497
13 | 2022-11-28 08:00 | 0.3181637
14 | 2022-11-28 08:00 | 0.647688
15 | 2022-11-28 08:00 | 3.373185
20 | 2022-11-28 08:00 | 0.2055784
21 | 2022-11-28 08:00 | 5.301027
22 | 2022-11-28 08:00 | 4.741624
23 | 2022-11-28 08:00 | 2.69669
24 | 2022-11-28 08:00 | 337.9692
25 | 2022-11-28 08:00 | 0.1386659
26 | 2022-11-28 08:00 | 405.6398
28 | 2022-11-28 08:00 | 45.367
29 | 2022-11-28 08:00 | 51.5
30 | 2022-11-28 08:00 | 2945.4
31 | 2022-11-28 08:00 | 1.450702
32 | 2022-11-28 08:00 | 0
33 | 2022-11-28 08:00 | 0
34 | 2022-11-28 08:00 | 28.10784
35 | 2022-11-28 08:00 | 402.9742
36 | 2022-11-28 08:00 | 0.9490291
37 | 2022-11-28 08:00 | 0.9466403
38 | 2022-11-28 08:00 | 8.674212
39 | 2022-11-28 08:00 | 29.87342
40 | 2022-11-28 08:00 | 1.055974
41 | 2022-11-28 08:00 | 1.257376
42 | 2022-11-28 08:00 | 1.087572
43 | 2022-11-28 08:00 | 11.1
44 | 2022-11-28 08:00 | 0.44
45 | 2022-11-28 08:00 | 0.3
46 | 2022-11-28 08:00 | 0.6
47 | 2022-11-28 08:00 | 90.3
48 | 2022-11-28 08:00 | 7.5
49 | 2022-11-28 08:00 | 29.5735
50 | 2022-11-28 08:00 | 57.7266
51 | 2022-11-28 08:00 | 1936.35
52 | 2022-11-28 08:00 | 4.092852
53 | 2022-11-28 08:00 | 1271.282
54 | 2022-11-28 08:00 | 2117.294
55 | 2022-11-28 08:00 | 406.9239
1 | 2022-11-28 16:00 | 1.223662
2 | 2022-11-28 16:00 | 0.8565634
3 | 2022-11-28 16:00 | 0.3670986
4 | 2022-11-28 16:00 | 1257.166
5 | 2022-11-28 16:00 | 225.3188
6 | 2022-11-28 16:00 | 0.5525
7 | 2022-11-28 16:00 | 19.3
8 | 2022-11-28 16:00 | 44.88372
9 | 2022-11-28 16:00 | 1.131702
10 | 2022-11-28 16:00 | 1.15428
11 | 2022-11-28 16:00 | 0.9997317
12 | 2022-11-28 16:00 | 0.4852408
13 | 2022-11-28 16:00 | 0.3124276
14 | 2022-11-28 16:00 | 0.6360109
15 | 2022-11-28 16:00 | 3.485854
20 | 2022-11-28 16:00 | 0.2029026
21 | 2022-11-28 16:00 | 5.558985
22 | 2022-11-28 16:00 | 4.834804
23 | 2022-11-28 16:00 | 2.655857
24 | 2022-11-28 16:00 | 196.6343
25 | 2022-11-28 16:00 | 0.1413909
26 | 2022-11-28 16:00 | 200.9468
28 | 2022-11-28 16:00 | 39.63804
29 | 2022-11-28 16:00 | 52.5
30 | 2022-11-28 16:00 | 3104.431
31 | 2022-11-28 16:00 | 0.8726937
32 | 2022-11-28 16:00 | 0
33 | 2022-11-28 16:00 | 0
34 | 2022-11-28 16:00 | 28.20039
35 | 2022-11-28 16:00 | 408.0794
36 | 2022-11-28 16:00 | 0.9393939
37 | 2022-11-28 16:00 | 0.9519608
38 | 2022-11-28 16:00 | 9.04484
39 | 2022-11-28 16:00 | 29.87342
40 | 2022-11-28 16:00 | 1.074164
41 | 2022-11-28 16:00 | 1.279642
42 | 2022-11-28 16:00 | 1.106023
43 | 2022-11-28 16:00 | 11.1
44 | 2022-11-28 16:00 | 0.44
45 | 2022-11-28 16:00 | 0.3
46 | 2022-11-28 16:00 | 0.6
47 | 2022-11-28 16:00 | 90.4
48 | 2022-11-28 16:00 | 7.6
49 | 2022-11-28 16:00 | 30.31159
50 | 2022-11-28 16:00 | 57.97873
51 | 2022-11-28 16:00 | 1941.436
52 | 2022-11-28 16:00 | 3.894443
53 | 2022-11-28 16:00 | 1269.521
54 | 2022-11-28 16:00 | 2108.573
55 | 2022-11-28 16:00 | 426.4845
1 | 2022-11-29 | 1.236178
2 | 2022-11-29 | 0.8653246
3 | 2022-11-29 | 0.3708534
4 | 2022-11-29 | 1259.615
5 | 2022-11-29 | 218.1833
6 | 2022-11-29 | 0.52
7 | 2022-11-29 | 18.5
8 | 2022-11-29 | 43.02325
9 | 2022-11-29 | 1.15035
10 | 2022-11-29 | 1.251834
11 | 2022-11-29 | 0.9997308
12 | 2022-11-29 | 0.4962771
13 | 2022-11-29 | 0.3195335
14 | 2022-11-29 | 0.6504764
15 | 2022-11-29 | 3.530193
20 | 2022-11-29 | 0.182754
21 | 2022-11-29 | 4.65746
22 | 2022-11-29 | 4.708883
23 | 2022-11-29 | 2.669694
24 | 2022-11-29 | 308.6673
25 | 2022-11-29 | 0.1377084
26 | 2022-11-29 | 333.0756
28 | 2022-11-29 | 37.56201
29 | 2022-11-29 | 50
30 | 2022-11-29 | 3041.133
31 | 2022-11-29 | 1.414716
32 | 2022-11-29 | 0
33 | 2022-11-29 | 0
34 | 2022-11-29 | 29.32863
35 | 2022-11-29 | 408.2138
36 | 2022-11-29 | 0.983683
37 | 2022-11-29 | 0.9830678
38 | 2022-11-29 | 8.187653
39 | 2022-11-29 | 29.87952
40 | 2022-11-29 | 1.070933
41 | 2022-11-29 | 1.253213
42 | 2022-11-29 | 1.087687
43 | 2022-11-29 | 11.1
44 | 2022-11-29 | 0.44
45 | 2022-11-29 | 0.3
46 | 2022-11-29 | 0.6
47 | 2022-11-29 | 90.5
48 | 2022-11-29 | 7.6
49 | 2022-11-29 | 29.61135
50 | 2022-11-29 | 57.45847
51 | 2022-11-29 | 1990.47
52 | 2022-11-29 | 3.743485
53 | 2022-11-29 | 1198.138
54 | 2022-11-29 | 2011.948
55 | 2022-11-29 | 448.5737
1 | 2022-11-29 08:00 | 1.198864
2 | 2022-11-29 08:00 | 0.839205
3 | 2022-11-29 08:00 | 0.3596593
4 | 2022-11-29 08:00 | 1254.472
5 | 2022-11-29 08:00 | 270.2395
6 | 2022-11-29 08:00 | 0.845
7 | 2022-11-29 08:00 | 18.7
8 | 2022-11-29 08:00 | 43.79391
9 | 2022-11-29 08:00 | 1.07874
10 | 2022-11-29 08:00 | 1.165161
11 | 2022-11-29 08:00 | 0.9998136
12 | 2022-11-29 08:00 | 0.4765929
13 | 2022-11-29 08:00 | 0.3068596
14 | 2022-11-29 08:00 | 0.624676
15 | 2022-11-29 08:00 | 4.216389
20 | 2022-11-29 08:00 | 0.1604849
21 | 2022-11-29 08:00 | 5.308582
22 | 2022-11-29 08:00 | 4.288146
23 | 2022-11-29 08:00 | 2.62317
24 | 2022-11-29 08:00 | 322.7984
25 | 2022-11-29 08:00 | 0.1254042
26 | 2022-11-29 08:00 | 349.6607
28 | 2022-11-29 08:00 | 61.22432
29 | 2022-11-29 08:00 | 45
30 | 2022-11-29 08:00 | 2760.559
31 | 2022-11-29 08:00 | 1.19449
32 | 2022-11-29 08:00 | 0
33 | 2022-11-29 08:00 | 0
34 | 2022-11-29 08:00 | 28.99179
35 | 2022-11-29 08:00 | 391.4601
36 | 2022-11-29 08:00 | 0.9313836
37 | 2022-11-29 08:00 | 0.9292636
38 | 2022-11-29 08:00 | 9.524971
39 | 2022-11-29 08:00 | 26.02151
40 | 2022-11-29 08:00 | 1.09289
41 | 2022-11-29 08:00 | 1.279137
42 | 2022-11-29 08:00 | 1.108804
43 | 2022-11-29 08:00 | 11.4
44 | 2022-11-29 08:00 | 0.48
45 | 2022-11-29 08:00 | 0.3
46 | 2022-11-29 08:00 | 0.6
47 | 2022-11-29 08:00 | 90.4
48 | 2022-11-29 08:00 | 7.6
49 | 2022-11-29 08:00 | 29.80134
50 | 2022-11-29 08:00 | 57.63537
51 | 2022-11-29 08:00 | 1979.665
52 | 2022-11-29 08:00 | 3.868249
53 | 2022-11-29 08:00 | 1117.145
54 | 2022-11-29 08:00 | 1862.933
55 | 2022-11-29 08:00 | 431.0954
1 | 2022-11-29 16:00 | 1.227391
2 | 2022-11-29 16:00 | 0.8591735
3 | 2022-11-29 16:00 | 0.3682172
4 | 2022-11-29 16:00 | 1257.823
5 | 2022-11-29 16:00 | 271.5259
6 | 2022-11-29 16:00 | 0.64
7 | 2022-11-29 16:00 | 18
8 | 2022-11-29 16:00 | 42.65403
9 | 2022-11-29 16:00 | 1.157277
10 | 2022-11-29 16:00 | 1.137307
11 | 2022-11-29 16:00 | 0.9997962
12 | 2022-11-29 16:00 | 0.4857464
13 | 2022-11-29 16:00 | 0.3127531
14 | 2022-11-29 16:00 | 0.6366736
15 | 2022-11-29 16:00 | 3.534199
20 | 2022-11-29 16:00 | 0.1753333
21 | 2022-11-29 16:00 | 4.321983
22 | 2022-11-29 16:00 | 4.840716
23 | 2022-11-29 16:00 | 2.662878
24 | 2022-11-29 16:00 | 247.9024
25 | 2022-11-29 16:00 | 0.1415637
26 | 2022-11-29 16:00 | 333.7915
28 | 2022-11-29 16:00 | 75.76176
29 | 2022-11-29 16:00 | 51.5
30 | 2022-11-29 16:00 | 3028.586
31 | 2022-11-29 16:00 | 0.9129972
32 | 2022-11-29 16:00 | 0
33 | 2022-11-29 16:00 | 0
34 | 2022-11-29 16:00 | 28.83279
35 | 2022-11-29 16:00 | 408.3729
36 | 2022-11-29 16:00 | 0.9929578
37 | 2022-11-29 16:00 | 0.9830508
38 | 2022-11-29 16:00 | 7.856183
39 | 2022-11-29 16:00 | 30.36145
40 | 2022-11-29 16:00 | 1.117668
41 | 2022-11-29 16:00 | 1.30855
42 | 2022-11-29 16:00 | 1.132959
43 | 2022-11-29 16:00 | 11.2
44 | 2022-11-29 16:00 | 0.48
45 | 2022-11-29 16:00 | 0.3
46 | 2022-11-29 16:00 | 0.5
47 | 2022-11-29 16:00 | 90.4
48 | 2022-11-29 16:00 | 7.3
49 | 2022-11-29 16:00 | 30.30271
50 | 2022-11-29 16:00 | 57.88209
51 | 2022-11-29 16:00 | 1972.843
52 | 2022-11-29 16:00 | 3.921367
53 | 2022-11-29 16:00 | 1271.733
54 | 2022-11-29 16:00 | 2118.352
55 | 2022-11-29 16:00 | 424.7806
1 | 2022-11-30 | 1.242553
2 | 2022-11-30 | 0.8697872
3 | 2022-11-30 | 0.3727659
4 | 2022-11-30 | 1259.542
5 | 2022-11-30 | 244.6826
6 | 2022-11-30 | 0.5
7 | 2022-11-30 | 17.2
8 | 2022-11-30 | 40.75829
9 | 2022-11-30 | 1.078409
10 | 2022-11-30 | 1.186796
11 | 2022-11-30 | 0.9997737
12 | 2022-11-30 | 0.4935894
13 | 2022-11-30 | 0.317803
14 | 2022-11-30 | 0.6469536
15 | 2022-11-30 | 4.294112
20 | 2022-11-30 | 0.1552582
21 | 2022-11-30 | 5.188047
22 | 2022-11-30 | 4.794177
23 | 2022-11-30 | 2.680064
24 | 2022-11-30 | 223.0281
25 | 2022-11-30 | 0.1402027
26 | 2022-11-30 | 303.3625
28 | 2022-11-30 | 82.23138
29 | 2022-11-30 | 50
30 | 2022-11-30 | 3029.423
31 | 2022-11-30 | 0.9114997
32 | 2022-11-30 | 0
33 | 2022-11-30 | 0
34 | 2022-11-30 | 28.94569
35 | 2022-11-30 | 407.1139
36 | 2022-11-30 | 0.9261364
37 | 2022-11-30 | 0.9169082
38 | 2022-11-30 | 9.48216
39 | 2022-11-30 | 23.26531
40 | 2022-11-30 | 1.351236
41 | 2022-11-30 | 1.558896
42 | 2022-11-30 | 1.343809
43 | 2022-11-30 | 11.2
44 | 2022-11-30 | 0.48
45 | 2022-11-30 | 0.3
46 | 2022-11-30 | 0.5
47 | 2022-11-30 | 90.3
48 | 2022-11-30 | 7.5
49 | 2022-11-30 | 28.70122
50 | 2022-11-30 | 57.00717
51 | 2022-11-30 | 1984.813
52 | 2022-11-30 | 3.893097
53 | 2022-11-30 | 1231.199
54 | 2022-11-30 | 2087.075
55 | 2022-11-30 | 435.4263
1 | 2022-11-30 08:00 | 1.231742
2 | 2022-11-30 08:00 | 0.8622193
3 | 2022-11-30 08:00 | 0.3695225
4 | 2022-11-30 08:00 | 1260.716
5 | 2022-11-30 08:00 | 228.3977
6 | 2022-11-30 08:00 | 0.52
7 | 2022-11-30 08:00 | 16.7
8 | 2022-11-30 08:00 | 39.01869
9 | 2022-11-30 08:00 | 1.114943
10 | 2022-11-30 08:00 | 1.259145
11 | 2022-11-30 08:00 | 0.9997292
12 | 2022-11-30 08:00 | 0.4944218
13 | 2022-11-30 08:00 | 0.3183389
14 | 2022-11-30 08:00 | 0.6480445
15 | 2022-11-30 08:00 | 4.057742
20 | 2022-11-30 08:00 | 0.1531277
21 | 2022-11-30 08:00 | 4.520032
22 | 2022-11-30 08:00 | 4.920754
23 | 2022-11-30 08:00 | 2.665997
24 | 2022-11-30 08:00 | 245.4322
25 | 2022-11-30 08:00 | 0.1439044
26 | 2022-11-30 08:00 | 293.122
28 | 2022-11-30 08:00 | 44.76492
29 | 2022-11-30 08:00 | 52
30 | 2022-11-30 08:00 | 3123.394
31 | 2022-11-30 08:00 | 1.074582
32 | 2022-11-30 08:00 | 0
33 | 2022-11-30 08:00 | 0
34 | 2022-11-30 08:00 | 29.3219
35 | 2022-11-30 08:00 | 407.8873
36 | 2022-11-30 08:00 | 0.9632184
37 | 2022-11-30 08:00 | 0.9547244
38 | 2022-11-30 08:00 | 8.577774
39 | 2022-11-30 08:00 | 27.58621
40 | 2022-11-30 08:00 | 1.358794
41 | 2022-11-30 08:00 | 1.567438
42 | 2022-11-30 08:00 | 1.350274
43 | 2022-11-30 08:00 | 11.4
44 | 2022-11-30 08:00 | 0.46
45 | 2022-11-30 08:00 | 0.3
46 | 2022-11-30 08:00 | 0.6
47 | 2022-11-30 08:00 | 90.5
48 | 2022-11-30 08:00 | 7.4
49 | 2022-11-30 08:00 | 28.25636
50 | 2022-11-30 08:00 | 56.95861
51 | 2022-11-30 08:00 | 1993.475
52 | 2022-11-30 08:00 | 3.762632
53 | 2022-11-30 08:00 | 1240.819
54 | 2022-11-30 08:00 | 2105.048
55 | 2022-11-30 08:00 | 450.8808
1 | 2022-11-30 16:00 | 1.222614
2 | 2022-11-30 16:00 | 0.8558299
3 | 2022-11-30 16:00 | 0.3667842
4 | 2022-11-30 16:00 | 1261.112
5 | 2022-11-30 16:00 | 216.369
6 | 2022-11-30 16:00 | 0.6
7 | 2022-11-30 16:00 | 17.8
8 | 2022-11-30 16:00 | 42.08038
9 | 2022-11-30 16:00 | 1.173145
10 | 2022-11-30 16:00 | 1.23614
11 | 2022-11-30 16:00 | 0.9997154
12 | 2022-11-30 16:00 | 0.4886821
13 | 2022-11-30 16:00 | 0.3146433
14 | 2022-11-30 16:00 | 0.6405215
15 | 2022-11-30 16:00 | 3.330983
20 | 2022-11-30 16:00 | 0.1837846
21 | 2022-11-30 16:00 | 4.144212
22 | 2022-11-30 16:00 | 4.812703
23 | 2022-11-30 16:00 | 2.654059
24 | 2022-11-30 16:00 | 284.3982
25 | 2022-11-30 16:00 | 0.1407445
26 | 2022-11-30 16:00 | 286.3101
28 | 2022-11-30 16:00 | 36.1306
29 | 2022-11-30 16:00 | 50.5
30 | 2022-11-30 16:00 | 3070.834
31 | 2022-11-30 16:00 | 1.314413
32 | 2022-11-30 16:00 | 0
33 | 2022-11-30 16:00 | 0
34 | 2022-11-30 16:00 | 29.11428
35 | 2022-11-30 16:00 | 408.3221
36 | 2022-11-30 16:00 | 1.009423
37 | 2022-11-30 16:00 | 0.993021
38 | 2022-11-30 16:00 | 7.475195
39 | 2022-11-30 16:00 | 36.61972
40 | 2022-11-30 16:00 | 1.355716
41 | 2022-11-30 16:00 | 1.563959
42 | 2022-11-30 16:00 | 1.347642
43 | 2022-11-30 16:00 | 11.3
44 | 2022-11-30 16:00 | 0.46
45 | 2022-11-30 16:00 | 0.3
46 | 2022-11-30 16:00 | 0.6
47 | 2022-11-30 16:00 | 90.2
48 | 2022-11-30 16:00 | 7.4
49 | 2022-11-30 16:00 | 28.43759
50 | 2022-11-30 16:00 | 56.9784
51 | 2022-11-30 16:00 | 1980.539
52 | 2022-11-30 16:00 | 3.815013
53 | 2022-11-30 16:00 | 1223.639
54 | 2022-11-30 16:00 | 2073.548
55 | 2022-11-30 16:00 | 444.1859
1 | 2022-12-01 | 1.229223
2 | 2022-12-01 | 0.8604564
3 | 2022-12-01 | 0.368767
4 | 2022-12-01 | 1252.356
5 | 2022-12-01 | 249.4062
6 | 2022-12-01 | 0.775
7 | 2022-12-01 | 17.8
8 | 2022-12-01 | 41.78404
9 | 2022-12-01 | 1.237101
10 | 2022-12-01 | 1.19007
11 | 2022-12-01 | 0.9997863
12 | 2022-12-01 | 0.4864188
13 | 2022-12-01 | 0.3131861
14 | 2022-12-01 | 0.6375549
15 | 2022-12-01 | 2.506652
20 | 2022-12-01 | 0.2546088
21 | 2022-12-01 | 3.999317
22 | 2022-12-01 | 4.544028
23 | 2022-12-01 | 2.657603
24 | 2022-12-01 | 354.9804
25 | 2022-12-01 | 0.1328873
26 | 2022-12-01 | 380.1426
28 | 2022-12-01 | 66.63495
29 | 2022-12-01 | 48
30 | 2022-12-01 | 3030.174
31 | 2022-12-01 | 1.423302
32 | 2022-12-01 | 0
33 | 2022-12-01 | 0
34 | 2022-12-01 | 28.4343
35 | 2022-12-01 | 408.3574
36 | 2022-12-01 | 1.056511
37 | 2022-12-01 | 1.024415
38 | 2022-12-01 | 6.505969
39 | 2022-12-01 | 44.21053
40 | 2022-12-01 | 1.199656
41 | 2022-12-01 | 1.380137
42 | 2022-12-01 | 1.225174
43 | 2022-12-01 | 11.3
44 | 2022-12-01 | 0.46
45 | 2022-12-01 | 0.3
46 | 2022-12-01 | 0.6
47 | 2022-12-01 | 90.1
48 | 2022-12-01 | 7.5
49 | 2022-12-01 | 41.27272
50 | 2022-12-01 | 57.87709
51 | 2022-12-01 | 1936.603
52 | 2022-12-01 | 3.777554
53 | 2022-12-01 | 1187.349
54 | 2022-12-01 | 1973.468
55 | 2022-12-01 | 439.9883
1 | 2022-12-01 08:00 | 1.207999
2 | 2022-12-01 08:00 | 0.8455991
3 | 2022-12-01 08:00 | 0.3623996
4 | 2022-12-01 08:00 | 1252.126
5 | 2022-12-01 08:00 | 267.1374
6 | 2022-12-01 08:00 | 0.568
7 | 2022-12-01 08:00 | 18
8 | 2022-12-01 08:00 | 45.56962
9 | 2022-12-01 08:00 | 1.107623
10 | 2022-12-01 08:00 | 1.296196
11 | 2022-12-01 08:00 | 0.9998186
12 | 2022-12-01 08:00 | 0.4770623
13 | 2022-12-01 08:00 | 0.3071617
14 | 2022-12-01 08:00 | 0.6252912
15 | 2022-12-01 08:00 | 3.920294
20 | 2022-12-01 08:00 | 0.1676391
21 | 2022-12-01 08:00 | 4.953527
22 | 2022-12-01 08:00 | 4.207518
23 | 2022-12-01 08:00 | 2.638108
24 | 2022-12-01 08:00 | 400.1571
25 | 2022-12-01 08:00 | 0.1230463
26 | 2022-12-01 08:00 | 419.7277
28 | 2022-12-01 08:00 | 65.36203
29 | 2022-12-01 08:00 | 44.5
30 | 2022-12-01 08:00 | 3027.448
31 | 2022-12-01 08:00 | 1.497945
32 | 2022-12-01 08:00 | 0
33 | 2022-12-01 08:00 | 0
34 | 2022-12-01 08:00 | 27.36778
35 | 2022-12-01 08:00 | 406.6611
36 | 2022-12-01 08:00 | 0.9686099
37 | 2022-12-01 08:00 | 0.9667319
38 | 2022-12-01 08:00 | 8.873821
39 | 2022-12-01 08:00 | 30.50459
40 | 2022-12-01 08:00 | 1.160763
41 | 2022-12-01 08:00 | 1.334981
42 | 2022-12-01 08:00 | 1.186801
43 | 2022-12-01 08:00 | 11.1
44 | 2022-12-01 08:00 | 0.46
45 | 2022-12-01 08:00 | 0.3
46 | 2022-12-01 08:00 | 0.6
47 | 2022-12-01 08:00 | 90.3
48 | 2022-12-01 08:00 | 7.6
49 | 2022-12-01 08:00 | 40.87254
50 | 2022-12-01 08:00 | 57.59554
51 | 2022-12-01 08:00 | 1894.42
52 | 2022-12-01 08:00 | 3.808059
53 | 2022-12-01 08:00 | 1093.586
54 | 2022-12-01 08:00 | 1834.065
55 | 2022-12-01 08:00 | 440.4109
1 | 2022-12-01 16:00 | 1.177908
2 | 2022-12-01 16:00 | 0.8245358
3 | 2022-12-01 16:00 | 0.3533725
4 | 2022-12-01 16:00 | 1251.658
5 | 2022-12-01 16:00 | 299.4881
6 | 2022-12-01 16:00 | 0.6666667
7 | 2022-12-01 16:00 | 17
8 | 2022-12-01 16:00 | 43.58974
9 | 2022-12-01 16:00 | 1.12948
10 | 2022-12-01 16:00 | 1.290664
11 | 2022-12-01 16:00 | 0.9998473
12 | 2022-12-01 16:00 | 0.4671376
13 | 2022-12-01 16:00 | 0.3007717
14 | 2022-12-01 16:00 | 0.6122828
15 | 2022-12-01 16:00 | 3.965928
20 | 2022-12-01 16:00 | 0.1510832
21 | 2022-12-01 16:00 | 4.216636
22 | 2022-12-01 16:00 | 4.171548
23 | 2022-12-01 16:00 | 2.616613
24 | 2022-12-01 16:00 | 480.0682
25 | 2022-12-01 16:00 | 0.1219944
26 | 2022-12-01 16:00 | 379.1586
28 | 2022-12-01 16:00 | 62.11064
29 | 2022-12-01 16:00 | 44.5
30 | 2022-12-01 16:00 | 3070.081
31 | 2022-12-01 16:00 | 1.602962
32 | 2022-12-01 16:00 | 0
33 | 2022-12-01 16:00 | 0
34 | 2022-12-01 16:00 | 26.9917
35 | 2022-12-01 16:00 | 408.244
36 | 2022-12-01 16:00 | 0.9745665
37 | 2022-12-01 16:00 | 0.9606686
38 | 2022-12-01 16:00 | 8.182564
39 | 2022-12-01 16:00 | 34.73684
40 | 2022-12-01 16:00 | 1.190767
41 | 2022-12-01 16:00 | 1.377169
42 | 2022-12-01 16:00 | 1.22223
43 | 2022-12-01 16:00 | 11.2
44 | 2022-12-01 16:00 | 0.46
45 | 2022-12-01 16:00 | 0.4
46 | 2022-12-01 16:00 | 0.6
47 | 2022-12-01 16:00 | 90
48 | 2022-12-01 16:00 | 7.6
49 | 2022-12-01 16:00 | 41.47059
50 | 2022-12-01 16:00 | 58.12403
51 | 2022-12-01 16:00 | 1887.428
52 | 2022-12-01 16:00 | 3.747567
53 | 2022-12-01 16:00 | 1088.22
54 | 2022-12-01 16:00 | 1804.703
55 | 2022-12-01 16:00 | 442.5267
1 | 2022-12-02 | 1.196992
2 | 2022-12-02 | 0.8378942
3 | 2022-12-02 | 0.3590975
4 | 2022-12-02 | 1250.732
5 | 2022-12-02 | 300.1291
6 | 2022-12-02 | 0.632
7 | 2022-12-02 | 16
8 | 2022-12-02 | 39.40887
9 | 2022-12-02 | 1.164692
10 | 2022-12-02 | 1.164303
11 | 2022-12-02 | 0.9998407
12 | 2022-12-02 | 0.4688466
13 | 2022-12-02 | 0.301872
14 | 2022-12-02 | 0.6145229
15 | 2022-12-02 | 3.488781
20 | 2022-12-02 | 0.1756678
21 | 2022-12-02 | 4.217928
22 | 2022-12-02 | 4.3113
23 | 2022-12-02 | 2.635204
24 | 2022-12-02 | 501.2405
25 | 2022-12-02 | 0.1260813
26 | 2022-12-02 | 314.0049
28 | 2022-12-02 | 44.47444
29 | 2022-12-02 | 45
30 | 2022-12-02 | 2927.059
31 | 2022-12-02 | 1.670083
32 | 2022-12-02 | 0
33 | 2022-12-02 | 0
34 | 2022-12-02 | 27.80633
35 | 2022-12-02 | 408.3208
36 | 2022-12-02 | 0.992891
37 | 2022-12-02 | 0.9790837
38 | 2022-12-02 | 7.706709
39 | 2022-12-02 | 41.47059
40 | 2022-12-02 | 1.151043
41 | 2022-12-02 | 1.362814
42 | 2022-12-02 | 1.200129
43 | 2022-12-02 | 11.2
44 | 2022-12-02 | 0.46
45 | 2022-12-02 | 0.4
46 | 2022-12-02 | 0.6
47 | 2022-12-02 | 89.8
48 | 2022-12-02 | 7.8
49 | 2022-12-02 | 40.30151
50 | 2022-12-02 | 58.74655
51 | 2022-12-02 | 1918.84
52 | 2022-12-02 | 3.922233
53 | 2022-12-02 | 1161.123
54 | 2022-12-02 | 1906.353
55 | 2022-12-02 | 418.5928
1 | 2022-12-02 08:00 | 1.215035
2 | 2022-12-02 08:00 | 0.8505242
3 | 2022-12-02 08:00 | 0.3645104
4 | 2022-12-02 08:00 | 1250.579
5 | 2022-12-02 08:00 | 301.6153
6 | 2022-12-02 08:00 | 0.8775
7 | 2022-12-02 08:00 | 15.5
8 | 2022-12-02 08:00 | 39.14141
9 | 2022-12-02 08:00 | 1.208383
10 | 2022-12-02 08:00 | 1.157901
11 | 2022-12-02 08:00 | 0.9998478
12 | 2022-12-02 08:00 | 0.475294
13 | 2022-12-02 08:00 | 0.3060232
14 | 2022-12-02 08:00 | 0.6229736
15 | 2022-12-02 08:00 | 2.808382
20 | 2022-12-02 08:00 | 0.2236222
21 | 2022-12-02 08:00 | 4.079046
22 | 2022-12-02 08:00 | 4.018721
23 | 2022-12-02 08:00 | 2.466244
24 | 2022-12-02 08:00 | 571.205
25 | 2022-12-02 08:00 | 0.117525
26 | 2022-12-02 08:00 | 422.7779
28 | 2022-12-02 08:00 | 53.52465
29 | 2022-12-02 08:00 | 43
30 | 2022-12-02 08:00 | 2705.313
31 | 2022-12-02 08:00 | 1.89382
32 | 2022-12-02 08:00 | 0
33 | 2022-12-02 08:00 | 0
34 | 2022-12-02 08:00 | 28.53244
35 | 2022-12-02 08:00 | 408.2519
36 | 2022-12-02 08:00 | 1.045509
37 | 2022-12-02 08:00 | 1.016113
38 | 2022-12-02 08:00 | 6.887427
39 | 2022-12-02 08:00 | 51
40 | 2022-12-02 08:00 | 1.164197
41 | 2022-12-02 08:00 | 1.378249
42 | 2022-12-02 08:00 | 1.212231
43 | 2022-12-02 08:00 | 11.7
44 | 2022-12-02 08:00 | 0.48
45 | 2022-12-02 08:00 | 0.3
46 | 2022-12-02 08:00 | 0.5
47 | 2022-12-02 08:00 | 89.9
48 | 2022-12-02 08:00 | 7.6
49 | 2022-12-02 08:00 | 39.56357
50 | 2022-12-02 08:00 | 58.67919
51 | 2022-12-02 08:00 | 1938.061
52 | 2022-12-02 08:00 | 3.949698
53 | 2022-12-02 08:00 | 1087.247
54 | 2022-12-02 08:00 | 1781.816
55 | 2022-12-02 08:00 | 414.9261
1 | 2022-12-02 16:00 | 1.218087
2 | 2022-12-02 16:00 | 0.852661
3 | 2022-12-02 16:00 | 0.3654261
4 | 2022-12-02 16:00 | 1251.066
5 | 2022-12-02 16:00 | 310.6018
6 | 2022-12-02 16:00 | 0.7225
7 | 2022-12-02 16:00 | 17.8
8 | 2022-12-02 16:00 | 44.5
9 | 2022-12-02 16:00 | 1.253988
10 | 2022-12-02 16:00 | 1.151148
11 | 2022-12-02 16:00 | 0.9998555
12 | 2022-12-02 16:00 | 0.472071
13 | 2022-12-02 16:00 | 0.3039481
14 | 2022-12-02 16:00 | 0.6187491
15 | 2022-12-02 16:00 | 2.307761
20 | 2022-12-02 16:00 | 0.2881962
21 | 2022-12-02 16:00 | 4.193898
22 | 2022-12-02 16:00 | 3.898559
23 | 2022-12-02 16:00 | 2.440229
24 | 2022-12-02 16:00 | 552.6072
25 | 2022-12-02 16:00 | 0.114011
26 | 2022-12-02 16:00 | 400.394
28 | 2022-12-02 16:00 | 52.38579
29 | 2022-12-02 16:00 | 42
30 | 2022-12-02 16:00 | 2706.555
31 | 2022-12-02 16:00 | 1.77915
32 | 2022-12-02 16:00 | 0
33 | 2022-12-02 16:00 | 0
34 | 2022-12-02 16:00 | 27.42461
35 | 2022-12-02 16:00 | 401.4223
36 | 2022-12-02 16:00 | 1.08589
37 | 2022-12-02 16:00 | 1.04499
38 | 2022-12-02 16:00 | 6.50166
39 | 2022-12-02 16:00 | 55.38462
40 | 2022-12-02 16:00 | 1.149224
41 | 2022-12-02 16:00 | 1.361279
42 | 2022-12-02 16:00 | 1.198598
43 | 2022-12-02 16:00 | 11.4
44 | 2022-12-02 16:00 | 0.48
45 | 2022-12-02 16:00 | 0.3
46 | 2022-12-02 16:00 | 0.6
47 | 2022-12-02 16:00 | 90.3
48 | 2022-12-02 16:00 | 7.3
49 | 2022-12-02 16:00 | 40.04999
50 | 2022-12-02 16:00 | 58.71467
51 | 2022-12-02 16:00 | 1897.939
52 | 2022-12-02 16:00 | 4.069649
53 | 2022-12-02 16:00 | 1069.719
54 | 2022-12-02 16:00 | 1755.164
55 | 2022-12-02 16:00 | 403.1724
1 | 2022-12-03 | 1.186721
2 | 2022-12-03 | 0.8307048
3 | 2022-12-03 | 0.3560163
4 | 2022-12-03 | 1251.312
5 | 2022-12-03 | 323.4774
6 | 2022-12-03 | 0.6225
7 | 2022-12-03 | 15.8
8 | 2022-12-03 | 39.20596
9 | 2022-12-03 | 1.225301
10 | 2022-12-03 | 1.200728
11 | 2022-12-03 | 0.9998625
12 | 2022-12-03 | 0.4646028
13 | 2022-12-03 | 0.2991396
14 | 2022-12-03 | 0.6089604
15 | 2022-12-03 | 2.549714
20 | 2022-12-03 | 0.2589446
21 | 2022-12-03 | 4.344603
22 | 2022-12-03 | 4.108772
23 | 2022-12-03 | 2.420992
24 | 2022-12-03 | 497.8827
25 | 2022-12-03 | 0.1201585
26 | 2022-12-03 | 346.8641
28 | 2022-12-03 | 69.24471
29 | 2022-12-03 | 44.5
30 | 2022-12-03 | 2856.213
31 | 2022-12-03 | 1.539158
32 | 2022-12-03 | 0
33 | 2022-12-03 | 0
34 | 2022-12-03 | 27.64554
35 | 2022-12-03 | 408.3121
36 | 2022-12-03 | 1.06747
37 | 2022-12-03 | 1.034588
38 | 2022-12-03 | 6.894317
39 | 2022-12-03 | 64.09091
40 | 2022-12-03 | 1.148808
41 | 2022-12-03 | 1.352659
42 | 2022-12-03 | 1.19252
43 | 2022-12-03 | 11.4
44 | 2022-12-03 | 0.48
45 | 2022-12-03 | 0.3
46 | 2022-12-03 | 0.6
47 | 2022-12-03 | 90.2
48 | 2022-12-03 | 7.2
49 | 2022-12-03 | 39.67591
50 | 2022-12-03 | 58.64263
51 | 2022-12-03 | 1924.019
52 | 2022-12-03 | 3.937112
53 | 2022-12-03 | 1106.35
54 | 2022-12-03 | 1819.061
55 | 2022-12-03 | 417.6158
1 | 2022-12-03 08:00 | 1.165799
2 | 2022-12-03 08:00 | 0.8160596
3 | 2022-12-03 08:00 | 0.3497398
4 | 2022-12-03 08:00 | 1251.05
5 | 2022-12-03 08:00 | 318.7675
6 | 2022-12-03 08:00 | 0.72
7 | 2022-12-03 08:00 | 16.6
8 | 2022-12-03 08:00 | 42.02532
9 | 2022-12-03 08:00 | 1.211679
10 | 2022-12-03 08:00 | 1.156985
11 | 2022-12-03 08:00 | 0.9998612
12 | 2022-12-03 08:00 | 0.4577659
13 | 2022-12-03 08:00 | 0.2947376
14 | 2022-12-03 08:00 | 0.5999992
15 | 2022-12-03 08:00 | 2.842372
20 | 2022-12-03 08:00 | 0.2151343
21 | 2022-12-03 08:00 | 3.886411
22 | 2022-12-03 08:00 | 3.997569
23 | 2022-12-03 08:00 | 2.392558
24 | 2022-12-03 08:00 | 456.7604
25 | 2022-12-03 08:00 | 0.1169064
26 | 2022-12-03 08:00 | 310.265
28 | 2022-12-03 08:00 | 63.4004
29 | 2022-12-03 08:00 | 42.5
30 | 2022-12-03 08:00 | 2794.447
31 | 2022-12-03 08:00 | 1.432895
32 | 2022-12-03 08:00 | 0
33 | 2022-12-03 08:00 | 0
34 | 2022-12-03 08:00 | 26.46027
35 | 2022-12-03 08:00 | 364.5767
36 | 2022-12-03 08:00 | 1.041363
37 | 2022-12-03 08:00 | 1.007078
38 | 2022-12-03 08:00 | 6.728783
39 | 2022-12-03 08:00 | 60.40816
40 | 2022-12-03 08:00 | 1.152764
41 | 2022-12-03 08:00 | 1.354525
42 | 2022-12-03 08:00 | 1.191845
43 | 2022-12-03 08:00 | 11.3
44 | 2022-12-03 08:00 | 0.49
45 | 2022-12-03 08:00 | 0.3
46 | 2022-12-03 08:00 | 0.6
47 | 2022-12-03 08:00 | 90.4
48 | 2022-12-03 08:00 | 7.3
49 | 2022-12-03 08:00 | 37.37508
50 | 2022-12-03 08:00 | 58.16548
51 | 2022-12-03 08:00 | 1944.133
52 | 2022-12-03 08:00 | 3.929278
53 | 2022-12-03 08:00 | 1066.298
54 | 2022-12-03 08:00 | 1763.881
55 | 2022-12-03 08:00 | 420.996
1 | 2022-12-03 16:00 | 1.222415
2 | 2022-12-03 16:00 | 0.8556904
3 | 2022-12-03 16:00 | 0.3667244
4 | 2022-12-03 16:00 | 1249.908
5 | 2022-12-03 16:00 | 286.3082
6 | 2022-12-03 16:00 | 0.6325
7 | 2022-12-03 16:00 | 15.4
8 | 2022-12-03 16:00 | 39.79328
9 | 2022-12-03 16:00 | 1.195652
10 | 2022-12-03 16:00 | 1.131972
11 | 2022-12-03 16:00 | 0.9998336
12 | 2022-12-03 16:00 | 0.4769559
13 | 2022-12-03 16:00 | 0.3070933
14 | 2022-12-03 16:00 | 0.6251518
15 | 2022-12-03 16:00 | 3.020101
20 | 2022-12-03 16:00 | 0.208502
21 | 2022-12-03 16:00 | 4.222765
22 | 2022-12-03 16:00 | 4.112869
23 | 2022-12-03 16:00 | 2.445704
24 | 2022-12-03 16:00 | 427.0339
25 | 2022-12-03 16:00 | 0.1202783
26 | 2022-12-03 16:00 | 377.8831
28 | 2022-12-03 16:00 | 64.05066
29 | 2022-12-03 16:00 | 44
30 | 2022-12-03 16:00 | 2820.812
31 | 2022-12-03 16:00 | 1.491518
32 | 2022-12-03 16:00 | 0
33 | 2022-12-03 16:00 | 0
34 | 2022-12-03 16:00 | 26.55416
35 | 2022-12-03 16:00 | 374.9843
36 | 2022-12-03 16:00 | 1.02657
37 | 2022-12-03 16:00 | 1.009174
38 | 2022-12-03 16:00 | 7.242866
39 | 2022-12-03 16:00 | 45.61404
40 | 2022-12-03 16:00 | 1.116935
41 | 2022-12-03 16:00 | 1.311731
42 | 2022-12-03 16:00 | 1.157513
43 | 2022-12-03 16:00 | 11.5
44 | 2022-12-03 16:00 | 0.49
45 | 2022-12-03 16:00 | 0.3
46 | 2022-12-03 16:00 | 0.6
47 | 2022-12-03 16:00 | 90.5
48 | 2022-12-03 16:00 | 7.2
49 | 2022-12-03 16:00 | 37.45189
50 | 2022-12-03 16:00 | 58.00112
51 | 2022-12-03 16:00 | 1924.193
52 | 2022-12-03 16:00 | 4.014062
53 | 2022-12-03 16:00 | 1105.275
54 | 2022-12-03 16:00 | 1834.185
55 | 2022-12-03 16:00 | 413.4171
1 | 2022-12-04 | 1.198341
2 | 2022-12-04 | 0.8388383
3 | 2022-12-04 | 0.3595021
4 | 2022-12-04 | 1251.262
5 | 2022-12-04 | 285.7383
6 | 2022-12-04 | 0.7625
7 | 2022-12-04 | 15.8
8 | 2022-12-04 | 41.79894
9 | 2022-12-04 | 1.138695
10 | 2022-12-04 | 1.088872
11 | 2022-12-04 | 0.9998345
12 | 2022-12-04 | 0.4656009
13 | 2022-12-04 | 0.2997822
14 | 2022-12-04 | 0.6102687
15 | 2022-12-04 | 3.766862
20 | 2022-12-04 | 0.1646758
21 | 2022-12-04 | 4.414186
22 | 2022-12-04 | 4.14
23 | 2022-12-04 | 2.427929
24 | 2022-12-04 | 421.0335
25 | 2022-12-04 | 0.1210717
26 | 2022-12-04 | 390.4694
28 | 2022-12-04 | 61.00483
29 | 2022-12-04 | 44
30 | 2022-12-04 | 2774.712
31 | 2022-12-04 | 1.473494
32 | 2022-12-04 | 0
33 | 2022-12-04 | 0
34 | 2022-12-04 | 26.69128
35 | 2022-12-04 | 374.9961
36 | 2022-12-04 | 0.981352
37 | 2022-12-04 | 0.9731076
38 | 2022-12-04 | 8.181048
39 | 2022-12-04 | 41.63934
40 | 2022-12-04 | 1.095399
41 | 2022-12-04 | 1.28137
42 | 2022-12-04 | 1.134225
43 | 2022-12-04 | 11.5
44 | 2022-12-04 | 0.49
45 | 2022-12-04 | 0.3
46 | 2022-12-04 | 0.6
47 | 2022-12-04 | 90.1
48 | 2022-12-04 | 7.6
49 | 2022-12-04 | 36.64965
50 | 2022-12-04 | 57.67501
51 | 2022-12-04 | 1940.846
52 | 2022-12-04 | 4.083981
53 | 2022-12-04 | 1118.362
54 | 2022-12-04 | 1860.416
55 | 2022-12-04 | 407.3278
1 | 2022-12-04 08:00 | 1.170613
2 | 2022-12-04 08:00 | 0.8194292
3 | 2022-12-04 08:00 | 0.351184
4 | 2022-12-04 08:00 | 1251.806
5 | 2022-12-04 08:00 | 278.7871
6 | 2022-12-04 08:00 | 0.6625
7 | 2022-12-04 08:00 | 16.6
8 | 2022-12-04 08:00 | 40.29126
9 | 2022-12-04 08:00 | 1.112791
10 | 2022-12-04 08:00 | 1.063229
11 | 2022-12-04 08:00 | 0.9998198
12 | 2022-12-04 08:00 | 0.4528662
13 | 2022-12-04 08:00 | 0.2915829
14 | 2022-12-04 08:00 | 0.5935771
15 | 2022-12-04 08:00 | 4.091683
20 | 2022-12-04 08:00 | 0.153783
21 | 2022-12-04 08:00 | 4.630949
22 | 2022-12-04 08:00 | 4.172085
23 | 2022-12-04 08:00 | 2.400196
24 | 2022-12-04 08:00 | 392.6984
25 | 2022-12-04 08:00 | 0.12201
26 | 2022-12-04 08:00 | 376.1486
28 | 2022-12-04 08:00 | 52.86898
29 | 2022-12-04 08:00 | 44.5
30 | 2022-12-04 08:00 | 2744.31
31 | 2022-12-04 08:00 | 1.408596
32 | 2022-12-04 08:00 | 0
33 | 2022-12-04 08:00 | 0
34 | 2022-12-04 08:00 | 26.75539
35 | 2022-12-04 08:00 | 374.9986
36 | 2022-12-04 08:00 | 0.9534883
37 | 2022-12-04 08:00 | 0.9447187
38 | 2022-12-04 08:00 | 8.722632
39 | 2022-12-04 08:00 | 33.23944
40 | 2022-12-04 08:00 | 1.124639
41 | 2022-12-04 08:00 | 1.317572
42 | 2022-12-04 08:00 | 1.164637
43 | 2022-12-04 08:00 | 11.8
44 | 2022-12-04 08:00 | 0.51
45 | 2022-12-04 08:00 | 0.4
46 | 2022-12-04 08:00 | 0.6
47 | 2022-12-04 08:00 | 90.4
48 | 2022-12-04 08:00 | 7.5
49 | 2022-12-04 08:00 | 37.10931
50 | 2022-12-04 08:00 | 57.99163
51 | 2022-12-04 08:00 | 1942.774
52 | 2022-12-04 08:00 | 4.138289
53 | 2022-12-04 08:00 | 1139.259
54 | 2022-12-04 08:00 | 1887.828
55 | 2022-12-04 08:00 | 400.4231
1 | 2022-12-04 16:00 | 1.141675
2 | 2022-12-04 16:00 | 0.7991726
3 | 2022-12-04 16:00 | 0.3425025
4 | 2022-12-04 16:00 | 1250.865
5 | 2022-12-04 16:00 | 269.8318
6 | 2022-12-04 16:00 | 0.495
7 | 2022-12-04 16:00 | 16.4
8 | 2022-12-04 16:00 | 41.41414
9 | 2022-12-04 16:00 | 1.128
10 | 2022-12-04 16:00 | 1.134081
11 | 2022-12-04 16:00 | 0.9998201
12 | 2022-12-04 16:00 | 0.4442458
13 | 2022-12-04 16:00 | 0.2860325
14 | 2022-12-04 16:00 | 0.5822783
15 | 2022-12-04 16:00 | 3.75052
20 | 2022-12-04 16:00 | 0.1739185
21 | 2022-12-04 16:00 | 4.832416
22 | 2022-12-04 16:00 | 4.048627
23 | 2022-12-04 16:00 | 2.368665
24 | 2022-12-04 16:00 | 415.9767
25 | 2022-12-04 16:00 | 0.1183996
26 | 2022-12-04 16:00 | 359.9785
28 | 2022-12-04 16:00 | 47.51354
29 | 2022-12-04 16:00 | 44.5
30 | 2022-12-04 16:00 | 2803.246
31 | 2022-12-04 16:00 | 1.541615
32 | 2022-12-04 16:00 | 0
33 | 2022-12-04 16:00 | 0
34 | 2022-12-04 16:00 | 26.09299
35 | 2022-12-04 16:00 | 366.8803
36 | 2022-12-04 16:00 | 0.9657143
37 | 2022-12-04 16:00 | 0.9666993
38 | 2022-12-04 16:00 | 8.582935
39 | 2022-12-04 16:00 | 42.75862
40 | 2022-12-04 16:00 | 1.14135
41 | 2022-12-04 16:00 | 1.33701
42 | 2022-12-04 16:00 | 1.180732
43 | 2022-12-04 16:00 | 11.4
44 | 2022-12-04 16:00 | 0.51
45 | 2022-12-04 16:00 | 0.3
46 | 2022-12-04 16:00 | 0.7
47 | 2022-12-04 16:00 | 90.1
48 | 2022-12-04 16:00 | 7.3
49 | 2022-12-04 16:00 | 36.6963
50 | 2022-12-04 16:00 | 58.00849
51 | 2022-12-04 16:00 | 1929.587
52 | 2022-12-04 16:00 | 4.062459
53 | 2022-12-04 16:00 | 1091.894
54 | 2022-12-04 16:00 | 1814.755
55 | 2022-12-04 16:00 | 409.1181
1 | 2022-12-05 | 1.180431
2 | 2022-12-05 | 0.8263015
3 | 2022-12-05 | 0.3541292
4 | 2022-12-05 | 1251.001
5 | 2022-12-05 | 272.6473
6 | 2022-12-05 | 0.425
7 | 2022-12-05 | 15.2
8 | 2022-12-05 | 39.27649
9 | 2022-12-05 | 1.154994
10 | 2022-12-05 | 1.165723
11 | 2022-12-05 | 0.9998207
12 | 2022-12-05 | 0.4588934
13 | 2022-12-05 | 0.2954636
14 | 2022-12-05 | 0.6014771
15 | 2022-12-05 | 3.358464
20 | 2022-12-05 | 0.1990008
21 | 2022-12-05 | 4.9175
22 | 2022-12-05 | 3.916886
23 | 2022-12-05 | 2.403843
24 | 2022-12-05 | 449.9146
25 | 2022-12-05 | 0.1145469
26 | 2022-12-05 | 419.0327
28 | 2022-12-05 | 34.85524
29 | 2022-12-05 | 42
30 | 2022-12-05 | 2788.713
31 | 2022-12-05 | 1.650171
32 | 2022-12-05 | 0
33 | 2022-12-05 | 0
34 | 2022-12-05 | 25.86136
35 | 2022-12-05 | 366.6785
36 | 2022-12-05 | 0.9965557
37 | 2022-12-05 | 1.000995
38 | 2022-12-05 | 8.275964
39 | 2022-12-05 | 44.64286
40 | 2022-12-05 | 1.216576
41 | 2022-12-05 | 1.433077
42 | 2022-12-05 | 1.271088
43 | 2022-12-05 | 11.4
44 | 2022-12-05 | 0.51
45 | 2022-12-05 | 0.3
46 | 2022-12-05 | 0.7
47 | 2022-12-05 | 90
48 | 2022-12-05 | 7.4
49 | 2022-12-05 | 37.53133
50 | 2022-12-05 | 58.19862
51 | 2022-12-05 | 1913.053
52 | 2022-12-05 | 4.063413
53 | 2022-12-05 | 1058.648
54 | 2022-12-05 | 1757.441
55 | 2022-12-05 | 408.5433
1 | 2022-12-05 08:00 | 1.232594
2 | 2022-12-05 08:00 | 0.8628161
3 | 2022-12-05 08:00 | 0.3697783
4 | 2022-12-05 08:00 | 1251.268
5 | 2022-12-05 08:00 | 306.7977
6 | 2022-12-05 08:00 | 0.695
7 | 2022-12-05 08:00 | 16.7
8 | 2022-12-05 08:00 | 42.82051
9 | 2022-12-05 08:00 | 1.262195
10 | 2022-12-05 08:00 | 1.170396
11 | 2022-12-05 08:00 | 0.9998596
12 | 2022-12-05 08:00 | 0.4807148
13 | 2022-12-05 08:00 | 0.3095135
14 | 2022-12-05 08:00 | 0.6300787
15 | 2022-12-05 08:00 | 2.226493
20 | 2022-12-05 08:00 | 0.3103612
21 | 2022-12-05 08:00 | 4.502105
22 | 2022-12-05 08:00 | 3.661782
23 | 2022-12-05 08:00 | 2.45424
24 | 2022-12-05 08:00 | 488.9567
25 | 2022-12-05 08:00 | 0.1070866
26 | 2022-12-05 08:00 | 429.3992
28 | 2022-12-05 08:00 | 62.25834
29 | 2022-12-05 08:00 | 40
30 | 2022-12-05 08:00 | 2637.886
31 | 2022-12-05 08:00 | 1.593743
32 | 2022-12-05 08:00 | 0
33 | 2022-12-05 08:00 | 0
34 | 2022-12-05 08:00 | 26.16227
35 | 2022-12-05 08:00 | 357.6723
36 | 2022-12-05 08:00 | 1.076829
37 | 2022-12-05 08:00 | 1.06372
38 | 2022-12-05 08:00 | 6.728597
39 | 2022-12-05 08:00 | 71.89189
40 | 2022-12-05 08:00 | 1.195373
41 | 2022-12-05 08:00 | 1.400334
42 | 2022-12-05 08:00 | 1.236506
43 | 2022-12-05 08:00 | 11.3
44 | 2022-12-05 08:00 | 0.48
45 | 2022-12-05 08:00 | 0.3
46 | 2022-12-05 08:00 | 0.7
47 | 2022-12-05 08:00 | 90.2
48 | 2022-12-05 08:00 | 7.3
49 | 2022-12-05 08:00 | 38.12133
50 | 2022-12-05 08:00 | 58.29868
51 | 2022-12-05 08:00 | 1939.512
52 | 2022-12-05 08:00 | 4.010585
53 | 2022-12-05 08:00 | 990.1324
54 | 2022-12-05 08:00 | 1633.458
55 | 2022-12-05 08:00 | 411.3457
1 | 2022-12-05 16:00 | 1.188989
2 | 2022-12-05 16:00 | 0.8322921
3 | 2022-12-05 16:00 | 0.3566966
4 | 2022-12-05 16:00 | 1249.989
5 | 2022-12-05 16:00 | 284.805
6 | 2022-12-05 16:00 | 0.5425
7 | 2022-12-05 16:00 | 16.1
8 | 2022-12-05 16:00 | 40.96692
9 | 2022-12-05 16:00 | 1.246061
10 | 2022-12-05 16:00 | 1.106288
11 | 2022-12-05 16:00 | 0.9998326
12 | 2022-12-05 16:00 | 0.4610106
13 | 2022-12-05 16:00 | 0.2968267
14 | 2022-12-05 16:00 | 0.6042521
15 | 2022-12-05 16:00 | 2.365898
20 | 2022-12-05 16:00 | 0.2883207
21 | 2022-12-05 16:00 | 4.512762
22 | 2022-12-05 16:00 | 3.981411
23 | 2022-12-05 16:00 | 2.414775
24 | 2022-12-05 16:00 | 433.2955
25 | 2022-12-05 16:00 | 0.1164339
26 | 2022-12-05 16:00 | 358.9531
28 | 2022-12-05 16:00 | 59.62571
29 | 2022-12-05 16:00 | 43
30 | 2022-12-05 16:00 | 2809.03
31 | 2022-12-05 16:00 | 1.521376
32 | 2022-12-05 16:00 | 0
33 | 2022-12-05 16:00 | 0
34 | 2022-12-05 16:00 | 25.19316
35 | 2022-12-05 16:00 | 351.5563
36 | 2022-12-05 16:00 | 1.060606
37 | 2022-12-05 16:00 | 1.052201
38 | 2022-12-05 16:00 | 6.87866
39 | 2022-12-05 16:00 | 54.4
40 | 2022-12-05 16:00 | 1.170426
41 | 2022-12-05 16:00 | 1.370074
42 | 2022-12-05 16:00 | 1.21055
43 | 2022-12-05 16:00 | 11.5
44 | 2022-12-05 16:00 | 0.48
45 | 2022-12-05 16:00 | 0.2
46 | 2022-12-05 16:00 | 0.6
47 | 2022-12-05 16:00 | 90.3
48 | 2022-12-05 16:00 | 7.5
49 | 2022-12-05 16:00 | 37.65041
50 | 2022-12-05 16:00 | 58.06268
51 | 2022-12-05 16:00 | 1914.784
52 | 2022-12-05 16:00 | 4.098344
53 | 2022-12-05 16:00 | 1080.61
54 | 2022-12-05 16:00 | 1794.1
55 | 2022-12-05 16:00 | 405.1064
1 | 2022-12-06 | 1.184866
2 | 2022-12-06 | 0.8294064
3 | 2022-12-06 | 0.3554599
4 | 2022-12-06 | 1247.164
5 | 2022-12-06 | 276.4128
6 | 2022-12-06 | 0.3775
7 | 2022-12-06 | 15.4
8 | 2022-12-06 | 39.79328
9 | 2022-12-06 | 1.190588
10 | 2022-12-06 | 1.194726
11 | 2022-12-06 | 0.9998194
12 | 2022-12-06 | 0.4618674
13 | 2022-12-06 | 0.2973784
14 | 2022-12-06 | 0.6053751
15 | 2022-12-06 | 2.966997
20 | 2022-12-06 | 0.2274825
21 | 2022-12-06 | 4.83537
22 | 2022-12-06 | 4.191947
23 | 2022-12-06 | 2.418672
24 | 2022-12-06 | 339.9908
25 | 2022-12-06 | 0.1225909
26 | 2022-12-06 | 314.4319
28 | 2022-12-06 | 62.67422
29 | 2022-12-06 | 45
30 | 2022-12-06 | 2955.925
31 | 2022-12-06 | 1.230011
32 | 2022-12-06 | 0
33 | 2022-12-06 | 0
34 | 2022-12-06 | 25.73098
35 | 2022-12-06 | 366.6569
36 | 2022-12-06 | 1.016471
37 | 2022-12-06 | 1.022222
38 | 2022-12-06 | 7.802366
39 | 2022-12-06 | 44.59016
40 | 2022-12-06 | 1.174763
41 | 2022-12-06 | 1.358377
42 | 2022-12-06 | 1.204929
43 | 2022-12-06 | 11.5
44 | 2022-12-06 | 0.48
45 | 2022-12-06 | 0.2
46 | 2022-12-06 | 0.6
47 | 2022-12-06 | 90
48 | 2022-12-06 | 7.4
49 | 2022-12-06 | 36.41924
50 | 2022-12-06 | 57.30969
51 | 2022-12-06 | 1913.659
52 | 2022-12-06 | 4.041941
53 | 2022-12-06 | 1108.943
54 | 2022-12-06 | 1873.801
55 | 2022-12-06 | 418.0463
1 | 2022-12-06 08:00 | 1.171772
2 | 2022-12-06 08:00 | 0.8202406
3 | 2022-12-06 08:00 | 0.3515317
4 | 2022-12-06 08:00 | 1250.743
5 | 2022-12-06 08:00 | 312.8019
6 | 2022-12-06 08:00 | 0.3625
7 | 2022-12-06 08:00 | 16.4
8 | 2022-12-06 08:00 | 41.62437
9 | 2022-12-06 08:00 | 1.239521
10 | 2022-12-06 08:00 | 1.253023
11 | 2022-12-06 08:00 | 0.9998593
12 | 2022-12-06 08:00 | 0.4597364
13 | 2022-12-06 08:00 | 0.2960063
14 | 2022-12-06 08:00 | 0.602582
15 | 2022-12-06 08:00 | 2.421528
20 | 2022-12-06 08:00 | 0.2866294
21 | 2022-12-06 08:00 | 4.757217
22 | 2022-12-06 08:00 | 3.911051
23 | 2022-12-06 08:00 | 2.404089
24 | 2022-12-06 08:00 | 358.4381
25 | 2022-12-06 08:00 | 0.1143763
26 | 2022-12-06 08:00 | 312.7388
28 | 2022-12-06 08:00 | 55.74559
29 | 2022-12-06 08:00 | 41
30 | 2022-12-06 08:00 | 2826.448
31 | 2022-12-06 08:00 | 1.145895
32 | 2022-12-06 08:00 | 0
33 | 2022-12-06 08:00 | 0
34 | 2022-12-06 08:00 | 26.24331
35 | 2022-12-06 08:00 | 366.6883
36 | 2022-12-06 08:00 | 1.057485
37 | 2022-12-06 08:00 | 1.057201
38 | 2022-12-06 08:00 | 7.178745
39 | 2022-12-06 08:00 | 54.28571
40 | 2022-12-06 08:00 | 1.174842
41 | 2022-12-06 08:00 | 1.371433
42 | 2022-12-06 08:00 | 1.214375
43 | 2022-12-06 08:00 | 11.3
44 | 2022-12-06 08:00 | 0.47
45 | 2022-12-06 08:00 | 0.3
46 | 2022-12-06 08:00 | 0.6
47 | 2022-12-06 08:00 | 90.2
48 | 2022-12-06 08:00 | 7.3
49 | 2022-12-06 08:00 | 36.42182
50 | 2022-12-06 08:00 | 57.74589
51 | 2022-12-06 08:00 | 1922.602
52 | 2022-12-06 08:00 | 3.953348
53 | 2022-12-06 08:00 | 1031.992
54 | 2022-12-06 08:00 | 1729.249
55 | 2022-12-06 08:00 | 423.8537
1 | 2022-12-06 16:00 | 1.183467
2 | 2022-12-06 16:00 | 0.8284267
3 | 2022-12-06 16:00 | 0.35504
4 | 2022-12-06 16:00 | 1251.465
5 | 2022-12-06 16:00 | 301.9018
6 | 2022-12-06 16:00 | 0.3575
7 | 2022-12-06 16:00 | 15.6
8 | 2022-12-06 16:00 | 41.05263
9 | 2022-12-06 16:00 | 1.181176
10 | 2022-12-06 16:00 | 1.292687
11 | 2022-12-06 16:00 | 0.9998529
12 | 2022-12-06 16:00 | 0.4685378
13 | 2022-12-06 16:00 | 0.3016732
14 | 2022-12-06 16:00 | 0.6141182
15 | 2022-12-06 16:00 | 3.045971
20 | 2022-12-06 16:00 | 0.2272785
21 | 2022-12-06 16:00 | 5.14352
22 | 2022-12-06 16:00 | 4.075943
23 | 2022-12-06 16:00 | 2.423666
24 | 2022-12-06 16:00 | 376.7219
25 | 2022-12-06 16:00 | 0.1191984
26 | 2022-12-06 16:00 | 332.9564
28 | 2022-12-06 16:00 | 60.57893
29 | 2022-12-06 16:00 | 42.5
30 | 2022-12-06 16:00 | 3027.028
31 | 2022-12-06 16:00 | 1.247829
32 | 2022-12-06 16:00 | 0
33 | 2022-12-06 16:00 | 0
34 | 2022-12-06 16:00 | 25.71705
35 | 2022-12-06 16:00 | 366.6844
36 | 2022-12-06 16:00 | 1.016471
37 | 2022-12-06 16:00 | 1.025536
38 | 2022-12-06 16:00 | 8.18949
39 | 2022-12-06 16:00 | 49.41177
40 | 2022-12-06 16:00 | 1.131675
41 | 2022-12-06 16:00 | 1.323709
42 | 2022-12-06 16:00 | 1.174131
43 | 2022-12-06 16:00 | 11.2
44 | 2022-12-06 16:00 | 0.47
45 | 2022-12-06 16:00 | 0.3
46 | 2022-12-06 16:00 | 0.7
47 | 2022-12-06 16:00 | 90.2
48 | 2022-12-06 16:00 | 7.2
49 | 2022-12-06 16:00 | 37.40027
50 | 2022-12-06 16:00 | 57.77874
51 | 2022-12-06 16:00 | 1921.121
52 | 2022-12-06 16:00 | 3.821397
53 | 2022-12-06 16:00 | 1058.503
54 | 2022-12-06 16:00 | 1773.586
55 | 2022-12-06 16:00 | 438.4682
1 | 2022-12-07 | 1.168114
2 | 2022-12-07 | 0.8176795
3 | 2022-12-07 | 0.3504341
4 | 2022-12-07 | 1251.377
5 | 2022-12-07 | 281.5479
6 | 2022-12-07 | 0.405
7 | 2022-12-07 | 16.1
8 | 2022-12-07 | 41.92709
9 | 2022-12-07 | 1.202607
10 | 2022-12-07 | 1.318398
11 | 2022-12-07 | 0.9998399
12 | 2022-12-07 | 0.4654743
13 | 2022-12-07 | 0.2997007
14 | 2022-12-07 | 0.6101028
15 | 2022-12-07 | 2.839326
20 | 2022-12-07 | 0.2370521
21 | 2022-12-07 | 4.735276
22 | 2022-12-07 | 4.02627
23 | 2022-12-07 | 2.410099
24 | 2022-12-07 | 424.3199
25 | 2022-12-07 | 0.1177458
26 | 2022-12-07 | 288.5554
28 | 2022-12-07 | 61.32806
29 | 2022-12-07 | 42
30 | 2022-12-07 | 3049.216
31 | 2022-12-07 | 1.507097
32 | 2022-12-07 | 0
33 | 2022-12-07 | 0
34 | 2022-12-07 | 25.57559
35 | 2022-12-07 | 366.6577
36 | 2022-12-07 | 1.018957
37 | 2022-12-07 | 1.024218
38 | 2022-12-07 | 7.574602
39 | 2022-12-07 | 44.28571
40 | 2022-12-07 | 1.144952
41 | 2022-12-07 | 1.347384
42 | 2022-12-07 | 1.192533
43 | 2022-12-07 | 11.2
44 | 2022-12-07 | 0.47
45 | 2022-12-07 | 0.3
46 | 2022-12-07 | 0.7
47 | 2022-12-07 | 90.5
48 | 2022-12-07 | 7
49 | 2022-12-07 | 36.36127
50 | 2022-12-07 | 58.01531
51 | 2022-12-07 | 1921.804
52 | 2022-12-07 | 3.752131
53 | 2022-12-07 | 1041.978
54 | 2022-12-07 | 1733.985
55 | 2022-12-07 | 443.5154
1 | 2022-12-07 08:00 | 1.161023
2 | 2022-12-07 08:00 | 0.8127162
3 | 2022-12-07 08:00 | 0.348307
4 | 2022-12-07 08:00 | 1251.24
5 | 2022-12-07 08:00 | 291.1023
6 | 2022-12-07 08:00 | 0.6475
7 | 2022-12-07 08:00 | 15.5
8 | 2022-12-07 08:00 | 40.8971
9 | 2022-12-07 08:00 | 1.238896
10 | 2022-12-07 08:00 | 1.183262
11 | 2022-12-07 08:00 | 0.9998429
12 | 2022-12-07 08:00 | 0.4586619
13 | 2022-12-07 08:00 | 0.2953145
14 | 2022-12-07 08:00 | 0.6011736
15 | 2022-12-07 08:00 | 2.406558
20 | 2022-12-07 08:00 | 0.2835102
21 | 2022-12-07 08:00 | 4.554327
22 | 2022-12-07 08:00 | 3.828905
23 | 2022-12-07 08:00 | 2.390566
24 | 2022-12-07 08:00 | 485.2919
25 | 2022-12-07 08:00 | 0.111974
26 | 2022-12-07 08:00 | 315.6685
28 | 2022-12-07 08:00 | 41.36258
29 | 2022-12-07 08:00 | 39.5
30 | 2022-12-07 08:00 | 2703.066
31 | 2022-12-07 08:00 | 1.667084
32 | 2022-12-07 08:00 | 0
33 | 2022-12-07 08:00 | 0
34 | 2022-12-07 08:00 | 26.10039
35 | 2022-12-07 08:00 | 337.5128
36 | 2022-12-07 08:00 | 1.066026
37 | 2022-12-07 08:00 | 1.050917
38 | 2022-12-07 08:00 | 6.960884
39 | 2022-12-07 08:00 | 60.43478
40 | 2022-12-07 08:00 | 1.154121
41 | 2022-12-07 08:00 | 1.357144
42 | 2022-12-07 08:00 | 1.201509
43 | 2022-12-07 08:00 | 11.9
44 | 2022-12-07 08:00 | 0.47
45 | 2022-12-07 08:00 | 0.3
46 | 2022-12-07 08:00 | 0.7
47 | 2022-12-07 08:00 | 90.4
48 | 2022-12-07 08:00 | 7.1
49 | 2022-12-07 08:00 | 36.40446
50 | 2022-12-07 08:00 | 58.0451
51 | 2022-12-07 08:00 | 1975.787
52 | 2022-12-07 08:00 | 3.86247
53 | 2022-12-07 08:00 | 1008.052
54 | 2022-12-07 08:00 | 1673.38
55 | 2022-12-07 08:00 | 429.7803
1 | 2022-12-07 16:00 | 1.133013
2 | 2022-12-07 16:00 | 0.7931094
3 | 2022-12-07 16:00 | 0.339904
4 | 2022-12-07 16:00 | 1250.706
5 | 2022-12-07 16:00 | 305.9682
6 | 2022-12-07 16:00 | 0.655
7 | 2022-12-07 16:00 | 14.3
8 | 2022-12-07 16:00 | 39.28571
9 | 2022-12-07 16:00 | 1.285181
10 | 2022-12-07 16:00 | 1.165177
11 | 2022-12-07 16:00 | 0.9998587
12 | 2022-12-07 16:00 | 0.4489343
13 | 2022-12-07 16:00 | 0.2890512
14 | 2022-12-07 16:00 | 0.5884235
15 | 2022-12-07 16:00 | 2.1097
20 | 2022-12-07 16:00 | 0.3297533
21 | 2022-12-07 16:00 | 4.424883
22 | 2022-12-07 16:00 | 3.816797
23 | 2022-12-07 16:00 | 2.354858
24 | 2022-12-07 16:00 | 412.1634
25 | 2022-12-07 16:00 | 0.1116199
26 | 2022-12-07 16:00 | 297.0447
28 | 2022-12-07 16:00 | 39.20138
29 | 2022-12-07 16:00 | 40
30 | 2022-12-07 16:00 | 2721.918
31 | 2022-12-07 16:00 | 1.347079
32 | 2022-12-07 16:00 | 0
33 | 2022-12-07 16:00 | 0
34 | 2022-12-07 16:00 | 25.41763
35 | 2022-12-07 16:00 | 316.4706
36 | 2022-12-07 16:00 | 1.0934
37 | 2022-12-07 16:00 | 1.075
38 | 2022-12-07 16:00 | 6.534583
39 | 2022-12-07 16:00 | 72.10526
40 | 2022-12-07 16:00 | 1.119967
41 | 2022-12-07 16:00 | 1.318038
42 | 2022-12-07 16:00 | 1.172188
43 | 2022-12-07 16:00 | 11.6
44 | 2022-12-07 16:00 | 0.47
45 | 2022-12-07 16:00 | 0.3
46 | 2022-12-07 16:00 | 0.6
47 | 2022-12-07 16:00 | 90
48 | 2022-12-07 16:00 | 7.6
49 | 2022-12-07 16:00 | 35.9072
50 | 2022-12-07 16:00 | 57.94013
51 | 2022-12-07 16:00 | 1995.517
52 | 2022-12-07 16:00 | 3.830283
53 | 2022-12-07 16:00 | 998.9867
54 | 2022-12-07 16:00 | 1660.249
55 | 2022-12-07 16:00 | 433.893
1 | 2022-12-08 | 1.155545
2 | 2022-12-08 | 0.8088812
3 | 2022-12-08 | 0.3466634
4 | 2022-12-08 | 1251.021
5 | 2022-12-08 | 259.9901
6 | 2022-12-08 | 0.72
7 | 2022-12-08 | 16
8 | 2022-12-08 | 41.55844
9 | 2022-12-08 | 1.284834
10 | 2022-12-08 | 1.101028
11 | 2022-12-08 | 0.9998029
12 | 2022-12-08 | 0.4569038
13 | 2022-12-08 | 0.2941825
14 | 2022-12-08 | 0.5988693
15 | 2022-12-08 | 2.110827
20 | 2022-12-08 | 0.3308169
21 | 2022-12-08 | 4.469248
22 | 2022-12-08 | 4.241489
23 | 2022-12-08 | 2.39185
24 | 2022-12-08 | 358.3812
25 | 2022-12-08 | 0.1240397
26 | 2022-12-08 | 328.8686
28 | 2022-12-08 | 50.42952
29 | 2022-12-08 | 45.5
30 | 2022-12-08 | 2858.37
31 | 2022-12-08 | 1.378442
32 | 2022-12-08 | 0
33 | 2022-12-08 | 0
34 | 2022-12-08 | 26.05416
35 | 2022-12-08 | 333.3546
36 | 2022-12-08 | 1.098644
37 | 2022-12-08 | 1.077559
38 | 2022-12-08 | 6.580075
39 | 2022-12-08 | 72
40 | 2022-12-08 | 1.088683
41 | 2022-12-08 | 1.282023
42 | 2022-12-08 | 1.150053
43 | 2022-12-08 | 11.6
44 | 2022-12-08 | 0.47
45 | 2022-12-08 | 0.3
46 | 2022-12-08 | 0.6
47 | 2022-12-08 | 90
48 | 2022-12-08 | 7.3
49 | 2022-12-08 | 36.77304
50 | 2022-12-08 | 58.29855
51 | 2022-12-08 | 2002.473
52 | 2022-12-08 | 3.846005
53 | 2022-12-08 | 1122.602
54 | 2022-12-08 | 1850.418
55 | 2022-12-08 | 428.5822
1 | 2022-12-08 08:00 | 1.130578
2 | 2022-12-08 08:00 | 0.7914047
3 | 2022-12-08 08:00 | 0.3391734
4 | 2022-12-08 08:00 | 1251.644
5 | 2022-12-08 08:00 | 277.6201
6 | 2022-12-08 08:00 | 0.7675
7 | 2022-12-08 08:00 | 16.4
8 | 2022-12-08 08:00 | 40.89775
9 | 2022-12-08 08:00 | 1.241587
10 | 2022-12-08 08:00 | 1.00925
11 | 2022-12-08 08:00 | 0.9998196
12 | 2022-12-08 08:00 | 0.4413434
13 | 2022-12-08 08:00 | 0.2841638
14 | 2022-12-08 08:00 | 0.5784741
15 | 2022-12-08 08:00 | 2.395368
20 | 2022-12-08 08:00 | 0.2845376
21 | 2022-12-08 08:00 | 4.532565
22 | 2022-12-08 08:00 | 4.162285
23 | 2022-12-08 08:00 | 2.355161
24 | 2022-12-08 08:00 | 307.3941
25 | 2022-12-08 08:00 | 0.1217235
26 | 2022-12-08 08:00 | 303.9881
28 | 2022-12-08 08:00 | 49.23118
29 | 2022-12-08 08:00 | 43
30 | 2022-12-08 08:00 | 2649.72
31 | 2022-12-08 08:00 | 1.107247
32 | 2022-12-08 08:00 | 0
33 | 2022-12-08 08:00 | 0
34 | 2022-12-08 08:00 | 26.18857
35 | 2022-12-08 08:00 | 315.4912
36 | 2022-12-08 08:00 | 1.058894
37 | 2022-12-08 08:00 | 1.050865
38 | 2022-12-08 08:00 | 6.927932
39 | 2022-12-08 08:00 | 61.73913
40 | 2022-12-08 08:00 | 1.045148
41 | 2022-12-08 08:00 | 1.229635
42 | 2022-12-08 08:00 | 1.101163
43 | 2022-12-08 08:00 | 11.7
44 | 2022-12-08 08:00 | 0.47
45 | 2022-12-08 08:00 | 0.4
46 | 2022-12-08 08:00 | 0.6
47 | 2022-12-08 08:00 | 90.2
48 | 2022-12-08 08:00 | 7.4
49 | 2022-12-08 08:00 | 36.1043
50 | 2022-12-08 08:00 | 57.7556
51 | 2022-12-08 08:00 | 2042.924
52 | 2022-12-08 08:00 | 4.026493
53 | 2022-12-08 08:00 | 1116.208
54 | 2022-12-08 08:00 | 1856.441
55 | 2022-12-08 08:00 | 413.0562
1 | 2022-12-08 16:00 | 1.164818
2 | 2022-12-08 16:00 | 0.8153723
3 | 2022-12-08 16:00 | 0.3494453
4 | 2022-12-08 16:00 | 1250.213
5 | 2022-12-08 16:00 | 231.9921
6 | 2022-12-08 16:00 | 0.626
7 | 2022-12-08 16:00 | 13.7
8 | 2022-12-08 16:00 | 36.33952
9 | 2022-12-08 16:00 | 1.193889
10 | 2022-12-08 16:00 | 1.126925
11 | 2022-12-08 16:00 | 0.9997668
12 | 2022-12-08 16:00 | 0.459585
13 | 2022-12-08 16:00 | 0.2959088
14 | 2022-12-08 16:00 | 0.6023835
15 | 2022-12-08 16:00 | 2.933836
20 | 2022-12-08 16:00 | 0.2277747
21 | 2022-12-08 16:00 | 4.717323
22 | 2022-12-08 16:00 | 4.218714
23 | 2022-12-08 16:00 | 2.392812
24 | 2022-12-08 16:00 | 224.9091
25 | 2022-12-08 16:00 | 0.1233737
26 | 2022-12-08 16:00 | 156.733
28 | 2022-12-08 16:00 | 40.49194
29 | 2022-12-08 16:00 | 44.5
30 | 2022-12-08 16:00 | 2894.904
31 | 2022-12-08 16:00 | 0.9694688
32 | 2022-12-08 16:00 | 0
33 | 2022-12-08 16:00 | 0
34 | 2022-12-08 16:00 | 25.59504
35 | 2022-12-08 16:00 | 333.3593
36 | 2022-12-08 16:00 | 1.015276
37 | 2022-12-08 16:00 | 1.019057
38 | 2022-12-08 16:00 | 7.65116
39 | 2022-12-08 16:00 | 51.51515
40 | 2022-12-08 16:00 | 1.066728
41 | 2022-12-08 16:00 | 1.241073
42 | 2022-12-08 16:00 | 1.113475
43 | 2022-12-08 16:00 | 11.8
44 | 2022-12-08 16:00 | 0.47
45 | 2022-12-08 16:00 | 0.3
46 | 2022-12-08 16:00 | 0.7
47 | 2022-12-08 16:00 | 90
48 | 2022-12-08 16:00 | 7.5
49 | 2022-12-08 16:00 | 36.99268
50 | 2022-12-08 16:00 | 57.59123
51 | 2022-12-08 16:00 | 1978.392
52 | 2022-12-08 16:00 | 3.870982
53 | 2022-12-08 16:00 | 1105.496
54 | 2022-12-08 16:00 | 1846.887
55 | 2022-12-08 16:00 | 431.5808
1 | 2022-12-09 | 1.159058
2 | 2022-12-09 | 0.8113405
3 | 2022-12-09 | 0.3477174
4 | 2022-12-09 | 1250.841
5 | 2022-12-09 | 270.3577
6 | 2022-12-09 | 0.55
7 | 2022-12-09 | 15.5
8 | 2022-12-09 | 41.55496
9 | 2022-12-09 | 1.126728
10 | 2022-12-09 | 1.133485
11 | 2022-12-09 | 0.9998182
12 | 2022-12-09 | 0.4543997
13 | 2022-12-09 | 0.2925702
14 | 2022-12-09 | 0.5955872
15 | 2022-12-09 | 3.70662
20 | 2022-12-09 | 0.1808151
21 | 2022-12-09 | 5.070195
22 | 2022-12-09 | 4.13
23 | 2022-12-09 | 2.397511
24 | 2022-12-09 | 351.5803
25 | 2022-12-09 | 0.1207793
26 | 2022-12-09 | 322.9582
28 | 2022-12-09 | 54.59178
29 | 2022-12-09 | 42.5
30 | 2022-12-09 | 2810.737
31 | 2022-12-09 | 1.300426
32 | 2022-12-09 | 0
33 | 2022-12-09 | 0
34 | 2022-12-09 | 25.78516
35 | 2022-12-09 | 333.3417
36 | 2022-12-09 | 0.9585254
37 | 2022-12-09 | 0.964497
38 | 2022-12-09 | 8.776816
39 | 2022-12-09 | 35.71429
40 | 2022-12-09 | 1.098018
41 | 2022-12-09 | 1.275247
42 | 2022-12-09 | 1.142571
43 | 2022-12-09 | 11.8
44 | 2022-12-09 | 0.47
45 | 2022-12-09 | 0.3
46 | 2022-12-09 | 0.7
47 | 2022-12-09 | 90.1
48 | 2022-12-09 | 7.6
49 | 2022-12-09 | 36.28233
50 | 2022-12-09 | 57.37797
51 | 2022-12-09 | 1990.23
52 | 2022-12-09 | 3.965619
53 | 2022-12-09 | 1088.204
54 | 2022-12-09 | 1828.598
55 | 2022-12-09 | 423.7374
1 | 2022-12-09 08:00 | 1.153839
2 | 2022-12-09 08:00 | 0.8076872
3 | 2022-12-09 08:00 | 0.3461516
4 | 2022-12-09 08:00 | 1251.37
5 | 2022-12-09 08:00 | 251.7548
6 | 2022-12-09 08:00 | 0.58
7 | 2022-12-09 08:00 | 17.4
8 | 2022-12-09 08:00 | 41.23223
9 | 2022-12-09 08:00 | 1.10372
10 | 2022-12-09 08:00 | 1.130822
11 | 2022-12-09 08:00 | 0.9997835
12 | 2022-12-09 08:00 | 0.4589225
13 | 2022-12-09 08:00 | 0.2954823
14 | 2022-12-09 08:00 | 0.6015153
15 | 2022-12-09 08:00 | 3.785382
20 | 2022-12-09 08:00 | 0.184827
21 | 2022-12-09 08:00 | 5.531898
22 | 2022-12-09 08:00 | 4.524745
23 | 2022-12-09 08:00 | 2.48086
24 | 2022-12-09 08:00 | 286.8905
25 | 2022-12-09 08:00 | 0.1323234
26 | 2022-12-09 08:00 | 316.4872
28 | 2022-12-09 08:00 | 42.85468
29 | 2022-12-09 08:00 | 48
30 | 2022-12-09 08:00 | 2888.175
31 | 2022-12-09 08:00 | 1.139563
32 | 2022-12-09 08:00 | 0
33 | 2022-12-09 08:00 | 0
34 | 2022-12-09 08:00 | 27.36648
35 | 2022-12-09 08:00 | 333.3399
36 | 2022-12-09 08:00 | 0.9391207
37 | 2022-12-09 08:00 | 0.9504854
38 | 2022-12-09 08:00 | 9.317281
39 | 2022-12-09 08:00 | 26.52174
40 | 2022-12-09 08:00 | 1.110299
41 | 2022-12-09 08:00 | 1.289513
42 | 2022-12-09 08:00 | 1.154176
43 | 2022-12-09 08:00 | 12
44 | 2022-12-09 08:00 | 0.47
45 | 2022-12-09 08:00 | 0.3
46 | 2022-12-09 08:00 | 0.7
47 | 2022-12-09 08:00 | 90.2
48 | 2022-12-09 08:00 | 7.3
49 | 2022-12-09 08:00 | 36.28389
50 | 2022-12-09 08:00 | 57.42483
51 | 2022-12-09 08:00 | 2053.166
52 | 2022-12-09 08:00 | 3.776858
53 | 2022-12-09 08:00 | 1164.466
54 | 2022-12-09 08:00 | 1955.022
55 | 2022-12-09 08:00 | 444.5229
1 | 2022-12-09 16:00 | 1.10732
2 | 2022-12-09 16:00 | 0.7751243
3 | 2022-12-09 16:00 | 0.3321961
4 | 2022-12-09 16:00 | 1251.515
5 | 2022-12-09 16:00 | 232.442
6 | 2022-12-09 16:00 | 0.6625
7 | 2022-12-09 16:00 | 19
8 | 2022-12-09 16:00 | 42.79279
9 | 2022-12-09 16:00 | 1.106862
10 | 2022-12-09 16:00 | 1.093367
11 | 2022-12-09 16:00 | 0.9997358
12 | 2022-12-09 16:00 | 0.4417245
13 | 2022-12-09 16:00 | 0.2844091
14 | 2022-12-09 16:00 | 0.5789735
15 | 2022-12-09 16:00 | 3.849551
20 | 2022-12-09 16:00 | 0.1767197
21 | 2022-12-09 16:00 | 5.260676
22 | 2022-12-09 16:00 | 4.768533
23 | 2022-12-09 16:00 | 2.528737
24 | 2022-12-09 16:00 | 234.9504
25 | 2022-12-09 16:00 | 0.1394528
26 | 2022-12-09 16:00 | 265.1812
28 | 2022-12-09 16:00 | 40.72376
29 | 2022-12-09 16:00 | 50
30 | 2022-12-09 16:00 | 2928.968
31 | 2022-12-09 16:00 | 1.010792
32 | 2022-12-09 16:00 | 0
33 | 2022-12-09 16:00 | 0
34 | 2022-12-09 16:00 | 28.04836
35 | 2022-12-09 16:00 | 333.3418
36 | 2022-12-09 16:00 | 0.9493814
37 | 2022-12-09 16:00 | 0.9562683
38 | 2022-12-09 16:00 | 9.110228
39 | 2022-12-09 16:00 | 34.28571
40 | 2022-12-09 16:00 | 1.198066
41 | 2022-12-09 16:00 | 1.392233
42 | 2022-12-09 16:00 | 1.242095
43 | 2022-12-09 16:00 | 11.9
44 | 2022-12-09 16:00 | 0.47
45 | 2022-12-09 16:00 | 0.4
46 | 2022-12-09 16:00 | 0.7
47 | 2022-12-09 16:00 | 90.1
48 | 2022-12-09 16:00 | 7.5
49 | 2022-12-09 16:00 | 36.6387
50 | 2022-12-09 16:00 | 57.96179
51 | 2022-12-09 16:00 | 2082.288
52 | 2022-12-09 16:00 | 3.735143
53 | 2022-12-09 16:00 | 1232.803
54 | 2022-12-09 16:00 | 2049.483
55 | 2022-12-09 16:00 | 445.0855
1 | 2022-12-10 | 1.109692
2 | 2022-12-10 | 0.7767843
3 | 2022-12-10 | 0.3329076
4 | 2022-12-10 | 1251.251
5 | 2022-12-10 | 204.3881
6 | 2022-12-10 | 0.5
7 | 2022-12-10 | 17.7
8 | 2022-12-10 | 43.17073
9 | 2022-12-10 | 1.130035
10 | 2022-12-10 | 1.105576
11 | 2022-12-10 | 0.9996794
12 | 2022-12-10 | 0.4426218
13 | 2022-12-10 | 0.2849869
14 | 2022-12-10 | 0.5801497
15 | 2022-12-10 | 3.6746
20 | 2022-12-10 | 0.181642
21 | 2022-12-10 | 5.020184
22 | 2022-12-10 | 4.801472
23 | 2022-12-10 | 2.525911
24 | 2022-12-10 | 200.604
25 | 2022-12-10 | 0.1404161
26 | 2022-12-10 | 198.0586
28 | 2022-12-10 | 33.81504
29 | 2022-12-10 | 50
30 | 2022-12-10 | 2949.705
31 | 2022-12-10 | 0.9814858
32 | 2022-12-10 | 0
33 | 2022-12-10 | 0
34 | 2022-12-10 | 28.12397
35 | 2022-12-10 | 333.3121
36 | 2022-12-10 | 0.9643268
37 | 2022-12-10 | 0.9703557
38 | 2022-12-10 | 8.694783
39 | 2022-12-10 | 28.50877
40 | 2022-12-10 | 1.220195
41 | 2022-12-10 | 1.43266
42 | 2022-12-10 | 1.268248
43 | 2022-12-10 | 11.9
44 | 2022-12-10 | 0.47
45 | 2022-12-10 | 0.4
46 | 2022-12-10 | 0.7
47 | 2022-12-10 | 90.2
48 | 2022-12-10 | 7.3
49 | 2022-12-10 | 37.23537
50 | 2022-12-10 | 58.3854
51 | 2022-12-10 | 2083.952
52 | 2022-12-10 | 3.729045
53 | 2022-12-10 | 1247.488
54 | 2022-12-10 | 2063.154
55 | 2022-12-10 | 443.5043
1 | 2022-12-10 08:00 | 1.089802
2 | 2022-12-10 08:00 | 0.7628614
3 | 2022-12-10 08:00 | 0.3269406
4 | 2022-12-10 08:00 | 1251.595
5 | 2022-12-10 08:00 | 198.7757
6 | 2022-12-10 08:00 | 0.665
7 | 2022-12-10 08:00 | 18.5
8 | 2022-12-10 08:00 | 42.52874
9 | 2022-12-10 08:00 | 1.252101
10 | 2022-12-10 08:00 | 1.128194
11 | 2022-12-10 08:00 | 0.9996796
12 | 2022-12-10 08:00 | 0.4360706
13 | 2022-12-10 08:00 | 0.2807688
14 | 2022-12-10 08:00 | 0.5715629
15 | 2022-12-10 08:00 | 2.322003
20 | 2022-12-10 08:00 | 0.3035929
21 | 2022-12-10 08:00 | 4.839997
22 | 2022-12-10 08:00 | 4.436459
23 | 2022-12-10 08:00 | 2.492898
24 | 2022-12-10 08:00 | 265.8974
25 | 2022-12-10 08:00 | 0.1297415
26 | 2022-12-10 08:00 | 222.5619
28 | 2022-12-10 08:00 | 28.57505
29 | 2022-12-10 08:00 | 46.5
30 | 2022-12-10 08:00 | 2807.985
31 | 2022-12-10 08:00 | 1.337676
32 | 2022-12-10 08:00 | 0
33 | 2022-12-10 08:00 | 0
34 | 2022-12-10 08:00 | 28.02523
35 | 2022-12-10 08:00 | 327.5299
36 | 2022-12-10 08:00 | 1.062425
37 | 2022-12-10 08:00 | 1.068648
38 | 2022-12-10 08:00 | 7.162
39 | 2022-12-10 08:00 | 54.11765
40 | 2022-12-10 08:00 | 1.262206
41 | 2022-12-10 08:00 | 1.487103
42 | 2022-12-10 08:00 | 1.31185
43 | 2022-12-10 08:00 | 11.5
44 | 2022-12-10 08:00 | 0.47
45 | 2022-12-10 08:00 | 0.3
46 | 2022-12-10 08:00 | 0.7
47 | 2022-12-10 08:00 | 90.2
48 | 2022-12-10 08:00 | 7.5
49 | 2022-12-10 08:00 | 35.82742
50 | 2022-12-10 08:00 | 58.49823
51 | 2022-12-10 08:00 | 2072.084
52 | 2022-12-10 08:00 | 3.707104
53 | 2022-12-10 08:00 | 1151.19
54 | 2022-12-10 08:00 | 1897.893
55 | 2022-12-10 08:00 | 444.7233
1 | 2022-12-10 16:00 | 1.130998
2 | 2022-12-10 16:00 | 0.7916987
3 | 2022-12-10 16:00 | 0.3392994
4 | 2022-12-10 16:00 | 1251.408
5 | 2022-12-10 16:00 | 223.1967
6 | 2022-12-10 16:00 | 0.6525
7 | 2022-12-10 16:00 | 18
8 | 2022-12-10 16:00 | 43.47826
9 | 2022-12-10 16:00 | 1.242497
10 | 2022-12-10 16:00 | 1.121408
11 | 2022-12-10 16:00 | 0.9997305
12 | 2022-12-10 16:00 | 0.4521133
13 | 2022-12-10 16:00 | 0.2910981
14 | 2022-12-10 16:00 | 0.5925903
15 | 2022-12-10 16:00 | 2.389691
20 | 2022-12-10 16:00 | 0.2880685
21 | 2022-12-10 16:00 | 4.635176
22 | 2022-12-10 16:00 | 4.630126
23 | 2022-12-10 16:00 | 2.550159
24 | 2022-12-10 16:00 | 224.8554
25 | 2022-12-10 16:00 | 0.1354052
26 | 2022-12-10 16:00 | 288.3984
28 | 2022-12-10 16:00 | 97.67049
29 | 2022-12-10 16:00 | 48
30 | 2022-12-10 16:00 | 2881.495
31 | 2022-12-10 16:00 | 1.007432
32 | 2022-12-10 16:00 | 0
33 | 2022-12-10 16:00 | 0
34 | 2022-12-10 16:00 | 28.09927
35 | 2022-12-10 16:00 | 333.3702
36 | 2022-12-10 16:00 | 1.058824
37 | 2022-12-10 16:00 | 1.055046
38 | 2022-12-10 16:00 | 7.024867
39 | 2022-12-10 16:00 | 60.88889
40 | 2022-12-10 16:00 | 1.219044
41 | 2022-12-10 16:00 | 1.424484
42 | 2022-12-10 16:00 | 1.260606
43 | 2022-12-10 16:00 | 11.9
44 | 2022-12-10 16:00 | 0.47
45 | 2022-12-10 16:00 | 0.3
46 | 2022-12-10 16:00 | 0.7
47 | 2022-12-10 16:00 | 90.3
48 | 2022-12-10 16:00 | 7.4
49 | 2022-12-10 16:00 | 35.37779
50 | 2022-12-10 16:00 | 57.84791
51 | 2022-12-10 16:00 | 2076.861
52 | 2022-12-10 16:00 | 3.724829
53 | 2022-12-10 16:00 | 1191.171
54 | 2022-12-10 16:00 | 1984.683
55 | 2022-12-10 16:00 | 447.3123
1 | 2022-12-11 | 1.162087
2 | 2022-12-11 | 0.8134609
3 | 2022-12-11 | 0.3486261
4 | 2022-12-11 | 1250.858
5 | 2022-12-11 | 192.5168
6 | 2022-12-11 | 0.4625
7 | 2022-12-11 | 19
8 | 2022-12-11 | 44.18605
9 | 2022-12-11 | 1.218787
10 | 2022-12-11 | 1.132224
11 | 2022-12-11 | 0.999641
12 | 2022-12-11 | 0.4632593
13 | 2022-12-11 | 0.2982745
14 | 2022-12-11 | 0.6071995
15 | 2022-12-11 | 2.627918
20 | 2022-12-11 | 0.2550109
21 | 2022-12-11 | 4.551464
22 | 2022-12-11 | 4.792375
23 | 2022-12-11 | 2.562397
24 | 2022-12-11 | 213.2522
25 | 2022-12-11 | 0.14015
26 | 2022-12-11 | 281.4442
28 | 2022-12-11 | 62.93748
29 | 2022-12-11 | 50
30 | 2022-12-11 | 2974.854
31 | 2022-12-11 | 1.107707
32 | 2022-12-11 | 0
33 | 2022-12-11 | 0
34 | 2022-12-11 | 27.87124
35 | 2022-12-11 | 333.3648
36 | 2022-12-11 | 1.047562
37 | 2022-12-11 | 1.037449
38 | 2022-12-11 | 7.179382
39 | 2022-12-11 | 60.43478
40 | 2022-12-11 | 1.204997
41 | 2022-12-11 | 1.397836
42 | 2022-12-11 | 1.239554
43 | 2022-12-11 | 11.9
44 | 2022-12-11 | 0.47
45 | 2022-12-11 | 0.3
46 | 2022-12-11 | 0.7
47 | 2022-12-11 | 90.4
48 | 2022-12-11 | 7.3
49 | 2022-12-11 | 35.92857
50 | 2022-12-11 | 57.57061
51 | 2022-12-11 | 2075.985
52 | 2022-12-11 | 3.752538
53 | 2022-12-11 | 1230.862
54 | 2022-12-11 | 2063.138
55 | 2022-12-11 | 446.6773
1 | 2022-12-11 08:00 | 1.170451
2 | 2022-12-11 08:00 | 0.8193159
3 | 2022-12-11 08:00 | 0.3511354
4 | 2022-12-11 08:00 | 1250.839
5 | 2022-12-11 08:00 | 260.2369
6 | 2022-12-11 08:00 | 0.4275
7 | 2022-12-11 08:00 | 18.4
8 | 2022-12-11 08:00 | 46.93877
9 | 2022-12-11 08:00 | 1.141542
10 | 2022-12-11 08:00 | 1.250832
11 | 2022-12-11 08:00 | 0.999801
12 | 2022-12-11 08:00 | 0.4681168
13 | 2022-12-11 08:00 | 0.3014021
14 | 2022-12-11 08:00 | 0.6135663
15 | 2022-12-11 08:00 | 3.563121
20 | 2022-12-11 08:00 | 0.1849511
21 | 2022-12-11 08:00 | 4.861476
22 | 2022-12-11 08:00 | 4.174355
23 | 2022-12-11 08:00 | 2.380942
24 | 2022-12-11 08:00 | 342.1931
25 | 2022-12-11 08:00 | 0.1220764
26 | 2022-12-11 08:00 | 348.5172
28 | 2022-12-11 08:00 | 58.92138
29 | 2022-12-11 08:00 | 43.5
30 | 2022-12-11 08:00 | 2981.728
31 | 2022-12-11 08:00 | 1.314929
32 | 2022-12-11 08:00 | 0
33 | 2022-12-11 08:00 | 0
34 | 2022-12-11 08:00 | 25.73541
35 | 2022-12-11 08:00 | 333.3308
36 | 2022-12-11 08:00 | 0.9792866
37 | 2022-12-11 08:00 | 0.9831516
38 | 2022-12-11 08:00 | 8.424597
39 | 2022-12-11 08:00 | 38.46154
40 | 2022-12-11 08:00 | 1.220548
41 | 2022-12-11 08:00 | 1.415405
42 | 2022-12-11 08:00 | 1.253787
43 | 2022-12-11 08:00 | 11.7
44 | 2022-12-11 08:00 | 0.47
45 | 2022-12-11 08:00 | 0.3
46 | 2022-12-11 08:00 | 0.7
47 | 2022-12-11 08:00 | 90.2
48 | 2022-12-11 08:00 | 7.4
49 | 2022-12-11 08:00 | 35.28073
50 | 2022-12-11 08:00 | 57.51149
51 | 2022-12-11 08:00 | 1992.204
52 | 2022-12-11 08:00 | 3.719853
53 | 2022-12-11 08:00 | 1064.812
54 | 2022-12-11 08:00 | 1787.925
55 | 2022-12-11 08:00 | 451.3885
1 | 2022-12-11 16:00 | 1.166162
2 | 2022-12-11 16:00 | 0.8163134
3 | 2022-12-11 16:00 | 0.3498486
4 | 2022-12-11 16:00 | 1250.23
5 | 2022-12-11 16:00 | 277.082
6 | 2022-12-11 16:00 | 0.62
7 | 2022-12-11 16:00 | 17.2
8 | 2022-12-11 16:00 | 45.02618
9 | 2022-12-11 16:00 | 1.1875
10 | 2022-12-11 16:00 | 1.20986
11 | 2022-12-11 16:00 | 0.9998248
12 | 2022-12-11 16:00 | 0.4667341
13 | 2022-12-11 16:00 | 0.3005118
14 | 2022-12-11 16:00 | 0.6117539
15 | 2022-12-11 16:00 | 3.01866
20 | 2022-12-11 16:00 | 0.2207436
21 | 2022-12-11 16:00 | 4.734339
22 | 2022-12-11 16:00 | 4.183091
23 | 2022-12-11 16:00 | 2.385299
24 | 2022-12-11 16:00 | 347.8867
25 | 2022-12-11 16:00 | 0.1223319
26 | 2022-12-11 16:00 | 247.5532
28 | 2022-12-11 16:00 | 41.17411
29 | 2022-12-11 16:00 | 43.5
30 | 2022-12-11 16:00 | 2966.422
31 | 2022-12-11 16:00 | 1.255537
32 | 2022-12-11 16:00 | 0
33 | 2022-12-11 16:00 | 0
34 | 2022-12-11 16:00 | 25.72937
35 | 2022-12-11 16:00 | 326.5411
36 | 2022-12-11 16:00 | 1.018868
37 | 2022-12-11 16:00 | 1.019231
38 | 2022-12-11 16:00 | 7.753
39 | 2022-12-11 16:00 | 41.31147
40 | 2022-12-11 16:00 | 1.204129
41 | 2022-12-11 16:00 | 1.396924
42 | 2022-12-11 16:00 | 1.238993
43 | 2022-12-11 16:00 | 11.6
44 | 2022-12-11 16:00 | 0.47
45 | 2022-12-11 16:00 | 0.3
46 | 2022-12-11 16:00 | 0.6
47 | 2022-12-11 16:00 | 90.4
48 | 2022-12-11 16:00 | 7.4
49 | 2022-12-11 16:00 | 36.52356
50 | 2022-12-11 16:00 | 57.66549
51 | 2022-12-11 16:00 | 2007.93
52 | 2022-12-11 16:00 | 3.695625
53 | 2022-12-11 16:00 | 1069.845
54 | 2022-12-11 16:00 | 1787.906
55 | 2022-12-11 16:00 | 452.2057
1 | 2022-12-12 | 1.127481
2 | 2022-12-12 | 0.7892368
3 | 2022-12-12 | 0.3382443
4 | 2022-12-12 | 1250.448
5 | 2022-12-12 | 263.1672
6 | 2022-12-12 | 0.5175
7 | 2022-12-12 | 17
8 | 2022-12-12 | 43.58974
9 | 2022-12-12 | 1.189286
10 | 2022-12-12 | 1.132163
11 | 2022-12-12 | 0.9998073
12 | 2022-12-12 | 0.4464568
13 | 2022-12-12 | 0.2874561
14 | 2022-12-12 | 0.5851763
15 | 2022-12-12 | 3.059283
20 | 2022-12-12 | 0.211401
21 | 2022-12-12 | 4.47461
22 | 2022-12-12 | 4.261108
23 | 2022-12-12 | 2.346339
24 | 2022-12-12 | 314.0099
25 | 2022-12-12 | 0.1246135
26 | 2022-12-12 | 245.8504
28 | 2022-12-12 | 49.74073
29 | 2022-12-12 | 43.5
30 | 2022-12-12 | 2882.998
31 | 2022-12-12 | 1.193195
32 | 2022-12-12 | 0
33 | 2022-12-12 | 0
34 | 2022-12-12 | 25.77767
35 | 2022-12-12 | 316.6826
36 | 2022-12-12 | 1.011905
37 | 2022-12-12 | 1.007056
38 | 2022-12-12 | 7.533893
39 | 2022-12-12 | 42.29508
40 | 2022-12-12 | 1.213077
41 | 2022-12-12 | 1.405962
42 | 2022-12-12 | 1.248682
43 | 2022-12-12 | 11.6
44 | 2022-12-12 | 0.47
45 | 2022-12-12 | 0.3
46 | 2022-12-12 | 0.6
47 | 2022-12-12 | 89.7
48 | 2022-12-12 | 7.7
49 | 2022-12-12 | 36.25194
50 | 2022-12-12 | 57.83135
51 | 2022-12-12 | 2032.993
52 | 2022-12-12 | 3.834017
53 | 2022-12-12 | 1111.731
54 | 2022-12-12 | 1855.076
55 | 2022-12-12 | 435.2192
1 | 2022-12-12 08:00 | 1.124283
2 | 2022-12-12 08:00 | 0.7869983
3 | 2022-12-12 08:00 | 0.337285
4 | 2022-12-12 08:00 | 1251.139
5 | 2022-12-12 08:00 | 279.1622
6 | 2022-12-12 08:00 | 0.56
7 | 2022-12-12 08:00 | 16.8
8 | 2022-12-12 08:00 | 41.89526
9 | 2022-12-12 08:00 | 1.12313
10 | 2022-12-12 08:00 | 1.216688
11 | 2022-12-12 08:00 | 0.9998246
12 | 2022-12-12 08:00 | 0.452361
13 | 2022-12-12 08:00 | 0.2912576
14 | 2022-12-12 08:00 | 0.5929149
15 | 2022-12-12 08:00 | 3.674004
20 | 2022-12-12 08:00 | 0.1866766
21 | 2022-12-12 08:00 | 5.289046
22 | 2022-12-12 08:00 | 4.202754
23 | 2022-12-12 08:00 | 2.355056
24 | 2022-12-12 08:00 | 275.4518
25 | 2022-12-12 08:00 | 0.122907
26 | 2022-12-12 08:00 | 252.3392
28 | 2022-12-12 08:00 | 53.81336
29 | 2022-12-12 08:00 | 43.5
30 | 2022-12-12 08:00 | 2967.274
31 | 2022-12-12 08:00 | 0.9867091
32 | 2022-12-12 08:00 | 0
33 | 2022-12-12 08:00 | 0
34 | 2022-12-12 08:00 | 25.6252
35 | 2022-12-12 08:00 | 316.6946
36 | 2022-12-12 08:00 | 0.9528193
37 | 2022-12-12 08:00 | 0.9634748
38 | 2022-12-12 08:00 | 8.963051
39 | 2022-12-12 08:00 | 32.60274
40 | 2022-12-12 08:00 | 1.22376
41 | 2022-12-12 08:00 | 1.417878
42 | 2022-12-12 08:00 | 1.258871
43 | 2022-12-12 08:00 | 11.8
44 | 2022-12-12 08:00 | 0.47
45 | 2022-12-12 08:00 | 0.4
46 | 2022-12-12 08:00 | 0.8
47 | 2022-12-12 08:00 | 89.9
48 | 2022-12-12 08:00 | 7.6
49 | 2022-12-12 08:00 | 35.15144
50 | 2022-12-12 08:00 | 57.7127
51 | 2022-12-12 08:00 | 2020.742
52 | 2022-12-12 08:00 | 3.647511
53 | 2022-12-12 08:00 | 1066.232
54 | 2022-12-12 08:00 | 1781.822
55 | 2022-12-12 08:00 | 458.1588
1 | 2022-12-12 16:00 | 1.114598
2 | 2022-12-12 16:00 | 0.7802188
3 | 2022-12-12 16:00 | 0.3343795
4 | 2022-12-12 16:00 | 1251.111
5 | 2022-12-12 16:00 | 283.4745
6 | 2022-12-12 16:00 | 0.36
7 | 2022-12-12 16:00 | 16
8 | 2022-12-12 16:00 | 40.201
9 | 2022-12-12 16:00 | 1.1777
10 | 2022-12-12 16:00 | 1.194932
11 | 2022-12-12 16:00 | 0.9998261
12 | 2022-12-12 16:00 | 0.4454188
13 | 2022-12-12 16:00 | 0.2867877
14 | 2022-12-12 16:00 | 0.5838157
15 | 2022-12-12 16:00 | 3.071912
20 | 2022-12-12 16:00 | 0.2235724
21 | 2022-12-12 16:00 | 5.069943
22 | 2022-12-12 16:00 | 4.179306
23 | 2022-12-12 16:00 | 2.350264
24 | 2022-12-12 16:00 | 281.8727
25 | 2022-12-12 16:00 | 0.1222212
26 | 2022-12-12 16:00 | 300.2406
28 | 2022-12-12 16:00 | 53.77835
29 | 2022-12-12 16:00 | 43.5
30 | 2022-12-12 16:00 | 2865.393
31 | 2022-12-12 16:00 | 0.9943494
32 | 2022-12-12 16:00 | 0
33 | 2022-12-12 16:00 | 0
34 | 2022-12-12 16:00 | 26.11576
35 | 2022-12-12 16:00 | 316.703
36 | 2022-12-12 16:00 | 0.9976771
37 | 2022-12-12 16:00 | 1.012987
38 | 2022-12-12 16:00 | 8.141855
39 | 2022-12-12 16:00 | 31.25
40 | 2022-12-12 16:00 | 1.233663
41 | 2022-12-12 16:00 | 1.44714
42 | 2022-12-12 16:00 | 1.280373
43 | 2022-12-12 16:00 | 11.7
44 | 2022-12-12 16:00 | 0.47
45 | 2022-12-12 16:00 | 0.3
46 | 2022-12-12 16:00 | 0.8
47 | 2022-12-12 16:00 | 90
48 | 2022-12-12 16:00 | 7.4
49 | 2022-12-12 16:00 | 35.47143
50 | 2022-12-12 16:00 | 58.31532
51 | 2022-12-12 16:00 | 2050.29
52 | 2022-12-12 16:00 | 3.72755
53 | 2022-12-12 16:00 | 1080.404
54 | 2022-12-12 16:00 | 1792.276
55 | 2022-12-12 16:00 | 445.036
1 | 2022-12-13 | 1.02985
2 | 2022-12-13 | 0.7208951
3 | 2022-12-13 | 0.308955
4 | 2022-12-13 | 1250.575
5 | 2022-12-13 | 293.505
6 | 2022-12-13 | 0.3775
7 | 2022-12-13 | 15.2
8 | 2022-12-13 | 38.77551
9 | 2022-12-13 | 1.152425
10 | 2022-12-13 | 1.26574
11 | 2022-12-13 | 0.9998342
12 | 2022-12-13 | 0.4158616
13 | 2022-12-13 | 0.2677571
14 | 2022-12-13 | 0.5450748
15 | 2022-12-13 | 3.329569
20 | 2022-12-13 | 0.2073642
21 | 2022-12-13 | 5.237524
22 | 2022-12-13 | 3.819308
23 | 2022-12-13 | 2.118313
24 | 2022-12-13 | 292.958
25 | 2022-12-13 | 0.1116933
26 | 2022-12-13 | 302.1109
28 | 2022-12-13 | 51.92168
29 | 2022-12-13 | 39
30 | 2022-12-13 | 2701.665
31 | 2022-12-13 | 0.9981362
32 | 2022-12-13 | 0
33 | 2022-12-13 | 0
34 | 2022-12-13 | 26.25391
35 | 2022-12-13 | 276.8057
36 | 2022-12-13 | 0.9734411
37 | 2022-12-13 | 0.9900793
38 | 2022-12-13 | 8.567093
39 | 2022-12-13 | 28.88889
40 | 2022-12-13 | 1.278212
41 | 2022-12-13 | 1.516063
42 | 2022-12-13 | 1.333687
43 | 2022-12-13 | 11.7
44 | 2022-12-13 | 0.47
45 | 2022-12-13 | 0.3
46 | 2022-12-13 | 0.8
47 | 2022-12-13 | 90.1
48 | 2022-12-13 | 7.4
49 | 2022-12-13 | 35.69441
50 | 2022-12-13 | 58.38358
51 | 2022-12-13 | 2088.374
52 | 2022-12-13 | 3.597642
53 | 2022-12-13 | 971.863
54 | 2022-12-13 | 1608.63
55 | 2022-12-13 | 460.0798
1 | 2022-12-13 08:00 | 0.7876461
2 | 2022-12-13 08:00 | 0.5513523
3 | 2022-12-13 08:00 | 0.2362938
4 | 2022-12-13 08:00 | 1219.825
5 | 2022-12-13 08:00 | 285.2483
6 | 2022-12-13 08:00 | 1.1
7 | 2022-12-13 08:00 | 18
8 | 2022-12-13 08:00 | 43.68932
9 | 2022-12-13 08:00 | 1.268765
10 | 2022-12-13 08:00 | 1.497112
11 | 2022-12-13 08:00 | 0.9998568
12 | 2022-12-13 08:00 | 0.3227706
13 | 2022-12-13 08:00 | 0.2078194
14 | 2022-12-13 08:00 | 0.4230593
15 | 2022-12-13 08:00 | 2.175218
20 | 2022-12-13 08:00 | 0.3210663
21 | 2022-12-13 08:00 | 4.558421
22 | 2022-12-13 08:00 | 2.303103
23 | 2022-12-13 08:00 | 1.606908
24 | 2022-12-13 08:00 | 291.2776
25 | 2022-12-13 08:00 | 0.06735285
26 | 2022-12-13 08:00 | 192.2029
28 | 2022-12-13 08:00 | 41.01672
29 | 2022-12-13 08:00 | 23.5
30 | 2022-12-13 08:00 | 2031.057
31 | 2022-12-13 08:00 | 1.021137
32 | 2022-12-13 08:00 | 0
33 | 2022-12-13 08:00 | 0
34 | 2022-12-13 08:00 | 25.35518
35 | 2022-12-13 08:00 | 178.1169
36 | 2022-12-13 08:00 | 1.077482
37 | 2022-12-13 08:00 | 1.071575
38 | 2022-12-13 08:00 | 6.733639
39 | 2022-12-13 08:00 | 78.94736
40 | 2022-12-13 08:00 | 1.343231
41 | 2022-12-13 08:00 | 1.577863
42 | 2022-12-13 08:00 | 1.384103
43 | 2022-12-13 08:00 | 11.8
44 | 2022-12-13 08:00 | 0.45
45 | 2022-12-13 08:00 | 0.3
46 | 2022-12-13 08:00 | 0.7
47 | 2022-12-13 08:00 | 90.3
48 | 2022-12-13 08:00 | 7.4
49 | 2022-12-13 08:00 | 33.10108
50 | 2022-12-13 08:00 | 57.75717
51 | 2022-12-13 08:00 | 2066.556
52 | 2022-12-13 08:00 | 3.45549
53 | 2022-12-13 08:00 | 571.0429
54 | 2022-12-13 08:00 | 947.389
55 | 2022-12-13 08:00 | 480.1202
1 | 2022-12-13 16:00 | 1.131914
2 | 2022-12-13 16:00 | 0.7923399
3 | 2022-12-13 16:00 | 0.3395742
4 | 2022-12-13 16:00 | 1252.374
5 | 2022-12-13 16:00 | 299.0367
6 | 2022-12-13 16:00 | 0.635
7 | 2022-12-13 16:00 | 17.1
8 | 2022-12-13 16:00 | 42.64339
9 | 2022-12-13 16:00 | 1.206161
10 | 2022-12-13 16:00 | 1.194389
11 | 2022-12-13 16:00 | 0.99984
12 | 2022-12-13 16:00 | 0.4551987
13 | 2022-12-13 16:00 | 0.2930847
14 | 2022-12-13 16:00 | 0.5966343
15 | 2022-12-13 16:00 | 2.790927
20 | 2022-12-13 16:00 | 0.2440735
21 | 2022-12-13 16:00 | 4.830215
22 | 2022-12-13 16:00 | 4.078511
23 | 2022-12-13 16:00 | 2.385698
24 | 2022-12-13 16:00 | 306.6876
25 | 2022-12-13 16:00 | 0.1192735
26 | 2022-12-13 16:00 | 226.4432
28 | 2022-12-13 16:00 | 45.39362
29 | 2022-12-13 16:00 | 42
30 | 2022-12-13 16:00 | 2781.694
31 | 2022-12-13 16:00 | 1.025585
32 | 2022-12-13 16:00 | 0
33 | 2022-12-13 16:00 | 0
34 | 2022-12-13 16:00 | 26.56811
35 | 2022-12-13 16:00 | 301.298
36 | 2022-12-13 16:00 | 1.020142
37 | 2022-12-13 16:00 | 1.029323
38 | 2022-12-13 16:00 | 7.621143
39 | 2022-12-13 16:00 | 48.92857
40 | 2022-12-13 16:00 | 1.236888
41 | 2022-12-13 16:00 | 1.447791
42 | 2022-12-13 16:00 | 1.282344
43 | 2022-12-13 16:00 | 11.7
44 | 2022-12-13 16:00 | 0.45
45 | 2022-12-13 16:00 | 0.4
46 | 2022-12-13 16:00 | 0.7
47 | 2022-12-13 16:00 | 90.2
48 | 2022-12-13 16:00 | 7.4
49 | 2022-12-13 16:00 | 38.21706
50 | 2022-12-13 16:00 | 58.03239
51 | 2022-12-13 16:00 | 2099.587
52 | 2022-12-13 16:00 | 3.617106
53 | 2022-12-13 16:00 | 1039.283
54 | 2022-12-13 16:00 | 1726.907
55 | 2022-12-13 16:00 | 459.382
1 | 2022-12-14 | 1.080146
2 | 2022-12-14 | 0.7561024
3 | 2022-12-14 | 0.3240439
4 | 2022-12-14 | 1230.124
5 | 2022-12-14 | 272.9836
6 | 2022-12-14 | 0.798
7 | 2022-12-14 | 15.3
8 | 2022-12-14 | 39.53489
9 | 2022-12-14 | 1.178487
10 | 2022-12-14 | 1.168204
11 | 2022-12-14 | 0.9998146
12 | 2022-12-14 | 0.4369878
13 | 2022-12-14 | 0.2813594
14 | 2022-12-14 | 0.5727651
15 | 2022-12-14 | 3.220475
20 | 2022-12-14 | 0.198351
21 | 2022-12-14 | 4.44299
22 | 2022-12-14 | 4.164532
23 | 2022-12-14 | 2.326846
24 | 2022-12-14 | 211.8016
25 | 2022-12-14 | 0.1217892
26 | 2022-12-14 | 96.42736
28 | 2022-12-14 | 36.43419
29 | 2022-12-14 | 42.5
30 | 2022-12-14 | 2814.223
31 | 2022-12-14 | 0.7758768
32 | 2022-12-14 | 0
33 | 2022-12-14 | 0
34 | 2022-12-14 | 26.46815
35 | 2022-12-14 | 283.2989
36 | 2022-12-14 | 0.997636
37 | 2022-12-14 | 0.9910537
38 | 2022-12-14 | 7.663465
39 | 2022-12-14 | 41.77215
40 | 2022-12-14 | 1.279628
41 | 2022-12-14 | 1.483322
42 | 2022-12-14 | 1.317449
43 | 2022-12-14 | 11.7
44 | 2022-12-14 | 0.45
45 | 2022-12-14 | 0.4
46 | 2022-12-14 | 0.7
47 | 2022-12-14 | 90.5
48 | 2022-12-14 | 7
49 | 2022-12-14 | 40.31566
50 | 2022-12-14 | 57.36398
51 | 2022-12-14 | 2107.199
52 | 2022-12-14 | 3.52258
53 | 2022-12-14 | 1040.073
54 | 2022-12-14 | 1742.68
55 | 2022-12-14 | 475.6561
1 | 2022-12-14 08:00 | 1.126802
2 | 2022-12-14 08:00 | 0.7887616
3 | 2022-12-14 08:00 | 0.3380407
4 | 2022-12-14 08:00 | 1249.911
5 | 2022-12-14 08:00 | 314.2365
6 | 2022-12-14 08:00 | 0.7566667
7 | 2022-12-14 08:00 | 16.7
8 | 2022-12-14 08:00 | 42.06549
9 | 2022-12-14 08:00 | 1.089848
10 | 2022-12-14 08:00 | 1.314857
11 | 2022-12-14 08:00 | 0.9998553
12 | 2022-12-14 08:00 | 0.4566078
13 | 2022-12-14 08:00 | 0.293992
14 | 2022-12-14 08:00 | 0.5984814
15 | 2022-12-14 08:00 | 3.956537
20 | 2022-12-14 08:00 | 0.1780608
21 | 2022-12-14 08:00 | 5.653404
22 | 2022-12-14 08:00 | 3.857677
23 | 2022-12-14 08:00 | 2.226264
24 | 2022-12-14 08:00 | 306.8994
25 | 2022-12-14 08:00 | 0.1128154
26 | 2022-12-14 08:00 | 194.5767
28 | 2022-12-14 08:00 | 35.62368
29 | 2022-12-14 08:00 | 40
30 | 2022-12-14 08:00 | 2753.042
31 | 2022-12-14 08:00 | 0.976651
32 | 2022-12-14 08:00 | 0
33 | 2022-12-14 08:00 | 0
34 | 2022-12-14 08:00 | 27.23987
35 | 2022-12-14 08:00 | 316.7096
36 | 2022-12-14 08:00 | 0.915986
37 | 2022-12-14 08:00 | 0.9121094
38 | 2022-12-14 08:00 | 9.609941
39 | 2022-12-14 08:00 | 36.05769
40 | 2022-12-14 08:00 | 1.184105
41 | 2022-12-14 08:00 | 1.373569
42 | 2022-12-14 08:00 | 1.228149
43 | 2022-12-14 08:00 | 11.5
44 | 2022-12-14 08:00 | 0.45
45 | 2022-12-14 08:00 | 0.3
46 | 2022-12-14 08:00 | 0.7
47 | 2022-12-14 08:00 | 90.3
48 | 2022-12-14 08:00 | 7.2
49 | 2022-12-14 08:00 | 42.80819
50 | 2022-12-14 08:00 | 57.49573
51 | 2022-12-14 08:00 | 2090.502
52 | 2022-12-14 08:00 | 3.476224
53 | 2022-12-14 08:00 | 960.2207
54 | 2022-12-14 08:00 | 1606.903
55 | 2022-12-14 08:00 | 481.4052
1 | 2022-12-14 16:00 | 1.133542
2 | 2022-12-14 16:00 | 0.7934793
3 | 2022-12-14 16:00 | 0.3400625
4 | 2022-12-14 16:00 | 1251.676
5 | 2022-12-14 16:00 | 288.5166
6 | 2022-12-14 16:00 | 0.8425
7 | 2022-12-14 16:00 | 16.5
8 | 2022-12-14 16:00 | 42.30769
9 | 2022-12-14 16:00 | 1.111364
10 | 2022-12-14 16:00 | 1.231052
11 | 2022-12-14 16:00 | 0.9998342
12 | 2022-12-14 16:00 | 0.4583939
13 | 2022-12-14 16:00 | 0.295142
14 | 2022-12-14 16:00 | 0.6008224
15 | 2022-12-14 16:00 | 3.709793
20 | 2022-12-14 16:00 | 0.1885202
21 | 2022-12-14 16:00 | 5.505529
22 | 2022-12-14 16:00 | 3.95675
23 | 2022-12-14 16:00 | 2.15709
24 | 2022-12-14 16:00 | 416.7791
25 | 2022-12-14 16:00 | 0.1157127
26 | 2022-12-14 16:00 | 218.9524
28 | 2022-12-14 16:00 | 50.93621
29 | 2022-12-14 16:00 | 41.5
30 | 2022-12-14 16:00 | 2786.777
31 | 2022-12-14 16:00 | 1.444559
32 | 2022-12-14 16:00 | 0
33 | 2022-12-14 16:00 | 0
34 | 2022-12-14 16:00 | 27.11368
35 | 2022-12-14 16:00 | 316.6617
36 | 2022-12-14 16:00 | 0.9397727
37 | 2022-12-14 16:00 | 0.9513619
38 | 2022-12-14 16:00 | 9.215322
39 | 2022-12-14 16:00 | 35.83333
40 | 2022-12-14 16:00 | 1.221898
41 | 2022-12-14 16:00 | 1.430348
42 | 2022-12-14 16:00 | 1.279279
43 | 2022-12-14 16:00 | 11.7
44 | 2022-12-14 16:00 | 0.45
45 | 2022-12-14 16:00 | 0.3
46 | 2022-12-14 16:00 | 0.7
47 | 2022-12-14 16:00 | 90.5
48 | 2022-12-14 16:00 | 7.2
49 | 2022-12-14 16:00 | 46.93357
50 | 2022-12-14 16:00 | 58.89128
51 | 2022-12-14 16:00 | 2089.367
52 | 2022-12-14 16:00 | 3.454322
53 | 2022-12-14 16:00 | 1009.879
54 | 2022-12-14 16:00 | 1649.233
55 | 2022-12-14 16:00 | 472.7701
1 | 2022-12-15 | 1.139354
2 | 2022-12-15 | 0.7975475
3 | 2022-12-15 | 0.3418061
4 | 2022-12-15 | 1251.144
5 | 2022-12-15 | 314.1035
6 | 2022-12-15 | 1.223333
7 | 2022-12-15 | 16
8 | 2022-12-15 | 40
9 | 2022-12-15 | 1.15162
10 | 2022-12-15 | 1.072146
11 | 2022-12-15 | 0.9998536
12 | 2022-12-15 | 0.4521021
13 | 2022-12-15 | 0.2910909
14 | 2022-12-15 | 0.5925756
15 | 2022-12-15 | 3.367401
20 | 2022-12-15 | 0.2029751
21 | 2022-12-15 | 5.146147
22 | 2022-12-15 | 3.874721
23 | 2022-12-15 | 2.164109
24 | 2022-12-15 | 401.959
25 | 2022-12-15 | 0.1133138
26 | 2022-12-15 | 250.6447
28 | 2022-12-15 | 56.22165
29 | 2022-12-15 | 40.5
30 | 2022-12-15 | 2584.824
31 | 2022-12-15 | 1.279702
32 | 2022-12-15 | 0
33 | 2022-12-15 | 0
34 | 2022-12-15 | 27.30771
35 | 2022-12-15 | 316.7031
36 | 2022-12-15 | 0.9710648
37 | 2022-12-15 | 0.9841741
38 | 2022-12-15 | 8.513548
39 | 2022-12-15 | 32.61905
40 | 2022-12-15 | 1.186329
41 | 2022-12-15 | 1.392645
42 | 2022-12-15 | 1.250062
43 | 2022-12-15 | 11.7
44 | 2022-12-15 | 0.45
45 | 2022-12-15 | 0.3
46 | 2022-12-15 | 0.7
47 | 2022-12-15 | 90.7
48 | 2022-12-15 | 7
49 | 2022-12-15 | 47.09524
50 | 2022-12-15 | 58.99527
51 | 2022-12-15 | 2095.675
52 | 2022-12-15 | 3.6714
53 | 2022-12-15 | 1027.173
54 | 2022-12-15 | 1668.056
55 | 2022-12-15 | 442.3187
1 | 2022-12-15 08:00 | 1.103725
2 | 2022-12-15 08:00 | 0.7726073
3 | 2022-12-15 08:00 | 0.3311174
4 | 2022-12-15 08:00 | 1251.285
5 | 2022-12-15 08:00 | 316.8633
6 | 2022-12-15 08:00 | 1.105
7 | 2022-12-15 08:00 | 15.5
8 | 2022-12-15 08:00 | 39.74359
9 | 2022-12-15 08:00 | 1.207059
10 | 2022-12-15 08:00 | 1.090238
11 | 2022-12-15 08:00 | 0.9998547
12 | 2022-12-15 08:00 | 0.4365566
13 | 2022-12-15 08:00 | 0.2810817
14 | 2022-12-15 08:00 | 0.5721999
15 | 2022-12-15 08:00 | 2.769776
20 | 2022-12-15 08:00 | 0.2396427
21 | 2022-12-15 08:00 | 4.553458
22 | 2022-12-15 08:00 | 3.81782
23 | 2022-12-15 08:00 | 2.124055
24 | 2022-12-15 08:00 | 433.0931
25 | 2022-12-15 08:00 | 0.1116498
26 | 2022-12-15 08:00 | 305.9991
28 | 2022-12-15 08:00 | 43.55521
29 | 2022-12-15 08:00 | 40
30 | 2022-12-15 08:00 | 2557.902
31 | 2022-12-15 08:00 | 1.366814
32 | 2022-12-15 08:00 | 0
33 | 2022-12-15 08:00 | 0
34 | 2022-12-15 08:00 | 27.22627
35 | 2022-12-15 08:00 | 316.6839
36 | 2022-12-15 08:00 | 1.030588
37 | 2022-12-15 08:00 | 1.027027
38 | 2022-12-15 08:00 | 7.323234
39 | 2022-12-15 08:00 | 45.07936
40 | 2022-12-15 08:00 | 1.192281
41 | 2022-12-15 08:00 | 1.394696
42 | 2022-12-15 08:00 | 1.250564
43 | 2022-12-15 08:00 | 11.9
44 | 2022-12-15 08:00 | 0.45
45 | 2022-12-15 08:00 | 0.3
46 | 2022-12-15 08:00 | 0.6
47 | 2022-12-15 08:00 | 90.3
48 | 2022-12-15 08:00 | 7.3
49 | 2022-12-15 08:00 | 46.76407
50 | 2022-12-15 08:00 | 58.78123
51 | 2022-12-15 08:00 | 2087.044
52 | 2022-12-15 08:00 | 3.714404
53 | 2022-12-15 08:00 | 1012.53
54 | 2022-12-15 08:00 | 1652.957
55 | 2022-12-15 08:00 | 439.5059
1 | 2022-12-15 16:00 | 1.09654
2 | 2022-12-15 16:00 | 0.7675778
3 | 2022-12-15 16:00 | 0.3289619
4 | 2022-12-15 16:00 | 1251.899
5 | 2022-12-15 16:00 | 299.7009
6 | 2022-12-15 16:00 | 0.7575
7 | 2022-12-15 16:00 | 15.2
8 | 2022-12-15 16:00 | 40.75067
9 | 2022-12-15 16:00 | 1.217598
10 | 2022-12-15 16:00 | 1.12208
11 | 2022-12-15 16:00 | 0.9998385
12 | 2022-12-15 16:00 | 0.4326184
13 | 2022-12-15 16:00 | 0.2785461
14 | 2022-12-15 16:00 | 0.5670381
15 | 2022-12-15 16:00 | 2.637326
20 | 2022-12-15 16:00 | 0.2578601
21 | 2022-12-15 16:00 | 4.709952
22 | 2022-12-15 16:00 | 3.984007
23 | 2022-12-15 16:00 | 2.115809
24 | 2022-12-15 16:00 | 374.4568
25 | 2022-12-15 16:00 | 0.1165098
26 | 2022-12-15 16:00 | 308.4367
28 | 2022-12-15 16:00 | 35.42107
29 | 2022-12-15 16:00 | 42.5
30 | 2022-12-15 16:00 | 2624.069
31 | 2022-12-15 16:00 | 1.249435
32 | 2022-12-15 16:00 | 0
33 | 2022-12-15 16:00 | 0
34 | 2022-12-15 16:00 | 27.419
35 | 2022-12-15 16:00 | 316.6407
36 | 2022-12-15 16:00 | 1.048751
37 | 2022-12-15 16:00 | 1.041709
38 | 2022-12-15 16:00 | 7.347279
39 | 2022-12-15 16:00 | 56.32653
40 | 2022-12-15 16:00 | 1.188136
41 | 2022-12-15 16:00 | 1.389384
42 | 2022-12-15 16:00 | 1.245271
43 | 2022-12-15 16:00 | 11.6
44 | 2022-12-15 16:00 | 0.45
45 | 2022-12-15 16:00 | 0.3
46 | 2022-12-15 16:00 | 0.7
47 | 2022-12-15 16:00 | 90.6
48 | 2022-12-15 16:00 | 7.5
49 | 2022-12-15 16:00 | 45.87642
50 | 2022-12-15 16:00 | 58.5832
51 | 2022-12-15 16:00 | 2094.277
52 | 2022-12-15 16:00 | 3.756572
53 | 2022-12-15 16:00 | 1053.402
54 | 2022-12-15 16:00 | 1733.407
55 | 2022-12-15 16:00 | 438.041
1 | 2022-12-16 | 1.106599
2 | 2022-12-16 | 0.7746191
3 | 2022-12-16 | 0.3319796
4 | 2022-12-16 | 1252.227
5 | 2022-12-16 | 281.5426
6 | 2022-12-16 | 0.55
7 | 2022-12-16 | 17
8 | 2022-12-16 | 43.92765
9 | 2022-12-16 | 1.182884
10 | 2022-12-16 | 1.167968
11 | 2022-12-16 | 0.999825
12 | 2022-12-16 | 0.438184
13 | 2022-12-16 | 0.2821295
14 | 2022-12-16 | 0.574333
15 | 2022-12-16 | 3.086189
20 | 2022-12-16 | 0.2131093
21 | 2022-12-16 | 4.642745
22 | 2022-12-16 | 4.097326
23 | 2022-12-16 | 2.130777
24 | 2022-12-16 | 333.3381
25 | 2022-12-16 | 0.1198238
26 | 2022-12-16 | 285.1537
28 | 2022-12-16 | 35.81499
29 | 2022-12-16 | 44
30 | 2022-12-16 | 2705.479
31 | 2022-12-16 | 1.18397
32 | 2022-12-16 | 0
33 | 2022-12-16 | 0
34 | 2022-12-16 | 27.47056
35 | 2022-12-16 | 316.693
36 | 2022-12-16 | 1.008206
37 | 2022-12-16 | 1.009
38 | 2022-12-16 | 7.728934
39 | 2022-12-16 | 48.72727
40 | 2022-12-16 | 1.163955
41 | 2022-12-16 | 1.359418
42 | 2022-12-16 | 1.215563
43 | 2022-12-16 | 11.6
44 | 2022-12-16 | 0.45
45 | 2022-12-16 | 0.3
46 | 2022-12-16 | 0.7
47 | 2022-12-16 | 90.2
48 | 2022-12-16 | 7.7
49 | 2022-12-16 | 45.30035
50 | 2022-12-16 | 58.46563
51 | 2022-12-16 | 2101.168
52 | 2022-12-16 | 3.718784
53 | 2022-12-16 | 1073.602
54 | 2022-12-16 | 1772.428
55 | 2022-12-16 | 443.9401
1 | 2022-12-16 08:00 | 1.11093
2 | 2022-12-16 08:00 | 0.7776513
3 | 2022-12-16 08:00 | 0.3332791
4 | 2022-12-16 08:00 | 1251.44
5 | 2022-12-16 08:00 | 260.0854
6 | 2022-12-16 08:00 | 0.5125
7 | 2022-12-16 08:00 | 16.5
8 | 2022-12-16 08:00 | 40.74074
9 | 2022-12-16 08:00 | 1.203791
10 | 2022-12-16 08:00 | 1.129218
11 | 2022-12-16 08:00 | 0.999795
12 | 2022-12-16 08:00 | 0.4384187
13 | 2022-12-16 08:00 | 0.2822807
14 | 2022-12-16 08:00 | 0.5746407
15 | 2022-12-16 08:00 | 2.818337
20 | 2022-12-16 08:00 | 0.2363305
21 | 2022-12-16 08:00 | 4.617811
22 | 2022-12-16 08:00 | 4.180577
23 | 2022-12-16 08:00 | 2.128298
24 | 2022-12-16 08:00 | 317.905
25 | 2022-12-16 08:00 | 0.1222584
26 | 2022-12-16 08:00 | 310.7921
28 | 2022-12-16 08:00 | 61.84315
29 | 2022-12-16 08:00 | 44
30 | 2022-12-16 08:00 | 2701.965
31 | 2022-12-16 08:00 | 1.22231
32 | 2022-12-16 08:00 | 0
33 | 2022-12-16 08:00 | 0
34 | 2022-12-16 08:00 | 27.52463
35 | 2022-12-16 08:00 | 316.6912
36 | 2022-12-16 08:00 | 1.033175
37 | 2022-12-16 08:00 | 1.02834
38 | 2022-12-16 08:00 | 7.436149
39 | 2022-12-16 08:00 | 47.45763
40 | 2022-12-16 08:00 | 1.188965
41 | 2022-12-16 08:00 | 1.388763
42 | 2022-12-16 08:00 | 1.240417
43 | 2022-12-16 08:00 | 12
44 | 2022-12-16 08:00 | 0.45
45 | 2022-12-16 08:00 | 0.3
46 | 2022-12-16 08:00 | 0.5
47 | 2022-12-16 08:00 | 90.3
48 | 2022-12-16 08:00 | 7.3
49 | 2022-12-16 08:00 | 45.36341
50 | 2022-12-16 08:00 | 58.58682
51 | 2022-12-16 08:00 | 2104.959
52 | 2022-12-16 08:00 | 3.759561
53 | 2022-12-16 08:00 | 1103.728
54 | 2022-12-16 08:00 | 1818.728
55 | 2022-12-16 08:00 | 438.2969
1 | 2022-12-16 16:00 | 1.121185
2 | 2022-12-16 16:00 | 0.7848293
3 | 2022-12-16 16:00 | 0.3363554
4 | 2022-12-16 16:00 | 1250.915
5 | 2022-12-16 16:00 | 263.5182
6 | 2022-12-16 16:00 | 0.51
7 | 2022-12-16 16:00 | 16.8
8 | 2022-12-16 16:00 | 42.21106
9 | 2022-12-16 16:00 | 1.225182
10 | 2022-12-16 16:00 | 1.10259
11 | 2022-12-16 16:00 | 0.9998016
12 | 2022-12-16 16:00 | 0.4391677
13 | 2022-12-16 16:00 | 0.2827629
14 | 2022-12-16 16:00 | 0.5756224
15 | 2022-12-16 16:00 | 2.604855
20 | 2022-12-16 16:00 | 0.250219
21 | 2022-12-16 16:00 | 4.265622
22 | 2022-12-16 16:00 | 4.018394
23 | 2022-12-16 16:00 | 2.13396
24 | 2022-12-16 16:00 | 329.0865
25 | 2022-12-16 16:00 | 0.1175155
26 | 2022-12-16 16:00 | 291.3441
28 | 2022-12-16 16:00 | 60.55742
29 | 2022-12-16 16:00 | 42
30 | 2022-12-16 16:00 | 2589.449
31 | 2022-12-16 16:00 | 1.248819
32 | 2022-12-16 16:00 | 0
33 | 2022-12-16 16:00 | 0
34 | 2022-12-16 16:00 | 27.51103
35 | 2022-12-16 16:00 | 316.6911
36 | 2022-12-16 16:00 | 1.046005
37 | 2022-12-16 16:00 | 1.028455
38 | 2022-12-16 16:00 | 6.870477
39 | 2022-12-16 16:00 | 61.2766
40 | 2022-12-16 16:00 | 1.18758
41 | 2022-12-16 16:00 | 1.392683
42 | 2022-12-16 16:00 | 1.242997
43 | 2022-12-16 16:00 | 11.8
44 | 2022-12-16 16:00 | 0.45
45 | 2022-12-16 16:00 | 0.3
46 | 2022-12-16 16:00 | 0.6
47 | 2022-12-16 16:00 | 90.5
48 | 2022-12-16 16:00 | 7.3
49 | 2022-12-16 16:00 | 45.6069
50 | 2022-12-16 16:00 | 58.8048
51 | 2022-12-16 16:00 | 2100.469
52 | 2022-12-16 16:00 | 3.85072
53 | 2022-12-16 16:00 | 1078.377
54 | 2022-12-16 16:00 | 1770.103
55 | 2022-12-16 16:00 | 426.2713
1 | 2022-12-17 | 1.096895
2 | 2022-12-17 | 0.7678266
3 | 2022-12-17 | 0.3290685
4 | 2022-12-17 | 1251.348
5 | 2022-12-17 | 247.2585
6 | 2022-12-17 | 0.4625
7 | 2022-12-17 | 16.8
8 | 2022-12-17 | 43.52332
9 | 2022-12-17 | 1.31599
10 | 2022-12-17 | 1.12619
11 | 2022-12-17 | 0.9997746
12 | 2022-12-17 | 0.4342903
13 | 2022-12-17 | 0.2796226
14 | 2022-12-17 | 0.5692295
15 | 2022-12-17 | 2.134199
20 | 2022-12-17 | 0.3139523
21 | 2022-12-17 | 4.060889
22 | 2022-12-17 | 4.166495
23 | 2022-12-17 | 2.108835
24 | 2022-12-17 | 245.3036
25 | 2022-12-17 | 0.1218466
26 | 2022-12-17 | 247.5494
28 | 2022-12-17 | 52.17089
29 | 2022-12-17 | 44
30 | 2022-12-17 | 2696.839
31 | 2022-12-17 | 0.9920936
32 | 2022-12-17 | 0
33 | 2022-12-17 | 0
34 | 2022-12-17 | 27.63017
35 | 2022-12-17 | 316.6964
36 | 2022-12-17 | 1.119289
37 | 2022-12-17 | 1.075726
38 | 2022-12-17 | 6.195088
39 | 2022-12-17 | 62.85714
40 | 2022-12-17 | 1.188823
41 | 2022-12-17 | 1.40226
42 | 2022-12-17 | 1.249439
43 | 2022-12-17 | 11.8
44 | 2022-12-17 | 0.45
45 | 2022-12-17 | 0.3
46 | 2022-12-17 | 0.6
47 | 2022-12-17 | 90.4
48 | 2022-12-17 | 7.4
49 | 2022-12-17 | 45.90312
50 | 2022-12-17 | 59.23042
51 | 2022-12-17 | 2105.148
52 | 2022-12-17 | 3.712785
53 | 2022-12-17 | 1105.446
54 | 2022-12-17 | 1801.945
55 | 2022-12-17 | 439.0401
1 | 2022-12-17 08:00 | 1.090921
2 | 2022-12-17 08:00 | 0.7636449
3 | 2022-12-17 08:00 | 0.3272764
4 | 2022-12-17 08:00 | 1251.347
5 | 2022-12-17 08:00 | 279.3314
6 | 2022-12-17 08:00 | 0.54
7 | 2022-12-17 08:00 | 16.5
8 | 2022-12-17 08:00 | 42.30769
9 | 2022-12-17 08:00 | 1.19351
10 | 2022-12-17 08:00 | 1.176975
11 | 2022-12-17 08:00 | 0.9998279
12 | 2022-12-17 08:00 | 0.4315439
13 | 2022-12-17 08:00 | 0.2778543
14 | 2022-12-17 08:00 | 0.5656297
15 | 2022-12-17 08:00 | 3.008201
20 | 2022-12-17 08:00 | 0.2188392
21 | 2022-12-17 08:00 | 4.612002
22 | 2022-12-17 08:00 | 3.858864
23 | 2022-12-17 08:00 | 2.098211
24 | 2022-12-17 08:00 | 284.617
25 | 2022-12-17 08:00 | 0.1128501
26 | 2022-12-17 08:00 | 265.9769
28 | 2022-12-17 08:00 | 51.73782
29 | 2022-12-17 08:00 | 40
30 | 2022-12-17 08:00 | 2658.686
31 | 2022-12-17 08:00 | 1.018922
32 | 2022-12-17 08:00 | 0
33 | 2022-12-17 08:00 | 0
34 | 2022-12-17 08:00 | 26.756
35 | 2022-12-17 08:00 | 316.6432
36 | 2022-12-17 08:00 | 1.009615
37 | 2022-12-17 08:00 | 1.010173
38 | 2022-12-17 08:00 | 7.620204
39 | 2022-12-17 08:00 | 46.66667
40 | 2022-12-17 08:00 | 1.157578
41 | 2022-12-17 08:00 | 1.355022
42 | 2022-12-17 08:00 | 1.211298
43 | 2022-12-17 08:00 | 11.7
44 | 2022-12-17 08:00 | 0.45
45 | 2022-12-17 08:00 | 0.3
46 | 2022-12-17 08:00 | 0.6
47 | 2022-12-17 08:00 | 90.6
48 | 2022-12-17 08:00 | 7.2
49 | 2022-12-17 08:00 | 46.11227
50 | 2022-12-17 08:00 | 58.79165
51 | 2022-12-17 08:00 | 2067.355
52 | 2022-12-17 08:00 | 3.720996
53 | 2022-12-17 08:00 | 1018.167
54 | 2022-12-17 08:00 | 1671.156
55 | 2022-12-17 08:00 | 441.1016
1 | 2022-12-17 16:00 | 1.07952
2 | 2022-12-17 16:00 | 0.7556641
3 | 2022-12-17 16:00 | 0.323856
4 | 2022-12-17 16:00 | 1251.25
5 | 2022-12-17 16:00 | 278.1686
6 | 2022-12-17 16:00 | 0.5166667
7 | 2022-12-17 16:00 | 16.1
8 | 2022-12-17 16:00 | 40.96692
9 | 2022-12-17 16:00 | 1.205251
10 | 2022-12-17 16:00 | 1.234623
11 | 2022-12-17 16:00 | 0.9998273
12 | 2022-12-17 16:00 | 0.4296001
13 | 2022-12-17 16:00 | 0.2766027
14 | 2022-12-17 16:00 | 0.563082
15 | 2022-12-17 16:00 | 2.825047
20 | 2022-12-17 16:00 | 0.2370701
21 | 2022-12-17 16:00 | 4.676583
22 | 2022-12-17 16:00 | 3.879608
23 | 2022-12-17 16:00 | 2.087372
24 | 2022-12-17 16:00 | 335.5506
25 | 2022-12-17 16:00 | 0.1134567
26 | 2022-12-17 16:00 | 221.9658
28 | 2022-12-17 16:00 | 41.91379
29 | 2022-12-17 16:00 | 41
30 | 2022-12-17 16:00 | 2727.946
31 | 2022-12-17 16:00 | 1.206285
32 | 2022-12-17 16:00 | 0
33 | 2022-12-17 16:00 | 0
34 | 2022-12-17 16:00 | 26.61824
35 | 2022-12-17 16:00 | 316.6507
36 | 2022-12-17 16:00 | 1.02148
37 | 2022-12-17 16:00 | 1.024341
38 | 2022-12-17 16:00 | 7.50163
39 | 2022-12-17 16:00 | 36.84211
40 | 2022-12-17 16:00 | 1.123988
41 | 2022-12-17 16:00 | 1.303365
42 | 2022-12-17 16:00 | 1.169848
43 | 2022-12-17 16:00 | 11.9
44 | 2022-12-17 16:00 | 0.45
45 | 2022-12-17 16:00 | 0.4
46 | 2022-12-17 16:00 | 0.5
47 | 2022-12-17 16:00 | 90.4
48 | 2022-12-17 16:00 | 7.3
49 | 2022-12-17 16:00 | 45.80531
50 | 2022-12-17 16:00 | 58.19128
51 | 2022-12-17 16:00 | 2059.714
52 | 2022-12-17 16:00 | 3.652254
53 | 2022-12-17 16:00 | 1002.907
54 | 2022-12-17 16:00 | 1663.471
55 | 2022-12-17 16:00 | 454.1441
1 | 2022-12-18 | 1.004172
2 | 2022-12-18 | 0.7029203
3 | 2022-12-18 | 0.3012516
4 | 2022-12-18 | 1246.746
5 | 2022-12-18 | 294.4442
6 | 2022-12-18 | 0.5066667
7 | 2022-12-18 | 14.5
8 | 2022-12-18 | 37.66234
9 | 2022-12-18 | 1.200704
10 | 2022-12-18 | 1.247298
11 | 2022-12-18 | 0.9998436
12 | 2022-12-18 | 0.3999101
13 | 2022-12-18 | 0.2574865
14 | 2022-12-18 | 0.5241669
15 | 2022-12-18 | 2.826823
20 | 2022-12-18 | 0.2366081
21 | 2022-12-18 | 4.664431
22 | 2022-12-18 | 3.46566
23 | 2022-12-18 | 1.904237
24 | 2022-12-18 | 309.5416
25 | 2022-12-18 | 0.1013511
26 | 2022-12-18 | 225.8918
28 | 2022-12-18 | 48.47537
29 | 2022-12-18 | 35.5
30 | 2022-12-18 | 2494.481
31 | 2022-12-18 | 1.051274
32 | 2022-12-18 | 0
33 | 2022-12-18 | 0
34 | 2022-12-18 | 26.39271
35 | 2022-12-18 | 277.1891
36 | 2022-12-18 | 1.037559
37 | 2022-12-18 | 1.030211
38 | 2022-12-18 | 7.491253
39 | 2022-12-18 | 47.6087
40 | 2022-12-18 | 1.064885
41 | 2022-12-18 | 1.269524
42 | 2022-12-18 | 1.13882
43 | 2022-12-18 | 11.9
44 | 2022-12-18 | 0.45
45 | 2022-12-18 | 0.4
46 | 2022-12-18 | 0.5
47 | 2022-12-18 | 90.5
48 | 2022-12-18 | 7.4
49 | 2022-12-18 | 45.24862
50 | 2022-12-18 | 58.53275
51 | 2022-12-18 | 2085.119
52 | 2022-12-18 | 3.650084
53 | 2022-12-18 | 900.6316
54 | 2022-12-18 | 1484.695
55 | 2022-12-18 | 451.6346
1 | 2022-12-18 08:00 | -0.005095211
2 | 2022-12-18 08:00 | -0.003566648
3 | 2022-12-18 08:00 | -0.001528563
4 | 2022-12-18 08:00 | 882.1697
5 | 2022-12-18 08:00 | 239.0025
6 | 2022-12-18 08:00 | 0
7 | 2022-12-18 08:00 | 0
8 | 2022-12-18 08:00 | 0
12 | 2022-12-18 08:00 | 0
13 | 2022-12-18 08:00 | 0
14 | 2022-12-18 08:00 | 0
22 | 2022-12-18 08:00 | 0
23 | 2022-12-18 08:00 | -0.001739326
24 | 2022-12-18 08:00 | 284.8586
25 | 2022-12-18 08:00 | 0
26 | 2022-12-18 08:00 | 41.84017
28 | 2022-12-18 08:00 | 78.28376
29 | 2022-12-18 08:00 | 0
31 | 2022-12-18 08:00 | 1.191865
32 | 2022-12-18 08:00 | 0
33 | 2022-12-18 08:00 | 0
34 | 2022-12-18 08:00 | 24.33673
35 | 2022-12-18 08:00 | 6.027698e-39
36 | 2022-12-18 08:00 | 1.031101
37 | 2022-12-18 08:00 | 1.017544
38 | 2022-12-18 08:00 | 7.216262
40 | 2022-12-18 08:00 | 0
41 | 2022-12-18 08:00 | 0
42 | 2022-12-18 08:00 | 0
43 | 2022-12-18 08:00 | 11.3
44 | 2022-12-18 08:00 | 0.43
45 | 2022-12-18 08:00 | 3.7
46 | 2022-12-18 08:00 | 0.8
47 | 2022-12-18 08:00 | 87.7
48 | 2022-12-18 08:00 | 8.5
49 | 2022-12-18 08:00 | 43.99245
50 | 2022-12-18 08:00 | 58.33382
51 | 2022-12-18 08:00 | 2300.523
52 | 2022-12-18 08:00 | 4.113418
53 | 2022-12-18 08:00 | 0
54 | 2022-12-18 08:00 | 2382.12
55 | 2022-12-18 08:00 | 402.6717
1 | 2022-12-18 16:00 | 0.7488401
2 | 2022-12-18 16:00 | 0.5241881
3 | 2022-12-18 16:00 | 0.224652
4 | 2022-12-18 16:00 | 1065.301
5 | 2022-12-18 16:00 | 272.4301
6 | 2022-12-18 16:00 | 0.74
7 | 2022-12-18 16:00 | 0
8 | 2022-12-18 16:00 | 0
9 | 2022-12-18 16:00 | 1.261501
10 | 2022-12-18 16:00 | 1.332849
11 | 2022-12-18 16:00 | 0.9997598
12 | 2022-12-18 16:00 | 0.3052066
13 | 2022-12-18 16:00 | 0.1965106
14 | 2022-12-18 16:00 | 0.400038
15 | 2022-12-18 16:00 | 2.227141
20 | 2022-12-18 16:00 | 0.3028437
21 | 2022-12-18 16:00 | 4.244259
22 | 2022-12-18 16:00 | 2.500332
23 | 2022-12-18 16:00 | 1.486511
24 | 2022-12-18 16:00 | 231.1704
25 | 2022-12-18 16:00 | 0.07312068
26 | 2022-12-18 16:00 | 84.73869
28 | 2022-12-18 16:00 | 44.25009
29 | 2022-12-18 16:00 | 26.5
30 | 2022-12-18 16:00 | 2093.77
31 | 2022-12-18 16:00 | 0.8485497
32 | 2022-12-18 16:00 | 0
33 | 2022-12-18 16:00 | 0
34 | 2022-12-18 16:00 | 25.85124
35 | 2022-12-18 16:00 | 177.9604
36 | 2022-12-18 16:00 | 1.087167
37 | 2022-12-18 16:00 | 1.054656
38 | 2022-12-18 16:00 | 6.4714
39 | 2022-12-18 16:00 | 89.03226
40 | 2022-12-18 16:00 | 1.034282
41 | 2022-12-18 16:00 | 1.235172
42 | 2022-12-18 16:00 | 1.110221
43 | 2022-12-18 16:00 | 11.7
44 | 2022-12-18 16:00 | 0.45
45 | 2022-12-18 16:00 | 0.3
46 | 2022-12-18 16:00 | 0.6
47 | 2022-12-18 16:00 | 90.5
48 | 2022-12-18 16:00 | 7.2
49 | 2022-12-18 16:00 | 47.33438
50 | 2022-12-18 16:00 | 58.80672
51 | 2022-12-18 16:00 | 1989.8
52 | 2022-12-18 16:00 | 3.364298
53 | 2022-12-18 16:00 | 628.1761
54 | 2022-12-18 16:00 | 1027.866
55 | 2022-12-18 16:00 | 486.3631
1 | 2022-12-19 | 1.067863
2 | 2022-12-19 | 0.7475044
3 | 2022-12-19 | 0.320359
4 | 2022-12-19 | 1250.448
5 | 2022-12-19 | 300.6147
6 | 2022-12-19 | 0.5275
7 | 2022-12-19 | 14.3
8 | 2022-12-19 | 36.85567
9 | 2022-12-19 | 1.262712
10 | 2022-12-19 | 1.283695
11 | 2022-12-19 | 0.9998536
12 | 2022-12-19 | 0.4256195
13 | 2022-12-19 | 0.2740398
14 | 2022-12-19 | 0.5578646
15 | 2022-12-19 | 2.211018
20 | 2022-12-19 | 0.3131718
21 | 2022-12-19 | 4.50614
22 | 2022-12-19 | 3.554397
23 | 2022-12-19 | 2.119549
24 | 2022-12-19 | 255.8898
25 | 2022-12-19 | 0.1039461
26 | 2022-12-19 | 214.1725
28 | 2022-12-19 | 32.76748
29 | 2022-12-19 | 37
30 | 2022-12-19 | 2586.26
31 | 2022-12-19 | 0.8512217
32 | 2022-12-19 | 0
33 | 2022-12-19 | 0
34 | 2022-12-19 | 26.73799
35 | 2022-12-19 | 315.7867
36 | 2022-12-19 | 1.082325
37 | 2022-12-19 | 1.065373
38 | 2022-12-19 | 6.717158
39 | 2022-12-19 | 76.66666
40 | 2022-12-19 | 1.070586
41 | 2022-12-19 | 1.256348
42 | 2022-12-19 | 1.124318
43 | 2022-12-19 | 11.7
44 | 2022-12-19 | 0.45
45 | 2022-12-19 | 0.3
46 | 2022-12-19 | 0.6
47 | 2022-12-19 | 90.4
48 | 2022-12-19 | 7.3
49 | 2022-12-19 | 45.89825
50 | 2022-12-19 | 58.54557
51 | 2022-12-19 | 2058.677
52 | 2022-12-19 | 3.632704
53 | 2022-12-19 | 921.6486
54 | 2022-12-19 | 1519.914
55 | 2022-12-19 | 453.9664
1 | 2022-12-19 08:00 | 1.068679
2 | 2022-12-19 08:00 | 0.7480752
3 | 2022-12-19 08:00 | 0.3206036
4 | 2022-12-19 08:00 | 1250.996
5 | 2022-12-19 08:00 | 288.1612
6 | 2022-12-19 08:00 | 0.7325
7 | 2022-12-19 08:00 | 16.3
8 | 2022-12-19 08:00 | 41.90231
9 | 2022-12-19 08:00 | 1.142694
10 | 2022-12-19 08:00 | 1.11146
11 | 2022-12-19 08:00 | 0.9998383
12 | 2022-12-19 08:00 | 0.4192317
13 | 2022-12-19 08:00 | 0.2699269
14 | 2022-12-19 08:00 | 0.5494921
15 | 2022-12-19 08:00 | 3.5458
20 | 2022-12-19 08:00 | 0.1847429
21 | 2022-12-19 08:00 | 4.799908
22 | 2022-12-19 08:00 | 3.83071
23 | 2022-12-19 08:00 | 2.097716
24 | 2022-12-19 08:00 | 369.7384
25 | 2022-12-19 08:00 | 0.1120267
26 | 2022-12-19 08:00 | 221.1207
28 | 2022-12-19 08:00 | 54.10693
29 | 2022-12-19 08:00 | 39.5
30 | 2022-12-19 08:00 | 2559.129
31 | 2022-12-19 08:00 | 1.283096
32 | 2022-12-19 08:00 | 0
33 | 2022-12-19 08:00 | 0
34 | 2022-12-19 08:00 | 26.90388
35 | 2022-12-19 08:00 | 316.6875
36 | 2022-12-19 08:00 | 0.9828767
37 | 2022-12-19 08:00 | 0.9852362
38 | 2022-12-19 08:00 | 8.345709
39 | 2022-12-19 08:00 | 42.8125
40 | 2022-12-19 08:00 | 1.092827
41 | 2022-12-19 08:00 | 1.281563
42 | 2022-12-19 08:00 | 1.144336
43 | 2022-12-19 08:00 | 12.1
44 | 2022-12-19 08:00 | 0.45
45 | 2022-12-19 08:00 | 0.3
46 | 2022-12-19 08:00 | 0.7
47 | 2022-12-19 08:00 | 90.2
48 | 2022-12-19 08:00 | 7.4
49 | 2022-12-19 08:00 | 45.46627
50 | 2022-12-19 08:00 | 58.5086
51 | 2022-12-19 08:00 | 2075.096
52 | 2022-12-19 08:00 | 3.833355
53 | 2022-12-19 08:00 | 1022.827
54 | 2022-12-19 08:00 | 1683.318
55 | 2022-12-19 08:00 | 429.3236
1 | 2022-12-19 16:00 | 1.065632
2 | 2022-12-19 16:00 | 0.7459424
3 | 2022-12-19 16:00 | 0.3196896
4 | 2022-12-19 16:00 | 1250.633
5 | 2022-12-19 16:00 | 294.7682
6 | 2022-12-19 16:00 | 0.7075
7 | 2022-12-19 16:00 | 12
8 | 2022-12-19 16:00 | 31.08808
9 | 2022-12-19 16:00 | 1.225962
10 | 2022-12-19 16:00 | 1.204581
11 | 2022-12-19 16:00 | 0.99979
12 | 2022-12-19 16:00 | 0.4248964
13 | 2022-12-19 16:00 | 0.2735742
14 | 2022-12-19 16:00 | 0.5569168
15 | 2022-12-19 16:00 | 2.593277
20 | 2022-12-19 16:00 | 0.2518118
21 | 2022-12-19 16:00 | 4.274415
22 | 2022-12-19 16:00 | 3.810982
23 | 2022-12-19 16:00 | 2.088983
24 | 2022-12-19 16:00 | 403.6014
25 | 2022-12-19 16:00 | 0.1114498
26 | 2022-12-19 16:00 | 243.9256
28 | 2022-12-19 16:00 | 60.31503
29 | 2022-12-19 16:00 | 40
30 | 2022-12-19 16:00 | 2676.089
31 | 2022-12-19 16:00 | 1.369216
32 | 2022-12-19 16:00 | 0
33 | 2022-12-19 16:00 | 0
34 | 2022-12-19 16:00 | 26.7155
35 | 2022-12-19 16:00 | 316.6732
36 | 2022-12-19 16:00 | 1.039663
37 | 2022-12-19 16:00 | 1.026157
38 | 2022-12-19 16:00 | 6.867691
39 | 2022-12-19 16:00 | 59.14894
40 | 2022-12-19 16:00 | 1.098882
41 | 2022-12-19 16:00 | 1.288487
42 | 2022-12-19 16:00 | 1.150139
43 | 2022-12-19 16:00 | 11.9
44 | 2022-12-19 16:00 | 0.45
45 | 2022-12-19 16:00 | 0.3
46 | 2022-12-19 16:00 | 0.8
47 | 2022-12-19 16:00 | 90.4
48 | 2022-12-19 16:00 | 7.4
49 | 2022-12-19 16:00 | 45.69108
50 | 2022-12-19 16:00 | 58.56541
51 | 2022-12-19 16:00 | 2065.817
52 | 2022-12-19 16:00 | 3.630512
53 | 2022-12-19 16:00 | 990.5205
54 | 2022-12-19 16:00 | 1628.784
55 | 2022-12-19 16:00 | 452.9311
1 | 2022-12-20 | 1.112328
2 | 2022-12-20 | 0.7786299
3 | 2022-12-20 | 0.3336985
4 | 2022-12-20 | 1250.51
5 | 2022-12-20 | 282.9667
6 | 2022-12-20 | 0.785
7 | 2022-12-20 | 16.4
8 | 2022-12-20 | 43.85027
9 | 2022-12-20 | 1.206368
10 | 2022-12-20 | 1.031009
11 | 2022-12-20 | 0.9998308
12 | 2022-12-20 | 0.4315806
13 | 2022-12-20 | 0.2778779
14 | 2022-12-20 | 0.5656778
15 | 2022-12-20 | 2.785242
20 | 2022-12-20 | 0.2355673
21 | 2022-12-20 | 4.452084
22 | 2022-12-20 | 3.819079
23 | 2022-12-20 | 2.137727
24 | 2022-12-20 | 426.6599
25 | 2022-12-20 | 0.1116866
26 | 2022-12-20 | 288.6826
28 | 2022-12-20 | 67.6172
29 | 2022-12-20 | 39.5
30 | 2022-12-20 | 2553.881
31 | 2022-12-20 | 1.50781
32 | 2022-12-20 | 0
33 | 2022-12-20 | 0
34 | 2022-12-20 | 25.98174
35 | 2022-12-20 | 316.6053
36 | 2022-12-20 | 1.034198
37 | 2022-12-20 | 1.02505
38 | 2022-12-20 | 7.237326
39 | 2022-12-20 | 50
40 | 2022-12-20 | 1.085422
41 | 2022-12-20 | 1.269344
42 | 2022-12-20 | 1.135697
43 | 2022-12-20 | 11.9
44 | 2022-12-20 | 0.45
45 | 2022-12-20 | 0.3
46 | 2022-12-20 | 0.8
47 | 2022-12-20 | 90.4
48 | 2022-12-20 | 7.5
49 | 2022-12-20 | 46.21482
50 | 2022-12-20 | 58.8455
51 | 2022-12-20 | 2034.127
52 | 2022-12-20 | 3.966317
53 | 2022-12-20 | 1046.829
54 | 2022-12-20 | 1708.623
55 | 2022-12-20 | 411.5126
1 | 2022-12-20 08:00 | 1.132396
2 | 2022-12-20 08:00 | 0.7926773
3 | 2022-12-20 08:00 | 0.3397188
4 | 2022-12-20 08:00 | 1251.296
5 | 2022-12-20 08:00 | 287.7659
6 | 2022-12-20 08:00 | 0.7275
7 | 2022-12-20 08:00 | 16.7
8 | 2022-12-20 08:00 | 41.03194
9 | 2022-12-20 08:00 | 1.286593
10 | 2022-12-20 08:00 | 1.081085
11 | 2022-12-20 08:00 | 0.9998289
12 | 2022-12-20 08:00 | 0.443354
13 | 2022-12-20 08:00 | 0.2854583
14 | 2022-12-20 08:00 | 0.5811093
15 | 2022-12-20 08:00 | 2.093358
20 | 2022-12-20 08:00 | 0.33239
21 | 2022-12-20 08:00 | 4.403389
22 | 2022-12-20 08:00 | 3.974934
23 | 2022-12-20 08:00 | 2.165748
24 | 2022-12-20 08:00 | 395.5666
25 | 2022-12-20 08:00 | 0.1162445
26 | 2022-12-20 08:00 | 347.5953
28 | 2022-12-20 08:00 | 36.2696
29 | 2022-12-20 08:00 | 42.5
30 | 2022-12-20 08:00 | 2652.076
31 | 2022-12-20 08:00 | 1.374612
32 | 2022-12-20 08:00 | 0
33 | 2022-12-20 08:00 | 0
34 | 2022-12-20 08:00 | 26.36426
35 | 2022-12-20 08:00 | 316.6455
36 | 2022-12-20 08:00 | 1.095941
37 | 2022-12-20 08:00 | 1.07724
38 | 2022-12-20 08:00 | 6.496747
39 | 2022-12-20 08:00 | 70.95238
40 | 2022-12-20 08:00 | 1.073486
41 | 2022-12-20 08:00 | 1.249573
42 | 2022-12-20 08:00 | 1.120809
43 | 2022-12-20 08:00 | 12
44 | 2022-12-20 08:00 | 0.45
45 | 2022-12-20 08:00 | 0.4
46 | 2022-12-20 08:00 | 0.5
47 | 2022-12-20 08:00 | 90.2
48 | 2022-12-20 08:00 | 7.4
49 | 2022-12-20 08:00 | 45.2677
50 | 2022-12-20 08:00 | 58.471
51 | 2022-12-20 08:00 | 2053.596
52 | 2022-12-20 08:00 | 3.861131
53 | 2022-12-20 08:00 | 1065.367
54 | 2022-12-20 08:00 | 1752.744
55 | 2022-12-20 08:00 | 426.0932
1 | 2022-12-20 16:00 | 1.129574
2 | 2022-12-20 16:00 | 0.7907019
3 | 2022-12-20 16:00 | 0.3388722
4 | 2022-12-20 16:00 | 1249.441
5 | 2022-12-20 16:00 | 260.3092
6 | 2022-12-20 16:00 | 0.6175
7 | 2022-12-20 16:00 | 15.5
8 | 2022-12-20 16:00 | 39.74359
9 | 2022-12-20 16:00 | 1.194805
10 | 2022-12-20 16:00 | 1.090089
11 | 2022-12-20 16:00 | 0.9998035
12 | 2022-12-20 16:00 | 0.441626
13 | 2022-12-20 16:00 | 0.2843457
14 | 2022-12-20 16:00 | 0.5788445
15 | 2022-12-20 16:00 | 2.9581
20 | 2022-12-20 16:00 | 0.2190433
21 | 2022-12-20 16:00 | 4.438169
22 | 2022-12-20 16:00 | 4.026143
23 | 2022-12-20 16:00 | 2.162825
24 | 2022-12-20 16:00 | 408.1961
25 | 2022-12-20 16:00 | 0.1177421
26 | 2022-12-20 16:00 | 294.7557
28 | 2022-12-20 16:00 | 48.64557
29 | 2022-12-20 16:00 | 42
30 | 2022-12-20 16:00 | 2675.303
31 | 2022-12-20 16:00 | 1.56812
32 | 2022-12-20 16:00 | 0
33 | 2022-12-20 16:00 | 0
34 | 2022-12-20 16:00 | 26.27564
35 | 2022-12-20 16:00 | 316.6654
36 | 2022-12-20 16:00 | 1.021251
37 | 2022-12-20 16:00 | 1.014028
38 | 2022-12-20 16:00 | 7.396269
39 | 2022-12-20 16:00 | 51.53846
40 | 2022-12-20 16:00 | 1.097309
41 | 2022-12-20 16:00 | 1.26512
42 | 2022-12-20 16:00 | 1.134602
43 | 2022-12-20 16:00 | 12.1
44 | 2022-12-20 16:00 | 0.45
45 | 2022-12-20 16:00 | 0.3
46 | 2022-12-20 16:00 | 0.7
47 | 2022-12-20 16:00 | 90.1
48 | 2022-12-20 16:00 | 7.4
49 | 2022-12-20 16:00 | 44.99555
50 | 2022-12-20 16:00 | 58.08157
51 | 2022-12-20 16:00 | 2049.852
52 | 2022-12-20 16:00 | 3.882934
53 | 2022-12-20 16:00 | 1073.763
54 | 2022-12-20 16:00 | 1779.885
55 | 2022-12-20 16:00 | 426.8972
1 | 2022-12-21 | 1.134122
2 | 2022-12-21 | 0.7938852
3 | 2022-12-21 | 0.3402365
4 | 2022-12-21 | 1248.006
5 | 2022-12-21 | 255.9304
6 | 2022-12-21 | 0.605
7 | 2022-12-21 | 16.8
8 | 2022-12-21 | 42.31738
9 | 2022-12-21 | 1.152047
10 | 2022-12-21 | 1.05421
11 | 2022-12-21 | 0.9997976
12 | 2022-12-21 | 0.4408928
13 | 2022-12-21 | 0.2838736
14 | 2022-12-21 | 0.5778835
15 | 2022-12-21 | 3.720998
20 | 2022-12-21 | 0.1571853
21 | 2022-12-21 | 3.963801
22 | 2022-12-21 | 4.00418
23 | 2022-12-21 | 2.166543
24 | 2022-12-21 | 406.1358
25 | 2022-12-21 | 0.1170998
26 | 2022-12-21 | 359.6231
28 | 2022-12-21 | 46.73785
29 | 2022-12-21 | 41.5
30 | 2022-12-21 | 2658.375
31 | 2022-12-21 | 1.5869
32 | 2022-12-21 | 0
33 | 2022-12-21 | 0
34 | 2022-12-21 | 25.98884
35 | 2022-12-21 | 316.6896
36 | 2022-12-21 | 0.9918129
37 | 2022-12-21 | 0.9714004
38 | 2022-12-21 | 7.684799
39 | 2022-12-21 | 38.48485
40 | 2022-12-21 | 1.107558
41 | 2022-12-21 | 1.293674
42 | 2022-12-21 | 1.160809
43 | 2022-12-21 | 12.1
44 | 2022-12-21 | 0.45
45 | 2022-12-21 | 0.3
46 | 2022-12-21 | 0.7
47 | 2022-12-21 | 90.6
48 | 2022-12-21 | 7.3
49 | 2022-12-21 | 45.2355
50 | 2022-12-21 | 58.22305
51 | 2022-12-21 | 2033.033
52 | 2022-12-21 | 3.954073
53 | 2022-12-21 | 1079.561
54 | 2022-12-21 | 1786.842
55 | 2022-12-21 | 418.5952
1 | 2022-12-21 08:00 | 1.118955
2 | 2022-12-21 08:00 | 0.7832689
3 | 2022-12-21 08:00 | 0.3356867
4 | 2022-12-21 08:00 | 1249.693
5 | 2022-12-21 08:00 | 272.3849
6 | 2022-12-21 08:00 | 0.7
7 | 2022-12-21 08:00 | 17.4
8 | 2022-12-21 08:00 | 44.05063
9 | 2022-12-21 08:00 | 1.160142
10 | 2022-12-21 08:00 | 1.110758
11 | 2022-12-21 08:00 | 0.9998189
12 | 2022-12-21 08:00 | 0.4402954
13 | 2022-12-21 08:00 | 0.283489
14 | 2022-12-21 08:00 | 0.5771004
15 | 2022-12-21 08:00 | 3.622219
20 | 2022-12-21 08:00 | 0.1654612
21 | 2022-12-21 08:00 | 4.101153
22 | 2022-12-21 08:00 | 3.920727
23 | 2022-12-21 08:00 | 2.151699
24 | 2022-12-21 08:00 | 417.8141
25 | 2022-12-21 08:00 | 0.1146592
26 | 2022-12-21 08:00 | 309.3
28 | 2022-12-21 08:00 | 47.41364
29 | 2022-12-21 08:00 | 40.5
30 | 2022-12-21 08:00 | 2701.643
31 | 2022-12-21 08:00 | 1.53391
32 | 2022-12-21 08:00 | 0
33 | 2022-12-21 08:00 | 0
34 | 2022-12-21 08:00 | 26.00067
35 | 2022-12-21 08:00 | 316.5379
36 | 2022-12-21 08:00 | 0.9869514
37 | 2022-12-21 08:00 | 0.9673591
38 | 2022-12-21 08:00 | 7.723372
39 | 2022-12-21 08:00 | 37.64151
40 | 2022-12-21 08:00 | 1.153441
41 | 2022-12-21 08:00 | 1.351404
42 | 2022-12-21 08:00 | 1.209664
43 | 2022-12-21 08:00 | 11.8
44 | 2022-12-21 08:00 | 0.45
45 | 2022-12-21 08:00 | 0.3
46 | 2022-12-21 08:00 | 0.6
47 | 2022-12-21 08:00 | 90.5
48 | 2022-12-21 08:00 | 7.3
49 | 2022-12-21 08:00 | 44.59747
50 | 2022-12-21 08:00 | 58.49829
51 | 2022-12-21 08:00 | 2035.515
52 | 2022-12-21 08:00 | 3.80597
53 | 2022-12-21 08:00 | 1044.096
54 | 2022-12-21 08:00 | 1715.075
55 | 2022-12-21 08:00 | 431.596
1 | 2022-12-21 16:00 | 1.129465
2 | 2022-12-21 16:00 | 0.7906255
3 | 2022-12-21 16:00 | 0.3388395
4 | 2022-12-21 16:00 | 1250.822
5 | 2022-12-21 16:00 | 255.9986
6 | 2022-12-21 16:00 | 0.6625
7 | 2022-12-21 16:00 | 16
8 | 2022-12-21 16:00 | 42.32804
9 | 2022-12-21 16:00 | 1.161329
10 | 2022-12-21 16:00 | 1.044449
11 | 2022-12-21 16:00 | 0.9997895
12 | 2022-12-21 16:00 | 0.4407648
13 | 2022-12-21 16:00 | 0.2837913
14 | 2022-12-21 16:00 | 0.5777158
15 | 2022-12-21 16:00 | 3.481154
20 | 2022-12-21 16:00 | 0.1832333
21 | 2022-12-21 16:00 | 4.540116
22 | 2022-12-21 16:00 | 4.110222
23 | 2022-12-21 16:00 | 2.166474
24 | 2022-12-21 16:00 | 379.1674
25 | 2022-12-21 16:00 | 0.1202009
26 | 2022-12-21 16:00 | 334.3217
28 | 2022-12-21 16:00 | 46.84103
29 | 2022-12-21 16:00 | 43
30 | 2022-12-21 16:00 | 2691.951
31 | 2022-12-21 16:00 | 1.481131
32 | 2022-12-21 16:00 | 0
33 | 2022-12-21 16:00 | 0
34 | 2022-12-21 16:00 | 26.32852
35 | 2022-12-21 16:00 | 316.6586
36 | 2022-12-21 16:00 | 0.9786477
37 | 2022-12-21 16:00 | 0.9712301
38 | 2022-12-21 16:00 | 8.02127
39 | 2022-12-21 16:00 | 40.61538
40 | 2022-12-21 16:00 | 1.15679
41 | 2022-12-21 16:00 | 1.354997
42 | 2022-12-21 16:00 | 1.21359
43 | 2022-12-21 16:00 | 11.9
44 | 2022-12-21 16:00 | 0.45
45 | 2022-12-21 16:00 | 0.3
46 | 2022-12-21 16:00 | 0.5
47 | 2022-12-21 16:00 | 90.5
48 | 2022-12-21 16:00 | 7.6
49 | 2022-12-21 16:00 | 44.96206
50 | 2022-12-21 16:00 | 58.58206
51 | 2022-12-21 16:00 | 2052.754
52 | 2022-12-21 16:00 | 3.907507
53 | 2022-12-21 16:00 | 1109.815
54 | 2022-12-21 16:00 | 1822.777
55 | 2022-12-21 16:00 | 420.3228
1 | 2022-12-22 | 1.170841
2 | 2022-12-22 | 0.8195884
3 | 2022-12-22 | 0.3512521
4 | 2022-12-22 | 1251.352
5 | 2022-12-22 | 233.8099
6 | 2022-12-22 | 0.64
7 | 2022-12-22 | 15.8
8 | 2022-12-22 | 41.68866
9 | 2022-12-22 | 1.133178
10 | 2022-12-22 | 1.046899
11 | 2022-12-22 | 0.9997624
12 | 2022-12-22 | 0.4573047
13 | 2022-12-22 | 0.2944406
14 | 2022-12-22 | 0.5993947
15 | 2022-12-22 | 3.595347
20 | 2022-12-22 | 0.190741
21 | 2022-12-22 | 5.262347
22 | 2022-12-22 | 4.173382
23 | 2022-12-22 | 2.213994
24 | 2022-12-22 | 373.0341
25 | 2022-12-22 | 0.122048
26 | 2022-12-22 | 407.7196
28 | 2022-12-22 | 48.47163
29 | 2022-12-22 | 44
30 | 2022-12-22 | 2722.456
31 | 2022-12-22 | 1.595459
32 | 2022-12-22 | 0
33 | 2022-12-22 | 0
34 | 2022-12-22 | 26.38952
35 | 2022-12-22 | 316.641
36 | 2022-12-22 | 0.9462617
37 | 2022-12-22 | 0.9509804
38 | 2022-12-22 | 8.857695
39 | 2022-12-22 | 41.25
40 | 2022-12-22 | 1.120594
41 | 2022-12-22 | 1.308629
42 | 2022-12-22 | 1.172742
43 | 2022-12-22 | 11.9
44 | 2022-12-22 | 0.45
45 | 2022-12-22 | 0.3
46 | 2022-12-22 | 0.5
47 | 2022-12-22 | 90.4
48 | 2022-12-22 | 7.5
49 | 2022-12-22 | 45.27961
50 | 2022-12-22 | 58.54
51 | 2022-12-22 | 2058.198
52 | 2022-12-22 | 3.892028
53 | 2022-12-22 | 1123.186
54 | 2022-12-22 | 1847.697
55 | 2022-12-22 | 422.6716
1 | 2022-12-22 08:00 | 1.155326
2 | 2022-12-22 08:00 | 0.8087279
3 | 2022-12-22 08:00 | 0.3465977
4 | 2022-12-22 08:00 | 1251.176
5 | 2022-12-22 08:00 | 270.2704
6 | 2022-12-22 08:00 | 0.7275
7 | 2022-12-22 08:00 | 16.4
8 | 2022-12-22 08:00 | 41.20603
9 | 2022-12-22 08:00 | 1.238622
10 | 2022-12-22 08:00 | 1.105117
11 | 2022-12-22 08:00 | 0.9998217
12 | 2022-12-22 08:00 | 0.4509573
13 | 2022-12-22 08:00 | 0.2903538
14 | 2022-12-22 08:00 | 0.5910752
15 | 2022-12-22 08:00 | 2.544511
20 | 2022-12-22 08:00 | 0.2589609
21 | 2022-12-22 08:00 | 4.321422
22 | 2022-12-22 08:00 | 3.71454
23 | 2022-12-22 08:00 | 2.186646
24 | 2022-12-22 08:00 | 405.6367
25 | 2022-12-22 08:00 | 0.1086294
26 | 2022-12-22 08:00 | 335.4526
28 | 2022-12-22 08:00 | 50.2811
29 | 2022-12-22 08:00 | 39.5
30 | 2022-12-22 08:00 | 2535.399
31 | 2022-12-22 08:00 | 1.500855
32 | 2022-12-22 08:00 | 0
33 | 2022-12-22 08:00 | 0
34 | 2022-12-22 08:00 | 26.10021
35 | 2022-12-22 08:00 | 308.8452
36 | 2022-12-22 08:00 | 1.02829
37 | 2022-12-22 08:00 | 1.016145
38 | 2022-12-22 08:00 | 6.865933
39 | 2022-12-22 08:00 | 50
40 | 2022-12-22 08:00 | 1.082614
41 | 2022-12-22 08:00 | 1.263236
42 | 2022-12-22 08:00 | 1.130579
43 | 2022-12-22 08:00 | 11.5
44 | 2022-12-22 08:00 | 0.45
45 | 2022-12-22 08:00 | 0.3
46 | 2022-12-22 08:00 | 0.7
47 | 2022-12-22 08:00 | 90.5
48 | 2022-12-22 08:00 | 7.5
49 | 2022-12-22 08:00 | 43.02354
50 | 2022-12-22 08:00 | 57.82714
51 | 2022-12-22 08:00 | 2043.497
52 | 2022-12-22 08:00 | 3.930935
53 | 2022-12-22 08:00 | 990.4794
54 | 2022-12-22 08:00 | 1648.937
55 | 2022-12-22 08:00 | 423.5092
1 | 2022-12-22 16:00 | 1.115639
2 | 2022-12-22 16:00 | 0.7809476
3 | 2022-12-22 16:00 | 0.3346918
4 | 2022-12-22 16:00 | 1248.477
5 | 2022-12-22 16:00 | 212.0767
6 | 2022-12-22 16:00 | 0.7375
7 | 2022-12-22 16:00 | 16.2
8 | 2022-12-22 16:00 | 41.22137
9 | 2022-12-22 16:00 | 1.188612
10 | 2022-12-22 16:00 | 1.063614
11 | 2022-12-22 16:00 | 0.9997052
12 | 2022-12-22 16:00 | 0.4367732
13 | 2022-12-22 16:00 | 0.2812212
14 | 2022-12-22 16:00 | 0.5724838
15 | 2022-12-22 16:00 | 3.095629
20 | 2022-12-22 16:00 | 0.2049565
21 | 2022-12-22 16:00 | 4.325251
22 | 2022-12-22 16:00 | 4.150132
23 | 2022-12-22 16:00 | 2.140352
24 | 2022-12-22 16:00 | 291.6437
25 | 2022-12-22 16:00 | 0.1213681
26 | 2022-12-22 16:00 | 258.7415
28 | 2022-12-22 16:00 | 35.54831
29 | 2022-12-22 16:00 | 44.5
30 | 2022-12-22 16:00 | 2748.339
31 | 2022-12-22 16:00 | 1.37518
32 | 2022-12-22 16:00 | 0
33 | 2022-12-22 16:00 | 0
34 | 2022-12-22 16:00 | 26.13833
35 | 2022-12-22 16:00 | 315.686
36 | 2022-12-22 16:00 | 1.008304
37 | 2022-12-22 16:00 | 0.998008
38 | 2022-12-22 16:00 | 7.42088
39 | 2022-12-22 16:00 | 48.14815
40 | 2022-12-22 16:00 | 1.104513
41 | 2022-12-22 16:00 | 1.288501
42 | 2022-12-22 16:00 | 1.154063
43 | 2022-12-22 16:00 | 11.7
44 | 2022-12-22 16:00 | 0.45
45 | 2022-12-22 16:00 | 0.3
46 | 2022-12-22 16:00 | 0.7
47 | 2022-12-22 16:00 | 90.6
48 | 2022-12-22 16:00 | 7.2
49 | 2022-12-22 16:00 | 44.20277
50 | 2022-12-22 16:00 | 58.18439
51 | 2022-12-22 16:00 | 2027.504
52 | 2022-12-22 16:00 | 3.875864
53 | 2022-12-22 16:00 | 1107.055
54 | 2022-12-22 16:00 | 1831.514
55 | 2022-12-22 16:00 | 426.8472
1 | 2022-12-23 | 1.103558
2 | 2022-12-23 | 0.7724907
3 | 2022-12-23 | 0.3310674
4 | 2022-12-23 | 1246.764
5 | 2022-12-23 | 242.0479
6 | 2022-12-23 | 0.5875
7 | 2022-12-23 | 17.6
8 | 2022-12-23 | 44.11028
9 | 2022-12-23 | 1.146199
10 | 2022-12-23 | 1.16947
11 | 2022-12-23 | 0.9997815
12 | 2022-12-23 | 0.435389
13 | 2022-12-23 | 0.2803299
14 | 2022-12-23 | 0.5706695
15 | 2022-12-23 | 3.645017
20 | 2022-12-23 | 0.1743472
21 | 2022-12-23 | 4.56944
22 | 2022-12-23 | 3.838026
23 | 2022-12-23 | 2.127904
24 | 2022-12-23 | 319.5113
25 | 2022-12-23 | 0.1122407
26 | 2022-12-23 | 319.8577
28 | 2022-12-23 | 45.59088
29 | 2022-12-23 | 42
30 | 2022-12-23 | 2718.177
31 | 2022-12-23 | 1.320034
32 | 2022-12-23 | 0
33 | 2022-12-23 | 0
34 | 2022-12-23 | 25.92338
35 | 2022-12-23 | 316.6231
36 | 2022-12-23 | 0.9730994
37 | 2022-12-23 | 0.9674235
38 | 2022-12-23 | 8.214458
39 | 2022-12-23 | 44.82759
40 | 2022-12-23 | 1.091751
41 | 2022-12-23 | 1.278782
42 | 2022-12-23 | 1.142137
43 | 2022-12-23 | 11.7
44 | 2022-12-23 | 0.45
45 | 2022-12-23 | 0.3
46 | 2022-12-23 | 0.7
47 | 2022-12-23 | 90.5
48 | 2022-12-23 | 7.3
49 | 2022-12-23 | 45.72426
50 | 2022-12-23 | 58.40157
51 | 2022-12-23 | 2019.275
52 | 2022-12-23 | 3.758444
53 | 2022-12-23 | 1011.668
54 | 2022-12-23 | 1670.061
55 | 2022-12-23 | 439.2242
1 | 2022-12-23 08:00 | 1.097192
2 | 2022-12-23 08:00 | 0.7680344
3 | 2022-12-23 08:00 | 0.3291576
4 | 2022-12-23 08:00 | 1251.401
5 | 2022-12-23 08:00 | 229.2929
6 | 2022-12-23 08:00 | 0.5025
7 | 2022-12-23 08:00 | 15.5
8 | 2022-12-23 08:00 | 42.23433
9 | 2022-12-23 08:00 | 1.155192
10 | 2022-12-23 08:00 | -0.1102643
11 | 2022-12-23 08:00 | 0.9997648
12 | 2022-12-23 08:00 | 0.4258544
13 | 2022-12-23 08:00 | 0.274191
14 | 2022-12-23 08:00 | 0.5581725
15 | 2022-12-23 08:00 | 3.429701
20 | 2022-12-23 08:00 | 0.1923959
21 | 2022-12-23 08:00 | 4.823727
22 | 2022-12-23 08:00 | 3.994491
23 | 2022-12-23 08:00 | 2.198861
24 | 2022-12-23 08:00 | 304.8169
25 | 2022-12-23 08:00 | 0.1168164
26 | 2022-12-23 08:00 | 284.9556
28 | 2022-12-23 08:00 | 44.59968
29 | 2022-12-23 08:00 | 42.5
30 | 2022-12-23 08:00 | -174.1855
31 | 2022-12-23 08:00 | 1.329378
32 | 2022-12-23 08:00 | 0
33 | 2022-12-23 08:00 | 0
34 | 2022-12-23 08:00 | 25.75459
35 | 2022-12-23 08:00 | 316.5815
36 | 2022-12-23 08:00 | 0.9766628
37 | 2022-12-23 08:00 | 0.980198
38 | 2022-12-23 08:00 | 8.253428
39 | 2022-12-23 08:00 | 39.6875
40 | 2022-12-23 08:00 | 1.099523
41 | 2022-12-23 08:00 | 1.285522
42 | 2022-12-23 08:00 | 1.14619
43 | 2022-12-23 08:00 | 12
44 | 2022-12-23 08:00 | 86.97
45 | 2022-12-23 08:00 | 0.3
46 | 2022-12-23 08:00 | 0.4
47 | 2022-12-23 08:00 | 90.3
48 | 2022-12-23 08:00 | 7.4
49 | 2022-12-23 08:00 | 41.33226
50 | 2022-12-23 08:00 | 57.56696
51 | 2022-12-23 08:00 | 2015.658
52 | 2022-12-23 08:00 | 4.030499
53 | 2022-12-23 08:00 | 1069.264
54 | 2022-12-23 08:00 | 1792.232
55 | 2022-12-23 08:00 | 415.8633
1 | 2022-12-23 16:00 | 1.188203
2 | 2022-12-23 16:00 | 0.8317423
3 | 2022-12-23 16:00 | 0.356461
4 | 2022-12-23 16:00 | 1250.932
5 | 2022-12-23 16:00 | 249.0975
6 | 2022-12-23 16:00 | 0.5233333
7 | 2022-12-23 16:00 | 15.7
8 | 2022-12-23 16:00 | 41.64456
9 | 2022-12-23 16:00 | 1.256379
10 | 2022-12-23 16:00 | -0.07313427
11 | 2022-12-23 16:00 | 0.9998022
12 | 2022-12-23 16:00 | 0.4657025
13 | 2022-12-23 16:00 | 0.2998477
14 | 2022-12-23 16:00 | 0.6104019
15 | 2022-12-23 16:00 | 2.271611
20 | 2022-12-23 16:00 | 0.3011906
21 | 2022-12-23 16:00 | 4.445625
22 | 2022-12-23 16:00 | 3.808875
23 | 2022-12-23 16:00 | 2.309924
24 | 2022-12-23 16:00 | 302.2953
25 | 2022-12-23 16:00 | 0.1113882
26 | 2022-12-23 16:00 | 253.6598
28 | 2022-12-23 16:00 | 41.88554
29 | 2022-12-23 16:00 | 40.5
30 | 2022-12-23 16:00 | -101.3859
31 | 2022-12-23 16:00 | 1.213562
32 | 2022-12-23 16:00 | 0
33 | 2022-12-23 16:00 | 0
34 | 2022-12-23 16:00 | 25.53901
35 | 2022-12-23 16:00 | 316.7377
36 | 2022-12-23 16:00 | 1.068044
37 | 2022-12-23 16:00 | 1.05726
38 | 2022-12-23 16:00 | 6.717236
39 | 2022-12-23 16:00 | 57.08333
40 | 2022-12-23 16:00 | 1.151697
41 | 2022-12-23 16:00 | 1.346303
42 | 2022-12-23 16:00 | 1.196819
43 | 2022-12-23 16:00 | 11.7
44 | 2022-12-23 16:00 | 86.97
45 | 2022-12-23 16:00 | 0.3
46 | 2022-12-23 16:00 | 0.7
47 | 2022-12-23 16:00 | 90.4
48 | 2022-12-23 16:00 | 7.2
49 | 2022-12-23 16:00 | 42.01876
50 | 2022-12-23 16:00 | 57.91965
51 | 2022-12-23 16:00 | 1993.87
52 | 2022-12-23 16:00 | 3.890559
53 | 2022-12-23 16:00 | 1009.18
54 | 2022-12-23 16:00 | 1680.335
55 | 2022-12-23 16:00 | 427.9719
1 | 2022-12-24 | 1.143604
2 | 2022-12-24 | 0.8005226
3 | 2022-12-24 | 0.3430811
4 | 2022-12-24 | 1251.373
5 | 2022-12-24 | 234.3138
6 | 2022-12-24 | 0.4925
7 | 2022-12-24 | 16
8 | 2022-12-24 | 43.24324
9 | 2022-12-24 | 1.276413
10 | 2022-12-24 | -0.1305123
11 | 2022-12-24 | 0.9997713
12 | 2022-12-24 | 0.4428259
13 | 2022-12-24 | 0.2851183
14 | 2022-12-24 | 0.5804172
15 | 2022-12-24 | 2.160062
20 | 2022-12-24 | 0.3279622
21 | 2022-12-24 | 4.70711
22 | 2022-12-24 | 4.100299
23 | 2022-12-24 | 2.336923
24 | 2022-12-24 | 304.0323
25 | 2022-12-24 | 0.1199107
26 | 2022-12-24 | 249.1991
28 | 2022-12-24 | 50.02321
29 | 2022-12-24 | 43.5
30 | 2022-12-24 | -212.6872
31 | 2022-12-24 | 1.297544
32 | 2022-12-24 | 0
33 | 2022-12-24 | 0
34 | 2022-12-24 | 25.72562
35 | 2022-12-24 | 319.6106
36 | 2022-12-24 | 1.100737
37 | 2022-12-24 | 1.07892
38 | 2022-12-24 | 6.867173
39 | 2022-12-24 | 77.14286
40 | 2022-12-24 | 1.166433
41 | 2022-12-24 | 1.365186
42 | 2022-12-24 | 1.218331
43 | 2022-12-24 | 11.7
44 | 2022-12-24 | 86.97
45 | 2022-12-24 | 0.3
46 | 2022-12-24 | 0.7
47 | 2022-12-24 | 90.6
48 | 2022-12-24 | 7.1
49 | 2022-12-24 | 42.12761
50 | 2022-12-24 | 58.22576
51 | 2022-12-24 | 2012.916
52 | 2022-12-24 | 4.051301
53 | 2022-12-24 | 1113.933
54 | 2022-12-24 | 1845.92
55 | 2022-12-24 | 409.034
1 | 2022-12-24 08:00 | 1.146782
2 | 2022-12-24 08:00 | 0.8027477
3 | 2022-12-24 08:00 | 0.3440347
4 | 2022-12-24 08:00 | 1251.204
5 | 2022-12-24 08:00 | 235.0035
6 | 2022-12-24 08:00 | 0.45
7 | 2022-12-24 08:00 | 17.5
8 | 2022-12-24 08:00 | 43.42432
9 | 2022-12-24 08:00 | 1.137891
10 | 2022-12-24 08:00 | 1.137215
11 | 2022-12-24 08:00 | 0.9997677
12 | 2022-12-24 08:00 | 0.4466512
13 | 2022-12-24 08:00 | 0.2875813
14 | 2022-12-24 08:00 | 0.5854311
15 | 2022-12-24 08:00 | 3.551238
20 | 2022-12-24 08:00 | 0.1911899
21 | 2022-12-24 08:00 | 5.145582
22 | 2022-12-24 08:00 | 4.110055
23 | 2022-12-24 08:00 | 2.427855
24 | 2022-12-24 08:00 | 375.6898
25 | 2022-12-24 08:00 | 0.120196
26 | 2022-12-24 08:00 | 295.7574
28 | 2022-12-24 08:00 | 62.5765
29 | 2022-12-24 08:00 | 46
30 | 2022-12-24 08:00 | 2827.258
31 | 2022-12-24 08:00 | 1.598656
32 | 2022-12-24 08:00 | 0
33 | 2022-12-24 08:00 | 0
34 | 2022-12-24 08:00 | 25.65545
35 | 2022-12-24 08:00 | 333.3949
36 | 2022-12-24 08:00 | 0.9559675
37 | 2022-12-24 08:00 | 0.9627451
38 | 2022-12-24 08:00 | 8.69682
39 | 2022-12-24 08:00 | 51.19048
40 | 2022-12-24 08:00 | 1.099814
41 | 2022-12-24 08:00 | 1.285403
42 | 2022-12-24 08:00 | 1.146373
43 | 2022-12-24 08:00 | 11.8
44 | 2022-12-24 08:00 | 0.47
45 | 2022-12-24 08:00 | 0.3
46 | 2022-12-24 08:00 | 0.5
47 | 2022-12-24 08:00 | 90.3
48 | 2022-12-24 08:00 | 7.3
49 | 2022-12-24 08:00 | 41.57402
50 | 2022-12-24 08:00 | 57.57476
51 | 2022-12-24 08:00 | 1985.047
52 | 2022-12-24 08:00 | 3.979946
53 | 2022-12-24 08:00 | 1092.644
54 | 2022-12-24 08:00 | 1833.058
55 | 2022-12-24 08:00 | 421.522
1 | 2022-12-24 16:00 | 1.115169
2 | 2022-12-24 16:00 | 0.7806183
3 | 2022-12-24 16:00 | 0.3345507
4 | 2022-12-24 16:00 | 1251.038
5 | 2022-12-24 16:00 | 230.6652
6 | 2022-12-24 16:00 | 0.57
7 | 2022-12-24 16:00 | 16.5
8 | 2022-12-24 16:00 | 42.63566
9 | 2022-12-24 16:00 | 1.184056
10 | 2022-12-24 16:00 | 1.107111
11 | 2022-12-24 16:00 | 0.9997639
12 | 2022-12-24 16:00 | 0.4356051
13 | 2022-12-24 16:00 | 0.2804691
14 | 2022-12-24 16:00 | 0.5709528
15 | 2022-12-24 16:00 | 3.095195
20 | 2022-12-24 16:00 | 0.2081503
21 | 2022-12-24 16:00 | 4.458418
22 | 2022-12-24 16:00 | 4.180501
23 | 2022-12-24 16:00 | 2.429752
24 | 2022-12-24 16:00 | 366.8921
25 | 2022-12-24 16:00 | 0.1222562
26 | 2022-12-24 16:00 | 309.981
28 | 2022-12-24 16:00 | 52.92907
29 | 2022-12-24 16:00 | 46.5
30 | 2022-12-24 16:00 | 2735.007
31 | 2022-12-24 16:00 | 1.590583
32 | 2022-12-24 16:00 | 0
33 | 2022-12-24 16:00 | 0
34 | 2022-12-24 16:00 | 26.82046
35 | 2022-12-24 16:00 | 333.306
36 | 2022-12-24 16:00 | 1.012896
37 | 2022-12-24 16:00 | 1.006979
38 | 2022-12-24 16:00 | 7.553613
39 | 2022-12-24 16:00 | 51.07143
40 | 2022-12-24 16:00 | 1.111508
41 | 2022-12-24 16:00 | 1.29948
42 | 2022-12-24 16:00 | 1.157236
43 | 2022-12-24 16:00 | 11.9
44 | 2022-12-24 16:00 | 0.47
45 | 2022-12-24 16:00 | 0.3
46 | 2022-12-24 16:00 | 0.6
47 | 2022-12-24 16:00 | 90.4
48 | 2022-12-24 16:00 | 7.3
49 | 2022-12-24 16:00 | 41.84199
50 | 2022-12-24 16:00 | 57.66478
51 | 2022-12-24 16:00 | 2034.536
52 | 2022-12-24 16:00 | 3.937345
53 | 2022-12-24 16:00 | 1109.187
54 | 2022-12-24 16:00 | 1855.024
55 | 2022-12-24 16:00 | 424.7578
1 | 2022-12-25 | 1.143193
2 | 2022-12-25 | 0.800235
3 | 2022-12-25 | 0.3429579
4 | 2022-12-25 | 1251.002
5 | 2022-12-25 | 238.5316
6 | 2022-12-25 | 0.6175
7 | 2022-12-25 | 16.5
8 | 2022-12-25 | 43.19372
9 | 2022-12-25 | 1.197353
10 | 2022-12-25 | 1.087097
11 | 2022-12-25 | 0.9997769
12 | 2022-12-25 | 0.4452067
13 | 2022-12-25 | 0.2866512
14 | 2022-12-25 | 0.5835378
15 | 2022-12-25 | 3.069842
20 | 2022-12-25 | 0.2011172
21 | 2022-12-25 | 4.088061
22 | 2022-12-25 | 4.079671
23 | 2022-12-25 | 2.458823
24 | 2022-12-25 | 360.7098
25 | 2022-12-25 | 0.1193075
26 | 2022-12-25 | 284.5398
28 | 2022-12-25 | 60.43753
29 | 2022-12-25 | 46
30 | 2022-12-25 | 2632.391
31 | 2022-12-25 | 1.51221
32 | 2022-12-25 | 0
33 | 2022-12-25 | 0
34 | 2022-12-25 | 27.15281
35 | 2022-12-25 | 333.3224
36 | 2022-12-25 | 1.012034
37 | 2022-12-25 | 0.9900498
38 | 2022-12-25 | 7.157903
39 | 2022-12-25 | 45.76271
40 | 2022-12-25 | 1.092826
41 | 2022-12-25 | 1.282162
42 | 2022-12-25 | 1.144192
43 | 2022-12-25 | 11.9
44 | 2022-12-25 | 0.47
45 | 2022-12-25 | 0.3
46 | 2022-12-25 | 0.6
47 | 2022-12-25 | 90.2
48 | 2022-12-25 | 7.4
49 | 2022-12-25 | 41.84844
50 | 2022-12-25 | 57.65856
51 | 2022-12-25 | 2046.143
52 | 2022-12-25 | 3.977509
53 | 2022-12-25 | 1090.039
54 | 2022-12-25 | 1819.473
55 | 2022-12-25 | 419.655
1 | 2022-12-25 08:00 | 1.165184
2 | 2022-12-25 08:00 | 0.8156285
3 | 2022-12-25 08:00 | 0.3495551
4 | 2022-12-25 08:00 | 1251.304
5 | 2022-12-25 08:00 | 239.9019
6 | 2022-12-25 08:00 | 0.55
7 | 2022-12-25 08:00 | 16
8 | 2022-12-25 08:00 | 41.23711
9 | 2022-12-25 08:00 | 1.184706
10 | 2022-12-25 08:00 | 1.184606
11 | 2022-12-25 08:00 | 0.9997793
12 | 2022-12-25 08:00 | 0.4625594
13 | 2022-12-25 08:00 | 0.297824
14 | 2022-12-25 08:00 | 0.6062822
15 | 2022-12-25 08:00 | 3.102585
20 | 2022-12-25 08:00 | 0.2076048
21 | 2022-12-25 08:00 | 4.459938
22 | 2022-12-25 08:00 | 4.196541
23 | 2022-12-25 08:00 | 2.565774
24 | 2022-12-25 08:00 | 360.1617
25 | 2022-12-25 08:00 | 0.1227253
26 | 2022-12-25 08:00 | 278.7129
28 | 2022-12-25 08:00 | 51.83727
29 | 2022-12-25 08:00 | 48
30 | 2022-12-25 08:00 | 2836.959
31 | 2022-12-25 08:00 | 1.501287
32 | 2022-12-25 08:00 | 0
33 | 2022-12-25 08:00 | 0
34 | 2022-12-25 08:00 | 26.98673
35 | 2022-12-25 08:00 | 333.3139
36 | 2022-12-25 08:00 | 1.007059
37 | 2022-12-25 08:00 | 1.00199
38 | 2022-12-25 08:00 | 7.562522
39 | 2022-12-25 08:00 | 56.7347
40 | 2022-12-25 08:00 | 1.074313
41 | 2022-12-25 08:00 | 1.261855
42 | 2022-12-25 08:00 | 1.128186
43 | 2022-12-25 08:00 | 11.9
44 | 2022-12-25 08:00 | 0.47
45 | 2022-12-25 08:00 | 0.3
46 | 2022-12-25 08:00 | 0.7
47 | 2022-12-25 08:00 | 90.3
48 | 2022-12-25 08:00 | 7.3
49 | 2022-12-25 08:00 | 43.43891
50 | 2022-12-25 08:00 | 57.92246
51 | 2022-12-25 08:00 | 2047.548
52 | 2022-12-25 08:00 | 3.710554
53 | 2022-12-25 08:00 | 1088.058
54 | 2022-12-25 08:00 | 1809.875
55 | 2022-12-25 08:00 | 448.2885
1 | 2022-12-25 16:00 | 1.168025
2 | 2022-12-25 16:00 | 0.8176177
3 | 2022-12-25 16:00 | 0.3504076
4 | 2022-12-25 16:00 | 1251.308
5 | 2022-12-25 16:00 | 256.2122
6 | 2022-12-25 16:00 | 0.55
7 | 2022-12-25 16:00 | 15.2
8 | 2022-12-25 16:00 | 40.3183
9 | 2022-12-25 16:00 | 1.211031
10 | 2022-12-25 16:00 | 1.099674
11 | 2022-12-25 16:00 | 0.9997962
12 | 2022-12-25 16:00 | 0.4572794
13 | 2022-12-25 16:00 | 0.2944244
14 | 2022-12-25 16:00 | 0.5993616
15 | 2022-12-25 16:00 | 2.772263
20 | 2022-12-25 16:00 | 0.2367034
21 | 2022-12-25 16:00 | 4.445139
22 | 2022-12-25 16:00 | 4.176906
23 | 2022-12-25 16:00 | 2.594571
24 | 2022-12-25 16:00 | 382.4717
25 | 2022-12-25 16:00 | 0.122151
26 | 2022-12-25 16:00 | 293.7738
28 | 2022-12-25 16:00 | 50.26468
29 | 2022-12-25 16:00 | 48
30 | 2022-12-25 16:00 | 2723.746
31 | 2022-12-25 16:00 | 1.492792
32 | 2022-12-25 16:00 | 0
33 | 2022-12-25 16:00 | 0
34 | 2022-12-25 16:00 | 27.05152
35 | 2022-12-25 16:00 | 333.343
36 | 2022-12-25 16:00 | 1.069343
37 | 2022-12-25 16:00 | 1.053443
38 | 2022-12-25 16:00 | 6.864299
39 | 2022-12-25 16:00 | 62.08333
40 | 2022-12-25 16:00 | 1.17787
41 | 2022-12-25 16:00 | 1.381802
42 | 2022-12-25 16:00 | 1.22766
43 | 2022-12-25 16:00 | 11.7
44 | 2022-12-25 16:00 | 0.47
45 | 2022-12-25 16:00 | 0.3
46 | 2022-12-25 16:00 | 0.5
47 | 2022-12-25 16:00 | 90.3
48 | 2022-12-25 16:00 | 7.4
49 | 2022-12-25 16:00 | 42.31027
50 | 2022-12-25 16:00 | 58.13938
51 | 2022-12-25 16:00 | 2049.584
52 | 2022-12-25 16:00 | 3.90133
53 | 2022-12-25 16:00 | 1113.797
54 | 2022-12-25 16:00 | 1845.812
55 | 2022-12-25 16:00 | 424.7845
1 | 2022-12-26 | 1.157265
2 | 2022-12-26 | 0.8100855
3 | 2022-12-26 | 0.3471795
4 | 2022-12-26 | 1251.22
5 | 2022-12-26 | 252.3986
6 | 2022-12-26 | 0.574
7 | 2022-12-26 | 16.4
8 | 2022-12-26 | 41.94373
9 | 2022-12-26 | 1.243932
10 | 2022-12-26 | 1.107292
11 | 2022-12-26 | 0.9997913
12 | 2022-12-26 | 0.4496485
13 | 2022-12-26 | 0.2895111
14 | 2022-12-26 | 0.5893596
15 | 2022-12-26 | 2.36557
20 | 2022-12-26 | 0.2909019
21 | 2022-12-26 | 4.607665
22 | 2022-12-26 | 4.101804
23 | 2022-12-26 | 2.574978
24 | 2022-12-26 | 450.4169
25 | 2022-12-26 | 0.1199547
26 | 2022-12-26 | 260.9423
28 | 2022-12-26 | 61.94079
29 | 2022-12-26 | 47
30 | 2022-12-26 | 2653.332
31 | 2022-12-26 | 1.784546
32 | 2022-12-26 | 0
33 | 2022-12-26 | 0
34 | 2022-12-26 | 27.1361
35 | 2022-12-26 | 333.3135
36 | 2022-12-26 | 1.075243
37 | 2022-12-26 | 1.054527
38 | 2022-12-26 | 6.973236
39 | 2022-12-26 | 61.2069
40 | 2022-12-26 | 1.097362
41 | 2022-12-26 | 1.272673
42 | 2022-12-26 | 1.134313
43 | 2022-12-26 | 11.7
44 | 2022-12-26 | 0.47
45 | 2022-12-26 | 0.3
46 | 2022-12-26 | 0.5
47 | 2022-12-26 | 90.4
48 | 2022-12-26 | 7.2
49 | 2022-12-26 | 41.65838
50 | 2022-12-26 | 57.05775
51 | 2022-12-26 | 2039.744
52 | 2022-12-26 | 4.011351
53 | 2022-12-26 | 1088.356
54 | 2022-12-26 | 1836.682
55 | 2022-12-26 | 420.6998
1 | 2022-12-26 08:00 | 1.204468
2 | 2022-12-26 08:00 | 0.8431277
3 | 2022-12-26 08:00 | 0.3613405
4 | 2022-12-26 08:00 | 1251.454
5 | 2022-12-26 08:00 | 263.343
6 | 2022-12-26 08:00 | 0.662
7 | 2022-12-26 08:00 | 16.8
8 | 2022-12-26 08:00 | 42.74809
9 | 2022-12-26 08:00 | 1.224221
10 | 2022-12-26 08:00 | 1.192458
11 | 2022-12-26 08:00 | 0.9998168
12 | 2022-12-26 08:00 | 0.4716068
13 | 2022-12-26 08:00 | 0.3036492
14 | 2022-12-26 08:00 | 0.6181406
15 | 2022-12-26 08:00 | 2.547209
20 | 2022-12-26 08:00 | 0.2645531
21 | 2022-12-26 08:00 | 4.546116
22 | 2022-12-26 08:00 | 3.799352
23 | 2022-12-26 08:00 | 2.614915
24 | 2022-12-26 08:00 | 427.3893
25 | 2022-12-26 08:00 | 0.1111097
26 | 2022-12-26 08:00 | 311.528
28 | 2022-12-26 08:00 | 65.80295
29 | 2022-12-26 08:00 | 43.5
30 | 2022-12-26 08:00 | 2578.241
31 | 2022-12-26 08:00 | 1.622938
32 | 2022-12-26 08:00 | 0
33 | 2022-12-26 08:00 | 0
34 | 2022-12-26 08:00 | 27.20768
35 | 2022-12-26 08:00 | 333.3219
36 | 2022-12-26 08:00 | 1.065947
37 | 2022-12-26 08:00 | 1.040775
38 | 2022-12-26 08:00 | 7.093325
39 | 2022-12-26 08:00 | 59.83607
40 | 2022-12-26 08:00 | 1.060453
41 | 2022-12-26 08:00 | 1.225766
42 | 2022-12-26 08:00 | 1.098047
43 | 2022-12-26 08:00 | 11.6
44 | 2022-12-26 08:00 | 0.46
45 | 2022-12-26 08:00 | 0.3
46 | 2022-12-26 08:00 | 0.7
47 | 2022-12-26 08:00 | 90.2
48 | 2022-12-26 08:00 | 7.4
49 | 2022-12-26 08:00 | 41.59851
50 | 2022-12-26 08:00 | 56.7737
51 | 2022-12-26 08:00 | 2020.96
52 | 2022-12-26 08:00 | 3.909292
53 | 2022-12-26 08:00 | 990.7831
54 | 2022-12-26 08:00 | 1679.452
55 | 2022-12-26 08:00 | 433.6016
1 | 2022-12-26 16:00 | 1.15507
2 | 2022-12-26 16:00 | 0.8085487
3 | 2022-12-26 16:00 | 0.3465209
4 | 2022-12-26 16:00 | 1251.051
5 | 2022-12-26 16:00 | 246.8407
6 | 2022-12-26 16:00 | 0.6
7 | 2022-12-26 16:00 | 15.4
8 | 2022-12-26 16:00 | 40.74074
9 | 2022-12-26 16:00 | 1.230955
10 | 2022-12-26 16:00 | 1.226401
11 | 2022-12-26 16:00 | 0.9997996
12 | 2022-12-26 16:00 | 0.456832
13 | 2022-12-26 16:00 | 0.2941363
14 | 2022-12-26 16:00 | 0.5987751
15 | 2022-12-26 16:00 | 2.513693
20 | 2022-12-26 16:00 | 0.2620774
21 | 2022-12-26 16:00 | 4.29416
22 | 2022-12-26 16:00 | 3.903053
23 | 2022-12-26 16:00 | 2.571587
24 | 2022-12-26 16:00 | 384.2383
25 | 2022-12-26 16:00 | 0.1141424
26 | 2022-12-26 16:00 | 324.3411
28 | 2022-12-26 16:00 | 54.46938
29 | 2022-12-26 16:00 | 45.5
30 | 2022-12-26 16:00 | 2693.521
31 | 2022-12-26 16:00 | 1.556625
32 | 2022-12-26 16:00 | 0
33 | 2022-12-26 16:00 | 0
34 | 2022-12-26 16:00 | 27.0598
35 | 2022-12-26 16:00 | 333.3076
36 | 2022-12-26 16:00 | 1.058041
37 | 2022-12-26 16:00 | 1.035605
38 | 2022-12-26 16:00 | 6.807853
39 | 2022-12-26 16:00 | 65.33334
40 | 2022-12-26 16:00 | 1.074348
41 | 2022-12-26 16:00 | 1.249131
42 | 2022-12-26 16:00 | 1.116683
43 | 2022-12-26 16:00 | 11.8
44 | 2022-12-26 16:00 | 0.46
45 | 2022-12-26 16:00 | 0.3
46 | 2022-12-26 16:00 | 0.7
47 | 2022-12-26 16:00 | 90.4
48 | 2022-12-26 16:00 | 7.2
49 | 2022-12-26 16:00 | 42.4119
50 | 2022-12-26 16:00 | 57.32527
51 | 2022-12-26 16:00 | 2030.369
52 | 2022-12-26 16:00 | 3.769739
53 | 2022-12-26 16:00 | 1008.743
54 | 2022-12-26 16:00 | 1695.26
55 | 2022-12-26 16:00 | 445.8044
1 | 2022-12-27 | 1.117753
2 | 2022-12-27 | 0.7824273
3 | 2022-12-27 | 0.335326
4 | 2022-12-27 | 1251.309
5 | 2022-12-27 | 251.4553
6 | 2022-12-27 | 0.615
7 | 2022-12-27 | 15
8 | 2022-12-27 | 39.47368
9 | 2022-12-27 | 1.209951
10 | 2022-12-27 | 1.118869
11 | 2022-12-27 | 0.9997922
12 | 2022-12-27 | 0.4390136
13 | 2022-12-27 | 0.2826637
14 | 2022-12-27 | 0.5754204
15 | 2022-12-27 | 2.859519
20 | 2022-12-27 | 0.2229622
21 | 2022-12-27 | 4.238385
22 | 2022-12-27 | 4.05975
23 | 2022-12-27 | 2.539668
24 | 2022-12-27 | 393.5751
25 | 2022-12-27 | 0.1187249
26 | 2022-12-27 | 313.2558
28 | 2022-12-27 | 58.97759
29 | 2022-12-27 | 46.5
30 | 2022-12-27 | 2669.903
31 | 2022-12-27 | 1.565189
32 | 2022-12-27 | 0
33 | 2022-12-27 | 0
34 | 2022-12-27 | 27.148
35 | 2022-12-27 | 333.3829
36 | 2022-12-27 | 1.020631
37 | 2022-12-27 | 1.006055
38 | 2022-12-27 | 7.097904
39 | 2022-12-27 | 56.25
40 | 2022-12-27 | 1.189303
41 | 2022-12-27 | 1.385563
42 | 2022-12-27 | 1.226763
43 | 2022-12-27 | 11.8
44 | 2022-12-27 | 0.46
45 | 2022-12-27 | 0.3
46 | 2022-12-27 | 0.7
47 | 2022-12-27 | 90.3
48 | 2022-12-27 | 7.3
49 | 2022-12-27 | 41.66254
50 | 2022-12-27 | 57.77629
51 | 2022-12-27 | 2044.619
52 | 2022-12-27 | 3.867949
53 | 2022-12-27 | 1071.389
54 | 2022-12-27 | 1785.112
55 | 2022-12-27 | 430.762
1 | 2022-12-27 08:00 | 1.111042
2 | 2022-12-27 08:00 | 0.7777293
3 | 2022-12-27 08:00 | 0.3333126
4 | 2022-12-27 08:00 | 1250.841
5 | 2022-12-27 08:00 | 236.5201
6 | 2022-12-27 08:00 | 0.605
7 | 2022-12-27 08:00 | 16.6
8 | 2022-12-27 08:00 | 42.5641
9 | 2022-12-27 08:00 | 1.230488
10 | 2022-12-27 08:00 | 1.035655
11 | 2022-12-27 08:00 | 0.9997775
12 | 2022-12-27 08:00 | 0.4314102
13 | 2022-12-27 08:00 | 0.2777682
14 | 2022-12-27 08:00 | 0.5654545
15 | 2022-12-27 08:00 | 2.583091
20 | 2022-12-27 08:00 | 0.2508935
21 | 2022-12-27 08:00 | 4.196721
22 | 2022-12-27 08:00 | 4.171813
23 | 2022-12-27 08:00 | 2.54005
24 | 2022-12-27 08:00 | 349.2279
25 | 2022-12-27 08:00 | 0.1220021
26 | 2022-12-27 08:00 | 307.9542
28 | 2022-12-27 08:00 | 56.16444
29 | 2022-12-27 08:00 | 46.5
30 | 2022-12-27 08:00 | 2579.432
31 | 2022-12-27 08:00 | 1.476525
32 | 2022-12-27 08:00 | 0
33 | 2022-12-27 08:00 | 0
34 | 2022-12-27 08:00 | 27.53905
35 | 2022-12-27 08:00 | 333.2929
36 | 2022-12-27 08:00 | 1.039024
37 | 2022-12-27 08:00 | 1.02229
38 | 2022-12-27 08:00 | 6.779812
39 | 2022-12-27 08:00 | 57.6
40 | 2022-12-27 08:00 | 1.186612
41 | 2022-12-27 08:00 | 1.382784
42 | 2022-12-27 08:00 | 1.224451
43 | 2022-12-27 08:00 | 12.3
44 | 2022-12-27 08:00 | 0.46
45 | 2022-12-27 08:00 | 0.3
46 | 2022-12-27 08:00 | 0.8
47 | 2022-12-27 08:00 | 90.4
48 | 2022-12-27 08:00 | 7.3
49 | 2022-12-27 08:00 | 41.69302
50 | 2022-12-27 08:00 | 57.78359
51 | 2022-12-27 08:00 | 2063.95
52 | 2022-12-27 08:00 | 4.019639
53 | 2022-12-27 08:00 | 1123.265
54 | 2022-12-27 08:00 | 1870.006
55 | 2022-12-27 08:00 | 414.1652
1 | 2022-12-27 16:00 | 1.11823
2 | 2022-12-27 16:00 | 0.7827611
3 | 2022-12-27 16:00 | 0.335469
4 | 2022-12-27 16:00 | 1251.138
5 | 2022-12-27 16:00 | 249.3045
6 | 2022-12-27 16:00 | 0.5975
7 | 2022-12-27 16:00 | 16.5
8 | 2022-12-27 16:00 | 42.19949
9 | 2022-12-27 16:00 | 1.184431
10 | 2022-12-27 16:00 | 1.043221
11 | 2022-12-27 16:00 | 0.9997918
12 | 2022-12-27 16:00 | 0.4340092
13 | 2022-12-27 16:00 | 0.2794416
14 | 2022-12-27 16:00 | 0.568861
15 | 2022-12-27 16:00 | 3.120958
20 | 2022-12-27 16:00 | 0.2118657
21 | 2022-12-27 16:00 | 4.710361
22 | 2022-12-27 16:00 | 4.239186
23 | 2022-12-27 16:00 | 2.529061
24 | 2022-12-27 16:00 | 340.6455
25 | 2022-12-27 16:00 | 0.1239724
26 | 2022-12-27 16:00 | 254.4932
28 | 2022-12-27 16:00 | 54.89991
29 | 2022-12-27 16:00 | 47.5
30 | 2022-12-27 16:00 | 2621.085
31 | 2022-12-27 16:00 | 1.366383
32 | 2022-12-27 16:00 | 0
33 | 2022-12-27 16:00 | 0
34 | 2022-12-27 16:00 | 27.57002
35 | 2022-12-27 16:00 | 333.2616
36 | 2022-12-27 16:00 | 0.9928144
37 | 2022-12-27 16:00 | 0.9949698
38 | 2022-12-27 16:00 | 7.831319
39 | 2022-12-27 16:00 | 50.74074
40 | 2022-12-27 16:00 | 1.114488
41 | 2022-12-27 16:00 | 1.297932
42 | 2022-12-27 16:00 | 1.160972
43 | 2022-12-27 16:00 | 11.8
44 | 2022-12-27 16:00 | 0.46
45 | 2022-12-27 16:00 | 0.3
46 | 2022-12-27 16:00 | 0.8
47 | 2022-12-27 16:00 | 90
48 | 2022-12-27 16:00 | 7.4
49 | 2022-12-27 16:00 | 41.75653
50 | 2022-12-27 16:00 | 57.64883
51 | 2022-12-27 16:00 | 2064.772
52 | 2022-12-27 16:00 | 4.024769
53 | 2022-12-27 16:00 | 1139.535
54 | 2022-12-27 16:00 | 1901.53
55 | 2022-12-27 16:00 | 414.6051
1 | 2022-12-28 | 1.110035
2 | 2022-12-28 | 0.7770243
3 | 2022-12-28 | 0.3330104
4 | 2022-12-28 | 1251.236
5 | 2022-12-28 | 252.0489
6 | 2022-12-28 | 0.5675
7 | 2022-12-28 | 16.7
8 | 2022-12-28 | 42.93059
9 | 2022-12-28 | 1.205066
10 | 2022-12-28 | 1.157592
11 | 2022-12-28 | 0.9997991
12 | 2022-12-28 | 0.439998
13 | 2022-12-28 | 0.2832975
14 | 2022-12-28 | 0.5767106
15 | 2022-12-28 | 2.903437
20 | 2022-12-28 | 0.2212253
21 | 2022-12-28 | 4.329159
22 | 2022-12-28 | 4.156114
23 | 2022-12-28 | 2.48766
24 | 2022-12-28 | 347.9814
25 | 2022-12-28 | 0.121543
26 | 2022-12-28 | 243.448
28 | 2022-12-28 | 48.54428
29 | 2022-12-28 | 47
30 | 2022-12-28 | 2747.428
31 | 2022-12-28 | 1.380611
32 | 2022-12-28 | 0
33 | 2022-12-28 | 0
34 | 2022-12-28 | 27.54058
35 | 2022-12-28 | 333.2501
36 | 2022-12-28 | 1.015682
37 | 2022-12-28 | 1.00503
38 | 2022-12-28 | 7.232596
39 | 2022-12-28 | 61.2766
40 | 2022-12-28 | 1.005557
41 | 2022-12-28 | 1.218915
42 | 2022-12-28 | 1.078182
43 | 2022-12-28 | 11.8
44 | 2022-12-28 | 0.46
45 | 2022-12-28 | 0.3
46 | 2022-12-28 | 0.8
47 | 2022-12-28 | 90.3
48 | 2022-12-28 | 7.2
49 | 2022-12-28 | 43.44314
50 | 2022-12-28 | 58.97149
51 | 2022-12-28 | 2074.544
52 | 2022-12-28 | 3.72915
53 | 2022-12-28 | 1099.616
54 | 2022-12-28 | 1797.064
55 | 2022-12-28 | 438.2405
1 | 2022-12-28 08:00 | 0.04119705
2 | 2022-12-28 08:00 | 0.02883793
3 | 2022-12-28 08:00 | 0.01235911
4 | 2022-12-28 08:00 | 1109.319
5 | 2022-12-28 08:00 | 210.0921
6 | 2022-12-28 08:00 | 0
7 | 2022-12-28 08:00 | 16.4
8 | 2022-12-28 08:00 | 41.10276
10 | 2022-12-28 08:00 | 1.788582
11 | 2022-12-28 08:00 | 0.9997401
12 | 2022-12-28 08:00 | 0.01620565
13 | 2022-12-28 08:00 | 0.01043419
14 | 2022-12-28 08:00 | 0.02124094
22 | 2022-12-28 08:00 | 0.2909621
23 | 2022-12-28 08:00 | 0.1358974
24 | 2022-12-28 08:00 | 241.0006
25 | 2022-12-28 08:00 | 0.008509008
26 | 2022-12-28 08:00 | 91.08617
28 | 2022-12-28 08:00 | 42.65477
29 | 2022-12-28 08:00 | 2.5
30 | 2022-12-28 08:00 | 299.2825
31 | 2022-12-28 08:00 | 1.147119
32 | 2022-12-28 08:00 | 0
33 | 2022-12-28 08:00 | 0
34 | 2022-12-28 08:00 | 24.78244
35 | 2022-12-28 08:00 | 6.909655
36 | 2022-12-28 08:00 | 0.9903265
37 | 2022-12-28 08:00 | 0.9868951
38 | 2022-12-28 08:00 | 7.791554
40 | 2022-12-28 08:00 | 1.091146
41 | 2022-12-28 08:00 | 1.318523
42 | 2022-12-28 08:00 | 1.155827
43 | 2022-12-28 08:00 | 12
44 | 2022-12-28 08:00 | 0.46
45 | 2022-12-28 08:00 | 0.4
46 | 2022-12-28 08:00 | 0.5
47 | 2022-12-28 08:00 | 90.1
48 | 2022-12-28 08:00 | 7.3
49 | 2022-12-28 08:00 | 40.26368
50 | 2022-12-28 08:00 | 58.65916
51 | 2022-12-28 08:00 | 2393.729
52 | 2022-12-28 08:00 | 3.866596
53 | 2022-12-28 08:00 | 73.42223
54 | 2022-12-28 08:00 | 127.733
55 | 2022-12-28 08:00 | 449.9318
1 | 2022-12-28 16:00 | 0.2056739
2 | 2022-12-28 16:00 | 0.1439717
3 | 2022-12-28 16:00 | 0.06170217
4 | 2022-12-28 16:00 | 1099.906
5 | 2022-12-28 16:00 | 308.6094
6 | 2022-12-28 16:00 | 0.59
7 | 2022-12-28 16:00 | 0
8 | 2022-12-28 16:00 | 0
10 | 2022-12-28 16:00 | 1.182386
11 | 2022-12-28 16:00 | 0.9998651
12 | 2022-12-28 16:00 | 0.07917029
13 | 2022-12-28 16:00 | 0.05097466
14 | 2022-12-28 16:00 | 0.1037694
22 | 2022-12-28 16:00 | 0.5234045
23 | 2022-12-28 16:00 | 0.7870181
24 | 2022-12-28 16:00 | 291.0051
25 | 2022-12-28 16:00 | 0.01530664
26 | 2022-12-28 16:00 | 60.53753
28 | 2022-12-28 16:00 | 29.58883
29 | 2022-12-28 16:00 | 5
30 | 2022-12-28 16:00 | 436.7249
31 | 2022-12-28 16:00 | 0.942956
32 | 2022-12-28 16:00 | 0
33 | 2022-12-28 16:00 | 0
34 | 2022-12-28 16:00 | 24.70844
35 | 2022-12-28 16:00 | 29.38591
36 | 2022-12-28 16:00 | 0.9702381
37 | 2022-12-28 16:00 | 0.9652778
38 | 2022-12-28 16:00 | 8.21638
39 | 2022-12-28 16:00 | 0
40 | 2022-12-28 16:00 | 1.059698
41 | 2022-12-28 16:00 | 1.280047
42 | 2022-12-28 16:00 | 1.124175
43 | 2022-12-28 16:00 | 12.1
44 | 2022-12-28 16:00 | 0.46
45 | 2022-12-28 16:00 | 0.3
46 | 2022-12-28 16:00 | 0.7
47 | 2022-12-28 16:00 | 90.3
48 | 2022-12-28 16:00 | 7.2
49 | 2022-12-28 16:00 | 41.64356
50 | 2022-12-28 16:00 | 58.6941
51 | 2022-12-28 16:00 | 2280.961
52 | 2022-12-28 16:00 | 4.141175
53 | 2022-12-28 16:00 | 144.843
54 | 2022-12-28 16:00 | 238.056
55 | 2022-12-28 16:00 | 396.8789
1 | 2022-12-29 | 0.9407723
2 | 2022-12-29 | 0.6585406
3 | 2022-12-29 | 0.2822317
4 | 2022-12-29 | 1193.245
5 | 2022-12-29 | 223.9773
6 | 2022-12-29 | 0.628
7 | 2022-12-29 | 16.3
8 | 2022-12-29 | 41.90231
9 | 2022-12-29 | 1.365262
10 | 2022-12-29 | 1.102
11 | 2022-12-29 | 0.9997402
12 | 2022-12-29 | 0.3809856
13 | 2022-12-29 | 0.2453018
14 | 2022-12-29 | 0.4993624
15 | 2022-12-29 | 2.106351
20 | 2022-12-29 | 0.3326896
21 | 2022-12-29 | 4.503471
22 | 2022-12-29 | 3.764044
23 | 2022-12-29 | 2.38031
24 | 2022-12-29 | 207.7295
25 | 2022-12-29 | 0.1100771
26 | 2022-12-29 | 130.0535
28 | 2022-12-29 | 40.59005
29 | 2022-12-29 | 40.5
30 | 2022-12-29 | 2465.861
31 | 2022-12-29 | 0.9274578
32 | 2022-12-29 | 0
33 | 2022-12-29 | 0
34 | 2022-12-29 | 26.3805
35 | 2022-12-29 | 238.9709
36 | 2022-12-29 | 1.145594
37 | 2022-12-29 | 1.115866
38 | 2022-12-29 | 6.609822
39 | 2022-12-29 | 98.83721
40 | 2022-12-29 | 1.005694
41 | 2022-12-29 | 1.229997
42 | 2022-12-29 | 1.076139
43 | 2022-12-29 | 12.1
44 | 2022-12-29 | 0.46
45 | 2022-12-29 | 0.3
46 | 2022-12-29 | 0.7
47 | 2022-12-29 | 90.2
48 | 2022-12-29 | 7.1
49 | 2022-12-29 | 37.24568
50 | 2022-12-29 | 58.46556
51 | 2022-12-29 | 2083.871
52 | 2022-12-29 | 3.54571
53 | 2022-12-29 | 956.7726
54 | 2022-12-29 | 1575.78
55 | 2022-12-29 | 464.4977
1 | 2022-12-29 08:00 | 1.111896
2 | 2022-12-29 08:00 | 0.7783274
3 | 2022-12-29 08:00 | 0.3335689
4 | 2022-12-29 08:00 | 1244.728
5 | 2022-12-29 08:00 | 248.5442
6 | 2022-12-29 08:00 | 0.575
7 | 2022-12-29 08:00 | 15.7
8 | 2022-12-29 08:00 | 41.09948
9 | 2022-12-29 08:00 | 1.273171
10 | 2022-12-29 08:00 | 1.215237
11 | 2022-12-29 08:00 | 0.9998042
12 | 2022-12-29 08:00 | 0.4440141
13 | 2022-12-29 08:00 | 0.2858834
14 | 2022-12-29 08:00 | 0.5819746
15 | 2022-12-29 08:00 | 2.157005
20 | 2022-12-29 08:00 | 0.326247
21 | 2022-12-29 08:00 | 4.623206
22 | 2022-12-29 08:00 | 3.948633
23 | 2022-12-29 08:00 | 2.541101
24 | 2022-12-29 08:00 | 243.1655
25 | 2022-12-29 08:00 | 0.1154753
26 | 2022-12-29 08:00 | 256.8467
28 | 2022-12-29 08:00 | 68.71234
29 | 2022-12-29 08:00 | 45
30 | 2022-12-29 08:00 | 2636.75
31 | 2022-12-29 08:00 | 0.9783592
32 | 2022-12-29 08:00 | 0
33 | 2022-12-29 08:00 | 0
34 | 2022-12-29 08:00 | 28.0797
35 | 2022-12-29 08:00 | 347.0477
36 | 2022-12-29 08:00 | 1.082927
37 | 2022-12-29 08:00 | 1.076289
38 | 2022-12-29 08:00 | 6.780211
39 | 2022-12-29 08:00 | 91.51515
40 | 2022-12-29 08:00 | 0.9691502
41 | 2022-12-29 08:00 | 1.184419
42 | 2022-12-29 08:00 | 1.04239
43 | 2022-12-29 08:00 | 11.9
44 | 2022-12-29 08:00 | 0.47
45 | 2022-12-29 08:00 | 0.3
46 | 2022-12-29 08:00 | 0.7
47 | 2022-12-29 08:00 | 90.1
48 | 2022-12-29 08:00 | 7.2
49 | 2022-12-29 08:00 | 34.40729
50 | 2022-12-29 08:00 | 57.91944
51 | 2022-12-29 08:00 | 2039.735
52 | 2022-12-29 08:00 | 3.750109
53 | 2022-12-29 08:00 | 1020.189
54 | 2022-12-29 08:00 | 1696.751
55 | 2022-12-29 08:00 | 443.4999
1 | 2022-12-29 16:00 | 1.181554
2 | 2022-12-29 16:00 | 0.8270878
3 | 2022-12-29 16:00 | 0.3544662
4 | 2022-12-29 16:00 | 1250.349
5 | 2022-12-29 16:00 | 247.7867
6 | 2022-12-29 16:00 | 0.6033334
7 | 2022-12-29 16:00 | 16.2
8 | 2022-12-29 16:00 | 42.07792
9 | 2022-12-29 16:00 | 1.217237
10 | 2022-12-29 16:00 | 1.066235
11 | 2022-12-29 16:00 | 0.9997857
12 | 2022-12-29 16:00 | 0.4657108
13 | 2022-12-29 16:00 | 0.299853
14 | 2022-12-29 16:00 | 0.6104128
15 | 2022-12-29 16:00 | 2.629378
20 | 2022-12-29 16:00 | 0.2599092
21 | 2022-12-29 16:00 | 4.756329
22 | 2022-12-29 16:00 | 4.50996
23 | 2022-12-29 16:00 | 2.655957
24 | 2022-12-29 16:00 | 314.9854
25 | 2022-12-29 16:00 | 0.131891
26 | 2022-12-29 16:00 | 229.2764
28 | 2022-12-29 16:00 | 43.96532
29 | 2022-12-29 16:00 | 51
30 | 2022-12-29 16:00 | 2778.095
31 | 2022-12-29 16:00 | 1.271196
32 | 2022-12-29 16:00 | 0
33 | 2022-12-29 16:00 | 0
34 | 2022-12-29 16:00 | 27.94128
35 | 2022-12-29 16:00 | 350.0356
36 | 2022-12-29 16:00 | 1.048406
37 | 2022-12-29 16:00 | 1.043522
38 | 2022-12-29 16:00 | 7.385707
39 | 2022-12-29 16:00 | 71.37931
40 | 2022-12-29 16:00 | 1.022694
41 | 2022-12-29 16:00 | 1.250467
42 | 2022-12-29 16:00 | 1.094752
43 | 2022-12-29 16:00 | 11.9
44 | 2022-12-29 16:00 | 0.47
45 | 2022-12-29 16:00 | 0.4
46 | 2022-12-29 16:00 | 0.5
47 | 2022-12-29 16:00 | 90.2
48 | 2022-12-29 16:00 | 7.3
49 | 2022-12-29 16:00 | 33.5428
50 | 2022-12-29 16:00 | 58.08755
51 | 2022-12-29 16:00 | 2071.041
52 | 2022-12-29 16:00 | 3.931369
53 | 2022-12-29 16:00 | 1195.974
54 | 2022-12-29 16:00 | 1982.667
55 | 2022-12-29 16:00 | 421.6812
1 | 2022-12-30 | 1.197612
2 | 2022-12-30 | 0.8383286
3 | 2022-12-30 | 0.3592837
4 | 2022-12-30 | 1251.004
5 | 2022-12-30 | 227.6952
6 | 2022-12-30 | 0.6125
7 | 2022-12-30 | 16
8 | 2022-12-30 | 40.71247
9 | 2022-12-30 | 1.212515
10 | 2022-12-30 | 1.070812
11 | 2022-12-30 | 0.9997447
12 | 2022-12-30 | 0.4718173
13 | 2022-12-30 | 0.3037847
14 | 2022-12-30 | 0.6184165
15 | 2022-12-30 | 2.679437
20 | 2022-12-30 | 0.2541151
21 | 2022-12-30 | 4.752547
22 | 2022-12-30 | 4.627072
23 | 2022-12-30 | 2.671064
24 | 2022-12-30 | 274.1055
25 | 2022-12-30 | 0.1353159
26 | 2022-12-30 | 239.8146
28 | 2022-12-30 | 58.1475
29 | 2022-12-30 | 52
30 | 2022-12-30 | 2826.38
31 | 2022-12-30 | 1.203827
32 | 2022-12-30 | 0
33 | 2022-12-30 | 0
34 | 2022-12-30 | 27.9796
35 | 2022-12-30 | 349.8877
36 | 2022-12-30 | 1.048406
37 | 2022-12-30 | 1.040527
38 | 2022-12-30 | 7.431984
39 | 2022-12-30 | 56.25
40 | 2022-12-30 | 1.02949
41 | 2022-12-30 | 1.240849
42 | 2022-12-30 | 1.088686
43 | 2022-12-30 | 11.9
44 | 2022-12-30 | 0.47
45 | 2022-12-30 | 0.4
46 | 2022-12-30 | 0.5
47 | 2022-12-30 | 90.1
48 | 2022-12-30 | 7.1
49 | 2022-12-30 | 33.31408
50 | 2022-12-30 | 57.61983
51 | 2022-12-30 | 2075.473
52 | 2022-12-30 | 3.940879
53 | 2022-12-30 | 1218.339
54 | 2022-12-30 | 2036.109
55 | 2022-12-30 | 424.0723
1 | 2022-12-30 08:00 | 1.176391
2 | 2022-12-30 08:00 | 0.823474
3 | 2022-12-30 08:00 | 0.3529174
4 | 2022-12-30 08:00 | 1250.694
5 | 2022-12-30 08:00 | 209.5408
6 | 2022-12-30 08:00 | 0.505
7 | 2022-12-30 08:00 | 16.5
8 | 2022-12-30 08:00 | 40.14598
9 | 2022-12-30 08:00 | 1.205282
10 | 2022-12-30 08:00 | 1.000515
11 | 2022-12-30 08:00 | 0.9996966
12 | 2022-12-30 08:00 | 0.4609349
13 | 2022-12-30 08:00 | 0.296778
14 | 2022-12-30 08:00 | 0.6041529
15 | 2022-12-30 08:00 | 2.847521
20 | 2022-12-30 08:00 | 0.2365878
21 | 2022-12-30 08:00 | 4.749521
22 | 2022-12-30 08:00 | 4.858232
23 | 2022-12-30 08:00 | 2.648658
24 | 2022-12-30 08:00 | 206.7951
25 | 2022-12-30 08:00 | 0.142076
26 | 2022-12-30 08:00 | 255.7268
28 | 2022-12-30 08:00 | 50.26421
29 | 2022-12-30 08:00 | 53.5
30 | 2022-12-30 08:00 | 2755.735
31 | 2022-12-30 08:00 | 0.9868965
32 | 2022-12-30 08:00 | 0
33 | 2022-12-30 08:00 | 0
34 | 2022-12-30 08:00 | 28.93567
35 | 2022-12-30 08:00 | 351.727
36 | 2022-12-30 08:00 | 1.002401
37 | 2022-12-30 08:00 | 1.007021
38 | 2022-12-30 08:00 | 7.597043
39 | 2022-12-30 08:00 | 38.80597
40 | 2022-12-30 08:00 | 1.047438
41 | 2022-12-30 08:00 | 1.26878
42 | 2022-12-30 08:00 | 1.110795
43 | 2022-12-30 08:00 | 12.1
44 | 2022-12-30 08:00 | 0.52
45 | 2022-12-30 08:00 | 0.3
46 | 2022-12-30 08:00 | 0.8
47 | 2022-12-30 08:00 | 90
48 | 2022-12-30 08:00 | 7.2
49 | 2022-12-30 08:00 | 33.34299
50 | 2022-12-30 08:00 | 57.94739
51 | 2022-12-30 08:00 | 2110.194
52 | 2022-12-30 08:00 | 4.014874
53 | 2022-12-30 08:00 | 1298.65
54 | 2022-12-30 08:00 | 2157.575
55 | 2022-12-30 08:00 | 413.811
1 | 2022-12-30 16:00 | 1.183884
2 | 2022-12-30 16:00 | 0.8287191
3 | 2022-12-30 16:00 | 0.3551653
4 | 2022-12-30 16:00 | 1250.959
5 | 2022-12-30 16:00 | 214.226
6 | 2022-12-30 16:00 | 0.5075
7 | 2022-12-30 16:00 | 17.8
8 | 2022-12-30 16:00 | 42.38095
9 | 2022-12-30 16:00 | 1.237349
10 | 2022-12-30 16:00 | 1.228604
11 | 2022-12-30 16:00 | 0.999736
12 | 2022-12-30 16:00 | 0.4793057
13 | 2022-12-30 16:00 | 0.3086062
14 | 2022-12-30 16:00 | 0.6282318
15 | 2022-12-30 16:00 | 2.427441
20 | 2022-12-30 16:00 | 0.2776669
21 | 2022-12-30 16:00 | 4.445844
22 | 2022-12-30 16:00 | 4.493522
23 | 2022-12-30 16:00 | 2.646009
24 | 2022-12-30 16:00 | 195.6353
25 | 2022-12-30 16:00 | 0.1314103
26 | 2022-12-30 16:00 | 168.5762
28 | 2022-12-30 16:00 | 41.87276
29 | 2022-12-30 16:00 | 51
30 | 2022-12-30 16:00 | 2751.325
31 | 2022-12-30 16:00 | 0.9132196
32 | 2022-12-30 16:00 | 0
33 | 2022-12-30 16:00 | 0
34 | 2022-12-30 16:00 | 30.20734
35 | 2022-12-30 16:00 | 353.7805
36 | 2022-12-30 16:00 | 1.06506
37 | 2022-12-30 16:00 | 1.045825
38 | 2022-12-30 16:00 | 6.873284
39 | 2022-12-30 16:00 | 60.85106
40 | 2022-12-30 16:00 | 1.066223
41 | 2022-12-30 16:00 | 1.291086
42 | 2022-12-30 16:00 | 1.128685
43 | 2022-12-30 16:00 | 11.9
44 | 2022-12-30 16:00 | 0.52
45 | 2022-12-30 16:00 | 0.3
46 | 2022-12-30 16:00 | 0.7
47 | 2022-12-30 16:00 | 90.3
48 | 2022-12-30 16:00 | 7.3
49 | 2022-12-30 16:00 | 31.91713
50 | 2022-12-30 16:00 | 57.8277
51 | 2022-12-30 16:00 | 2137.713
52 | 2022-12-30 16:00 | 3.610986
53 | 2022-12-30 16:00 | 1133.944
54 | 2022-12-30 16:00 | 1889.205
55 | 2022-12-30 16:00 | 461.3833
1 | 2022-12-31 | 1.144435
2 | 2022-12-31 | 0.8011047
3 | 2022-12-31 | 0.3433306
4 | 2022-12-31 | 1251.324
5 | 2022-12-31 | 188.7281
6 | 2022-12-31 | 0.62
7 | 2022-12-31 | 18
8 | 2022-12-31 | 42.35294
9 | 2022-12-31 | 1.219081
10 | 2022-12-31 | 1.140767
11 | 2022-12-31 | 0.999648
12 | 2022-12-31 | 0.4598476
13 | 2022-12-31 | 0.2960779
14 | 2022-12-31 | 0.6027278
15 | 2022-12-31 | 2.602433
20 | 2022-12-31 | 0.2642027
21 | 2022-12-31 | 4.802405
22 | 2022-12-31 | 4.84721
23 | 2022-12-31 | 2.606887
24 | 2022-12-31 | 137.4135
25 | 2022-12-31 | 0.1417537
26 | 2022-12-31 | 115.8837
28 | 2022-12-31 | 45.09454
29 | 2022-12-31 | 55.5
30 | 2022-12-31 | 2836.408
31 | 2022-12-31 | 0.728103
32 | 2022-12-31 | 0
33 | 2022-12-31 | 0
34 | 2022-12-31 | 30.66339
35 | 2022-12-31 | 369.6752
36 | 2022-12-31 | 1.050648
37 | 2022-12-31 | 1.046512
38 | 2022-12-31 | 7.404839
39 | 2022-12-31 | 49.45454
40 | 2022-12-31 | 1.085406
41 | 2022-12-31 | 1.308789
42 | 2022-12-31 | 1.136917
43 | 2022-12-31 | 11.9
44 | 2022-12-31 | 0.52
45 | 2022-12-31 | 0.3
46 | 2022-12-31 | 0.7
47 | 2022-12-31 | 90
48 | 2022-12-31 | 7.4
49 | 2022-12-31 | 33.68292
50 | 2022-12-31 | 58.02344
51 | 2022-12-31 | 2128.532
52 | 2022-12-31 | 3.681877
53 | 2022-12-31 | 1243.422
54 | 2022-12-31 | 2061.968
55 | 2022-12-31 | 450.3957
1 | 2022-12-31 08:00 | 1.168077
2 | 2022-12-31 08:00 | 0.8176537
3 | 2022-12-31 08:00 | 0.350423
4 | 2022-12-31 08:00 | 1250.871
5 | 2022-12-31 08:00 | 167.1549
6 | 2022-12-31 08:00 | 0.4875
7 | 2022-12-31 08:00 | 19.4
8 | 2022-12-31 08:00 | 44.49541
9 | 2022-12-31 08:00 | 1.205742
10 | 2022-12-31 08:00 | 1.098054
11 | 2022-12-31 08:00 | 0.9995311
12 | 2022-12-31 08:00 | 0.4629543
13 | 2022-12-31 08:00 | 0.2980782
14 | 2022-12-31 08:00 | 0.6067998
15 | 2022-12-31 08:00 | 2.834622
20 | 2022-12-31 08:00 | 0.2347279
21 | 2022-12-31 08:00 | 4.617424
22 | 2022-12-31 08:00 | 4.900565
23 | 2022-12-31 08:00 | 2.632706
24 | 2022-12-31 08:00 | 154.9299
25 | 2022-12-31 08:00 | 0.143314
26 | 2022-12-31 08:00 | 176.4914
28 | 2022-12-31 08:00 | 44.0262
29 | 2022-12-31 08:00 | 55.5
30 | 2022-12-31 08:00 | 2761.274
31 | 2022-12-31 08:00 | 0.9268644
32 | 2022-12-31 08:00 | 0
33 | 2022-12-31 08:00 | 0
34 | 2022-12-31 08:00 | 31.07898
35 | 2022-12-31 08:00 | 374.9305
36 | 2022-12-31 08:00 | 1.014354
37 | 2022-12-31 08:00 | 1.016129
38 | 2022-12-31 08:00 | 7.452046
39 | 2022-12-31 08:00 | 35.40541
40 | 2022-12-31 08:00 | 1.077049
41 | 2022-12-31 08:00 | 1.298168
42 | 2022-12-31 08:00 | 1.128472
43 | 2022-12-31 08:00 | 11.5
44 | 2022-12-31 08:00 | 0.52
45 | 2022-12-31 08:00 | 0.3
46 | 2022-12-31 08:00 | 0.7
47 | 2022-12-31 08:00 | 90.1
48 | 2022-12-31 08:00 | 7.3
49 | 2022-12-31 08:00 | 33.27032
50 | 2022-12-31 08:00 | 57.90022
51 | 2022-12-31 08:00 | 2127.723
52 | 2022-12-31 08:00 | 3.861602
53 | 2022-12-31 08:00 | 1283.218
54 | 2022-12-31 08:00 | 2134.671
55 | 2022-12-31 08:00 | 430.7875
1 | 2022-12-31 16:00 | 1.1853
2 | 2022-12-31 16:00 | 0.8297103
3 | 2022-12-31 16:00 | 0.3555901
4 | 2022-12-31 16:00 | 1249.27
5 | 2022-12-31 16:00 | 169.0588
6 | 2022-12-31 16:00 | 0.5925
7 | 2022-12-31 16:00 | 18.2
8 | 2022-12-31 16:00 | 43.96135
9 | 2022-12-31 16:00 | 1.175644
10 | 2022-12-31 16:00 | 1.092002
11 | 2022-12-31 16:00 | 0.9995437
12 | 2022-12-31 16:00 | 0.4715521
13 | 2022-12-31 16:00 | 0.303614
14 | 2022-12-31 16:00 | 0.6180691
15 | 2022-12-31 16:00 | 3.114118
20 | 2022-12-31 16:00 | 0.2200195
21 | 2022-12-31 16:00 | 5.064587
22 | 2022-12-31 16:00 | 4.903194
23 | 2022-12-31 16:00 | 2.656427
24 | 2022-12-31 16:00 | 153.4774
25 | 2022-12-31 16:00 | 0.1433909
26 | 2022-12-31 16:00 | 165.206
28 | 2022-12-31 16:00 | 49.97136
29 | 2022-12-31 16:00 | 55
30 | 2022-12-31 16:00 | 2712.863
31 | 2022-12-31 16:00 | 0.9078347
32 | 2022-12-31 16:00 | 0
33 | 2022-12-31 16:00 | 0
34 | 2022-12-31 16:00 | 31.74862
35 | 2022-12-31 16:00 | 374.955
36 | 2022-12-31 16:00 | 0.9929742
37 | 2022-12-31 16:00 | 1.008032
38 | 2022-12-31 16:00 | 8.178705
39 | 2022-12-31 16:00 | 40.92308
40 | 2022-12-31 16:00 | 1.065824
41 | 2022-12-31 16:00 | 1.282358
42 | 2022-12-31 16:00 | 1.119083
43 | 2022-12-31 16:00 | 11.8
44 | 2022-12-31 16:00 | 0.52
45 | 2022-12-31 16:00 | 0.3
46 | 2022-12-31 16:00 | 0.8
47 | 2022-12-31 16:00 | 90
48 | 2022-12-31 16:00 | 7.2
49 | 2022-12-31 16:00 | 33.99843
50 | 2022-12-31 16:00 | 57.98486
51 | 2022-12-31 16:00 | 2147.757
52 | 2022-12-31 16:00 | 3.803158
53 | 2022-12-31 16:00 | 1278.019
54 | 2022-12-31 16:00 | 2121.089
55 | 2022-12-31 16:00 | 436.3924